## Sheet1
[13 empty] | 表征特性 | [18 empty] | 土壤信息 | [24 empty] | 中试实验 |  |  | 钝化实验 | [40 empty] | 动力学实验 |  |  |  | 热力学实验 | [12 empty] | 数据可信度 | Cd | [14 empty] | Cr | [14 empty] | As（Ⅲ） | [14 empty] | As（V） | [14 empty] | Pb | [14 empty] | Cu | [14 empty] | Fe | [14 empty] | Zn | [14 empty] | Mn | [14 empty] | Ni | [14 empty] | 形态分析 | [41 empty] | 钝化原理
序号 | 第一作者 | 材料名称 | 合成方法（共沉淀法、水热法、微波法、离子交换法、煅烧重构法和机械化学法） | 合成步骤 | 是否插层改性 | 插层离子 | 是否复合组装 | 复合材料种类 | 复合材料负载量% | 是否煅烧 | 一次煅烧温度℃ | 二次煅烧温度℃ | 二价阳离子种类 | 三价阳离子种类 | 二价阳离子与三价阳离子的原子数比例 | 层间阴离子种类 | N2吸附-脱附等温线 | hysteresis loops | BET比表面积m2/g | 孔隙体积cm3/g | 平均孔径nm | 层间距d（002）nm | 层间距d（003）nm | 层间距d（006）nm | 晶格间距nm | LDH组成元素及占比 | SEM形态 | XRD衍射峰° | XRD衍射晶面 | FTIR峰值/cm | FTIR官能团 | 国家 | 省 | 市区 | 经度 | 纬度 | 取样对象 | pH | CEC(cmol/kg) | 有机质g/kg | EC(µs/cm) | HMs-1 | HMs-1含量mg/kg | HMs-2 | HMs-2含量mg/kg | HMs-3 | HMs-3含量mg/kg | HMs-4 | HMs-4含量mg/kg | HMs-5 | HMs-5含量mg/kg | HMs-6 | HMs-6含量mg/kg | 土地类型 | 污染化制备处理 | HMs提取方法 | 是否为中试实验 | 中试地点 | 场地大小 | 实验对象 | 实验操作 | 溶液体积ml | 土壤质量g | 材料添加量g | 材料浓度g/L | 材料浓度g/g | 材料浓度wt%（与土壤） | 材料浓度kg/ha | 离子强度mol | 初始pH | 控制恒定pH | 转速rpm | 反应时间min | 实验温度℃ | 土壤湿度% | 光照时间h/天 | HMs种类/种 | HMs提取方法 | HMs-1 | HMs-1初始浓度mg/L | HMs-1初始浓度mg/kg | HMs-2 | HMs-2初始浓度mg/L | HMs-2初始浓度mg/kg | HMs-3 | HMs-3初始浓度mg/L | HMs-3初始浓度mg/kg | HMs-4 | HMs-4初始浓度mg/L | HMs-4初始浓度mg/kg | HMs-5 | HMs-5初始浓度mg/L | HMs-6 | HMs-6初始浓度mg/L | 竞争离子 | 竞争离子浓度mg/L | 竞争离子浓度mg/kg | 竞争离子浓度mmol/kg | 吸附平衡时间min | 平衡pH | 动力学模型 | 动力学模型假设说明 | 是否满足分子内扩散模型 | 扩散阶段 | 吸附等温线模型 | 吸附等温线模型假设说明 | HMs-1实际最大吸附量mg/g | HMs-1理论最大吸附量mg/g | HMs-2实际最大吸附量mg/g | HMs-2理论最大吸附量mg/g | HMs-3理论最大吸附量mg/g | HMs-4理论最大吸附量mg/g | ∆H0/kJ mol-1 | ∆S0/kJ mol-1 | ∆G0/kJ mol-1 | 反应时间min | 土壤pH | n | 初始浓度 | cd_ck残余量mg/L | cd_ck残余量-sd | cd_t残余量mg/L | cd_t残余量-sd | cd_ck吸附量mg/g | cd_ck吸附量-sd | cd_t吸附量mg/g | cd_t吸附量-sd | cd_ck去除率% | cd_ck去除率-sd | cd_t去除率% | cd_t去除率-sd | 计算用 | Cd去除率_汇总% | 初始浓度 | cr_ck残余量mg/L | cr_ck残余量-sd | cr_t残余量mg/L | cr_t残余量-sd | cr_ck吸附量mg/g | cr_ck吸附量-sd | cr_t吸附量mg/g | cr_t吸附量-sd | cr_ck去除率% | cr_ck去除率-sd | cr_t去除率% | cr_t去除率-sd | 计算用 | Cd去除率_汇总% | 初始浓度 | as_ck残余量mg/L | as_ck残余量-sd | as(Ⅲ)_t残余量mg/L | as(Ⅲ)_t残余量-sd | as_ck吸附量mg/g | as_ck吸附量-sd | as(Ⅲ)_t吸附量mg/g | as(Ⅲ)_t吸附量-sd | as_ck去除率% | as_ck去除率-sd | as(Ⅲ)_t去除率% | as(Ⅲ)_t去除率-sd | 计算用 | As-3去除率%_汇总 | 初始浓度 | as(V)_ck残余量mg/L | as(V)_ck残余量-sd | as(V)_t残余量mg/L | as(V)_t残余量-sd | as(V)_ck吸附量mg/g | as(V)_ck吸附量-sd | as(V)_t吸附量mg/g | as(V)_t吸附量-sd | as(V)_ck去除率% | as(V)_ck去除率-sd | as(V)_t去除率% | as(V)_t去除率-sd | 计算用 | As_5去除率%_汇总 | 初始浓度 | pb_ck残余量mg/L | pb_ck残余量-sd | pb_t残余量mg/L | pb_t残余量-sd | pb_ck吸附量mg/g | pb_ck吸附量-sd | pb_t吸附量mg/g | pb_t吸附量-sd | pb_ck去除率% | pb_ck去除率-sd | pb_t去除率% | pb_t去除率-sd | 计算用 | Pb去除率%_汇总 | 初始浓度 | cu_ck残余量mg/L | cu_ck残余量-sd | cu_t残余量mg/L | cu_t残余量-sd | cu_ck吸附量mg/g | cu_ck吸附量-sd | cu_t吸附量mg/g | cu_t吸附量-sd | cu_ck去除率% | cu_ck去除率-sd | cu_t去除率% | cu_t去除率-sd | 计算用 | Cu_去除率%_汇总 | 初始浓度 | fe_ck残余量mg/L | fe_ck残余量-sd | fe_t残余量mg/L | fe_t残余量-sd | fe_ck吸附量mg/g | fe_ck吸附量-sd | fe_t吸附量mg/g | fe_t吸附量-sd | fe_ck去除率% | fe_ck去除率-sd | fe_t去除率% | fe_t去除率-sd | 计算使用 | Fe_去除率%_汇总 | 初始浓度 | zn_ck残余量mg/L | zn_ck残余量-sd | zn_t残余量mg/L | zn_t残余量-sd | zn_ck吸附量mg/g | zn_ck吸附量-sd | zn_t吸附量mg/g | zn_t吸附量-sd | zn_ck去除率% | zn_ck去除率-sd | zn_t去除率% | zn_t去除率-sd | 计算用 | Zn_去除率%_汇总 | 初始浓度 | mn_ck残余量mg/L | mn_ck残余量-sd | mn_t残余量mg/L | mn_t残余量-sd | mn_ck吸附量mg/g | mn_ck吸附量-sd | mn_t吸附量mg/g | mn_t吸附量-sd | mn_ck去除率% | mn_ck去除率-sd | mn_t去除率% | mn_t去除率-sd | 计算用 | mn_t去除率% | 初始浓度 | ni_ck残余量mg/L | ni_ck残余量-sd | ni_t残余量mg/L | ni_t残余量-sd | ni_ck吸附量mg/g | ni_ck吸附量-sd | ni_t吸附量mg/g | ni_t吸附量-sd | ni_ck去除率% | ni_ck去除率-sd | ni_t去除率% | ni_t去除率-sd | 计算用 | Ni_去除率%_汇总 | 提取方法 | 提取对象 | HMs-1酸可提取态% | sd | HMs-1可还原态% | sd | HMs-1可氧化态% | sd | HMs-1残渣态% | sd | HMs-2酸可提取态% |  | HMs-2可还原态% |  | HMs-2可氧化态% |  | HMs-2残渣态% |  | HMs-3酸可提取态% | HMs-3可还原态% | HMs-3可氧化态% | HMs-3残渣态% | HMs-4酸可提取态% | HMs-4可还原态% | HMs-4可氧化态% | HMs-4残渣态% | HMs-1酸可提取态mg/kg | HMs-1可还原态mg/kg | HMs-1可氧化态mg/kg | HMs-1残渣态mg/kg | HMs-2酸可提取态mg/kg | HMs-2可还原态mg/kg | HMs-2可氧化态mg/kg | HMs-2残渣态mg/kg | HMs-3酸可提取态mg/kg | HMs-3可还原态mg/kg | HMs-3可氧化态mg/kg | HMs-3残渣态mg/kg | HMs-4酸可提取态mg/kg | HMs-4可还原态mg/kg | HMs-4可氧化态mg/kg | HMs-4残渣态mg/kg | 钝化HMs种类 | 钝化原理 | 微生物数据
1 | Liqin He,Yurong Wang，2024 | CFA：CaFeAl-LDH | 共沉淀法 | A：0.50 mol/L Ca(NO3)2，0.25 mol/L Fe(NO3)3,0.25 mol/L Al(NO3)3组成；B：1.7 mol/L NaOH；插层溶液C：0.25 mol/L MSA。依次加入100 ml溶液A和100 ml溶液B。 | [8 empty] | Ca2+ | Fe3+ |  |  |  | H3 | 12.06 | 0.077 | 28.41 |  | 0.82 |  |  |  |  | 10.54、21.39、30.40 | （003）、（006）、（012） | 3448 792 664 559、452 2990 1590 | -OH Al-OH M-OH M-O, M-O-M or O-M-O 巯基( -SH ) 羧基( -COOH )不对称收缩 | [28 empty] | 溶液 |  | 300 |  |  | 0.2 |  |  |  |  | 5 |  | 150 | 5~140 | 室温 |  |  | 1 |  | Cd | 120 | [24 empty] | Langmuir isotherm | 单层吸附 | 534.39 | 513.8 | [7 empty] | 5~140 |  | 3 | 120 | [6 empty] | 534.39 | 7.41 | [5 empty] | 89.065
1 | Liqin He,Yurong Wang，2024 | CFA：CaFeAl-LDH | 共沉淀法 | A：0.50 mol/L Ca(NO3)2，0.25 mol/L Fe(NO3)3,0.25 mol/L Al(NO3)3组成；B：1.7 mol/L NaOH；插层溶液C：0.25 mol/L MSA。依次加入100 ml溶液A和100 ml溶液B。 | [8 empty] | Ca2+ | Fe3+ |  |  |  | H3 | 12.06 | 0.077 | 28.41 |  | 0.82 |  |  |  |  | 10.54、21.39、30.40 | （003）、（006）、（012） | 3448 792 664 559、452 2990 1590 | -OH Al-OH M-OH M-O, M-O-M or O-M-O 巯基( -SH ) 羧基( -COOH )不对称收缩 | [28 empty] | 溶液 |  | 300 |  |  | 0.2 | [7 empty] | 1440 | 室温 |  |  | 2 |  | Cd | 10 |  | Fe | 100 | [17 empty] | 伪二级动力学模型 | 化学吸附 | [13 empty] | 1440 |  | 3 | 10 | [6 empty] | 4.23 | 0.21 | [5 empty] | 8.46
1 | Liqin He,Yurong Wang，2024 | CFA：CaFeAl-LDH | 共沉淀法 | A：0.50 mol/L Ca(NO3)2，0.25 mol/L Fe(NO3)3,0.25 mol/L Al(NO3)3组成；B：1.7 mol/L NaOH；插层溶液C：0.25 mol/L MSA。依次加入100 ml溶液A和100 ml溶液B。 | [8 empty] | Ca2+ | Fe3+ |  |  |  | H3 | 12.06 | 0.077 | 28.41 |  | 0.82 |  |  |  |  | 10.54、21.39、30.40 | （003）、（006）、（012） | 3448 792 664 559、452 2990 1590 | -OH Al-OH M-OH M-O, M-O-M or O-M-O 巯基( -SH ) 羧基( -COOH )不对称收缩 | [28 empty] | 溶液 |  | 300 |  |  | 0.2 | [7 empty] | 1440 | 室温 |  |  | 2 |  | Cd | 10 |  | Mn | 100 | [17 empty] | 伪二级动力学模型 | 化学吸附 | [13 empty] | 1440 |  | 3 | 10 | [6 empty] | 38.21 | 0.714 | [5 empty] | 76.42
1 | Liqin He,Yurong Wang，2024 | CFA：CaFeAl-LDH | 共沉淀法 | A：0.50 mol/L Ca(NO3)2，0.25 mol/L Fe(NO3)3,0.25 mol/L Al(NO3)3组成；B：1.7 mol/L NaOH；插层溶液C：0.25 mol/L MSA。依次加入100 ml溶液A和100 ml溶液B。 | [8 empty] | Ca2+ | Fe3+ |  |  |  | H3 | 12.06 | 0.077 | 28.41 |  | 0.82 |  |  |  |  | 10.54、21.39、30.40 | （003）、（006）、（012） | 3448 792 664 559、452 2990 1590 | -OH Al-OH M-OH M-O, M-O-M or O-M-O 巯基( -SH ) 羧基( -COOH )不对称收缩 | [28 empty] | 溶液 |  | 300 |  |  | 0.2 | [7 empty] | 1440 | 室温 |  |  | 2 |  | Cd | 10 |  | Zn | 100 | [17 empty] | 伪二级动力学模型 | 化学吸附 | [13 empty] | 1440 |  | 3 | 10 | [6 empty] | 1.56 | 0.29 | [5 empty] | 3.12
1 | Liqin He,Yurong Wang，2024 | CFA：CaFeAl-LDH | 共沉淀法 | A：0.50 mol/L Ca(NO3)2，0.25 mol/L Fe(NO3)3,0.25 mol/L Al(NO3)3组成；B：1.7 mol/L NaOH；插层溶液C：0.25 mol/L MSA。依次加入100 ml溶液A和100 ml溶液B。 | [8 empty] | Ca2+ | Fe3+ |  |  |  | H3 | 12.06 | 0.077 | 28.41 |  | 0.82 |  |  |  |  | 10.54、21.39、30.40 | （003）、（006）、（012） | 3448 792 664 559、452 2990 1590 | -OH Al-OH M-OH M-O, M-O-M or O-M-O 巯基( -SH ) 羧基( -COOH )不对称收缩 | 中国 | 江西省 | 贵溪市 |  |  |  | 5.34 |  |  |  | 总Cd | 1.49 | [16 empty] | 土壤水提取液 |  | 200 |  |  | 0.05 |  |  |  |  | 5 |  | 150 | 1440 | 室温 |  |  | 4 |  | Cd | 0.105 |  | Fe | 1.983 |  | Mn | 0.161 |  | Zn | 0.324 | [26 empty] | 1440 |  | 3 | 0.105 | [10 empty] | 23.94 | 2.3 |  | 23.94 | [86 empty] | 42.47 | 0.542 |  | 42.47 | [11 empty] | 63.5 | 2.439 |  | 63.5 | [11 empty] | 34.06 | 1.355 |  | 34.06
1 | Liqin He,Yurong Wang，2024 | CFA：CaFeAl-LDH | 共沉淀法 | A：0.50 mol/L Ca(NO3)2，0.25 mol/L Fe(NO3)3,0.25 mol/L Al(NO3)3组成；B：1.7 mol/L NaOH；插层溶液C：0.25 mol/L MSA。依次加入100 ml溶液A和100 ml溶液B。 | [8 empty] | Ca2+ | Fe3+ |  |  |  | H3 | 12.06 | 0.077 | 28.41 |  | 0.82 |  |  |  |  | 10.54、21.39、30.40 | （003）、（006）、（012） | 3448 792 664 559、452 2990 1590 | -OH Al-OH M-OH M-O, M-O-M or O-M-O 巯基( -SH ) 羧基( -COOH )不对称收缩 | 中国 | 江西省 | 贵溪市 |  |  |  | 5.34 |  |  |  | 总Cd | 1.49 | [16 empty] | 土壤 | [6 empty] | 0.2 | [5 empty] | 14d | 25±2 | 40 |  | 1 | CaCl2 | Cd | 0.451 |  | Fe | 1.01 |  | Mn | 2.96 |  | Zn | 2.07 | [28 empty] | 3 | 0.451 | 0.451 | 0.0294 | 0.204 | 0.021 | [6 empty] | 54.69 |  |  | 54.69 | [76 empty] | 1.01 | 0.077 | 0.579 | 0.103 | [8 empty] | 42.67327 | 42.67327 |  | 2.07 | 0.026 | 0.72 | 0.026 | [11 empty] | 2.96 | 0.17 | 0.72 | 0.0675 | [8 empty] | 75.67568 | 60.29412
1 | Liqin He,Yurong Wang，2024 | MSA-CFA | 共沉淀插入巯基丁二酸( MSA ) | A：0.50 mol/L Ca(NO3)2，0.25 mol/L Fe(NO3)3,0.25 mol/L Al(NO3)3组成；B：1.7 mol/L NaOH；插层溶液C：0.25 mol/L MSA。向100 ml溶液C中依次加入100 ml溶液A和100 ml溶液B。反应体系在300 rpm下磁力搅拌12 h，条件如下：通过氮气注入实现无氧环境，pH为10.5 ± 0.5，水浴温度为65℃。随后进行固液分离，固体的洗涤，沉淀的干燥和研磨。 | 是 | 巯基丁二酸 | [6 empty] | Ca2+ | Fe3+ |  |  |  | H3 | 16.29 | 0.062 | 25.05 |  | 1.09 |  | 0.809（015） | S：3.6% | 松散的片层结构 | 10.54、21.39、30.40 | （003）、（006）、（012） | 3448 792 664 559、452 2990 1590 | -OH Al-OH M-OH M-O, M-O-M or O-M-O 巯基( -SH ) 羧基( -COOH )不对称收缩 | [28 empty] | 溶液 |  | 300 |  |  | 0.2 |  |  |  |  | 5 |  | 150 | 5~140 | 室温 |  |  | 1 |  | Cd | 120 | [18 empty] | 5 |  |  | 化学吸附 |  |  | Langmuir isotherm | 单层吸附，典型的均相材料 | 682.01 | 692.6 | [7 empty] | 5~140 |  | 3 | 120 | [6 empty] | 682.01 | 7.39 | [5 empty] | 114 | [177 empty] | Cd | 同晶取代和巯基络合
1 | Liqin He,Yurong Wang，2024 | MSA-CFA | 共沉淀插入巯基丁二酸( MSA ) | A：0.50 mol/L Ca(NO3)2，0.25 mol/L Fe(NO3)3,0.25 mol/L Al(NO3)3组成；B：1.7 mol/L NaOH；插层溶液C：0.25 mol/L MSA。向100 ml溶液C中依次加入100 ml溶液A和100 ml溶液B。反应体系在300 rpm下磁力搅拌12 h，条件如下：通过氮气注入实现无氧环境，pH为10.5 ± 0.5，水浴温度为65℃。随后进行固液分离，固体的洗涤，沉淀的干燥和研磨。 | 是 | 巯基丁二酸 | [6 empty] | Ca2+ | Fe3+ |  |  |  | H3 | 16.29 | 0.062 | 25.05 |  | 1.09 |  | 0.809（015） | S：3.6% | 松散的片层结构 | 10.54、21.39、30.40 | （003）、（006）、（012） | 3448 792 664 559、452 2990 1590 | -OH Al-OH M-OH M-O, M-O-M or O-M-O 巯基( -SH ) 羧基( -COOH )不对称收缩 | [28 empty] | 溶液 |  | 300 |  |  | 0.2 | [7 empty] | 1440 | 室温 |  |  | 2 |  | Cd | 10 |  | Fe | 100 | [17 empty] | 伪二级动力学模型 | 化学吸附 | [13 empty] | 1440 |  | 3 | 10 | [6 empty] | 15.81 | 0.25 | [5 empty] | 31.62 | [177 empty] | Mn | 同晶替代
1 | Liqin He,Yurong Wang，2024 | MSA-CFA | 共沉淀插入巯基丁二酸( MSA ) | A：0.50 mol/L Ca(NO3)2，0.25 mol/L Fe(NO3)3,0.25 mol/L Al(NO3)3组成；B：1.7 mol/L NaOH；插层溶液C：0.25 mol/L MSA。向100 ml溶液C中依次加入100 ml溶液A和100 ml溶液B。反应体系在300 rpm下磁力搅拌12 h，条件如下：通过氮气注入实现无氧环境，pH为10.5 ± 0.5，水浴温度为65℃。随后进行固液分离，固体的洗涤，沉淀的干燥和研磨。 | 是 | 巯基丁二酸 | [6 empty] | Ca2+ | Fe3+ |  |  |  | H3 | 16.29 | 0.062 | 25.05 |  | 1.09 |  | 0.809（015） | S：3.6% | 松散的片层结构 | 10.54、21.39、30.40 | （003）、（006）、（012） | 3448 792 664 559、452 2990 1590 | -OH Al-OH M-OH M-O, M-O-M or O-M-O 巯基( -SH ) 羧基( -COOH )不对称收缩 | [28 empty] | 溶液 |  | 300 |  |  | 0.2 | [7 empty] | 1440 | 室温 |  |  | 2 |  | Cd | 10 |  | Mn | 100 | [17 empty] | 伪二级动力学模型 | 化学吸附 | [13 empty] | 1440 |  | 3 | 10 | [6 empty] | 54.29 | 0.54 | [5 empty] | 108.58 | [177 empty] | Zn | 同晶替代、溶液再沉淀
1 | Liqin He,Yurong Wang，2024 | MSA-CFA | 共沉淀插入巯基丁二酸( MSA ) | A：0.50 mol/L Ca(NO3)2，0.25 mol/L Fe(NO3)3,0.25 mol/L Al(NO3)3组成；B：1.7 mol/L NaOH；插层溶液C：0.25 mol/L MSA。向100 ml溶液C中依次加入100 ml溶液A和100 ml溶液B。反应体系在300 rpm下磁力搅拌12 h，条件如下：通过氮气注入实现无氧环境，pH为10.5 ± 0.5，水浴温度为65℃。随后进行固液分离，固体的洗涤，沉淀的干燥和研磨。 | 是 | 巯基丁二酸 | [6 empty] | Ca2+ | Fe3+ |  |  |  | H3 | 16.29 | 0.062 | 25.05 |  | 1.09 |  | 0.809（015） | S：3.6% | 松散的片层结构 | 10.54、21.39、30.40 | （003）、（006）、（012） | 3448 792 664 559、452 2990 1590 | -OH Al-OH M-OH M-O, M-O-M or O-M-O 巯基( -SH ) 羧基( -COOH )不对称收缩 | [28 empty] | 溶液 |  | 300 |  |  | 0.2 | [7 empty] | 1440 | 室温 |  |  | 2 |  | Cd | 10 |  | Zn | 100 | [17 empty] | 伪二级动力学模型 | 化学吸附 | [13 empty] | 1440 |  | 3 | 10 | [6 empty] | 28.83 | 0.53 | [5 empty] | 57.66
1 | Liqin He,Yurong Wang，2024 | MSA-CFA | 共沉淀插入巯基丁二酸( MSA ) | A：0.50 mol/L Ca(NO3)2，0.25 mol/L Fe(NO3)3,0.25 mol/L Al(NO3)3组成；B：1.7 mol/L NaOH；插层溶液C：0.25 mol/L MSA。向100 ml溶液C中依次加入100 ml溶液A和100 ml溶液B。反应体系在300 rpm下磁力搅拌12 h，条件如下：通过氮气注入实现无氧环境，pH为10.5 ± 0.5，水浴温度为65℃。随后进行固液分离，固体的洗涤，沉淀的干燥和研磨。 | 是 | 巯基丁二酸 | [6 empty] | Ca2+ | Fe3+ |  |  |  | H3 | 16.29 | 0.062 | 25.05 |  | 1.09 |  | 0.809（015） | S：3.6% | 松散的片层结构 | 10.54、21.39、30.40 | （003）、（006）、（012） | 3448 792 664 559、452 2990 1590 | -OH Al-OH M-OH M-O, M-O-M or O-M-O 巯基( -SH ) 羧基( -COOH )不对称收缩 | 中国 | 江西省 | 贵溪市 |  |  |  | 5.34 |  |  |  | 总Cd | 1.49 | [16 empty] | 土壤水提取液 |  | 200 |  |  | 0.05 |  |  |  |  | 5 |  | 150 | 1440 | 室温 |  |  | 4 |  | Cd | 0.105 |  | Fe | 1.983 |  | Mn | 0.161 |  | Zn | 0.324 | [26 empty] | 1440 |  | 3 | 0.105 |  |  | 0.001 | 0 | [6 empty] | 99.25 | 0.1355 |  | 99.25 | [75 empty] | 1.983±0.067 |  |  | 1.158 | 0.012 | [6 empty] | 40.3 | 0 |  | 40.3 | 0.324±0.008 |  |  | 0.155 | 0.027 | [6 empty] | 52.5 | 0.271 |  | 52.5 | 0.161±0.002 |  |  | 0.11 | 0.003 | [6 empty] | 30.66 | 2.3 |  | 30.66
1 | Liqin He,Yurong Wang，2024 | MSA-CFA | 共沉淀插入巯基丁二酸( MSA ) | A：0.50 mol/L Ca(NO3)2，0.25 mol/L Fe(NO3)3,0.25 mol/L Al(NO3)3组成；B：1.7 mol/L NaOH；插层溶液C：0.25 mol/L MSA。向100 ml溶液C中依次加入100 ml溶液A和100 ml溶液B。反应体系在300 rpm下磁力搅拌12 h，条件如下：通过氮气注入实现无氧环境，pH为10.5 ± 0.5，水浴温度为65℃。随后进行固液分离，固体的洗涤，沉淀的干燥和研磨。 | 是 | 巯基丁二酸 | [6 empty] | Ca2+ | Fe3+ |  |  |  | H3 | 16.29 | 0.062 | 25.05 |  | 1.09 |  | 0.809（015） | S：3.6% | 松散的片层结构 | 10.54、21.39、30.40 | （003）、（006）、（012） | 3448 792 664 559、452 2990 1590 | -OH Al-OH M-OH M-O, M-O-M or O-M-O 巯基( -SH ) 羧基( -COOH )不对称收缩 | 中国 | 江西省 | 贵溪市 |  |  |  | 5.34 |  |  |  | 总Cd | 1.49 | [16 empty] | 土壤 | [6 empty] | 0.2 | [5 empty] | 14d | 25±2 | 40 |  | 1 | CaCl2 | Cd | 0.451 |  | Fe | 1.01 |  | Mn | 2.96 |  | Zn | 2.07 | [28 empty] | 3 | 0.451 | 0.451 | 0.0294 | 0.134 | 0.0196 | [6 empty] | 70.03 |  |  | 70.03 | [76 empty] | 1.01 | 0.077 | 0.758 | 0.077 | [6 empty] | 65.44 |  |  | 65.44 |  | 2.07 | 0.026 | 1.06 | 0.058 | [6 empty] | 48.44 |  |  | 48.44 |  | 2.96 | 0.17 | 0.98 | 0.039 | [6 empty] | 27.05 |  |  | 27.05
2 | Peng Yu，2025 | CaAl-LDH | 采购 | [9 empty] | Ca2+ | Al3+ | [13 empty] | 11.353 22.657 23.590 31.327 39.009 42.741 | 典型水铝钙石Ca4Al2O6Cl2 · H2O:(002) (004) (112) (0~20) (-316) (-208) |  |  | 中国 | 湖南省 | 株洲市醴陵市茶山镇李家坟组 | 113.339E | 27.618N |  | 5.38 | 9.91 | [16 empty] | 有效态-DTPA溶液浸提 | 是 |  |  | 中试场地 | [7 empty] | 0 |  | 5.24 |  |  | 100d | [26 empty] | 5.51 | [17 empty] | 3 |  |  |  | 0.199（有效态） | [10 empty] | 0 | [46 empty] | 18.86 |  | 18.86（有效态） | [9 empty] | #VALUE! | 0 | [75 empty] | BCR连续提取法 | 田间试验 | 50.78431 |  | 38.23529 |  | 4.509804 |  | 6.470588 |  | 5.928854 |  | 33.39921 |  | 3.754941 |  | 56.917 | [25 empty] | Cd | 同晶替代
2 | Peng Yu，2025 | CaAl-LDH | 采购 | [9 empty] | Ca2+ | Al3+ | [13 empty] | 11.353 22.657 23.590 31.327 39.009 42.741 | 典型水铝钙石Ca4Al2O6Cl2 · H2O:(002) (004) (112) (0~20) (-316) (-208) |  |  | 中国 | 湖南省 | 株洲市醴陵市茶山镇李家坟组 | 113.339E | 27.618N |  | 5.38 | 9.91 | [16 empty] | 有效态-DTPA溶液浸提 | 是 |  |  | 中试场地 | [7 empty] | 1500 |  | 5.24 |  |  | 100d | [26 empty] | 6.03 | [17 empty] | 3 |  | 0.199 | 0.0112 | 0.12 | 0.0118 | [9 empty] | 60.30151 | [46 empty] | 18.86 | 0.44 | 17.46 | 1.03 | [8 empty] | 7.423118 | 7.423118 | [75 empty] | BCR连续提取法 | 田间试验 | 47.45098 |  | 36.66667 |  | 7.647059 |  | 8.235294 |  | 5.533597 |  | 29.64427 |  | 3.557312 |  | 61.26482 | [25 empty] | Pb | 络合作用
2 | Peng Yu，2025 | CaAl-LDH | 采购 | [9 empty] | Ca2+ | Al3+ | [13 empty] | 11.353 22.657 23.590 31.327 39.009 42.741 | 典型水铝钙石Ca4Al2O6Cl2 · H2O:(002) (004) (112) (0~20) (-316) (-208) |  |  | 中国 | 湖南省 | 株洲市醴陵市茶山镇李家坟组 | 113.339E | 27.618N |  | 5.38 | 9.91 | [16 empty] | 有效态-DTPA溶液浸提 | 是 |  |  | 中试场地 | [7 empty] | 2250 |  | 5.24 |  |  | 100d | [26 empty] | 6.11 | [17 empty] | 3 |  | 0.199 | 0.0112 | 0.095 | 0.00248 | [9 empty] | 47.73869 | [46 empty] | 18.86 | 0.44 | 16.36 | 0.404 | [8 empty] | 13.25557 | 13.25557 | [75 empty] | BCR连续提取法 | 田间试验 | 46.07843 |  | 35.88235 |  | 9.019608 |  | 9.019608 |  | 5.533597 |  | 30.03953 |  | 1.778656 |  | 62.64822
2 | Peng Yu，2025 | CaAl-LDH | 采购 | [9 empty] | Ca2+ | Al3+ | [13 empty] | 11.353 22.657 23.590 31.327 39.009 42.741 | 典型水铝钙石Ca4Al2O6Cl2 · H2O:(002) (004) (112) (0~20) (-316) (-208) |  |  | 中国 | 湖南省 | 株洲市醴陵市茶山镇李家坟组 | 113.339E | 27.618N |  | 5.38 | 9.91 | [16 empty] | 有效态-DTPA溶液浸提 | 是 |  |  | 中试场地 | [7 empty] | 3000 |  | 5.24 |  |  | 100d | [26 empty] | 6.29 | [17 empty] | 3 |  | 0.199 | 0.0112 | 0.085 | 0.00062 | [9 empty] | 42.71357 | [46 empty] | 18.86 | 0.44 | 15.55 | 0.441 | [8 empty] | 17.55037 | 17.55037 | [75 empty] | BCR连续提取法 | 田间试验 | 45.29412 |  | 32.54902 |  | 10.98039 |  | 11.17647 |  | 4.150198 |  | 28.65613 |  | 2.371542 |  | 64.82213
2 | Peng Yu，2025 | MgAl-LDH | 采购 | [9 empty] | Ca2+ | Al3+ | [13 empty] | 11.792 23.535 35.004 39.558 47.186 | 典型水铝钙石Mg6Al2(CO3)(OH)16·4H2O:(003) (006) (012) (0~15) (0~18) |  |  | 中国 | 湖南省 | 株洲市醴陵市茶山镇李家坟组 | 113.339E | 27.618N |  | 5.38 | 9.91 | [16 empty] | 有效态-DTPA溶液浸提 | 是 |  |  | 中试场地 | [7 empty] | 0 |  | 5.24 |  |  | 100d | [26 empty] | 5.61 | [17 empty] | 3 |  |  |  | 0.179 | [10 empty] | 0 | [46 empty] | 18.86 |  | 18.86 | [9 empty] | 0 | 0 | [75 empty] | BCR连续提取法 | 田间试验 | 50.98039 |  | 38.23529 |  | 4.313725 |  | 6.470588 |  | 5.731225 |  | 33.20158 |  | 4.150198 |  | 56.917 | [25 empty] | Cd | 同晶替代
2 | Peng Yu，2025 | MgAl-LDH | 采购 | [9 empty] | Ca2+ | Al3+ | [13 empty] | 11.792 23.535 35.004 39.558 47.186 | 典型水铝钙石Mg6Al2(CO3)(OH)16·4H2O:(003) (006) (012) (0~15) (0~18) |  |  | 中国 | 湖南省 | 株洲市醴陵市茶山镇李家坟组 | 113.339E | 27.618N |  | 5.38 | 9.91 | [16 empty] | 有效态-DTPA溶液浸提 | 是 |  |  | 中试场地 | [7 empty] | 1500 |  | 5.24 |  |  | 100d | [26 empty] | 6.01 | [17 empty] | 3 |  | 0.179 | 0.0112 | 0.092 | 0.0167 | [9 empty] | 51.39665 | [46 empty] | 18.86 | 0.44 | 15.69 | 1.03 | [8 empty] | 16.80806 | 16.80806 | [75 empty] | BCR连续提取法 | 田间试验 | 47.84314 |  | 36.66667 |  | 8.627451 |  | 6.862745 |  | 5.335968 |  | 31.42292 |  | 2.766798 |  | 60.47431 | [25 empty] | Pb | 络合作用
2 | Peng Yu，2025 | MgAl-LDH | 采购 | [9 empty] | Ca2+ | Al3+ | [13 empty] | 11.792 23.535 35.004 39.558 47.186 | 典型水铝钙石Mg6Al2(CO3)(OH)16·4H2O:(003) (006) (012) (0~15) (0~18) |  |  | 中国 | 湖南省 | 株洲市醴陵市茶山镇李家坟组 | 113.339E | 27.618N |  | 5.38 | 9.91 | [16 empty] | 有效态-DTPA溶液浸提 | 是 |  |  | 中试场地 | [7 empty] | 2250 |  | 5.24 |  |  | 100d | [26 empty] | 6.1 | [17 empty] | 3 |  | 0.179 | 0.0112 | 0.087 | 0.0037 | [9 empty] | 48.60335 | [46 empty] | 18.86 | 0.44 | 15.36 | 0.11 | [8 empty] | 18.55779 | 18.55779 | [75 empty] | BCR连续提取法 | 田间试验 | 46.07843 |  | 34.70588 |  | 9.215686 |  | 10 |  | 4.150198 |  | 30.23715 |  | 2.173913 |  | 63.43874
2 | Peng Yu，2025 | MgAl-LDH | 采购 | [9 empty] | Ca2+ | Al3+ | [13 empty] | 11.792 23.535 35.004 39.558 47.186 | 典型水铝钙石Mg6Al2(CO3)(OH)16·4H2O:(003) (006) (012) (0~15) (0~18) |  |  | 中国 | 湖南省 | 株洲市醴陵市茶山镇李家坟组 | 113.339E | 27.618N |  | 5.38 | 9.91 | [16 empty] | 有效态-DTPA溶液浸提 | 是 |  |  | 中试场地 | [7 empty] | 3000 |  | 5.24 |  |  | 100d | [26 empty] | 6.35 | [17 empty] | 3 |  | 0.179 | 0.0112 | 0.063 | 0.0031 | [9 empty] | 35.19553 | [46 empty] | 18.86 | 0.44 | 14.63 | 0.66 | [8 empty] | 22.42842 | 22.42842 | [75 empty] | BCR连续提取法 | 田间试验 | 44.90196 |  | 31.76471 |  | 11.56863 |  | 11.76471 |  | 3.754941 |  | 27.66798 |  | 1.976285 |  | 66.60079
3 | Menglan Zhao，2025 | WM-LDHs-1 | 干湿球磨法 | 将2.496 g Al ( OH ) 3和5.304 g WM-Mg ( OH ) 2混合放入球磨罐中，球料比为1∶50。将混合物在无水条件下球磨1h，然后向体系中加入3 m L水，继续湿磨2 h。 | [8 empty] | Mg2+ | Al3+ |  | OH- | [11 empty] | 11.59 23.41 34.57 38.75 44.67 60.92 62.23 | LDHs的( 003 ) ( 006 ) ( 009 ) ( 015 ) ( 018 ) ( 110 ) ( 113 ) |  |  |  | 山东省 | [8 empty] | Cr(Ⅵ) | 22.54 | As(Ⅴ) | 12.67 | Pb(Ⅱ) | 6.03 | Cu(Ⅱ) | 25.26 | [10 empty] | 土壤 |  |  | 10 |  |  | 0.03 | [6 empty] | 5~360 | 25 |  |  |  |  | Cr(Ⅵ) | 300 |  | As(Ⅴ) | 300 |  | Pb(Ⅱ) | 300 |  | Cu(Ⅱ) | 300 | [9 empty] | 90 |  | 伪二级动力学模型 | [14 empty] | 360 |  | 3 | [22 empty] | 113 | 3.558 |  |  |  |  | 37.66667 | 37.66667 | [22 empty] | 127 | 3.92 |  |  |  |  | 42.33333 | 42.33333 | [7 empty] | 235 | 7.51 |  |  |  |  | 78.33333 | 78.33333 | [7 empty] | 218 | 6.31 |  |  |  |  | 72.66667 | 72.66667
3 | Menglan Zhao，2025 | WM-LDHs-1 | 干湿球磨法 | 将2.496 g Al ( OH ) 3和5.304 g WM-Mg ( OH ) 2混合放入球磨罐中，球料比为1∶50。将混合物在无水条件下球磨1h，然后向体系中加入3 m L水，继续湿磨2 h。 | [8 empty] | Mg2+ | Al3+ |  | OH- | [11 empty] | 11.59 23.41 34.57 38.75 44.67 60.92 62.23 | LDHs的( 003 ) ( 006 ) ( 009 ) ( 015 ) ( 018 ) ( 110 ) ( 113 ) |  |  |  | 山东省 | [8 empty] | Cr(Ⅵ) | 22.54 | As(Ⅴ) | 12.67 | Pb(Ⅱ) | 6.03 | Cu(Ⅱ) | 25.26 | [10 empty] | 土壤 |  | 30 | 10 |  |  | 1 | [6 empty] | 360 | 25 | [30 empty] | Generalized-Langmuir | 单分子层、非均相吸附 |  | 149.25 |  | 185.18 | 333.33 | 322.58 | [5 empty] | 3 | [22 empty] | 127.76 | 5.07 | [28 empty] | 165.81 | 6.35 |  |  |  |  | 55.27 | 55.27 | [7 empty] | 297.79 | 11.25 | [13 empty] | 290.26 | 11.29
3 | Menglan Zhao，2025 | WM-LDHs-1 | 干湿球磨法 | 将2.496 g Al ( OH ) 3和5.304 g WM-Mg ( OH ) 2混合放入球磨罐中，球料比为1∶50。将混合物在无水条件下球磨1h，然后向体系中加入3 m L水，继续湿磨2 h。 | [8 empty] | Mg2+ | Al3+ |  | OH- | [11 empty] | 11.59 23.41 34.57 38.75 44.67 60.92 62.23 | LDHs的( 003 ) ( 006 ) ( 009 ) ( 015 ) ( 018 ) ( 110 ) ( 113 ) |  |  |  | 山东省 | [8 empty] | Cr(Ⅵ) | 22.54 | As(Ⅴ) | 12.67 | Pb(Ⅱ) | 6.03 | Cu(Ⅱ) | 25.26 | [10 empty] | 土壤 |  | 30 | 10 |  |  | 1 | [6 empty] | 360 | 35 | [30 empty] | Generalized-Langmuir | 单分子层、非均相吸附 | [11 empty] | 3
3 | Menglan Zhao，2025 | WM-LDHs-1 | 干湿球磨法 | 将2.496 g Al ( OH ) 3和5.304 g WM-Mg ( OH ) 2混合放入球磨罐中，球料比为1∶50。将混合物在无水条件下球磨1h，然后向体系中加入3 m L水，继续湿磨2 h。 | [8 empty] | Mg2+ | Al3+ |  | OH- | [11 empty] | 11.59 23.41 34.57 38.75 44.67 60.92 62.23 | LDHs的( 003 ) ( 006 ) ( 009 ) ( 015 ) ( 018 ) ( 110 ) ( 113 ) |  |  |  | 山东省 | [8 empty] | Cr(Ⅵ) | 22.54 | As(Ⅴ) | 12.67 | Pb(Ⅱ) | 6.03 | Cu(Ⅱ) | 25.26 | [10 empty] | 土壤 |  | 30 | 10 |  |  | 1 | [6 empty] | 360 | 45 | [30 empty] | Generalized-Langmuir | 单分子层、非均相吸附 | [11 empty] | 3
3 | Menglan Zhao，2025 | WM-LDHs-3 | 干湿球磨法 | 将2.496 g Al ( OH ) 3和5.304 g WM-Mg ( OH ) 2混合放入球磨罐中，球料比为1∶50。将混合物在无水条件下球磨3h，然后向体系中加入3 m L水，继续湿磨2 h。 | [8 empty] | Mg2+ | Al3+ |  | OH- | [11 empty] | 11.59 23.41 34.57 38.75 44.67 60.92 62.23 | LDHs的( 003 ) ( 006 ) ( 009 ) ( 015 ) ( 018 ) ( 110 ) ( 113 ) |  |  |  | 山东省 | [8 empty] | Cr(Ⅵ) | 22.54 | As(Ⅴ) | 12.67 | Pb(Ⅱ) | 6.03 | Cu(Ⅱ) | 25.26 | [10 empty] | 土壤 |  |  | 10 |  |  | 0.03 | [6 empty] | 5~360 | 25 |  |  |  |  | Cr(Ⅵ) | 300 |  | As(Ⅴ) | 300 |  | Pb(Ⅱ) | 300 |  | Cu(Ⅱ) | 300 | [9 empty] | 90 |  | 伪二级动力学模型 | [14 empty] | 360 |  | 3 | [22 empty] | 126 | 3.88 |  |  |  |  | 42 | 42 | [22 empty] | 149 | 3.73 |  |  |  |  | 49.66667 | 49.66667 | [7 empty] | 251 | 7.51 |  |  |  |  | 83.66667 | 83.66667 | [7 empty] | 236.5 | 5.996 |  |  |  |  | 78.83333 | 78.83333 | [102 empty] | Pb(Ⅱ) | 离子交换、沉淀、氧化还原、表面络合、静电作用吸附
3 | Menglan Zhao，2025 | WM-LDHs-3 | 干湿球磨法 | 将2.496 g Al ( OH ) 3和5.304 g WM-Mg ( OH ) 2混合放入球磨罐中，球料比为1∶50。将混合物在无水条件下球磨3h，然后向体系中加入3 m L水，继续湿磨2 h。 | [8 empty] | Mg2+ | Al3+ |  | OH- | [11 empty] | 11.59 23.41 34.57 38.75 44.67 60.92 62.23 | LDHs的( 003 ) ( 006 ) ( 009 ) ( 015 ) ( 018 ) ( 110 ) ( 113 ) |  |  |  | 山东省 | [8 empty] | Cr(Ⅵ) | 22.54 | As(Ⅴ) | 12.67 | Pb(Ⅱ) | 6.03 | Cu(Ⅱ) | 25.26 | [10 empty] | 土壤 |  |  | 10 |  |  | 1 | [6 empty] | 360 | 25 |  |  |  |  | Cr(Ⅵ) | 100~600 |  | As(Ⅴ) | 100~600 |  | Pb(Ⅱ) | 100~600 |  | Cu(Ⅱ) | 100~600 | [15 empty] | Generalized-Langmuir | 单分子层、非均相吸附 |  | 172.41 |  | 212.77 | 344.82 | 333.33 |  |  |  | 360 |  | 3 | [22 empty] | 145.37 | 5.97 | [28 empty] | 178.88 | 7.1 | [13 empty] | 315 | 11.91 | [13 empty] | 207.53 | 12.62 | [108 empty] | Cu(Ⅱ) | 离子交换、沉淀、氧化还原、表面络合、静电作用吸附
3 | Menglan Zhao，2025 | WM-LDHs-3 | 干湿球磨法 | 将2.496 g Al ( OH ) 3和5.304 g WM-Mg ( OH ) 2混合放入球磨罐中，球料比为1∶50。将混合物在无水条件下球磨3h，然后向体系中加入3 m L水，继续湿磨2 h。 | [8 empty] | Mg2+ | Al3+ |  | OH- | [11 empty] | 11.59 23.41 34.57 38.75 44.67 60.92 62.23 | LDHs的( 003 ) ( 006 ) ( 009 ) ( 015 ) ( 018 ) ( 110 ) ( 113 ) |  |  |  | 山东省 | [8 empty] | Cr(Ⅵ) | 22.54 | As(Ⅴ) | 12.67 | Pb(Ⅱ) | 6.03 | Cu(Ⅱ) | 25.26 | [10 empty] | 土壤 |  |  | 10 |  |  | 1 | [6 empty] | 360 | 35 |  |  |  |  | Cr(Ⅵ) | 100~600 |  | As(Ⅴ) | 100~600 |  | Pb(Ⅱ) | 100~600 |  | Cu(Ⅱ) | 100~600 | [15 empty] | Generalized-Langmuir | 单分子层、非均相吸附 | [9 empty] | 360 |  | 3 | [192 empty] | Cr | 离子交换、沉淀、氧化还原、表面络合、静电作用吸附
3 | Menglan Zhao，2025 | WM-LDHs-3 | 干湿球磨法 | 将2.496 g Al ( OH ) 3和5.304 g WM-Mg ( OH ) 2混合放入球磨罐中，球料比为1∶50。将混合物在无水条件下球磨3h，然后向体系中加入3 m L水，继续湿磨2 h。 | [8 empty] | Mg2+ | Al3+ |  | OH- | [11 empty] | 11.59 23.41 34.57 38.75 44.67 60.92 62.23 | LDHs的( 003 ) ( 006 ) ( 009 ) ( 015 ) ( 018 ) ( 110 ) ( 113 ) |  |  |  | 山东省 | [8 empty] | Cr(Ⅵ) | 22.54 | As(Ⅴ) | 12.67 | Pb(Ⅱ) | 6.03 | Cu(Ⅱ) | 25.26 | [10 empty] | 土壤 |  |  | 10 |  |  | 1 | [6 empty] | 360 | 45 |  |  |  |  | Cr(Ⅵ) | 100~600 |  | As(Ⅴ) | 100~600 |  | Pb(Ⅱ) | 100~600 |  | Cu(Ⅱ) | 100~600 | [15 empty] | Generalized-Langmuir | 单分子层、非均相吸附 | [9 empty] | 360 |  | 3 | [192 empty] | As（V） | 离子交换、沉淀、氧化还原、表面络合、静电作用吸附
3 | Menglan Zhao，2025 | WM-LDHs-3 | 干湿球磨法 | 将2.496 g Al ( OH ) 3和5.304 g WM-Mg ( OH ) 2混合放入球磨罐中，球料比为1∶50。将混合物在无水条件下球磨3h，然后向体系中加入3 m L水，继续湿磨2 h。 | [8 empty] | Mg2+ | Al3+ |  | OH- | [11 empty] | 11.59 23.41 34.57 38.75 44.67 60.92 62.23 | LDHs的( 003 ) ( 006 ) ( 009 ) ( 015 ) ( 018 ) ( 110 ) ( 113 ) | [30 empty] | 溶液 |  | 30 |  |  | 1 |  |  |  |  | 2 |  |  | 360 | [5 empty] | Cr(Ⅵ) | 300 |  | As(Ⅴ) | 300 |  | Pb(Ⅱ) | 300 |  | Cu(Ⅱ) | 300 | [26 empty] | 360 |  | 3 | [26 empty] | 87 |  |  | 87 | [26 empty] | 84 |  |  | 84 | [11 empty] | 46 |  |  | 46 | [11 empty] | 42 |  |  | 42
3 | Menglan Zhao，2025 | WM-LDHs-3 | 干湿球磨法 | 将2.496 g Al ( OH ) 3和5.304 g WM-Mg ( OH ) 2混合放入球磨罐中，球料比为1∶50。将混合物在无水条件下球磨3h，然后向体系中加入3 m L水，继续湿磨2 h。 | [8 empty] | Mg2+ | Al3+ |  | OH- | [11 empty] | 11.59 23.41 34.57 38.75 44.67 60.92 62.23 | LDHs的( 003 ) ( 006 ) ( 009 ) ( 015 ) ( 018 ) ( 110 ) ( 113 ) | [30 empty] | 溶液 |  | 30 |  |  | 1 |  |  |  |  | 3 |  |  | 360 | [5 empty] | Cr(Ⅵ) | 300 |  | As(Ⅴ) | 300 |  | Pb(Ⅱ) | 300 |  | Cu(Ⅱ) | 300 | [26 empty] | 360 |  | 3 | [26 empty] | 85 |  |  | 85 | [26 empty] | 82 |  |  | 82 | [11 empty] | 50 |  |  | 50 | [11 empty] | 46 |  |  | 46
3 | Menglan Zhao，2025 | WM-LDHs-3 | 干湿球磨法 | 将2.496 g Al ( OH ) 3和5.304 g WM-Mg ( OH ) 2混合放入球磨罐中，球料比为1∶50。将混合物在无水条件下球磨3h，然后向体系中加入3 m L水，继续湿磨2 h。 | [8 empty] | Mg2+ | Al3+ |  | OH- | [11 empty] | 11.59 23.41 34.57 38.75 44.67 60.92 62.23 | LDHs的( 003 ) ( 006 ) ( 009 ) ( 015 ) ( 018 ) ( 110 ) ( 113 ) | [30 empty] | 溶液 |  | 30 |  |  | 1 |  |  |  |  | 4 |  |  | 360 | [5 empty] | Cr(Ⅵ) | 300 |  | As(Ⅴ) | 300 |  | Pb(Ⅱ) | 300 |  | Cu(Ⅱ) | 300 | [26 empty] | 360 |  | 3 | [26 empty] | 83 |  |  | 83 | [26 empty] | 78 |  |  | 78 | [11 empty] | 62 |  |  | 62 | [11 empty] | 54 |  |  | 54
3 | Menglan Zhao，2025 | WM-LDHs-3 | 干湿球磨法 | 将2.496 g Al ( OH ) 3和5.304 g WM-Mg ( OH ) 2混合放入球磨罐中，球料比为1∶50。将混合物在无水条件下球磨3h，然后向体系中加入3 m L水，继续湿磨2 h。 | [8 empty] | Mg2+ | Al3+ |  | OH- | [11 empty] | 11.59 23.41 34.57 38.75 44.67 60.92 62.23 | LDHs的( 003 ) ( 006 ) ( 009 ) ( 015 ) ( 018 ) ( 110 ) ( 113 ) | [30 empty] | 溶液 |  | 30 |  |  | 1 |  |  |  |  | 5 |  |  | 360 | [5 empty] | Cr(Ⅵ) | 300 |  | As(Ⅴ) | 300 |  | Pb(Ⅱ) | 300 |  | Cu(Ⅱ) | 300 | [26 empty] | 360 |  | 3 | [26 empty] | 75 |  |  | 75 | [26 empty] | 75 |  |  | 75 | [11 empty] | 65 |  |  | 65 | [11 empty] | 69 |  |  | 69
3 | Menglan Zhao，2025 | WM-LDHs-3 | 干湿球磨法 | 将2.496 g Al ( OH ) 3和5.304 g WM-Mg ( OH ) 2混合放入球磨罐中，球料比为1∶50。将混合物在无水条件下球磨3h，然后向体系中加入3 m L水，继续湿磨2 h。 | [8 empty] | Mg2+ | Al3+ |  | OH- | [11 empty] | 11.59 23.41 34.57 38.75 44.67 60.92 62.23 | LDHs的( 003 ) ( 006 ) ( 009 ) ( 015 ) ( 018 ) ( 110 ) ( 113 ) | [30 empty] | 溶液 |  | 30 |  |  | 1 |  |  |  |  | 6 |  |  | 360 | [5 empty] | Cr(Ⅵ) | 300 |  | As(Ⅴ) | 300 |  | Pb(Ⅱ) | 300 |  | Cu(Ⅱ) | 300 | [26 empty] | 360 |  | 3 | [26 empty] | 70 |  |  | 70 | [26 empty] | 65 |  |  | 65 | [11 empty] | 84 |  |  | 84 | [11 empty] | 78 |  |  | 78
3 | Menglan Zhao，2025 | WM-LDHs-3 | 干湿球磨法 | 将2.496 g Al ( OH ) 3和5.304 g WM-Mg ( OH ) 2混合放入球磨罐中，球料比为1∶50。将混合物在无水条件下球磨3h，然后向体系中加入3 m L水，继续湿磨2 h。 | [8 empty] | Mg2+ | Al3+ |  | OH- | [11 empty] | 11.59 23.41 34.57 38.75 44.67 60.92 62.23 | LDHs的( 003 ) ( 006 ) ( 009 ) ( 015 ) ( 018 ) ( 110 ) ( 113 ) | [30 empty] | 溶液 |  | 30 |  |  | 1 |  |  |  |  | 7 |  |  | 360 | [5 empty] | Cr(Ⅵ) | 300 |  | As(Ⅴ) | 300 |  | Pb(Ⅱ) | 300 |  | Cu(Ⅱ) | 300 | [26 empty] | 360 |  | 3 | [26 empty] | 60 |  |  | 60 | [26 empty] | 63 |  |  | 63 | [11 empty] | 89 |  |  | 89 | [11 empty] | 85 |  |  | 85
3 | Menglan Zhao，2025 | WM-LDHs-3 | 干湿球磨法 | 将2.496 g Al ( OH ) 3和5.304 g WM-Mg ( OH ) 2混合放入球磨罐中，球料比为1∶50。将混合物在无水条件下球磨3h，然后向体系中加入3 m L水，继续湿磨2 h。 | [8 empty] | Mg2+ | Al3+ |  | OH- | [11 empty] | 11.59 23.41 34.57 38.75 44.67 60.92 62.23 | LDHs的( 003 ) ( 006 ) ( 009 ) ( 015 ) ( 018 ) ( 110 ) ( 113 ) | [30 empty] | 溶液 |  | 30 |  |  | 1 |  |  |  |  | 8 |  |  | 360 | [5 empty] | Cr(Ⅵ) | 300 |  | As(Ⅴ) | 300 |  | Pb(Ⅱ) | 300 |  | Cu(Ⅱ) | 300 | [26 empty] | 360 |  | 3 | [26 empty] | 54 |  |  | 54 | [26 empty] | 58 |  |  | 58 | [11 empty] | 94 |  |  | 94 | [11 empty] | 92 |  |  | 92
3 | Menglan Zhao，2025 | WM-LDHs-3 | 干湿球磨法 | 将2.496 g Al ( OH ) 3和5.304 g WM-Mg ( OH ) 2混合放入球磨罐中，球料比为1∶50。将混合物在无水条件下球磨3h，然后向体系中加入3 m L水，继续湿磨2 h。 | [8 empty] | Mg2+ | Al3+ |  | OH- | [11 empty] | 11.59 23.41 34.57 38.75 44.67 60.92 62.23 | LDHs的( 003 ) ( 006 ) ( 009 ) ( 015 ) ( 018 ) ( 110 ) ( 113 ) | [30 empty] | 土壤 | [57 empty] | 3 | [18 empty] | 78.52 | [29 empty] | 33.64 | [14 empty] | 42.38 | [14 empty] | 37.25 | [71 empty] | BCR连续提取法 | 柱浸实验 | 62.93223 |  | 15.62932 |  | 11.89488 |  | 9.543568 |  | 21.02351 |  | 21.9917 |  | 13.96957 |  | 43.01521 |  | 15.90595 | 60.02766 | 16.4592 | 7.607192 | 41.90871 | 30.98202 | 12.0332 | 15.07607
3 | Menglan Zhao，2025 | WM-LDHs-3 | 干湿球磨法 | 将2.496 g Al ( OH ) 3和5.304 g WM-Mg ( OH ) 2混合放入球磨罐中，球料比为1∶50。将混合物在无水条件下球磨3h，然后向体系中加入3 m L水，继续湿磨2 h。 | [8 empty] | Mg2+ | Al3+ |  | OH- | [11 empty] | 11.59 23.41 34.57 38.75 44.67 60.92 62.23 | LDHs的( 003 ) ( 006 ) ( 009 ) ( 015 ) ( 018 ) ( 110 ) ( 113 ) | [30 empty] | 土壤 | [57 empty] | 3 | [18 empty] | 2.58 | [7 empty] | 52.48 |  |  | 52.48 | [18 empty] | 2.61 | [7 empty] | 45.67 |  |  | 45.67 |  |  |  | 0.62 | [7 empty] | 59.33 |  |  | 59.33 |  |  |  | 0.14 | [7 empty] | 48.92 |  |  | 48.92 | [60 empty] | BCR连续提取法 | 柱浸实验 | 5.947441 |  | 21.9917 |  | 55.04841 |  | 17.01245 |  | 10.51176 |  | 13.27801 |  | 27.93914 |  | 48.27109 |  | 5.947441 | 54.9101 | 13.1397 | 26.00277 | 8.852006 | 15.07607 | 30.01383 | 46.05809
3 | Menglan Zhao，2025 | WM-LDHs-5 | 干湿球磨法 | 将2.496 g Al ( OH ) 3和5.304 g WM-Mg ( OH ) 2混合放入球磨罐中，球料比为1∶50。将混合物在无水条件下球磨5h，然后向体系中加入3 m L水，继续湿磨2 h。 | [8 empty] | Mg2+ | Al3+ |  | OH- | [11 empty] | 11.59 23.41 34.57 38.75 44.67 60.92 62.23 | LDHs的( 003 ) ( 006 ) ( 009 ) ( 015 ) ( 018 ) ( 110 ) ( 113 ) |  |  |  | 山东省 | [8 empty] | Cr(Ⅵ) | 22.54 | As(Ⅴ) | 12.67 | Pb(Ⅱ) | 6.03 | Cu(Ⅱ) | 25.26 | [10 empty] | 土壤 |  | 30 | 10 |  |  | 0.03 | [6 empty] | 5~360 | 25 |  |  |  |  | Cr(Ⅵ) | 300 |  | As(Ⅴ) | 300 |  | Pb(Ⅱ) | 300 |  | Cu(Ⅱ) | 300 | [9 empty] | 90 |  | 伪二级动力学模型 | [14 empty] | 360 |  | 3 | [22 empty] | 86.8 | 3.23 | [28 empty] | 93.6 | 3.92 |  |  |  |  | 31.2 | 31.2 | [7 empty] | 195.5 | 7.51 |  |  |  |  | 65.16667 | 65.16667 | [7 empty] | 187.8 | 5.68 |  |  |  |  | 62.6 | 62.6
3 | Menglan Zhao，2025 | WM-LDHs-5 | 干湿球磨法 | 将2.496 g Al ( OH ) 3和5.304 g WM-Mg ( OH ) 2混合放入球磨罐中，球料比为1∶50。将混合物在无水条件下球磨5h，然后向体系中加入3 m L水，继续湿磨2 h。 | [8 empty] | Mg2+ | Al3+ |  | OH- | [11 empty] | 11.59 23.41 34.57 38.75 44.67 60.92 62.23 | LDHs的( 003 ) ( 006 ) ( 009 ) ( 015 ) ( 018 ) ( 110 ) ( 113 ) |  |  |  | 山东省 | [8 empty] | Cr(Ⅵ) | 22.54 | As(Ⅴ) | 12.67 | Pb(Ⅱ) | 6.03 | Cu(Ⅱ) | 25.26 | [10 empty] | 土壤 |  | 30 | 10 |  |  | 1 | [6 empty] | 360 | 25 |  |  |  |  | Cr(Ⅵ) | 100~600 |  | As(Ⅴ) | 100~600 |  | Pb(Ⅱ) | 100~600 |  | Cu(Ⅱ) | 100~600 | [15 empty] | Generalized-Langmuir | 单分子层、非均相吸附 |  | 142.86 |  | 140.84 | 270.27 | 256.41 |  |  |  | 360 |  | 3 | [22 empty] | 113.13 | 4.78 | [28 empty] | 113.9 | 6.35 | [13 empty] | 233.6 | 11.91 | [13 empty] | 223.17 | 11.29
3 | Menglan Zhao，2025 | WM-LDHs-5 | 干湿球磨法 | 将2.496 g Al ( OH ) 3和5.304 g WM-Mg ( OH ) 2混合放入球磨罐中，球料比为1∶50。将混合物在无水条件下球磨5h，然后向体系中加入3 m L水，继续湿磨2 h。 | [8 empty] | Mg2+ | Al3+ |  | OH- | [11 empty] | 11.59 23.41 34.57 38.75 44.67 60.92 62.23 | LDHs的( 003 ) ( 006 ) ( 009 ) ( 015 ) ( 018 ) ( 110 ) ( 113 ) |  |  |  | 山东省 | [8 empty] | Cr(Ⅵ) | 22.54 | As(Ⅴ) | 12.67 | Pb(Ⅱ) | 6.03 | Cu(Ⅱ) | 25.26 | [10 empty] | 土壤 |  | 30 | 10 |  |  | 1 | [6 empty] | 360 | 35 |  |  |  |  | Cr(Ⅵ) | 100~600 |  | As(Ⅴ) | 100~600 |  | Pb(Ⅱ) | 100~600 |  | Cu(Ⅱ) | 100~600 | [15 empty] | Generalized-Langmuir | 单分子层、非均相吸附 | [9 empty] | 360 |  | 3
3 | Menglan Zhao，2025 | WM-LDHs-5 | 干湿球磨法 | 将2.496 g Al ( OH ) 3和5.304 g WM-Mg ( OH ) 2混合放入球磨罐中，球料比为1∶50。将混合物在无水条件下球磨5h，然后向体系中加入3 m L水，继续湿磨2 h。 | [8 empty] | Mg2+ | Al3+ |  | OH- | [11 empty] | 11.59 23.41 34.57 38.75 44.67 60.92 62.23 | LDHs的( 003 ) ( 006 ) ( 009 ) ( 015 ) ( 018 ) ( 110 ) ( 113 ) |  |  |  | 山东省 | [8 empty] | Cr(Ⅵ) | 22.54 | As(Ⅴ) | 12.67 | Pb(Ⅱ) | 6.03 | Cu(Ⅱ) | 25.26 | [10 empty] | 土壤 |  | 30 | 10 |  |  | 1 | [6 empty] | 360 | 45 |  |  |  |  | Cr(Ⅵ) | 100~600 |  | As(Ⅴ) | 100~600 |  | Pb(Ⅱ) | 100~600 |  | Cu(Ⅱ) | 100~600 | [15 empty] | Generalized-Langmuir | 单分子层、非均相吸附 | [9 empty] | 360 |  | 3
4 | Donghua Zhang，2024 | LDH-D-未煅烧/MgAl-LDH | 煅烧法 | [6 empty] | 1次 | 900 |  | Mg2+ | Al3+ |  | CO32- | [6 empty] | 0.78 |  |  |  | 方形和片状结构 | 11.45 23.29 35.51 29.87、40.02和49.31 | LDHs的( 003 ) ( 006 ) ( 009 ) CaCO3（77.6 %） |  |  |  | 广东省 |  |  |  |  | 5.8 | 6.8 |  |  | Cr(Ⅵ) | 58.88 | [10 empty] | 红壤 | 将不同浓度的K2Cr2O7溶液（200、400、600、800和1000mg/L）与土壤样品混合，保持1g:1mL的固液比，然后搅拌混合物直至空气干燥 | 水 | [5 empty] | 5 | 1 |  |  | 0 | 0 |  |  |  |  | 30±2 | 2880 | 室温 |  |  |  |  | Cr(Ⅵ) | 600 | [35 empty] | 2880 |  | 3 | [18 empty] | 63.17
4 | Donghua Zhang，2024 | LDH-D-未煅烧/MgAl-LDH | 煅烧法 | [6 empty] | 1次 | 900 |  | Mg2+ | Al3+ |  | CO32- | [6 empty] | 0.78 |  |  |  | 方形和片状结构 | 11.45 23.29 35.51 29.87、40.02和49.31 | LDHs的( 003 ) ( 006 ) ( 009 ) CaCO3（77.6 %） |  |  |  | 广东省 |  |  |  |  | 5.8 | 6.8 |  |  | Cr(Ⅵ) | 58.88 | [10 empty] | 红壤 | 将不同浓度的K2Cr2O7溶液（200、400、600、800和1000mg/L）与土壤样品混合，保持1g:1mL的固液比，然后搅拌混合物直至空气干燥 | 水 | [5 empty] | 5 | 1 |  |  | 0.03 | 0 |  |  |  |  | 30±2 | 2880 | 室温 |  |  |  |  | Cr(Ⅵ) | 600 | [35 empty] | 2880 |  | 3 | [20 empty] | 32.31 | 2.86 | 22.36 | 1.64 |  |  | 45.19 | 3.37 |  | 45.19
4 | Donghua Zhang，2024 | LDH-D-未煅烧/MgAl-LDH | 煅烧法 | [6 empty] | 1次 | 900 |  | Mg2+ | Al3+ |  | CO32- | [6 empty] | 0.78 |  |  |  | 方形和片状结构 | 11.45 23.29 35.51 29.87、40.02和49.31 | LDHs的( 003 ) ( 006 ) ( 009 ) CaCO3（77.6 %） |  |  |  | 广东省 |  |  |  |  | 5.8 | 6.8 |  |  | Cr(Ⅵ) | 58.88 | [10 empty] | 红壤 | 将不同浓度的K2Cr2O7溶液（200、400、600、800和1000mg/L）与土壤样品混合，保持1g:1mL的固液比，然后搅拌混合物直至空气干燥 | 水 | [5 empty] | 5 | 1 |  |  | 0.05 | 0 |  |  |  |  | 30±2 | 2880 | 室温 |  |  |  |  | Cr(Ⅵ) | 600 | [35 empty] | 2880 |  | 3 | [20 empty] | 32.31 | 0.66 | 17.03 | 0.93 |  |  | 62.08 | 1.69 |  | 62.08
4 | Donghua Zhang，2024 | LDH-D-未煅烧/MgAl-LDH | 煅烧法 | [6 empty] | 1次 | 900 |  | Mg2+ | Al3+ |  | CO32- | [6 empty] | 0.78 |  |  |  | 方形和片状结构 | 11.45 23.29 35.51 29.87、40.02和49.31 | LDHs的( 003 ) ( 006 ) ( 009 ) CaCO3（77.6 %） |  |  |  | 广东省 |  |  |  |  | 5.8 | 6.8 |  |  | Cr(Ⅵ) | 58.88 | [10 empty] | 红壤 | 将不同浓度的K2Cr2O7溶液（200、400、600、800和1000mg/L）与土壤样品混合，保持1g:1mL的固液比，然后搅拌混合物直至空气干燥 | 水 | [5 empty] | 5 | 1 |  |  | 0.07 | 0 |  |  |  |  | 30±2 | 2880 | 室温 |  |  |  |  | Cr(Ⅵ) | 600 | [35 empty] | 2880 |  | 3 | [20 empty] | 32.36 | 1.76 | 13.62 | 1.92 |  |  | 86.88 | 1.99 |  | 86.88
4 | Donghua Zhang，2024 | LDH-D-未煅烧/MgAl-LDH | 煅烧法 | [6 empty] | 1次 | 900 |  | Mg2+ | Al3+ |  | CO32- | [6 empty] | 0.78 |  |  |  | 方形和片状结构 | 11.45 23.29 35.51 29.87、40.02和49.31 | LDHs的( 003 ) ( 006 ) ( 009 ) CaCO3（77.6 %） |  |  |  | 广东省 |  |  |  |  | 5.8 | 6.8 |  |  | Cr(Ⅵ) | 58.88 | [10 empty] | 红壤 | 将不同浓度的K2Cr2O7溶液（200、400、600、800和1000mg/L）与土壤样品混合，保持1g:1mL的固液比，然后搅拌混合物直至空气干燥 | 水 | [5 empty] | 5 | 1 |  |  | 0.03 | 0 |  |  |  |  | 30±2 | 2880 | 室温 |  |  |  |  | Cr(Ⅵ) | 400 | [35 empty] | 2880 |  | 3 | [26 empty] | 52.86 | 2.61 |  | 52.86
4 | Donghua Zhang，2024 | LDH-D-未煅烧/MgAl-LDH | 煅烧法 | [6 empty] | 1次 | 900 |  | Mg2+ | Al3+ |  | CO32- | [6 empty] | 0.78 |  |  |  | 方形和片状结构 | 11.45 23.29 35.51 29.87、40.02和49.31 | LDHs的( 003 ) ( 006 ) ( 009 ) CaCO3（77.6 %） |  |  |  | 广东省 |  |  |  |  | 5.8 | 6.8 |  |  | Cr(Ⅵ) | 58.88 | [10 empty] | 红壤 | 将不同浓度的K2Cr2O7溶液（200、400、600、800和1000mg/L）与土壤样品混合，保持1g:1mL的固液比，然后搅拌混合物直至空气干燥 | 水 | [5 empty] | 5 | 1 |  |  | 0.03 | 0 |  |  |  |  | 30±2 | 2880 | 室温 |  |  |  |  | Cr(Ⅵ) | 800 | [35 empty] | 2880 |  | 3 | [26 empty] | 31.95 | 0.31 |  | 31.95
4 | Donghua Zhang，2024 | LDH-D-未煅烧/MgAl-LDH | 煅烧法 | [6 empty] | 1次 | 900 |  | Mg2+ | Al3+ |  | CO32- | [6 empty] | 0.78 |  |  |  | 方形和片状结构 | 11.45 23.29 35.51 29.87、40.02和49.31 | LDHs的( 003 ) ( 006 ) ( 009 ) CaCO3（77.6 %） |  |  |  | 广东省 |  |  |  |  | 5.8 | 6.8 |  |  | Cr(Ⅵ) | 58.88 | [10 empty] | 红壤 | 将不同浓度的K2Cr2O7溶液（200、400、600、800和1000mg/L）与土壤样品混合，保持1g:1mL的固液比，然后搅拌混合物直至空气干燥 | 水 | [5 empty] | 5 | 1 |  |  | 0.03 | 0 |  |  |  |  | 30±2 | 2880 | 室温 |  |  |  |  | Cr(Ⅵ) | 1000 | [35 empty] | 2880 |  | 3 | [26 empty] | 19.04 | 2.92 |  | 19.04
4 | Donghua Zhang，2024 | LDH-D-未煅烧/MgAl-LDH | 煅烧法 | [6 empty] | 1次 | 900 |  | Mg2+ | Al3+ |  | CO32- | [6 empty] | 0.78 |  |  |  | 方形和片状结构 | 11.45 23.29 35.51 29.87、40.02和49.31 | LDHs的( 003 ) ( 006 ) ( 009 ) CaCO3（77.6 %） |  |  |  | 广东省 |  |  |  |  | 5.8 | 6.8 |  |  | Cr(Ⅵ) | 58.88 | [10 empty] | 红壤 | 将不同浓度的K2Cr2O7溶液（200、400、600、800和1000mg/L）与土壤样品混合，保持1g:1mL的固液比，然后搅拌混合物直至空气干燥 | 水 | [5 empty] | 5 | 1 |  |  | 0.03 | 0 |  |  | 3 |  | 30±2 | 2880 | 室温 |  |  |  |  | Cr(Ⅵ) | 600 | [35 empty] | 2880 |  | 3 | [26 empty] | 28.19 | 0.67 |  | 28.19
4 | Donghua Zhang，2024 | LDH-D-未煅烧/MgAl-LDH | 煅烧法 | [6 empty] | 1次 | 900 |  | Mg2+ | Al3+ |  | CO32- | [6 empty] | 0.78 |  |  |  | 方形和片状结构 | 11.45 23.29 35.51 29.87、40.02和49.31 | LDHs的( 003 ) ( 006 ) ( 009 ) CaCO3（77.6 %） |  |  |  | 广东省 |  |  |  |  | 5.8 | 6.8 |  |  | Cr(Ⅵ) | 58.88 | [10 empty] | 红壤 | 将不同浓度的K2Cr2O7溶液（200、400、600、800和1000mg/L）与土壤样品混合，保持1g:1mL的固液比，然后搅拌混合物直至空气干燥 | 水 | [5 empty] | 5 | 1 |  |  | 0.03 | 0 |  |  | 5 |  | 30±2 | 2880 | 室温 |  |  |  |  | Cr(Ⅵ) | 600 | [35 empty] | 2880 |  | 3 | [26 empty] | 23.07 | 2.67 |  | 23.07
4 | Donghua Zhang，2024 | LDH-D-未煅烧/MgAl-LDH | 煅烧法 | [6 empty] | 1次 | 900 |  | Mg2+ | Al3+ |  | CO32- | [6 empty] | 0.78 |  |  |  | 方形和片状结构 | 11.45 23.29 35.51 29.87、40.02和49.31 | LDHs的( 003 ) ( 006 ) ( 009 ) CaCO3（77.6 %） |  |  |  | 广东省 |  |  |  |  | 5.8 | 6.8 |  |  | Cr(Ⅵ) | 58.88 | [10 empty] | 红壤 | 将不同浓度的K2Cr2O7溶液（200、400、600、800和1000mg/L）与土壤样品混合，保持1g:1mL的固液比，然后搅拌混合物直至空气干燥 | 水 | [5 empty] | 5 | 1 |  |  | 0.03 | 0 |  |  | 7 |  | 30±2 | 2880 | 室温 |  |  |  |  | Cr(Ⅵ) | 600 | [35 empty] | 2880 |  | 3 | [26 empty] | 23.78 | 1.17 |  | 23.78
4 | Donghua Zhang，2024 | LDH-D-未煅烧/MgAl-LDH | 煅烧法 | [6 empty] | 1次 | 900 |  | Mg2+ | Al3+ |  | CO32- | [6 empty] | 0.78 |  |  |  | 方形和片状结构 | 11.45 23.29 35.51 29.87、40.02和49.31 | LDHs的( 003 ) ( 006 ) ( 009 ) CaCO3（77.6 %） |  |  |  | 广东省 |  |  |  |  | 5.8 | 6.8 |  |  | Cr(Ⅵ) | 58.88 | [10 empty] | 红壤 | 将不同浓度的K2Cr2O7溶液（200、400、600、800和1000mg/L）与土壤样品混合，保持1g:1mL的固液比，然后搅拌混合物直至空气干燥 | 水 | [5 empty] | 5 | 1 |  |  | 0.03 | 0 |  |  | 10 |  | 30±2 | 2880 | 室温 |  |  |  |  | Cr(Ⅵ) | 600 | [35 empty] | 2880 |  | 3 | [26 empty] | 23.65 | 0.83 |  | 23.65
4 | Donghua Zhang，2024 | LDH-D-300 | 煅烧重构法 | [6 empty] | 2次 | 900 | 300 | Mg2+ | Al3+ |  | CO32- | [10 empty] | 六边形片层被彻底破坏,高温分解形成的粗糙表面布满小颗粒 | 11.45 23.29 35.51 29.87、40.02和49.31 | LDHs的( 003 ) 和( 006 )峰变宽 ( 009 ) |  |  |  | 广东省 |  |  |  |  | 5.8 | 6.8 |  |  | Cr(Ⅵ) | 58.88 | [10 empty] | 红壤 | 将不同浓度的K2Cr2O7溶液（200、400、600、800和1000mg/L）与土壤样品混合，保持1g:1mL的固液比，然后搅拌混合物直至空气干燥 | 水 | [5 empty] | 5 | 1 |  |  | 0 | 0 |  |  |  |  | 30±2 | 2880 | 室温 |  |  |  |  | Cr(Ⅵ) | 600 | [35 empty] | 2880 |  | 3 | [18 empty] | 63.17
4 | Donghua Zhang，2024 | LDH-D-300 | 煅烧重构法 | [6 empty] | 2次 | 900 | 300 | Mg2+ | Al3+ |  | CO32- | [10 empty] | 六边形片层被彻底破坏,高温分解形成的粗糙表面布满小颗粒 | 11.45 23.29 35.51 29.87、40.02和49.31 | LDHs的( 003 ) 和( 006 )峰变宽 ( 009 ) |  |  |  | 广东省 |  |  |  |  | 5.8 | 6.8 |  |  | Cr(Ⅵ) | 58.88 | [10 empty] | 红壤 | 将不同浓度的K2Cr2O7溶液（200、400、600、800和1000mg/L）与土壤样品混合，保持1g:1mL的固液比，然后搅拌混合物直至空气干燥 | 水 | [5 empty] | 5 | 1 |  |  | 0.03 | 0 |  |  |  |  | 30±2 | 2880 | 室温 |  |  |  |  | Cr(Ⅵ) | 600 | [35 empty] | 2880 |  | 3 | [20 empty] | 32.31 | 2.86 | 20.99 | 1.92 |  |  | 46.46 | 3.28 |  | 46.46
4 | Donghua Zhang，2024 | LDH-D-300 | 煅烧重构法 | [6 empty] | 2次 | 900 | 300 | Mg2+ | Al3+ |  | CO32- | [10 empty] | 六边形片层被彻底破坏,高温分解形成的粗糙表面布满小颗粒 | 11.45 23.29 35.51 29.87、40.02和49.31 | LDHs的( 003 ) 和( 006 )峰变宽 ( 009 ) |  |  |  | 广东省 |  |  |  |  | 5.8 | 6.8 |  |  | Cr(Ⅵ) | 58.88 | [10 empty] | 红壤 | 将不同浓度的K2Cr2O7溶液（200、400、600、800和1000mg/L）与土壤样品混合，保持1g:1mL的固液比，然后搅拌混合物直至空气干燥 | 水 | [5 empty] | 5 | 1 |  |  | 0.05 | 0 |  |  |  |  | 30±2 | 2880 | 室温 |  |  |  |  | Cr(Ⅵ) | 600 | [35 empty] | 2880 |  | 3 | [20 empty] | 32.31 | 0.66 | 16.87 | 1.32 |  |  | 54.63 | 2.99 |  | 54.63
4 | Donghua Zhang，2024 | LDH-D-300 | 煅烧重构法 | [6 empty] | 2次 | 900 | 300 | Mg2+ | Al3+ |  | CO32- | [10 empty] | 六边形片层被彻底破坏,高温分解形成的粗糙表面布满小颗粒 | 11.45 23.29 35.51 29.87、40.02和49.31 | LDHs的( 003 ) 和( 006 )峰变宽 ( 009 ) |  |  |  | 广东省 |  |  |  |  | 5.8 | 6.8 |  |  | Cr(Ⅵ) | 58.88 | [10 empty] | 红壤 | 将不同浓度的K2Cr2O7溶液（200、400、600、800和1000mg/L）与土壤样品混合，保持1g:1mL的固液比，然后搅拌混合物直至空气干燥 | 水 | [5 empty] | 5 | 1 |  |  | 0.07 | 0 |  |  |  |  | 30±2 | 2880 | 室温 |  |  |  |  | Cr(Ⅵ) | 600 | [35 empty] | 2880 |  | 3 | [20 empty] | 32.36 | 1.76 | 12.64 | 3.02 |  |  | 66.3 | 3.58 |  | 66.3
4 | Donghua Zhang，2024 | LDH-D-300 | 煅烧重构法 | [6 empty] | 2次 | 900 | 300 | Mg2+ | Al3+ |  | CO32- | [10 empty] | 六边形片层被彻底破坏,高温分解形成的粗糙表面布满小颗粒 | 11.45 23.29 35.51 29.87、40.02和49.31 | LDHs的( 003 ) 和( 006 )峰变宽 ( 009 ) |  |  |  | 广东省 |  |  |  |  | 5.8 | 6.8 |  |  | Cr(Ⅵ) | 58.88 | [10 empty] | 红壤 | 将不同浓度的K2Cr2O7溶液（200、400、600、800和1000mg/L）与土壤样品混合，保持1g:1mL的固液比，然后搅拌混合物直至空气干燥 | 水 | [5 empty] | 5 | 1 |  |  | 0.03 | 0 |  |  |  |  | 30±2 | 2880 | 室温 |  |  |  |  | Cr(Ⅵ) | 400 | [35 empty] | 2880 |  | 3 | [26 empty] | 50.38 | 2.15 |  | 50.38
4 | Donghua Zhang，2024 | LDH-D-300 | 煅烧重构法 | [6 empty] | 2次 | 900 | 300 | Mg2+ | Al3+ |  | CO32- | [10 empty] | 六边形片层被彻底破坏,高温分解形成的粗糙表面布满小颗粒 | 11.45 23.29 35.51 29.87、40.02和49.31 | LDHs的( 003 ) 和( 006 )峰变宽 ( 009 ) |  |  |  | 广东省 |  |  |  |  | 5.8 | 6.8 |  |  | Cr(Ⅵ) | 58.88 | [10 empty] | 红壤 | 将不同浓度的K2Cr2O7溶液（200、400、600、800和1000mg/L）与土壤样品混合，保持1g:1mL的固液比，然后搅拌混合物直至空气干燥 | 水 | [5 empty] | 5 | 1 |  |  | 0.03 | 0 |  |  |  |  | 30±2 | 2880 | 室温 |  |  |  |  | Cr(Ⅵ) | 800 | [35 empty] | 2880 |  | 3 | [26 empty] | 34.72 | 1.68 |  | 34.72
4 | Donghua Zhang，2024 | LDH-D-300 | 煅烧重构法 | [6 empty] | 2次 | 900 | 300 | Mg2+ | Al3+ |  | CO32- | [10 empty] | 六边形片层被彻底破坏,高温分解形成的粗糙表面布满小颗粒 | 11.45 23.29 35.51 29.87、40.02和49.31 | LDHs的( 003 ) 和( 006 )峰变宽 ( 009 ) |  |  |  | 广东省 |  |  |  |  | 5.8 | 6.8 |  |  | Cr(Ⅵ) | 58.88 | [10 empty] | 红壤 | 将不同浓度的K2Cr2O7溶液（200、400、600、800和1000mg/L）与土壤样品混合，保持1g:1mL的固液比，然后搅拌混合物直至空气干燥 | 水 | [5 empty] | 5 | 1 |  |  | 0.03 | 0 |  |  |  |  | 30±2 | 2880 | 室温 |  |  |  |  | Cr(Ⅵ) | 1000 | [35 empty] | 2880 |  | 3 | [26 empty] | 20.28 | 2.61 |  | 20.28
4 | Donghua Zhang，2024 | LDH-D-300 | 煅烧重构法 | [6 empty] | 2次 | 900 | 300 | Mg2+ | Al3+ |  | CO32- | [10 empty] | 六边形片层被彻底破坏,高温分解形成的粗糙表面布满小颗粒 | 11.45 23.29 35.51 29.87、40.02和49.31 | LDHs的( 003 ) 和( 006 )峰变宽 ( 009 ) |  |  |  | 广东省 |  |  |  |  | 5.8 | 6.8 |  |  | Cr(Ⅵ) | 58.88 | [10 empty] | 红壤 | 将不同浓度的K2Cr2O7溶液（200、400、600、800和1000mg/L）与土壤样品混合，保持1g:1mL的固液比，然后搅拌混合物直至空气干燥 | 水 | [5 empty] | 5 | 1 |  |  | 0.03 | 0 |  |  | 3 |  | 30±2 | 2880 | 室温 |  |  |  |  | Cr(Ⅵ) | 600 | [35 empty] | 2880 |  | 3 | [26 empty] | 28.07 | 0.83 |  | 28.07
4 | Donghua Zhang，2024 | LDH-D-300 | 煅烧重构法 | [6 empty] | 2次 | 900 | 300 | Mg2+ | Al3+ |  | CO32- | [10 empty] | 六边形片层被彻底破坏,高温分解形成的粗糙表面布满小颗粒 | 11.45 23.29 35.51 29.87、40.02和49.31 | LDHs的( 003 ) 和( 006 )峰变宽 ( 009 ) |  |  |  | 广东省 |  |  |  |  | 5.8 | 6.8 |  |  | Cr(Ⅵ) | 58.88 | [10 empty] | 红壤 | 将不同浓度的K2Cr2O7溶液（200、400、600、800和1000mg/L）与土壤样品混合，保持1g:1mL的固液比，然后搅拌混合物直至空气干燥 | 水 | [5 empty] | 5 | 1 |  |  | 0.03 | 0 |  |  | 5 |  | 30±2 | 2880 | 室温 |  |  |  |  | Cr(Ⅵ) | 600 | [35 empty] | 2880 |  | 3 | [26 empty] | 37.71 | 1.17 |  | 37.71
4 | Donghua Zhang，2024 | LDH-D-300 | 煅烧重构法 | [6 empty] | 2次 | 900 | 300 | Mg2+ | Al3+ |  | CO32- | [10 empty] | 六边形片层被彻底破坏,高温分解形成的粗糙表面布满小颗粒 | 11.45 23.29 35.51 29.87、40.02和49.31 | LDHs的( 003 ) 和( 006 )峰变宽 ( 009 ) |  |  |  | 广东省 |  |  |  |  | 5.8 | 6.8 |  |  | Cr(Ⅵ) | 58.88 | [10 empty] | 红壤 | 将不同浓度的K2Cr2O7溶液（200、400、600、800和1000mg/L）与土壤样品混合，保持1g:1mL的固液比，然后搅拌混合物直至空气干燥 | 水 | [5 empty] | 5 | 1 |  |  | 0.03 | 0 |  |  | 7 |  | 30±2 | 2880 | 室温 |  |  |  |  | Cr(Ⅵ) | 600 | [35 empty] | 2880 |  | 3 | [26 empty] | 36.39 | 2.5 |  | 36.39
4 | Donghua Zhang，2024 | LDH-D-300 | 煅烧重构法 | [6 empty] | 2次 | 900 | 300 | Mg2+ | Al3+ |  | CO32- | [10 empty] | 六边形片层被彻底破坏,高温分解形成的粗糙表面布满小颗粒 | 11.45 23.29 35.51 29.87、40.02和49.31 | LDHs的( 003 ) 和( 006 )峰变宽 ( 009 ) |  |  |  | 广东省 |  |  |  |  | 5.8 | 6.8 |  |  | Cr(Ⅵ) | 58.88 | [10 empty] | 红壤 | 将不同浓度的K2Cr2O7溶液（200、400、600、800和1000mg/L）与土壤样品混合，保持1g:1mL的固液比，然后搅拌混合物直至空气干燥 | 水 | [5 empty] | 5 | 1 |  |  | 0.03 | 0 |  |  | 10 |  | 30±2 | 2880 | 室温 |  |  |  |  | Cr(Ⅵ) | 600 | [35 empty] | 2880 |  | 3 | [26 empty] | 21.15 | 1.17 |  | 21.15
4 | Donghua Zhang，2024 | LDH-D-500 | 煅烧重构法 | [6 empty] | 2次 | 900 | 500 | Mg2+ | Al3+ |  | CO32- | [10 empty] | 六边形片层被彻底破坏,高温分解形成的粗糙表面布满小颗粒 | 43.42 29.87 | Mg(Al)O CaCO3 |  |  |  | 广东省 |  |  |  |  | 5.8 | 6.8 |  |  | Cr(Ⅵ) | 58.88 | [10 empty] | 红壤 | 将不同浓度的K2Cr2O7溶液（200、400、600、800和1000mg/L）与土壤样品混合，保持1g:1mL的固液比，然后搅拌混合物直至空气干燥 | 水 | [5 empty] | 5 | 1 |  |  | 0 | 0 |  |  |  |  | 30±2 | 2880 | 室温 |  |  |  |  | Cr(Ⅵ) | 600 | [35 empty] | 2880 |  | 3 | [20 empty] | 32.31 | 2.86 | 16.15 | 2.69
4 | Donghua Zhang，2024 | LDH-D-500 | 煅烧重构法 | [6 empty] | 2次 | 900 | 500 | Mg2+ | Al3+ |  | CO32- | [10 empty] | 六边形片层被彻底破坏,高温分解形成的粗糙表面布满小颗粒 | 43.42 29.87 | Mg(Al)O CaCO3 |  |  |  | 广东省 |  |  |  |  | 5.8 | 6.8 |  |  | Cr(Ⅵ) | 58.88 | [10 empty] | 红壤 | 将不同浓度的K2Cr2O7溶液（200、400、600、800和1000mg/L）与土壤样品混合，保持1g:1mL的固液比，然后搅拌混合物直至空气干燥 | 水 | [5 empty] | 5 | 1 |  |  | 0.03 | 0 |  |  |  |  | 30±2 | 2880 | 室温 |  |  |  |  | Cr(Ⅵ) | 600 | [35 empty] | 2880 |  | 3 | [20 empty] | 32.31 | 0.66 | 9.89 | 1.81 |  |  | 85.05 | 1.8 |  | 85.05
4 | Donghua Zhang，2024 | LDH-D-500 | 煅烧重构法 | [6 empty] | 2次 | 900 | 500 | Mg2+ | Al3+ |  | CO32- | [10 empty] | 六边形片层被彻底破坏,高温分解形成的粗糙表面布满小颗粒 | 43.42 29.87 | Mg(Al)O CaCO3 |  |  |  | 广东省 |  |  |  |  | 5.8 | 6.8 |  |  | Cr(Ⅵ) | 58.88 | [10 empty] | 红壤 | 将不同浓度的K2Cr2O7溶液（200、400、600、800和1000mg/L）与土壤样品混合，保持1g:1mL的固液比，然后搅拌混合物直至空气干燥 | 水 | [5 empty] | 5 | 1 |  |  | 0.05 | 0 |  |  |  |  | 30±2 | 2880 | 室温 |  |  |  |  | Cr(Ⅵ) | 600 | [35 empty] | 2880 |  | 3 | [20 empty] | 32.36 | 1.76 | 6.59 | 2.14 |  |  | 97.9 | 2.1 |  | 97.9
4 | Donghua Zhang，2024 | LDH-D-500 | 煅烧重构法 | [6 empty] | 2次 | 900 | 500 | Mg2+ | Al3+ |  | CO32- | [10 empty] | 六边形片层被彻底破坏,高温分解形成的粗糙表面布满小颗粒 | 43.42 29.87 | Mg(Al)O CaCO3 |  |  |  | 广东省 |  |  |  |  | 5.8 | 6.8 |  |  | Cr(Ⅵ) | 58.88 | [10 empty] | 红壤 | 将不同浓度的K2Cr2O7溶液（200、400、600、800和1000mg/L）与土壤样品混合，保持1g:1mL的固液比，然后搅拌混合物直至空气干燥 | 水 | [5 empty] | 5 | 1 |  |  | 0.07 | 0 |  |  |  |  | 30±2 | 2880 | 室温 |  |  |  |  | Cr(Ⅵ) | 600 | [35 empty] | 2880 |  | 3 | [26 empty] | 100 | 2.09 |  | 100
4 | Donghua Zhang，2024 | LDH-D-500 | 煅烧重构法 | [6 empty] | 2次 | 900 | 500 | Mg2+ | Al3+ |  | CO32- | [10 empty] | 六边形片层被彻底破坏,高温分解形成的粗糙表面布满小颗粒 | 43.42 29.87 | Mg(Al)O CaCO3 |  |  |  | 广东省 |  |  |  |  | 5.8 | 6.8 |  |  | Cr(Ⅵ) | 58.88 | [10 empty] | 红壤 | 将不同浓度的K2Cr2O7溶液（200、400、600、800和1000mg/L）与土壤样品混合，保持1g:1mL的固液比，然后搅拌混合物直至空气干燥 | 水 | [5 empty] | 5 | 1 |  |  | 0.03 | 0 |  |  |  |  | 30±2 | 2880 | 室温 |  |  |  |  | Cr(Ⅵ) | 400 | [35 empty] | 2880 |  | 3 | [26 empty] | 97.08 | 2.92 |  | 97.08
4 | Donghua Zhang，2024 | LDH-D-500 | 煅烧重构法 | [6 empty] | 2次 | 900 | 500 | Mg2+ | Al3+ |  | CO32- | [10 empty] | 六边形片层被彻底破坏,高温分解形成的粗糙表面布满小颗粒 | 43.42 29.87 | Mg(Al)O CaCO3 |  |  |  | 广东省 |  |  |  |  | 5.8 | 6.8 |  |  | Cr(Ⅵ) | 58.88 | [10 empty] | 红壤 | 将不同浓度的K2Cr2O7溶液（200、400、600、800和1000mg/L）与土壤样品混合，保持1g:1mL的固液比，然后搅拌混合物直至空气干燥 | 水 | [5 empty] | 5 | 1 |  |  | 0.03 | 0 |  |  |  |  | 30±2 | 2880 | 室温 |  |  |  |  | Cr(Ⅵ) | 800 | [35 empty] | 2880 |  | 3 | [26 empty] | 77.27 | 0.77 |  | 77.27
4 | Donghua Zhang，2024 | LDH-D-500 | 煅烧重构法 | [6 empty] | 2次 | 900 | 500 | Mg2+ | Al3+ |  | CO32- | [10 empty] | 六边形片层被彻底破坏,高温分解形成的粗糙表面布满小颗粒 | 43.42 29.87 | Mg(Al)O CaCO3 |  |  |  | 广东省 |  |  |  |  | 5.8 | 6.8 |  |  | Cr(Ⅵ) | 58.88 | [10 empty] | 红壤 | 将不同浓度的K2Cr2O7溶液（200、400、600、800和1000mg/L）与土壤样品混合，保持1g:1mL的固液比，然后搅拌混合物直至空气干燥 | 水 | [5 empty] | 5 | 1 |  |  | 0.03 | 0 |  |  |  |  | 30±2 | 2880 | 室温 |  |  |  |  | Cr(Ⅵ) | 1000 | [35 empty] | 2880 |  | 3 | [26 empty] | 66.82 | 2.76 |  | 66.82
4 | Donghua Zhang，2024 | LDH-D-500 | 煅烧重构法 | [6 empty] | 2次 | 900 | 500 | Mg2+ | Al3+ |  | CO32- | [10 empty] | 六边形片层被彻底破坏,高温分解形成的粗糙表面布满小颗粒 | 43.42 29.87 | Mg(Al)O CaCO3 |  |  |  | 广东省 |  |  |  |  | 5.8 | 6.8 |  |  | Cr(Ⅵ) | 58.88 | [10 empty] | 红壤 | 将不同浓度的K2Cr2O7溶液（200、400、600、800和1000mg/L）与土壤样品混合，保持1g:1mL的固液比，然后搅拌混合物直至空气干燥 | 水 | [5 empty] | 5 | 1 |  |  | 0.03 | 0 |  |  | 3 |  | 30±2 | 2880 | 室温 |  |  |  |  | Cr(Ⅵ) | 600 | [35 empty] | 2880 |  | 3 | [26 empty] | 92.52 | 1.33 |  | 92.52
4 | Donghua Zhang，2024 | LDH-D-500 | 煅烧重构法 | [6 empty] | 2次 | 900 | 500 | Mg2+ | Al3+ |  | CO32- | [10 empty] | 六边形片层被彻底破坏,高温分解形成的粗糙表面布满小颗粒 | 43.42 29.87 | Mg(Al)O CaCO3 |  |  |  | 广东省 |  |  |  |  | 5.8 | 6.8 |  |  | Cr(Ⅵ) | 58.88 | [10 empty] | 红壤 | 将不同浓度的K2Cr2O7溶液（200、400、600、800和1000mg/L）与土壤样品混合，保持1g:1mL的固液比，然后搅拌混合物直至空气干燥 | 水 | [5 empty] | 5 | 1 |  |  | 0.03 | 0 |  |  | 5 |  | 30±2 | 2880 | 室温 |  |  |  |  | Cr(Ⅵ) | 600 | [35 empty] | 2880 |  | 3 | [26 empty] | 83.82 | 1.67 |  | 83.82
4 | Donghua Zhang，2024 | LDH-D-500 | 煅烧重构法 | [6 empty] | 2次 | 900 | 500 | Mg2+ | Al3+ |  | CO32- | [10 empty] | 六边形片层被彻底破坏,高温分解形成的粗糙表面布满小颗粒 | 43.42 29.87 | Mg(Al)O CaCO3 |  |  |  | 广东省 |  |  |  |  | 5.8 | 6.8 |  |  | Cr(Ⅵ) | 58.88 | [10 empty] | 红壤 | 将不同浓度的K2Cr2O7溶液（200、400、600、800和1000mg/L）与土壤样品混合，保持1g:1mL的固液比，然后搅拌混合物直至空气干燥 | 水 | [5 empty] | 5 | 1 |  |  | 0.03 | 0 |  |  | 7 |  | 30±2 | 2880 | 室温 |  |  |  |  | Cr(Ⅵ) | 600 | [35 empty] | 2880 |  | 3 | [26 empty] | 90.45 | 1 |  | 90.45
4 | Donghua Zhang，2024 | LDH-D-500 | 煅烧重构法 | [6 empty] | 2次 | 900 | 500 | Mg2+ | Al3+ |  | CO32- | [10 empty] | 六边形片层被彻底破坏,高温分解形成的粗糙表面布满小颗粒 | 43.42 29.87 | Mg(Al)O CaCO3 |  |  |  | 广东省 |  |  |  |  | 5.8 | 6.8 |  |  | Cr(Ⅵ) | 58.88 | [10 empty] | 红壤 | 将不同浓度的K2Cr2O7溶液（200、400、600、800和1000mg/L）与土壤样品混合，保持1g:1mL的固液比，然后搅拌混合物直至空气干燥 | 水 | [5 empty] | 5 | 1 |  |  | 0.03 | 0 |  |  | 10 |  | 30±2 | 2880 | 室温 |  |  |  |  | Cr(Ⅵ) | 600 | [35 empty] | 2880 |  | 3 | [26 empty] | 89.21 | 1.83 |  | 89.21
4 | Donghua Zhang，2024 | LDH-D-500 | 煅烧重构法 | [6 empty] | 2次 | 900 | 500 | Mg2+ | Al3+ |  | CO32- | [10 empty] | 六边形片层被彻底破坏,高温分解形成的粗糙表面布满小颗粒 | 43.42 29.87 | Mg(Al)O CaCO3 |  |  |  | 广东省 |  |  |  |  | 5.8 | 6.8 |  |  | Cr(Ⅵ) | 58.88 | [10 empty] | 红壤 | 将不同浓度的K2Cr2O7溶液（200、400、600、800和1000mg/L）与土壤样品混合，保持1g:1mL的固液比，然后搅拌混合物直至空气干燥 |  |  |  |  | 清洁土壤 | [5 empty] | 0 | [6 empty] | 7d | [5 empty] | Cr |  | 0 | [36 empty] | 3
4 | Donghua Zhang，2024 | LDH-D-500 | 煅烧重构法 | [6 empty] | 2次 | 900 | 500 | Mg2+ | Al3+ |  | CO32- | [10 empty] | 六边形片层被彻底破坏,高温分解形成的粗糙表面布满小颗粒 | 43.42 29.87 | Mg(Al)O CaCO3 |  |  |  | 广东省 |  |  |  |  | 5.8 | 6.8 |  |  | Cr(Ⅵ) | 58.88 | [10 empty] | 红壤 | 将不同浓度的K2Cr2O7溶液（200、400、600、800和1000mg/L）与土壤样品混合，保持1g:1mL的固液比，然后搅拌混合物直至空气干燥 |  |  |  |  | 土壤 | [5 empty] | 0 | [6 empty] | 7d | [5 empty] | Cr |  | 600 | [36 empty] | 3
4 | Donghua Zhang，2024 | LDH-D-500 | 煅烧重构法 | [6 empty] | 2次 | 900 | 500 | Mg2+ | Al3+ |  | CO32- | [10 empty] | 六边形片层被彻底破坏,高温分解形成的粗糙表面布满小颗粒 | 43.42 29.87 | Mg(Al)O CaCO3 |  |  |  | 广东省 |  |  |  |  | 5.8 | 6.8 |  |  | Cr(Ⅵ) | 58.88 | [10 empty] | 红壤 | 将不同浓度的K2Cr2O7溶液（200、400、600、800和1000mg/L）与土壤样品混合，保持1g:1mL的固液比，然后搅拌混合物直至空气干燥 |  |  |  |  | 土壤 | [5 empty] | 0.03 | [6 empty] | 7d | [5 empty] | Cr |  | 600 | [36 empty] | 3
4 | Donghua Zhang，2024 | LDH-D-900 | 煅烧重构法 | [6 empty] | 2次 | 900 | 900 | Mg2+ | Al3+ |  | CO32- | [10 empty] | 六边形片层被彻底破坏,高温分解形成的粗糙表面布满小颗粒 | 43.42 | Mg(Al)O更加锋锐 |  |  |  | 广东省 |  |  |  |  | 5.8 | 6.8 |  |  | Cr(Ⅵ) | 58.88 | [10 empty] | 红壤 | 将不同浓度的K2Cr2O7溶液（200、400、600、800和1000mg/L）与土壤样品混合，保持1g:1mL的固液比，然后搅拌混合物直至空气干燥 | 水 | [5 empty] | 5 | 1 |  |  | 0 | 0 |  |  |  |  | 30±2 | 2880 | 室温 |  |  |  |  | Cr(Ⅵ) | 600 | [35 empty] | 2880 |  | 3 | [18 empty] | 63.17 | [10 empty] | 0
4 | Donghua Zhang，2024 | LDH-D-900 | 煅烧重构法 | [6 empty] | 2次 | 900 | 900 | Mg2+ | Al3+ |  | CO32- | [10 empty] | 六边形片层被彻底破坏,高温分解形成的粗糙表面布满小颗粒 | 43.42 | Mg(Al)O更加锋锐 |  |  |  | 广东省 |  |  |  |  | 5.8 | 6.8 |  |  | Cr(Ⅵ) | 58.88 | [10 empty] | 红壤 | 将不同浓度的K2Cr2O7溶液（200、400、600、800和1000mg/L）与土壤样品混合，保持1g:1mL的固液比，然后搅拌混合物直至空气干燥 | 水 | [5 empty] | 5 | 1 |  |  | 0.03 | 0 |  |  |  |  | 30±2 | 2880 | 室温 |  |  |  |  | Cr(Ⅵ) | 600 | [35 empty] | 2880 |  | 3 | [20 empty] | 32.31 | 2.86 | 24.28 | 0.99 |  |  | 30.01 | 0 |  | 30.01
4 | Donghua Zhang，2024 | LDH-D-900 | 煅烧重构法 | [6 empty] | 2次 | 900 | 900 | Mg2+ | Al3+ |  | CO32- | [10 empty] | 六边形片层被彻底破坏,高温分解形成的粗糙表面布满小颗粒 | 43.42 | Mg(Al)O更加锋锐 |  |  |  | 广东省 |  |  |  |  | 5.8 | 6.8 |  |  | Cr(Ⅵ) | 58.88 | [10 empty] | 红壤 | 将不同浓度的K2Cr2O7溶液（200、400、600、800和1000mg/L）与土壤样品混合，保持1g:1mL的固液比，然后搅拌混合物直至空气干燥 | 水 | [5 empty] | 5 | 1 |  |  | 0.05 | 0 |  |  |  |  | 30±2 | 2880 | 室温 |  |  |  |  | Cr(Ⅵ) | 600 | [35 empty] | 2880 |  | 3 | [20 empty] | 32.31 | 0.66 | 20.71 | 1.87 |  |  | 44.78 | 2.09 |  | 44.78
4 | Donghua Zhang，2024 | LDH-D-900 | 煅烧重构法 | [6 empty] | 2次 | 900 | 900 | Mg2+ | Al3+ |  | CO32- | [10 empty] | 六边形片层被彻底破坏,高温分解形成的粗糙表面布满小颗粒 | 43.42 | Mg(Al)O更加锋锐 |  |  |  | 广东省 |  |  |  |  | 5.8 | 6.8 |  |  | Cr(Ⅵ) | 58.88 | [10 empty] | 红壤 | 将不同浓度的K2Cr2O7溶液（200、400、600、800和1000mg/L）与土壤样品混合，保持1g:1mL的固液比，然后搅拌混合物直至空气干燥 | 水 | [5 empty] | 5 | 1 |  |  | 0.07 | 0 |  |  |  |  | 30±2 | 2880 | 室温 |  |  |  |  | Cr(Ⅵ) | 600 | [35 empty] | 2880 |  | 3 | [20 empty] | 32.36 | 1.76 | 15.27 | 2.69 |  |  | 52.48 | 2.69 |  | 52.48
4 | Donghua Zhang，2024 | LDH-D-900 | 煅烧重构法 | [6 empty] | 2次 | 900 | 900 | Mg2+ | Al3+ |  | CO32- | [10 empty] | 六边形片层被彻底破坏,高温分解形成的粗糙表面布满小颗粒 | 43.42 | Mg(Al)O更加锋锐 |  |  |  | 广东省 |  |  |  |  | 5.8 | 6.8 |  |  | Cr(Ⅵ) | 58.88 | [10 empty] | 红壤 | 将不同浓度的K2Cr2O7溶液（200、400、600、800和1000mg/L）与土壤样品混合，保持1g:1mL的固液比，然后搅拌混合物直至空气干燥 | 水 | [5 empty] | 5 | 1 |  |  | 0.03 | 0 |  |  |  |  | 30±2 | 2880 | 室温 |  |  |  |  | Cr(Ⅵ) | 400 | [35 empty] | 2880 |  | 3 | [26 empty] | 34.25 | 1.08 |  | 34.25
4 | Donghua Zhang，2024 | LDH-D-900 | 煅烧重构法 | [6 empty] | 2次 | 900 | 900 | Mg2+ | Al3+ |  | CO32- | [10 empty] | 六边形片层被彻底破坏,高温分解形成的粗糙表面布满小颗粒 | 43.42 | Mg(Al)O更加锋锐 |  |  |  | 广东省 |  |  |  |  | 5.8 | 6.8 |  |  | Cr(Ⅵ) | 58.88 | [10 empty] | 红壤 | 将不同浓度的K2Cr2O7溶液（200、400、600、800和1000mg/L）与土壤样品混合，保持1g:1mL的固液比，然后搅拌混合物直至空气干燥 | 水 | [5 empty] | 5 | 1 |  |  | 0.03 | 0 |  |  |  |  | 30±2 | 2880 | 室温 |  |  |  |  | Cr(Ⅵ) | 800 | [35 empty] | 2880 |  | 3 | [26 empty] | 15.67 | 0.31 |  | 15.67
4 | Donghua Zhang，2024 | LDH-D-900 | 煅烧重构法 | [6 empty] | 2次 | 900 | 900 | Mg2+ | Al3+ |  | CO32- | [10 empty] | 六边形片层被彻底破坏,高温分解形成的粗糙表面布满小颗粒 | 43.42 | Mg(Al)O更加锋锐 |  |  |  | 广东省 |  |  |  |  | 5.8 | 6.8 |  |  | Cr(Ⅵ) | 58.88 | [10 empty] | 红壤 | 将不同浓度的K2Cr2O7溶液（200、400、600、800和1000mg/L）与土壤样品混合，保持1g:1mL的固液比，然后搅拌混合物直至空气干燥 | 水 | [5 empty] | 5 | 1 |  |  | 0.03 | 0 |  |  |  |  | 30±2 | 2880 | 室温 |  |  |  |  | Cr(Ⅵ) | 1000 | [35 empty] | 2880 |  | 3 | [26 empty] | 9.52 | 1.69 |  | 9.52
4 | Donghua Zhang，2024 | LDH-D-900 | 煅烧重构法 | [6 empty] | 2次 | 900 | 900 | Mg2+ | Al3+ |  | CO32- | [10 empty] | 六边形片层被彻底破坏,高温分解形成的粗糙表面布满小颗粒 | 43.42 | Mg(Al)O更加锋锐 |  |  |  | 广东省 |  |  |  |  | 5.8 | 6.8 |  |  | Cr(Ⅵ) | 58.88 | [10 empty] | 红壤 | 将不同浓度的K2Cr2O7溶液（200、400、600、800和1000mg/L）与土壤样品混合，保持1g:1mL的固液比，然后搅拌混合物直至空气干燥 | 水 | [5 empty] | 5 | 1 |  |  | 0.03 | 0 |  |  | 3 |  | 30±2 | 2880 | 室温 |  |  |  |  | Cr(Ⅵ) | 600 | [35 empty] | 2880 |  | 3 | [26 empty] | 16.37 | 2.33 |  | 16.37
4 | Donghua Zhang，2024 | LDH-D-900 | 煅烧重构法 | [6 empty] | 2次 | 900 | 900 | Mg2+ | Al3+ |  | CO32- | [10 empty] | 六边形片层被彻底破坏,高温分解形成的粗糙表面布满小颗粒 | 43.42 | Mg(Al)O更加锋锐 |  |  |  | 广东省 |  |  |  |  | 5.8 | 6.8 |  |  | Cr(Ⅵ) | 58.88 | [10 empty] | 红壤 | 将不同浓度的K2Cr2O7溶液（200、400、600、800和1000mg/L）与土壤样品混合，保持1g:1mL的固液比，然后搅拌混合物直至空气干燥 | 水 | [5 empty] | 5 | 1 |  |  | 0.03 | 0 |  |  | 5 |  | 30±2 | 2880 | 室温 |  |  |  |  | Cr(Ⅵ) | 600 | [35 empty] | 2880 |  | 3 | [26 empty] | 16.04 | 2.67 |  | 16.04
4 | Donghua Zhang，2024 | LDH-D-900 | 煅烧重构法 | [6 empty] | 2次 | 900 | 900 | Mg2+ | Al3+ |  | CO32- | [10 empty] | 六边形片层被彻底破坏,高温分解形成的粗糙表面布满小颗粒 | 43.42 | Mg(Al)O更加锋锐 |  |  |  | 广东省 |  |  |  |  | 5.8 | 6.8 |  |  | Cr(Ⅵ) | 58.88 | [10 empty] | 红壤 | 将不同浓度的K2Cr2O7溶液（200、400、600、800和1000mg/L）与土壤样品混合，保持1g:1mL的固液比，然后搅拌混合物直至空气干燥 | 水 | [5 empty] | 5 | 1 |  |  | 0.03 | 0 |  |  | 7 |  | 30±2 | 2880 | 室温 |  |  |  |  | Cr(Ⅵ) | 600 | [35 empty] | 2880 |  | 3 | [26 empty] | 18.24 | 2.17 |  | 18.24
4 | Donghua Zhang，2024 | LDH-D-900 | 煅烧重构法 | [6 empty] | 2次 | 900 | 900 | Mg2+ | Al3+ |  | CO32- | [10 empty] | 六边形片层被彻底破坏,高温分解形成的粗糙表面布满小颗粒 | 43.42 | Mg(Al)O更加锋锐 |  |  |  | 广东省 |  |  |  |  | 5.8 | 6.8 |  |  | Cr(Ⅵ) | 58.88 | [10 empty] | 红壤 | 将不同浓度的K2Cr2O7溶液（200、400、600、800和1000mg/L）与土壤样品混合，保持1g:1mL的固液比，然后搅拌混合物直至空气干燥 | 水 | [5 empty] | 5 | 1 |  |  | 0.03 | 0 |  |  | 10 |  | 30±2 | 2880 | 室温 |  |  |  |  | Cr(Ⅵ) | 600 | [35 empty] | 2880 |  | 3 | [26 empty] | 14.11 | 1.5 |  | 14.11
5 | Xuanru Li，2024 | CaMg/Al-LDH（LDHa） | 酸浸法和共沉淀法 | 将10 gGGBS溶于200 mL的3 M HCl水溶液中。使用磁力热板将分散液在600 rpm、80℃下混合4 h。随后，将混合物进行真空抽滤。向收集的滤液中滴加4 M Na OH溶液，剧烈搅拌至分散液p H稳定在11.5左右。将所得浆料覆盖，在80℃下陈化24 h，以利于结晶。然后，收集浆料，用去离子水洗涤，并在大约100℃下干燥过夜 | [8 empty] | Ca2+、Mg2+ | Al3+ | 2.65 |  |  |  | 39.8 | 0.25 | 1.94 | [5 empty] | 堆叠的板状结构、典型六边形和板状特征 |  | (003), (006),(009),(010)，(110) | 3480 1630 1440和874 793和422 540、581 和1040 | 层间水分子羟基的氢键伸缩振动 层间水分子的O - H弯曲振动 层间碳酸根离子的ν3和ν2振动 M - O ( M = Ca , Mg或Al)的晶格振动 M - OH的弯曲振动 | [28 empty] | 溶液 |  |  |  |  | 0.25 |  |  |  |  | 2 |  | 200 |  | 25 |  |  |  |  | Cd | 250 | [37 empty] | 3 | 250 | [10 empty] | 3.97 | 0.03 |  | 3.97 | [177 empty] | Cr (Ⅵ) | 表面吸附和静电引力
5 | Xuanru Li，2024 | CaMg/Al-LDH（LDHa） | 酸浸法和共沉淀法 | 将10 gGGBS溶于200 mL的3 M HCl水溶液中。使用磁力热板将分散液在600 rpm、80℃下混合4 h。随后，将混合物进行真空抽滤。向收集的滤液中滴加4 M Na OH溶液，剧烈搅拌至分散液p H稳定在11.5左右。将所得浆料覆盖，在80℃下陈化24 h，以利于结晶。然后，收集浆料，用去离子水洗涤，并在大约100℃下干燥过夜 | [8 empty] | Ca2+、Mg2+ | Al3+ | 2.65 |  |  |  | 39.8 | 0.25 | 1.94 | [5 empty] | 堆叠的板状结构、典型六边形和板状特征 |  | (003), (006),(009),(010)，(110) | 3480 1630 1440和874 793和422 540、581 和1040 | 层间水分子羟基的氢键伸缩振动 层间水分子的O - H弯曲振动 层间碳酸根离子的ν3和ν2振动 M - O ( M = Ca , Mg或Al)的晶格振动 M - OH的弯曲振动 | [28 empty] | 溶液 |  |  |  |  | 0.25 |  |  |  |  | 3 |  | 200 |  | 25 |  |  |  |  | Cd | 250 | [37 empty] | 3 | 250 | [10 empty] | 57.88 | 0 |  | 57.88 | [177 empty] | Cd（+2） | 引起的土壤p H升高，产生沉淀
5 | Xuanru Li，2024 | CaMg/Al-LDH（LDHa） | 酸浸法和共沉淀法 | 将10 gGGBS溶于200 mL的3 M HCl水溶液中。使用磁力热板将分散液在600 rpm、80℃下混合4 h。随后，将混合物进行真空抽滤。向收集的滤液中滴加4 M Na OH溶液，剧烈搅拌至分散液p H稳定在11.5左右。将所得浆料覆盖，在80℃下陈化24 h，以利于结晶。然后，收集浆料，用去离子水洗涤，并在大约100℃下干燥过夜 | [8 empty] | Ca2+、Mg2+ | Al3+ | 2.65 |  |  |  | 39.8 | 0.25 | 1.94 | [5 empty] | 堆叠的板状结构、典型六边形和板状特征 |  | (003), (006),(009),(010)，(110) | 3480 1630 1440和874 793和422 540、581 和1040 | 层间水分子羟基的氢键伸缩振动 层间水分子的O - H弯曲振动 层间碳酸根离子的ν3和ν2振动 M - O ( M = Ca , Mg或Al)的晶格振动 M - OH的弯曲振动 | [28 empty] | 溶液 |  |  |  |  | 0.25 |  |  |  |  | 4 |  | 200 |  | 25 |  |  |  |  | Cd | 250 | [37 empty] | 3 | 250 | [10 empty] | 100 | 0 |  | 100
5 | Xuanru Li，2024 | CaMg/Al-LDH（LDHa） | 酸浸法和共沉淀法 | 将10 gGGBS溶于200 mL的3 M HCl水溶液中。使用磁力热板将分散液在600 rpm、80℃下混合4 h。随后，将混合物进行真空抽滤。向收集的滤液中滴加4 M Na OH溶液，剧烈搅拌至分散液p H稳定在11.5左右。将所得浆料覆盖，在80℃下陈化24 h，以利于结晶。然后，收集浆料，用去离子水洗涤，并在大约100℃下干燥过夜 | [8 empty] | Ca2+、Mg2+ | Al3+ | 2.65 |  |  |  | 39.8 | 0.25 | 1.94 | [5 empty] | 堆叠的板状结构、典型六边形和板状特征 |  | (003), (006),(009),(010)，(110) | 3480 1630 1440和874 793和422 540、581 和1040 | 层间水分子羟基的氢键伸缩振动 层间水分子的O - H弯曲振动 层间碳酸根离子的ν3和ν2振动 M - O ( M = Ca , Mg或Al)的晶格振动 M - OH的弯曲振动 | [28 empty] | 溶液 |  |  |  |  | 0.25 |  |  |  |  | 5 |  | 200 |  | 25 |  |  |  |  | Cd | 250 | [37 empty] | 3 | 250 | [10 empty] | 100 | 0 |  | 100
5 | Xuanru Li，2024 | CaMg/Al-LDH（LDHa） | 酸浸法和共沉淀法 | 将10 gGGBS溶于200 mL的3 M HCl水溶液中。使用磁力热板将分散液在600 rpm、80℃下混合4 h。随后，将混合物进行真空抽滤。向收集的滤液中滴加4 M Na OH溶液，剧烈搅拌至分散液p H稳定在11.5左右。将所得浆料覆盖，在80℃下陈化24 h，以利于结晶。然后，收集浆料，用去离子水洗涤，并在大约100℃下干燥过夜 | [8 empty] | Ca2+、Mg2+ | Al3+ | 2.65 |  |  |  | 39.8 | 0.25 | 1.94 | [5 empty] | 堆叠的板状结构、典型六边形和板状特征 |  | (003), (006),(009),(010)，(110) | 3480 1630 1440和874 793和422 540、581 和1040 | 层间水分子羟基的氢键伸缩振动 层间水分子的O - H弯曲振动 层间碳酸根离子的ν3和ν2振动 M - O ( M = Ca , Mg或Al)的晶格振动 M - OH的弯曲振动 | [28 empty] | 溶液 |  |  |  |  | 0.25 |  |  |  |  | 6 |  | 200 |  | 25 |  |  |  |  | Cd | 250 | [37 empty] | 3 | 250 | [10 empty] | 100 | 0 |  | 100 | [177 empty] | As | 静电吸附、表面络合或沉淀
5 | Xuanru Li，2024 | CaMg/Al-LDH（LDHa） | 酸浸法和共沉淀法 | 将10 gGGBS溶于200 mL的3 M HCl水溶液中。使用磁力热板将分散液在600 rpm、80℃下混合4 h。随后，将混合物进行真空抽滤。向收集的滤液中滴加4 M Na OH溶液，剧烈搅拌至分散液p H稳定在11.5左右。将所得浆料覆盖，在80℃下陈化24 h，以利于结晶。然后，收集浆料，用去离子水洗涤，并在大约100℃下干燥过夜 | [8 empty] | Ca2+、Mg2+ | Al3+ | 2.65 |  |  |  | 39.8 | 0.25 | 1.94 | [5 empty] | 堆叠的板状结构、典型六边形和板状特征 |  | (003), (006),(009),(010)，(110) | 3480 1630 1440和874 793和422 540、581 和1040 | 层间水分子羟基的氢键伸缩振动 层间水分子的O - H弯曲振动 层间碳酸根离子的ν3和ν2振动 M - O ( M = Ca , Mg或Al)的晶格振动 M - OH的弯曲振动 | [28 empty] | 溶液 |  |  |  |  | 0.25 |  |  |  |  | 7 |  | 200 |  | 25 |  |  |  |  | Cd | 250 | [37 empty] | 3 | 250 | [10 empty] | 100 | 0 |  | 100
5 | Xuanru Li，2024 | CaMg/Al-LDH（LDHa） | 酸浸法和共沉淀法 | 将10 gGGBS溶于200 mL的3 M HCl水溶液中。使用磁力热板将分散液在600 rpm、80℃下混合4 h。随后，将混合物进行真空抽滤。向收集的滤液中滴加4 M Na OH溶液，剧烈搅拌至分散液p H稳定在11.5左右。将所得浆料覆盖，在80℃下陈化24 h，以利于结晶。然后，收集浆料，用去离子水洗涤，并在大约100℃下干燥过夜 | [8 empty] | Ca2+、Mg2+ | Al3+ | 2.65 |  |  |  | 39.8 | 0.25 | 1.94 | [5 empty] | 堆叠的板状结构、典型六边形和板状特征 |  | (003), (006),(009),(010)，(110) | 3480 1630 1440和874 793和422 540、581 和1040 | 层间水分子羟基的氢键伸缩振动 层间水分子的O - H弯曲振动 层间碳酸根离子的ν3和ν2振动 M - O ( M = Ca , Mg或Al)的晶格振动 M - OH的弯曲振动 | [28 empty] | 溶液 |  |  |  |  | 0.25 |  |  |  |  | 8 |  | 200 |  | 25 |  |  |  |  | Cd | 250 | [37 empty] | 3 | 250 | [10 empty] | 100 | 0 |  | 100
5 | Xuanru Li，2024 | CaMg/Al-LDH（LDHa） | 酸浸法和共沉淀法 | 将10 gGGBS溶于200 mL的3 M HCl水溶液中。使用磁力热板将分散液在600 rpm、80℃下混合4 h。随后，将混合物进行真空抽滤。向收集的滤液中滴加4 M Na OH溶液，剧烈搅拌至分散液p H稳定在11.5左右。将所得浆料覆盖，在80℃下陈化24 h，以利于结晶。然后，收集浆料，用去离子水洗涤，并在大约100℃下干燥过夜 | [8 empty] | Ca2+、Mg2+ | Al3+ | 2.65 |  |  |  | 39.8 | 0.25 | 1.94 | [5 empty] | 堆叠的板状结构、典型六边形和板状特征 |  | (003), (006),(009),(010)，(110) | 3480 1630 1440和874 793和422 540、581 和1040 | 层间水分子羟基的氢键伸缩振动 层间水分子的O - H弯曲振动 层间碳酸根离子的ν3和ν2振动 M - O ( M = Ca , Mg或Al)的晶格振动 M - OH的弯曲振动 | [28 empty] | 溶液 |  |  |  |  | 0.25 |  |  |  |  | 9 |  | 200 |  | 25 |  |  |  |  | Cd | 250 | [37 empty] | 3 | 250 | [10 empty] | 100 | 0 |  | 100
5 | Xuanru Li，2024 | CaMg/Al-LDH（LDHa） | 酸浸法和共沉淀法 | 将10 gGGBS溶于200 mL的3 M HCl水溶液中。使用磁力热板将分散液在600 rpm、80℃下混合4 h。随后，将混合物进行真空抽滤。向收集的滤液中滴加4 M Na OH溶液，剧烈搅拌至分散液p H稳定在11.5左右。将所得浆料覆盖，在80℃下陈化24 h，以利于结晶。然后，收集浆料，用去离子水洗涤，并在大约100℃下干燥过夜 | [8 empty] | Ca2+、Mg2+ | Al3+ | 2.65 |  |  |  | 39.8 | 0.25 | 1.94 | [5 empty] | 堆叠的板状结构、典型六边形和板状特征 |  | (003), (006),(009),(010)，(110) | 3480 1630 1440和874 793和422 540、581 和1040 | 层间水分子羟基的氢键伸缩振动 层间水分子的O - H弯曲振动 层间碳酸根离子的ν3和ν2振动 M - O ( M = Ca , Mg或Al)的晶格振动 M - OH的弯曲振动 | [28 empty] | 溶液 |  |  |  |  | 0.25 |  |  |  |  | 5.3 |  | 200 | 0~72h | 25 |  |  |  |  | Cd | 100 | [18 empty] | 180 |  | 伪二级动力学模型 | [16 empty] | 3 | 100
5 | Xuanru Li，2024 | CaMg/Al-LDH（LDHa） | 酸浸法和共沉淀法 | 将10 gGGBS溶于200 mL的3 M HCl水溶液中。使用磁力热板将分散液在600 rpm、80℃下混合4 h。随后，将混合物进行真空抽滤。向收集的滤液中滴加4 M Na OH溶液，剧烈搅拌至分散液p H稳定在11.5左右。将所得浆料覆盖，在80℃下陈化24 h，以利于结晶。然后，收集浆料，用去离子水洗涤，并在大约100℃下干燥过夜 | [8 empty] | Ca2+、Mg2+ | Al3+ | 2.65 |  |  |  | 39.8 | 0.25 | 1.94 | [5 empty] | 堆叠的板状结构、典型六边形和板状特征 |  | (003), (006),(009),(010)，(110) | 3480 1630 1440和874 793和422 540、581 和1040 | 层间水分子羟基的氢键伸缩振动 层间水分子的O - H弯曲振动 层间碳酸根离子的ν3和ν2振动 M - O ( M = Ca , Mg或Al)的晶格振动 M - OH的弯曲振动 | [28 empty] | 溶液 |  |  |  |  | 0.25 |  |  |  |  | 7 |  | 200 |  | 25 |  |  |  |  | Cd | 0~300 | [24 empty] | Langmuir isotherm | 材料的均相表面位点发生了单分子层覆盖 |  | 567 | [9 empty] | 3 | 0~300
5 | Xuanru Li，2024 | CaMg/Al-LDH（LDHa） | 酸浸法和共沉淀法 | 将10 gGGBS溶于200 mL的3 M HCl水溶液中。使用磁力热板将分散液在600 rpm、80℃下混合4 h。随后，将混合物进行真空抽滤。向收集的滤液中滴加4 M Na OH溶液，剧烈搅拌至分散液p H稳定在11.5左右。将所得浆料覆盖，在80℃下陈化24 h，以利于结晶。然后，收集浆料，用去离子水洗涤，并在大约100℃下干燥过夜 | [8 empty] | Ca2+、Mg2+ | Al3+ | 2.65 |  |  |  | 39.8 | 0.25 | 1.94 | [5 empty] | 堆叠的板状结构、典型六边形和板状特征 |  | (003), (006),(009),(010)，(110) | 3480 1630 1440和874 793和422 540、581 和1040 | 层间水分子羟基的氢键伸缩振动 层间水分子的O - H弯曲振动 层间碳酸根离子的ν3和ν2振动 M - O ( M = Ca , Mg或Al)的晶格振动 M - OH的弯曲振动 | [28 empty] | 溶液 |  |  |  |  | 1.65 |  |  |  |  | 2 |  | 200 |  | 25 |  |  |  |  | As(V) | 1667 | [37 empty] | 3 | [56 empty] | 78.91 | 0.99 |  | 78.91
5 | Xuanru Li，2024 | CaMg/Al-LDH（LDHa） | 酸浸法和共沉淀法 | 将10 gGGBS溶于200 mL的3 M HCl水溶液中。使用磁力热板将分散液在600 rpm、80℃下混合4 h。随后，将混合物进行真空抽滤。向收集的滤液中滴加4 M Na OH溶液，剧烈搅拌至分散液p H稳定在11.5左右。将所得浆料覆盖，在80℃下陈化24 h，以利于结晶。然后，收集浆料，用去离子水洗涤，并在大约100℃下干燥过夜 | [8 empty] | Ca2+、Mg2+ | Al3+ | 2.65 |  |  |  | 39.8 | 0.25 | 1.94 | [5 empty] | 堆叠的板状结构、典型六边形和板状特征 |  | (003), (006),(009),(010)，(110) | 3480 1630 1440和874 793和422 540、581 和1040 | 层间水分子羟基的氢键伸缩振动 层间水分子的O - H弯曲振动 层间碳酸根离子的ν3和ν2振动 M - O ( M = Ca , Mg或Al)的晶格振动 M - OH的弯曲振动 | [28 empty] | 溶液 |  |  |  |  | 1.65 |  |  |  |  | 3 |  | 200 |  | 25 |  |  |  |  | As(V) | 1667 | [37 empty] | 3 | [56 empty] | 79.53 | 1.12 |  | 79.53
5 | Xuanru Li，2024 | CaMg/Al-LDH（LDHa） | 酸浸法和共沉淀法 | 将10 gGGBS溶于200 mL的3 M HCl水溶液中。使用磁力热板将分散液在600 rpm、80℃下混合4 h。随后，将混合物进行真空抽滤。向收集的滤液中滴加4 M Na OH溶液，剧烈搅拌至分散液p H稳定在11.5左右。将所得浆料覆盖，在80℃下陈化24 h，以利于结晶。然后，收集浆料，用去离子水洗涤，并在大约100℃下干燥过夜 | [8 empty] | Ca2+、Mg2+ | Al3+ | 2.65 |  |  |  | 39.8 | 0.25 | 1.94 | [5 empty] | 堆叠的板状结构、典型六边形和板状特征 |  | (003), (006),(009),(010)，(110) | 3480 1630 1440和874 793和422 540、581 和1040 | 层间水分子羟基的氢键伸缩振动 层间水分子的O - H弯曲振动 层间碳酸根离子的ν3和ν2振动 M - O ( M = Ca , Mg或Al)的晶格振动 M - OH的弯曲振动 | [28 empty] | 溶液 |  |  |  |  | 1.65 |  |  |  |  | 4 |  | 200 |  | 25 |  |  |  |  | As(V) | 1667 | [37 empty] | 3 | [56 empty] | 86.6 | 0.87 |  | 86.6
5 | Xuanru Li，2024 | CaMg/Al-LDH（LDHa） | 酸浸法和共沉淀法 | 将10 gGGBS溶于200 mL的3 M HCl水溶液中。使用磁力热板将分散液在600 rpm、80℃下混合4 h。随后，将混合物进行真空抽滤。向收集的滤液中滴加4 M Na OH溶液，剧烈搅拌至分散液p H稳定在11.5左右。将所得浆料覆盖，在80℃下陈化24 h，以利于结晶。然后，收集浆料，用去离子水洗涤，并在大约100℃下干燥过夜 | [8 empty] | Ca2+、Mg2+ | Al3+ | 2.65 |  |  |  | 39.8 | 0.25 | 1.94 | [5 empty] | 堆叠的板状结构、典型六边形和板状特征 |  | (003), (006),(009),(010)，(110) | 3480 1630 1440和874 793和422 540、581 和1040 | 层间水分子羟基的氢键伸缩振动 层间水分子的O - H弯曲振动 层间碳酸根离子的ν3和ν2振动 M - O ( M = Ca , Mg或Al)的晶格振动 M - OH的弯曲振动 | [28 empty] | 溶液 |  |  |  |  | 1.65 |  |  |  |  | 5 |  | 200 |  | 25 |  |  |  |  | As(V) | 1667 | [37 empty] | 3 | [56 empty] | 83.62 | 5.22 |  | 83.62
5 | Xuanru Li，2024 | CaMg/Al-LDH（LDHa） | 酸浸法和共沉淀法 | 将10 gGGBS溶于200 mL的3 M HCl水溶液中。使用磁力热板将分散液在600 rpm、80℃下混合4 h。随后，将混合物进行真空抽滤。向收集的滤液中滴加4 M Na OH溶液，剧烈搅拌至分散液p H稳定在11.5左右。将所得浆料覆盖，在80℃下陈化24 h，以利于结晶。然后，收集浆料，用去离子水洗涤，并在大约100℃下干燥过夜 | [8 empty] | Ca2+、Mg2+ | Al3+ | 2.65 |  |  |  | 39.8 | 0.25 | 1.94 | [5 empty] | 堆叠的板状结构、典型六边形和板状特征 |  | (003), (006),(009),(010)，(110) | 3480 1630 1440和874 793和422 540、581 和1040 | 层间水分子羟基的氢键伸缩振动 层间水分子的O - H弯曲振动 层间碳酸根离子的ν3和ν2振动 M - O ( M = Ca , Mg或Al)的晶格振动 M - OH的弯曲振动 | [28 empty] | 溶液 |  |  |  |  | 1.65 |  |  |  |  | 6 |  | 200 |  | 25 |  |  |  |  | As(V) | 1667 | [37 empty] | 3 | [56 empty] | 80.27 | 0.97 |  | 80.27
5 | Xuanru Li，2024 | CaMg/Al-LDH（LDHa） | 酸浸法和共沉淀法 | 将10 gGGBS溶于200 mL的3 M HCl水溶液中。使用磁力热板将分散液在600 rpm、80℃下混合4 h。随后，将混合物进行真空抽滤。向收集的滤液中滴加4 M Na OH溶液，剧烈搅拌至分散液p H稳定在11.5左右。将所得浆料覆盖，在80℃下陈化24 h，以利于结晶。然后，收集浆料，用去离子水洗涤，并在大约100℃下干燥过夜 | [8 empty] | Ca2+、Mg2+ | Al3+ | 2.65 |  |  |  | 39.8 | 0.25 | 1.94 | [5 empty] | 堆叠的板状结构、典型六边形和板状特征 |  | (003), (006),(009),(010)，(110) | 3480 1630 1440和874 793和422 540、581 和1040 | 层间水分子羟基的氢键伸缩振动 层间水分子的O - H弯曲振动 层间碳酸根离子的ν3和ν2振动 M - O ( M = Ca , Mg或Al)的晶格振动 M - OH的弯曲振动 | [28 empty] | 溶液 |  |  |  |  | 1.65 |  |  |  |  | 7 |  | 200 |  | 25 |  |  |  |  | As(V) | 1667 | [37 empty] | 3 | [56 empty] | 89.21 | 0.75 |  | 89.21
5 | Xuanru Li，2024 | CaMg/Al-LDH（LDHa） | 酸浸法和共沉淀法 | 将10 gGGBS溶于200 mL的3 M HCl水溶液中。使用磁力热板将分散液在600 rpm、80℃下混合4 h。随后，将混合物进行真空抽滤。向收集的滤液中滴加4 M Na OH溶液，剧烈搅拌至分散液p H稳定在11.5左右。将所得浆料覆盖，在80℃下陈化24 h，以利于结晶。然后，收集浆料，用去离子水洗涤，并在大约100℃下干燥过夜 | [8 empty] | Ca2+、Mg2+ | Al3+ | 2.65 |  |  |  | 39.8 | 0.25 | 1.94 | [5 empty] | 堆叠的板状结构、典型六边形和板状特征 |  | (003), (006),(009),(010)，(110) | 3480 1630 1440和874 793和422 540、581 和1040 | 层间水分子羟基的氢键伸缩振动 层间水分子的O - H弯曲振动 层间碳酸根离子的ν3和ν2振动 M - O ( M = Ca , Mg或Al)的晶格振动 M - OH的弯曲振动 | [28 empty] | 溶液 |  |  |  |  | 1.65 |  |  |  |  | 8 |  | 200 |  | 25 |  |  |  |  | As(V) | 1667 | [37 empty] | 3 | [56 empty] | 75.56 | 1.12 |  | 75.56
5 | Xuanru Li，2024 | CaMg/Al-LDH（LDHa） | 酸浸法和共沉淀法 | 将10 gGGBS溶于200 mL的3 M HCl水溶液中。使用磁力热板将分散液在600 rpm、80℃下混合4 h。随后，将混合物进行真空抽滤。向收集的滤液中滴加4 M Na OH溶液，剧烈搅拌至分散液p H稳定在11.5左右。将所得浆料覆盖，在80℃下陈化24 h，以利于结晶。然后，收集浆料，用去离子水洗涤，并在大约100℃下干燥过夜 | [8 empty] | Ca2+、Mg2+ | Al3+ | 2.65 |  |  |  | 39.8 | 0.25 | 1.94 | [5 empty] | 堆叠的板状结构、典型六边形和板状特征 |  | (003), (006),(009),(010)，(110) | 3480 1630 1440和874 793和422 540、581 和1040 | 层间水分子羟基的氢键伸缩振动 层间水分子的O - H弯曲振动 层间碳酸根离子的ν3和ν2振动 M - O ( M = Ca , Mg或Al)的晶格振动 M - OH的弯曲振动 | [28 empty] | 溶液 |  |  |  |  | 1.65 |  |  |  |  | 9 |  | 200 |  | 25 |  |  |  |  | As(V) | 1667 | [37 empty] | 3 | [56 empty] | 76.18 | 1.74 |  | 76.18
5 | Xuanru Li，2024 | CaMg/Al-LDH（LDHa） | 酸浸法和共沉淀法 | 将10 gGGBS溶于200 mL的3 M HCl水溶液中。使用磁力热板将分散液在600 rpm、80℃下混合4 h。随后，将混合物进行真空抽滤。向收集的滤液中滴加4 M Na OH溶液，剧烈搅拌至分散液p H稳定在11.5左右。将所得浆料覆盖，在80℃下陈化24 h，以利于结晶。然后，收集浆料，用去离子水洗涤，并在大约100℃下干燥过夜 | [8 empty] | Ca2+、Mg2+ | Al3+ | 2.65 |  |  |  | 39.8 | 0.25 | 1.94 | [5 empty] | 堆叠的板状结构、典型六边形和板状特征 |  | (003), (006),(009),(010)，(110) | 3480 1630 1440和874 793和422 540、581 和1040 | 层间水分子羟基的氢键伸缩振动 层间水分子的O - H弯曲振动 层间碳酸根离子的ν3和ν2振动 M - O ( M = Ca , Mg或Al)的晶格振动 M - OH的弯曲振动 | [28 empty] | 溶液 |  |  |  |  | 1.65 |  |  |  |  | 10 |  | 200 |  | 25 |  |  |  |  | As(V) | 1667 | [37 empty] | 3 | [56 empty] | 93.92 | 0.99 |  | 93.92
5 | Xuanru Li，2024 | CaMg/Al-LDH（LDHa） | 酸浸法和共沉淀法 | 将10 gGGBS溶于200 mL的3 M HCl水溶液中。使用磁力热板将分散液在600 rpm、80℃下混合4 h。随后，将混合物进行真空抽滤。向收集的滤液中滴加4 M Na OH溶液，剧烈搅拌至分散液p H稳定在11.5左右。将所得浆料覆盖，在80℃下陈化24 h，以利于结晶。然后，收集浆料，用去离子水洗涤，并在大约100℃下干燥过夜 | [8 empty] | Ca2+、Mg2+ | Al3+ | 2.65 |  |  |  | 39.8 | 0.25 | 1.94 | [5 empty] | 堆叠的板状结构、典型六边形和板状特征 |  | (003), (006),(009),(010)，(110) | 3480 1630 1440和874 793和422 540、581 和1040 | 层间水分子羟基的氢键伸缩振动 层间水分子的O - H弯曲振动 层间碳酸根离子的ν3和ν2振动 M - O ( M = Ca , Mg或Al)的晶格振动 M - OH的弯曲振动 | [28 empty] | 溶液 |  |  |  |  | 1.65 |  |  |  |  | 11 |  | 200 |  | 25 |  |  |  |  | As(V) | 1667 | [37 empty] | 3 | [56 empty] | 97.15 | 1.12 |  | 97.15
5 | Xuanru Li，2024 | CaMg/Al-LDH（LDHa） | 酸浸法和共沉淀法 | 将10 gGGBS溶于200 mL的3 M HCl水溶液中。使用磁力热板将分散液在600 rpm、80℃下混合4 h。随后，将混合物进行真空抽滤。向收集的滤液中滴加4 M Na OH溶液，剧烈搅拌至分散液p H稳定在11.5左右。将所得浆料覆盖，在80℃下陈化24 h，以利于结晶。然后，收集浆料，用去离子水洗涤，并在大约100℃下干燥过夜 | [8 empty] | Ca2+、Mg2+ | Al3+ | 2.65 |  |  |  | 39.8 | 0.25 | 1.94 | [5 empty] | 堆叠的板状结构、典型六边形和板状特征 |  | (003), (006),(009),(010)，(110) | 3480 1630 1440和874 793和422 540、581 和1040 | 层间水分子羟基的氢键伸缩振动 层间水分子的O - H弯曲振动 层间碳酸根离子的ν3和ν2振动 M - O ( M = Ca , Mg或Al)的晶格振动 M - OH的弯曲振动 | [28 empty] | 溶液 |  |  |  |  | 1.65 |  |  |  |  | 12 |  | 200 |  | 25 |  |  |  |  | As(V) | 1667 | [37 empty] | 3 | [56 empty] | 88.08 | 0.99 |  | 88.08
5 | Xuanru Li，2024 | CaMg/Al-LDH（LDHa） | 酸浸法和共沉淀法 | 将10 gGGBS溶于200 mL的3 M HCl水溶液中。使用磁力热板将分散液在600 rpm、80℃下混合4 h。随后，将混合物进行真空抽滤。向收集的滤液中滴加4 M Na OH溶液，剧烈搅拌至分散液p H稳定在11.5左右。将所得浆料覆盖，在80℃下陈化24 h，以利于结晶。然后，收集浆料，用去离子水洗涤，并在大约100℃下干燥过夜 | [8 empty] | Ca2+、Mg2+ | Al3+ | 2.65 |  |  |  | 39.8 | 0.25 | 1.94 | [5 empty] | 堆叠的板状结构、典型六边形和板状特征 |  | (003), (006),(009),(010)，(110) | 3480 1630 1440和874 793和422 540、581 和1040 | 层间水分子羟基的氢键伸缩振动 层间水分子的O - H弯曲振动 层间碳酸根离子的ν3和ν2振动 M - O ( M = Ca , Mg或Al)的晶格振动 M - OH的弯曲振动 | [28 empty] | 溶液 |  |  |  |  | 1.65 |  |  |  |  | 8 |  | 200 | 0~72h | 25 |  |  |  |  | As(V) | 100 | [18 empty] | 2880 |  | 伪二级动力学模型 | [16 empty] | 3
5 | Xuanru Li，2024 | CaMg/Al-LDH（LDHa） | 酸浸法和共沉淀法 | 将10 gGGBS溶于200 mL的3 M HCl水溶液中。使用磁力热板将分散液在600 rpm、80℃下混合4 h。随后，将混合物进行真空抽滤。向收集的滤液中滴加4 M Na OH溶液，剧烈搅拌至分散液p H稳定在11.5左右。将所得浆料覆盖，在80℃下陈化24 h，以利于结晶。然后，收集浆料，用去离子水洗涤，并在大约100℃下干燥过夜 | [8 empty] | Ca2+、Mg2+ | Al3+ | 2.65 |  |  |  | 39.8 | 0.25 | 1.94 | [5 empty] | 堆叠的板状结构、典型六边形和板状特征 |  | (003), (006),(009),(010)，(110) | 3480 1630 1440和874 793和422 540、581 和1040 | 层间水分子羟基的氢键伸缩振动 层间水分子的O - H弯曲振动 层间碳酸根离子的ν3和ν2振动 M - O ( M = Ca , Mg或Al)的晶格振动 M - OH的弯曲振动 | [28 empty] | 溶液 |  |  |  |  | 1.65 |  |  |  |  | 7 |  | 200 |  | 25 |  |  |  |  | As(V) | 200 | [24 empty] | Freundlich | 更复杂的非均相表面吸附过程 |  | 104 | [9 empty] | 3 | [52 empty] | 104
5 | Xuanru Li，2024 | CaMg/Al-LDH（LDHa） | 酸浸法和共沉淀法 | 将10 gGGBS溶于200 mL的3 M HCl水溶液中。使用磁力热板将分散液在600 rpm、80℃下混合4 h。随后，将混合物进行真空抽滤。向收集的滤液中滴加4 M Na OH溶液，剧烈搅拌至分散液p H稳定在11.5左右。将所得浆料覆盖，在80℃下陈化24 h，以利于结晶。然后，收集浆料，用去离子水洗涤，并在大约100℃下干燥过夜 | [8 empty] | Ca2+、Mg2+ | Al3+ | 2.65 |  |  |  | 39.8 | 0.25 | 1.94 | [5 empty] | 堆叠的板状结构、典型六边形和板状特征 |  | (003), (006),(009),(010)，(110) | 3480 1630 1440和874 793和422 540、581 和1040 | 层间水分子羟基的氢键伸缩振动 层间水分子的O - H弯曲振动 层间碳酸根离子的ν3和ν2振动 M - O ( M = Ca , Mg或Al)的晶格振动 M - OH的弯曲振动 | 中国 | 西南地区 |  |  |  | 某农田土壤 | 7.73 | 18.55 |  |  | 水提取态Cd | 0.033 | TCLP-Cd | 4.66 | DPTA-Cd | 4.51 | 水提取态As | 4.84 | TCLP-As | 14.04 | DPTA-As | 1.92 |  |  | 水淋溶；TCLP淋溶；DPTA提取 |  |  |  | 土壤 |  |  | 10 |  |  |  | 0 | [5 empty] | 14d | [5 empty] | 水提取态Cd | 0.033 |  | TCLP-Cd | 4.66 |  | DPTA-Cd | 4.51 |  | 水提取态As | 4.84 |  | TCLP-As | 14.04 | DPTA-As | 1.92 | [21 empty] | 14d |  | 3 | 4.51 |  |  | 4.27 | 0.034 | [9 empty] | 5.321508 | [31 empty] | 1.69（有效态dtpa） |  | 1.69 | 0.0093 | [8 empty] | 11.97917 | 11.97917
5 | Xuanru Li，2024 | CaMg/Al-LDH（LDHa） | 酸浸法和共沉淀法 | 将10 gGGBS溶于200 mL的3 M HCl水溶液中。使用磁力热板将分散液在600 rpm、80℃下混合4 h。随后，将混合物进行真空抽滤。向收集的滤液中滴加4 M Na OH溶液，剧烈搅拌至分散液p H稳定在11.5左右。将所得浆料覆盖，在80℃下陈化24 h，以利于结晶。然后，收集浆料，用去离子水洗涤，并在大约100℃下干燥过夜 | [8 empty] | Ca2+、Mg2+ | Al3+ | 2.65 |  |  |  | 39.8 | 0.25 | 1.94 | [5 empty] | 堆叠的板状结构、典型六边形和板状特征 |  | (003), (006),(009),(010)，(110) | 3480 1630 1440和874 793和422 540、581 和1040 | 层间水分子羟基的氢键伸缩振动 层间水分子的O - H弯曲振动 层间碳酸根离子的ν3和ν2振动 M - O ( M = Ca , Mg或Al)的晶格振动 M - OH的弯曲振动 | 中国 | 西南地区 |  |  |  | 某农田土壤 | 7.73 | 18.55 |  |  | 水提取态Cd | 0.033 | TCLP-Cd | 4.66 | DPTA-Cd | 4.51 | 水提取态As | 4.84 | TCLP-As | 14.04 | DPTA-As | 1.92 |  |  | 水淋溶；TCLP淋溶；DPTA提取 |  |  |  | 土壤 |  |  | 10 |  |  |  | 1 | [5 empty] | 14d | [5 empty] | 水提取态Cd | 0.033 |  | TCLP-Cd | 4.66 |  | DPTA-Cd | 4.51 |  | 水提取态As | 4.84 |  | TCLP-As | 14.04 | DPTA-As | 1.92 | [21 empty] | 14d |  | 3 | 4.51 | 4.27（有效态） | 0.034 | 4.44 | 0.23 | [9 empty] | 1.552106 | [31 empty] | 1.69（有效态dtpa） | 0.0093 | 0.75 | 0.0046 | [8 empty] | 60.9375 | 60.9375
5 | Xuanru Li，2024 | CaMg/Al-LDH（LDHa） | 酸浸法和共沉淀法 | 将10 gGGBS溶于200 mL的3 M HCl水溶液中。使用磁力热板将分散液在600 rpm、80℃下混合4 h。随后，将混合物进行真空抽滤。向收集的滤液中滴加4 M Na OH溶液，剧烈搅拌至分散液p H稳定在11.5左右。将所得浆料覆盖，在80℃下陈化24 h，以利于结晶。然后，收集浆料，用去离子水洗涤，并在大约100℃下干燥过夜 | [8 empty] | Ca2+、Mg2+ | Al3+ | 2.65 |  |  |  | 39.8 | 0.25 | 1.94 | [5 empty] | 堆叠的板状结构、典型六边形和板状特征 |  | (003), (006),(009),(010)，(110) | 3480 1630 1440和874 793和422 540、581 和1040 | 层间水分子羟基的氢键伸缩振动 层间水分子的O - H弯曲振动 层间碳酸根离子的ν3和ν2振动 M - O ( M = Ca , Mg或Al)的晶格振动 M - OH的弯曲振动 | 中国 | 西南地区 |  |  |  | 某农田土壤 | 7.73 | 18.55 |  |  | 水提取态Cd | 0.033 | TCLP-Cd | 4.66 | DPTA-Cd | 4.51 | 水提取态As | 4.84 | TCLP-As | 14.04 | DPTA-As | 1.92 |  |  | 水淋溶；TCLP淋溶；DPTA提取 |  |  |  | 土壤 |  |  | 10 |  |  |  | 3 | [5 empty] | 14d | [5 empty] | 水提取态Cd | 0.033 |  | TCLP-Cd | 4.66 |  | DPTA-Cd | 4.51 |  | 水提取态As | 4.84 |  | TCLP-As | 14.04 | DPTA-As | 1.92 | [21 empty] | 14d |  | 3 | 4.51 | 4.27（有效态） | 0.034 | 4.18 | 0.25 | [9 empty] | 7.317073 | [31 empty] | 1.69（有效态dtpa） | 0.0093 | 0.4 | 0.0046 | [8 empty] | 79.16667 | 79.16667
5 | Xuanru Li，2024 | CaMg/Al-LDH（LDHa） | 酸浸法和共沉淀法 | 将10 gGGBS溶于200 mL的3 M HCl水溶液中。使用磁力热板将分散液在600 rpm、80℃下混合4 h。随后，将混合物进行真空抽滤。向收集的滤液中滴加4 M Na OH溶液，剧烈搅拌至分散液p H稳定在11.5左右。将所得浆料覆盖，在80℃下陈化24 h，以利于结晶。然后，收集浆料，用去离子水洗涤，并在大约100℃下干燥过夜 | [8 empty] | Ca2+、Mg2+ | Al3+ | 2.65 |  |  |  | 39.8 | 0.25 | 1.94 | [5 empty] | 堆叠的板状结构、典型六边形和板状特征 |  | (003), (006),(009),(010)，(110) | 3480 1630 1440和874 793和422 540、581 和1040 | 层间水分子羟基的氢键伸缩振动 层间水分子的O - H弯曲振动 层间碳酸根离子的ν3和ν2振动 M - O ( M = Ca , Mg或Al)的晶格振动 M - OH的弯曲振动 | 中国 | 西南地区 |  |  |  | 某农田土壤 | 7.73 | 18.55 |  |  | 水提取态Cd | 0.033 | TCLP-Cd | 4.66 | DPTA-Cd | 4.51 | 水提取态As | 4.84 | TCLP-As | 14.04 | DPTA-As | 1.92 |  |  | 水淋溶；TCLP淋溶；DPTA提取 |  |  |  | 土壤 |  |  | 10 |  |  |  | 5 | [5 empty] | 14d | [5 empty] | 水提取态Cd | 0.033 |  | TCLP-Cd | 4.66 |  | DPTA-Cd | 4.51 |  | 水提取态As | 4.84 |  | TCLP-As | 14.04 | DPTA-As | 1.92 | [21 empty] | 14d |  | 3 | 4.51 | 4.27（有效态） | 0.034 | 4.06 | 0.092 | [9 empty] | 9.977827 | [31 empty] | 1.69（有效态dtpa） | 0.0093 | 0.27 | 0.0046 | [8 empty] | 85.9375 | 85.9375
5 | Xuanru Li，2024 | CaMg/Al-LDH（LDHa） | 酸浸法和共沉淀法 | 将10 gGGBS溶于200 mL的3 M HCl水溶液中。使用磁力热板将分散液在600 rpm、80℃下混合4 h。随后，将混合物进行真空抽滤。向收集的滤液中滴加4 M Na OH溶液，剧烈搅拌至分散液p H稳定在11.5左右。将所得浆料覆盖，在80℃下陈化24 h，以利于结晶。然后，收集浆料，用去离子水洗涤，并在大约100℃下干燥过夜 | [8 empty] | Ca2+、Mg2+ | Al3+ | 2.65 |  |  |  | 39.8 | 0.25 | 1.94 | [5 empty] | 堆叠的板状结构、典型六边形和板状特征 |  | (003), (006),(009),(010)，(110) | 3480 1630 1440和874 793和422 540、581 和1040 | 层间水分子羟基的氢键伸缩振动 层间水分子的O - H弯曲振动 层间碳酸根离子的ν3和ν2振动 M - O ( M = Ca , Mg或Al)的晶格振动 M - OH的弯曲振动 | 中国 | 西南地区 |  |  |  | 某矿石加工地土壤 | 7.49 | 15.28 |  |  | 水提取态Cd | 0.032 | TCLP-Cd | 2.81 | DPTA-Cd | 2.71 | 水提取态As | 7.32 | TCLP-As | 22.43 | DPTA-As | 3.17 |  |  | 水淋溶；TCLP淋溶；DPTA提取 |  |  |  | 土壤 |  |  | 10 |  |  |  | 0 | [5 empty] | 14d | [5 empty] | 水提取态Cd | 0.032 |  | TCLP-Cd | 2.81 |  | DPTA-Cd | 2.71 |  | 水提取态As | 7.32 |  | TCLP-As | 22.43 | DPTA-As | 3.17 | [21 empty] | 14d |  | 3 | 2.71 |  |  | 2.357 | 0.0138 | [9 empty] | 13.02583 | [31 empty] | 2.9 |  | 2.9 | 0.0217 | [8 empty] | 8.51735 | 8.51735
5 | Xuanru Li，2024 | CaMg/Al-LDH（LDHa） | 酸浸法和共沉淀法 | 将10 gGGBS溶于200 mL的3 M HCl水溶液中。使用磁力热板将分散液在600 rpm、80℃下混合4 h。随后，将混合物进行真空抽滤。向收集的滤液中滴加4 M Na OH溶液，剧烈搅拌至分散液p H稳定在11.5左右。将所得浆料覆盖，在80℃下陈化24 h，以利于结晶。然后，收集浆料，用去离子水洗涤，并在大约100℃下干燥过夜 | [8 empty] | Ca2+、Mg2+ | Al3+ | 2.65 |  |  |  | 39.8 | 0.25 | 1.94 | [5 empty] | 堆叠的板状结构、典型六边形和板状特征 |  | (003), (006),(009),(010)，(110) | 3480 1630 1440和874 793和422 540、581 和1040 | 层间水分子羟基的氢键伸缩振动 层间水分子的O - H弯曲振动 层间碳酸根离子的ν3和ν2振动 M - O ( M = Ca , Mg或Al)的晶格振动 M - OH的弯曲振动 | 中国 | 西南地区 |  |  |  | 某矿石加工地土壤 | 7.49 | 15.28 |  |  | 水提取态Cd | 0.032 | TCLP-Cd | 2.81 | DPTA-Cd | 2.71 | 水提取态As | 7.32 | TCLP-As | 22.43 | DPTA-As | 3.17 |  |  | 水淋溶；TCLP淋溶；DPTA提取 |  |  |  | 土壤 |  |  | 10 |  |  |  | 1 | [5 empty] | 14d | [5 empty] | 水提取态Cd | 0.032 |  | TCLP-Cd | 2.81 |  | DPTA-Cd | 2.71 |  | 水提取态As | 7.32 |  | TCLP-As | 22.43 | DPTA-As | 3.17 | [21 empty] | 14d |  | 3 | 2.71 | 2.357 | 0.0138 | 2.68 | 0.0138 | [9 empty] | 1.107011 | [31 empty] | 2.9 |  | 1.29 | 0.0072 | [8 empty] | 59.30599 | 59.30599
5 | Xuanru Li，2024 | CaMg/Al-LDH（LDHa） | 酸浸法和共沉淀法 | 将10 gGGBS溶于200 mL的3 M HCl水溶液中。使用磁力热板将分散液在600 rpm、80℃下混合4 h。随后，将混合物进行真空抽滤。向收集的滤液中滴加4 M Na OH溶液，剧烈搅拌至分散液p H稳定在11.5左右。将所得浆料覆盖，在80℃下陈化24 h，以利于结晶。然后，收集浆料，用去离子水洗涤，并在大约100℃下干燥过夜 | [8 empty] | Ca2+、Mg2+ | Al3+ | 2.65 |  |  |  | 39.8 | 0.25 | 1.94 | [5 empty] | 堆叠的板状结构、典型六边形和板状特征 |  | (003), (006),(009),(010)，(110) | 3480 1630 1440和874 793和422 540、581 和1040 | 层间水分子羟基的氢键伸缩振动 层间水分子的O - H弯曲振动 层间碳酸根离子的ν3和ν2振动 M - O ( M = Ca , Mg或Al)的晶格振动 M - OH的弯曲振动 | 中国 | 西南地区 |  |  |  | 某矿石加工地土壤 | 7.49 | 15.28 |  |  | 水提取态Cd | 0.032 | TCLP-Cd | 2.81 | DPTA-Cd | 2.71 | 水提取态As | 7.32 | TCLP-As | 22.43 | DPTA-As | 3.17 |  |  | 水淋溶；TCLP淋溶；DPTA提取 |  |  |  | 土壤 |  |  | 10 |  |  |  | 3 | [5 empty] | 14d | [5 empty] | 水提取态Cd | 0.032 |  | TCLP-Cd | 2.81 |  | DPTA-Cd | 2.71 |  | 水提取态As | 7.32 |  | TCLP-As | 22.43 | DPTA-As | 3.17 | [21 empty] | 14d |  | 3 | 2.71 | 2.357 | 0.0138 | 2.49 | 0.0069 | [9 empty] | 8.118081 | [31 empty] | 2.9 |  | 0.87 | 0.0072 | [8 empty] | 72.55521 | 72.55521
5 | Xuanru Li，2024 | CaMg/Al-LDH（LDHa） | 酸浸法和共沉淀法 | 将10 gGGBS溶于200 mL的3 M HCl水溶液中。使用磁力热板将分散液在600 rpm、80℃下混合4 h。随后，将混合物进行真空抽滤。向收集的滤液中滴加4 M Na OH溶液，剧烈搅拌至分散液p H稳定在11.5左右。将所得浆料覆盖，在80℃下陈化24 h，以利于结晶。然后，收集浆料，用去离子水洗涤，并在大约100℃下干燥过夜 | [8 empty] | Ca2+、Mg2+ | Al3+ | 2.65 |  |  |  | 39.8 | 0.25 | 1.94 | [5 empty] | 堆叠的板状结构、典型六边形和板状特征 |  | (003), (006),(009),(010)，(110) | 3480 1630 1440和874 793和422 540、581 和1040 | 层间水分子羟基的氢键伸缩振动 层间水分子的O - H弯曲振动 层间碳酸根离子的ν3和ν2振动 M - O ( M = Ca , Mg或Al)的晶格振动 M - OH的弯曲振动 | 中国 | 西南地区 |  |  |  | 某矿石加工地土壤 | 7.49 | 15.28 |  |  | 水提取态Cd | 0.032 | TCLP-Cd | 2.81 | DPTA-Cd | 2.71 | 水提取态As | 7.32 | TCLP-As | 22.43 | DPTA-As | 3.17 |  |  | 水淋溶；TCLP淋溶；DPTA提取 |  |  |  | 土壤 |  |  | 10 |  |  |  | 5 | [5 empty] | 14d | [5 empty] | 水提取态Cd | 0.032 |  | TCLP-Cd | 2.81 |  | DPTA-Cd | 2.71 |  | 水提取态As | 7.32 |  | TCLP-As | 22.43 | DPTA-As | 3.17 | [21 empty] | 14d |  | 3 | 2.71 | 2.357 | 0.0138 | 2.55 | 0.0138 | [9 empty] | 5.904059 | [31 empty] | 2.9 |  | 0.63 | 0.0072 | [8 empty] | 80.12618 | 80.12618
5 | Xuanru Li，2024 | CaMg/Al-LDH（LDHb） | 酸浸法和共沉淀法 | 将8g GGBS和2g MgO固体原料溶于200 mL的3 M HCl水溶液中。使用磁力热板将分散液在600 rpm、80℃下混合4 h。随后，将混合物进行真空抽滤。向收集的滤液中滴加4 M Na OH溶液，剧烈搅拌至分散液p H稳定在11.5左右。将所得浆料覆盖，在80℃下陈化24 h，以利于结晶。然后，收集浆料，用去离子水洗涤，并在大约100℃下干燥过夜 | [8 empty] | Ca2+、Mg2+ | Al3+ | 3.57 |  |  |  | 32.5 | 0.116 | 2.2 | [5 empty] | 堆叠的板状结构、典型六边形和板状特征 |  | （002） （003） | 3480 1630 1440和874 793和422 540、581 和1040 | 层间水分子羟基的氢键伸缩振动 层间水分子的O - H弯曲振动 层间碳酸根离子的ν3和ν2振动 M - O ( M = Ca , Mg或Al)的晶格振动 M - OH的弯曲振动 碳酸根离子带比LDHa中的更加明显 | [28 empty] | 溶液 |  |  |  |  | 0.25 |  |  |  |  | 2 |  | 200 |  | 25 |  |  |  |  | Cd | 250 | [37 empty] | 3 | 250 | [10 empty] | 3.37 | 0 |  | 3.37
5 | Xuanru Li，2024 | CaMg/Al-LDH（LDHb） | 酸浸法和共沉淀法 | 将8g GGBS和2g MgO固体原料溶于200 mL的3 M HCl水溶液中。使用磁力热板将分散液在600 rpm、80℃下混合4 h。随后，将混合物进行真空抽滤。向收集的滤液中滴加4 M Na OH溶液，剧烈搅拌至分散液p H稳定在11.5左右。将所得浆料覆盖，在80℃下陈化24 h，以利于结晶。然后，收集浆料，用去离子水洗涤，并在大约100℃下干燥过夜 | [8 empty] | Ca2+、Mg2+ | Al3+ | 3.57 |  |  |  | 32.5 | 0.116 | 2.2 | [5 empty] | 堆叠的板状结构、典型六边形和板状特征 |  | （002） （003） | 3480 1630 1440和874 793和422 540、581 和1040 | 层间水分子羟基的氢键伸缩振动 层间水分子的O - H弯曲振动 层间碳酸根离子的ν3和ν2振动 M - O ( M = Ca , Mg或Al)的晶格振动 M - OH的弯曲振动 碳酸根离子带比LDHa中的更加明显 | [28 empty] | 溶液 |  |  |  |  | 0.25 |  |  |  |  | 3 |  | 200 |  | 25 |  |  |  |  | Cd | 250 | [37 empty] | 3 | 250 | [10 empty] | 46.45 | 0.96 |  | 46.45
5 | Xuanru Li，2024 | CaMg/Al-LDH（LDHb） | 酸浸法和共沉淀法 | 将8g GGBS和2g MgO固体原料溶于200 mL的3 M HCl水溶液中。使用磁力热板将分散液在600 rpm、80℃下混合4 h。随后，将混合物进行真空抽滤。向收集的滤液中滴加4 M Na OH溶液，剧烈搅拌至分散液p H稳定在11.5左右。将所得浆料覆盖，在80℃下陈化24 h，以利于结晶。然后，收集浆料，用去离子水洗涤，并在大约100℃下干燥过夜 | [8 empty] | Ca2+、Mg2+ | Al3+ | 3.57 |  |  |  | 32.5 | 0.116 | 2.2 | [5 empty] | 堆叠的板状结构、典型六边形和板状特征 |  | （002） （003） | 3480 1630 1440和874 793和422 540、581 和1040 | 层间水分子羟基的氢键伸缩振动 层间水分子的O - H弯曲振动 层间碳酸根离子的ν3和ν2振动 M - O ( M = Ca , Mg或Al)的晶格振动 M - OH的弯曲振动 碳酸根离子带比LDHa中的更加明显 | [28 empty] | 溶液 |  |  |  |  | 0.25 |  |  |  |  | 4 |  | 200 |  | 25 |  |  |  |  | Cd | 250 | [37 empty] | 3 | 250 | [10 empty] | 86.16 | 1.2 |  | 86.16 | [177 empty] | Cd（+2） | 引起的土壤p H升高，产生沉淀
5 | Xuanru Li，2024 | CaMg/Al-LDH（LDHb） | 酸浸法和共沉淀法 | 将8g GGBS和2g MgO固体原料溶于200 mL的3 M HCl水溶液中。使用磁力热板将分散液在600 rpm、80℃下混合4 h。随后，将混合物进行真空抽滤。向收集的滤液中滴加4 M Na OH溶液，剧烈搅拌至分散液p H稳定在11.5左右。将所得浆料覆盖，在80℃下陈化24 h，以利于结晶。然后，收集浆料，用去离子水洗涤，并在大约100℃下干燥过夜 | [8 empty] | Ca2+、Mg2+ | Al3+ | 3.57 |  |  |  | 32.5 | 0.116 | 2.2 | [5 empty] | 堆叠的板状结构、典型六边形和板状特征 |  | （002） （003） | 3480 1630 1440和874 793和422 540、581 和1040 | 层间水分子羟基的氢键伸缩振动 层间水分子的O - H弯曲振动 层间碳酸根离子的ν3和ν2振动 M - O ( M = Ca , Mg或Al)的晶格振动 M - OH的弯曲振动 碳酸根离子带比LDHa中的更加明显 | [28 empty] | 溶液 |  |  |  |  | 0.25 |  |  |  |  | 5 |  | 200 |  | 25 |  |  |  |  | Cd | 250 | [37 empty] | 3 | 250 | [10 empty] | 91.21 | 0 |  | 91.21
5 | Xuanru Li，2024 | CaMg/Al-LDH（LDHb） | 酸浸法和共沉淀法 | 将8g GGBS和2g MgO固体原料溶于200 mL的3 M HCl水溶液中。使用磁力热板将分散液在600 rpm、80℃下混合4 h。随后，将混合物进行真空抽滤。向收集的滤液中滴加4 M Na OH溶液，剧烈搅拌至分散液p H稳定在11.5左右。将所得浆料覆盖，在80℃下陈化24 h，以利于结晶。然后，收集浆料，用去离子水洗涤，并在大约100℃下干燥过夜 | [8 empty] | Ca2+、Mg2+ | Al3+ | 3.57 |  |  |  | 32.5 | 0.116 | 2.2 | [5 empty] | 堆叠的板状结构、典型六边形和板状特征 |  | （002） （003） | 3480 1630 1440和874 793和422 540、581 和1040 | 层间水分子羟基的氢键伸缩振动 层间水分子的O - H弯曲振动 层间碳酸根离子的ν3和ν2振动 M - O ( M = Ca , Mg或Al)的晶格振动 M - OH的弯曲振动 碳酸根离子带比LDHa中的更加明显 | [28 empty] | 溶液 |  |  |  |  | 0.25 |  |  |  |  | 6 |  | 200 |  | 25 |  |  |  |  | Cd | 250 | [37 empty] | 3 | 250 | [10 empty] | 100 | 0 |  | 100
5 | Xuanru Li，2024 | CaMg/Al-LDH（LDHb） | 酸浸法和共沉淀法 | 将8g GGBS和2g MgO固体原料溶于200 mL的3 M HCl水溶液中。使用磁力热板将分散液在600 rpm、80℃下混合4 h。随后，将混合物进行真空抽滤。向收集的滤液中滴加4 M Na OH溶液，剧烈搅拌至分散液p H稳定在11.5左右。将所得浆料覆盖，在80℃下陈化24 h，以利于结晶。然后，收集浆料，用去离子水洗涤，并在大约100℃下干燥过夜 | [8 empty] | Ca2+、Mg2+ | Al3+ | 3.57 |  |  |  | 32.5 | 0.116 | 2.2 | [5 empty] | 堆叠的板状结构、典型六边形和板状特征 |  | （002） （003） | 3480 1630 1440和874 793和422 540、581 和1040 | 层间水分子羟基的氢键伸缩振动 层间水分子的O - H弯曲振动 层间碳酸根离子的ν3和ν2振动 M - O ( M = Ca , Mg或Al)的晶格振动 M - OH的弯曲振动 碳酸根离子带比LDHa中的更加明显 | [28 empty] | 溶液 |  |  |  |  | 0.25 |  |  |  |  | 7 |  | 200 |  | 25 |  |  |  |  | Cd | 250 | [37 empty] | 3 | 250 | [10 empty] | 100 | 0 |  | 100 | [177 empty] | As | 静电吸附、表面络合或沉淀
5 | Xuanru Li，2024 | CaMg/Al-LDH（LDHb） | 酸浸法和共沉淀法 | 将8g GGBS和2g MgO固体原料溶于200 mL的3 M HCl水溶液中。使用磁力热板将分散液在600 rpm、80℃下混合4 h。随后，将混合物进行真空抽滤。向收集的滤液中滴加4 M Na OH溶液，剧烈搅拌至分散液p H稳定在11.5左右。将所得浆料覆盖，在80℃下陈化24 h，以利于结晶。然后，收集浆料，用去离子水洗涤，并在大约100℃下干燥过夜 | [8 empty] | Ca2+、Mg2+ | Al3+ | 3.57 |  |  |  | 32.5 | 0.116 | 2.2 | [5 empty] | 堆叠的板状结构、典型六边形和板状特征 |  | （002） （003） | 3480 1630 1440和874 793和422 540、581 和1040 | 层间水分子羟基的氢键伸缩振动 层间水分子的O - H弯曲振动 层间碳酸根离子的ν3和ν2振动 M - O ( M = Ca , Mg或Al)的晶格振动 M - OH的弯曲振动 碳酸根离子带比LDHa中的更加明显 | [28 empty] | 溶液 |  |  |  |  | 0.25 |  |  |  |  | 8 |  | 200 |  | 25 |  |  |  |  | Cd | 250 | [37 empty] | 3 | 250 | [10 empty] | 100 | 0 |  | 100
5 | Xuanru Li，2024 | CaMg/Al-LDH（LDHb） | 酸浸法和共沉淀法 | 将8g GGBS和2g MgO固体原料溶于200 mL的3 M HCl水溶液中。使用磁力热板将分散液在600 rpm、80℃下混合4 h。随后，将混合物进行真空抽滤。向收集的滤液中滴加4 M Na OH溶液，剧烈搅拌至分散液p H稳定在11.5左右。将所得浆料覆盖，在80℃下陈化24 h，以利于结晶。然后，收集浆料，用去离子水洗涤，并在大约100℃下干燥过夜 | [8 empty] | Ca2+、Mg2+ | Al3+ | 3.57 |  |  |  | 32.5 | 0.116 | 2.2 | [5 empty] | 堆叠的板状结构、典型六边形和板状特征 |  | （002） （003） | 3480 1630 1440和874 793和422 540、581 和1040 | 层间水分子羟基的氢键伸缩振动 层间水分子的O - H弯曲振动 层间碳酸根离子的ν3和ν2振动 M - O ( M = Ca , Mg或Al)的晶格振动 M - OH的弯曲振动 碳酸根离子带比LDHa中的更加明显 | [28 empty] | 溶液 |  |  |  |  | 0.25 |  |  |  |  | 9 |  | 200 |  | 25 |  |  |  |  | Cd | 250 | [37 empty] | 3 | 250 | [10 empty] | 100 | 0 |  | 100
5 | Xuanru Li，2024 | CaMg/Al-LDH（LDHb） | 酸浸法和共沉淀法 | 将8g GGBS和2g MgO固体原料溶于200 mL的3 M HCl水溶液中。使用磁力热板将分散液在600 rpm、80℃下混合4 h。随后，将混合物进行真空抽滤。向收集的滤液中滴加4 M Na OH溶液，剧烈搅拌至分散液p H稳定在11.5左右。将所得浆料覆盖，在80℃下陈化24 h，以利于结晶。然后，收集浆料，用去离子水洗涤，并在大约100℃下干燥过夜 | [8 empty] | Ca2+、Mg2+ | Al3+ | 3.57 |  |  |  | 32.5 | 0.116 | 2.2 | [5 empty] | 堆叠的板状结构、典型六边形和板状特征 |  | （002） （003） | 3480 1630 1440和874 793和422 540、581 和1040 | 层间水分子羟基的氢键伸缩振动 层间水分子的O - H弯曲振动 层间碳酸根离子的ν3和ν2振动 M - O ( M = Ca , Mg或Al)的晶格振动 M - OH的弯曲振动 碳酸根离子带比LDHa中的更加明显 | [28 empty] | 溶液 |  |  |  |  | 0.25 |  |  |  |  | 5.3 |  | 200 | 0~72h | 25 |  |  |  |  | Cd | 100 | [18 empty] | 2880 |  | 伪二级动力学模型 | [16 empty] | 3 | 100
5 | Xuanru Li，2024 | CaMg/Al-LDH（LDHb） | 酸浸法和共沉淀法 | 将8g GGBS和2g MgO固体原料溶于200 mL的3 M HCl水溶液中。使用磁力热板将分散液在600 rpm、80℃下混合4 h。随后，将混合物进行真空抽滤。向收集的滤液中滴加4 M Na OH溶液，剧烈搅拌至分散液p H稳定在11.5左右。将所得浆料覆盖，在80℃下陈化24 h，以利于结晶。然后，收集浆料，用去离子水洗涤，并在大约100℃下干燥过夜 | [8 empty] | Ca2+、Mg2+ | Al3+ | 3.57 |  |  |  | 32.5 | 0.116 | 2.2 | [5 empty] | 堆叠的板状结构、典型六边形和板状特征 |  | （002） （003） | 3480 1630 1440和874 793和422 540、581 和1040 | 层间水分子羟基的氢键伸缩振动 层间水分子的O - H弯曲振动 层间碳酸根离子的ν3和ν2振动 M - O ( M = Ca , Mg或Al)的晶格振动 M - OH的弯曲振动 碳酸根离子带比LDHa中的更加明显 | [28 empty] | 溶液 |  |  |  |  | 0.25 |  |  |  |  | 5 |  | 200 |  | 25 |  |  |  |  | Cd | 200 | [24 empty] | Langmuir isotherm | 材料的均相表面位点发生了单分子层覆盖 |  | 422 | [9 empty] | 3 | 200
5 | Xuanru Li，2024 | CaMg/Al-LDH（LDHb） | 酸浸法和共沉淀法 | 将8g GGBS和2g MgO固体原料溶于200 mL的3 M HCl水溶液中。使用磁力热板将分散液在600 rpm、80℃下混合4 h。随后，将混合物进行真空抽滤。向收集的滤液中滴加4 M Na OH溶液，剧烈搅拌至分散液p H稳定在11.5左右。将所得浆料覆盖，在80℃下陈化24 h，以利于结晶。然后，收集浆料，用去离子水洗涤，并在大约100℃下干燥过夜 | [8 empty] | Ca2+、Mg2+ | Al3+ | 3.57 |  |  |  | 32.5 | 0.116 | 2.2 | [5 empty] | 堆叠的板状结构、典型六边形和板状特征 |  | （002） （003） | 3480 1630 1440和874 793和422 540、581 和1040 | 层间水分子羟基的氢键伸缩振动 层间水分子的O - H弯曲振动 层间碳酸根离子的ν3和ν2振动 M - O ( M = Ca , Mg或Al)的晶格振动 M - OH的弯曲振动 碳酸根离子带比LDHa中的更加明显 | [28 empty] | 溶液 |  |  |  |  | 1.65 |  |  |  |  | 2 |  | 200 |  | 25 |  |  |  |  | As(V) | 1667 | [37 empty] | 3 | [56 empty] | 98.64 | 0 |  | 98.64
5 | Xuanru Li，2024 | CaMg/Al-LDH（LDHb） | 酸浸法和共沉淀法 | 将8g GGBS和2g MgO固体原料溶于200 mL的3 M HCl水溶液中。使用磁力热板将分散液在600 rpm、80℃下混合4 h。随后，将混合物进行真空抽滤。向收集的滤液中滴加4 M Na OH溶液，剧烈搅拌至分散液p H稳定在11.5左右。将所得浆料覆盖，在80℃下陈化24 h，以利于结晶。然后，收集浆料，用去离子水洗涤，并在大约100℃下干燥过夜 | [8 empty] | Ca2+、Mg2+ | Al3+ | 3.57 |  |  |  | 32.5 | 0.116 | 2.2 | [5 empty] | 堆叠的板状结构、典型六边形和板状特征 |  | （002） （003） | 3480 1630 1440和874 793和422 540、581 和1040 | 层间水分子羟基的氢键伸缩振动 层间水分子的O - H弯曲振动 层间碳酸根离子的ν3和ν2振动 M - O ( M = Ca , Mg或Al)的晶格振动 M - OH的弯曲振动 碳酸根离子带比LDHa中的更加明显 | [28 empty] | 溶液 |  |  |  |  | 1.65 |  |  |  |  | 3 |  | 200 |  | 25 |  |  |  |  | As(V) | 1667 | [37 empty] | 3 | [56 empty] | 89.58 | 0 |  | 89.58
5 | Xuanru Li，2024 | CaMg/Al-LDH（LDHb） | 酸浸法和共沉淀法 | 将8g GGBS和2g MgO固体原料溶于200 mL的3 M HCl水溶液中。使用磁力热板将分散液在600 rpm、80℃下混合4 h。随后，将混合物进行真空抽滤。向收集的滤液中滴加4 M Na OH溶液，剧烈搅拌至分散液p H稳定在11.5左右。将所得浆料覆盖，在80℃下陈化24 h，以利于结晶。然后，收集浆料，用去离子水洗涤，并在大约100℃下干燥过夜 | [8 empty] | Ca2+、Mg2+ | Al3+ | 3.57 |  |  |  | 32.5 | 0.116 | 2.2 | [5 empty] | 堆叠的板状结构、典型六边形和板状特征 |  | （002） （003） | 3480 1630 1440和874 793和422 540、581 和1040 | 层间水分子羟基的氢键伸缩振动 层间水分子的O - H弯曲振动 层间碳酸根离子的ν3和ν2振动 M - O ( M = Ca , Mg或Al)的晶格振动 M - OH的弯曲振动 碳酸根离子带比LDHa中的更加明显 | [28 empty] | 溶液 |  |  |  |  | 1.65 |  |  |  |  | 4 |  | 200 |  | 25 |  |  |  |  | As(V) | 1667 | [37 empty] | 3 | [56 empty] | 97.89 | 0 |  | 97.89
5 | Xuanru Li，2024 | CaMg/Al-LDH（LDHb） | 酸浸法和共沉淀法 | 将8g GGBS和2g MgO固体原料溶于200 mL的3 M HCl水溶液中。使用磁力热板将分散液在600 rpm、80℃下混合4 h。随后，将混合物进行真空抽滤。向收集的滤液中滴加4 M Na OH溶液，剧烈搅拌至分散液p H稳定在11.5左右。将所得浆料覆盖，在80℃下陈化24 h，以利于结晶。然后，收集浆料，用去离子水洗涤，并在大约100℃下干燥过夜 | [8 empty] | Ca2+、Mg2+ | Al3+ | 3.57 |  |  |  | 32.5 | 0.116 | 2.2 | [5 empty] | 堆叠的板状结构、典型六边形和板状特征 |  | （002） （003） | 3480 1630 1440和874 793和422 540、581 和1040 | 层间水分子羟基的氢键伸缩振动 层间水分子的O - H弯曲振动 层间碳酸根离子的ν3和ν2振动 M - O ( M = Ca , Mg或Al)的晶格振动 M - OH的弯曲振动 碳酸根离子带比LDHa中的更加明显 | [28 empty] | 溶液 |  |  |  |  | 1.65 |  |  |  |  | 5 |  | 200 |  | 25 |  |  |  |  | As(V) | 1667 | [37 empty] | 3 | [56 empty] | 92.68 | 0.99 |  | 92.68
5 | Xuanru Li，2024 | CaMg/Al-LDH（LDHb） | 酸浸法和共沉淀法 | 将8g GGBS和2g MgO固体原料溶于200 mL的3 M HCl水溶液中。使用磁力热板将分散液在600 rpm、80℃下混合4 h。随后，将混合物进行真空抽滤。向收集的滤液中滴加4 M Na OH溶液，剧烈搅拌至分散液p H稳定在11.5左右。将所得浆料覆盖，在80℃下陈化24 h，以利于结晶。然后，收集浆料，用去离子水洗涤，并在大约100℃下干燥过夜 | [8 empty] | Ca2+、Mg2+ | Al3+ | 3.57 |  |  |  | 32.5 | 0.116 | 2.2 | [5 empty] | 堆叠的板状结构、典型六边形和板状特征 |  | （002） （003） | 3480 1630 1440和874 793和422 540、581 和1040 | 层间水分子羟基的氢键伸缩振动 层间水分子的O - H弯曲振动 层间碳酸根离子的ν3和ν2振动 M - O ( M = Ca , Mg或Al)的晶格振动 M - OH的弯曲振动 碳酸根离子带比LDHa中的更加明显 | [28 empty] | 溶液 |  |  |  |  | 1.65 |  |  |  |  | 6 |  | 200 |  | 25 |  |  |  |  | As(V) | 1667 | [37 empty] | 3 | [56 empty] | 89.21 | 0 |  | 89.21
5 | Xuanru Li，2024 | CaMg/Al-LDH（LDHb） | 酸浸法和共沉淀法 | 将8g GGBS和2g MgO固体原料溶于200 mL的3 M HCl水溶液中。使用磁力热板将分散液在600 rpm、80℃下混合4 h。随后，将混合物进行真空抽滤。向收集的滤液中滴加4 M Na OH溶液，剧烈搅拌至分散液p H稳定在11.5左右。将所得浆料覆盖，在80℃下陈化24 h，以利于结晶。然后，收集浆料，用去离子水洗涤，并在大约100℃下干燥过夜 | [8 empty] | Ca2+、Mg2+ | Al3+ | 3.57 |  |  |  | 32.5 | 0.116 | 2.2 | [5 empty] | 堆叠的板状结构、典型六边形和板状特征 |  | （002） （003） | 3480 1630 1440和874 793和422 540、581 和1040 | 层间水分子羟基的氢键伸缩振动 层间水分子的O - H弯曲振动 层间碳酸根离子的ν3和ν2振动 M - O ( M = Ca , Mg或Al)的晶格振动 M - OH的弯曲振动 碳酸根离子带比LDHa中的更加明显 | [28 empty] | 溶液 |  |  |  |  | 1.65 |  |  |  |  | 7 |  | 200 |  | 25 |  |  |  |  | As(V) | 1667 | [37 empty] | 3 | [56 empty] | 90.45 | 0.87 |  | 90.45
5 | Xuanru Li，2024 | CaMg/Al-LDH（LDHb） | 酸浸法和共沉淀法 | 将8g GGBS和2g MgO固体原料溶于200 mL的3 M HCl水溶液中。使用磁力热板将分散液在600 rpm、80℃下混合4 h。随后，将混合物进行真空抽滤。向收集的滤液中滴加4 M Na OH溶液，剧烈搅拌至分散液p H稳定在11.5左右。将所得浆料覆盖，在80℃下陈化24 h，以利于结晶。然后，收集浆料，用去离子水洗涤，并在大约100℃下干燥过夜 | [8 empty] | Ca2+、Mg2+ | Al3+ | 3.57 |  |  |  | 32.5 | 0.116 | 2.2 | [5 empty] | 堆叠的板状结构、典型六边形和板状特征 |  | （002） （003） | 3480 1630 1440和874 793和422 540、581 和1040 | 层间水分子羟基的氢键伸缩振动 层间水分子的O - H弯曲振动 层间碳酸根离子的ν3和ν2振动 M - O ( M = Ca , Mg或Al)的晶格振动 M - OH的弯曲振动 碳酸根离子带比LDHa中的更加明显 | [28 empty] | 溶液 |  |  |  |  | 1.65 |  |  |  |  | 8 |  | 200 |  | 25 |  |  |  |  | As(V) | 1667 | [37 empty] | 3 | [56 empty] | 95.78 | 1.86 |  | 95.78
5 | Xuanru Li，2024 | CaMg/Al-LDH（LDHb） | 酸浸法和共沉淀法 | 将8g GGBS和2g MgO固体原料溶于200 mL的3 M HCl水溶液中。使用磁力热板将分散液在600 rpm、80℃下混合4 h。随后，将混合物进行真空抽滤。向收集的滤液中滴加4 M Na OH溶液，剧烈搅拌至分散液p H稳定在11.5左右。将所得浆料覆盖，在80℃下陈化24 h，以利于结晶。然后，收集浆料，用去离子水洗涤，并在大约100℃下干燥过夜 | [8 empty] | Ca2+、Mg2+ | Al3+ | 3.57 |  |  |  | 32.5 | 0.116 | 2.2 | [5 empty] | 堆叠的板状结构、典型六边形和板状特征 |  | （002） （003） | 3480 1630 1440和874 793和422 540、581 和1040 | 层间水分子羟基的氢键伸缩振动 层间水分子的O - H弯曲振动 层间碳酸根离子的ν3和ν2振动 M - O ( M = Ca , Mg或Al)的晶格振动 M - OH的弯曲振动 碳酸根离子带比LDHa中的更加明显 | [28 empty] | 溶液 |  |  |  |  | 1.65 |  |  |  |  | 9 |  | 200 |  | 25 |  |  |  |  | As(V) | 1667 | [37 empty] | 3 | [56 empty] | 90.69 | 0.99 |  | 90.69
5 | Xuanru Li，2024 | CaMg/Al-LDH（LDHb） | 酸浸法和共沉淀法 | 将8g GGBS和2g MgO固体原料溶于200 mL的3 M HCl水溶液中。使用磁力热板将分散液在600 rpm、80℃下混合4 h。随后，将混合物进行真空抽滤。向收集的滤液中滴加4 M Na OH溶液，剧烈搅拌至分散液p H稳定在11.5左右。将所得浆料覆盖，在80℃下陈化24 h，以利于结晶。然后，收集浆料，用去离子水洗涤，并在大约100℃下干燥过夜 | [8 empty] | Ca2+、Mg2+ | Al3+ | 3.57 |  |  |  | 32.5 | 0.116 | 2.2 | [5 empty] | 堆叠的板状结构、典型六边形和板状特征 |  | （002） （003） | 3480 1630 1440和874 793和422 540、581 和1040 | 层间水分子羟基的氢键伸缩振动 层间水分子的O - H弯曲振动 层间碳酸根离子的ν3和ν2振动 M - O ( M = Ca , Mg或Al)的晶格振动 M - OH的弯曲振动 碳酸根离子带比LDHa中的更加明显 | [28 empty] | 溶液 |  |  |  |  | 1.65 |  |  |  |  | 10 |  | 200 |  | 25 |  |  |  |  | As(V) | 1667 | [37 empty] | 3 | [56 empty] | 90.2 | 0.87 |  | 90.2
5 | Xuanru Li，2024 | CaMg/Al-LDH（LDHb） | 酸浸法和共沉淀法 | 将8g GGBS和2g MgO固体原料溶于200 mL的3 M HCl水溶液中。使用磁力热板将分散液在600 rpm、80℃下混合4 h。随后，将混合物进行真空抽滤。向收集的滤液中滴加4 M Na OH溶液，剧烈搅拌至分散液p H稳定在11.5左右。将所得浆料覆盖，在80℃下陈化24 h，以利于结晶。然后，收集浆料，用去离子水洗涤，并在大约100℃下干燥过夜 | [8 empty] | Ca2+、Mg2+ | Al3+ | 3.57 |  |  |  | 32.5 | 0.116 | 2.2 | [5 empty] | 堆叠的板状结构、典型六边形和板状特征 |  | （002） （003） | 3480 1630 1440和874 793和422 540、581 和1040 | 层间水分子羟基的氢键伸缩振动 层间水分子的O - H弯曲振动 层间碳酸根离子的ν3和ν2振动 M - O ( M = Ca , Mg或Al)的晶格振动 M - OH的弯曲振动 碳酸根离子带比LDHa中的更加明显 | [28 empty] | 溶液 |  |  |  |  | 1.65 |  |  |  |  | 11 |  | 200 |  | 25 |  |  |  |  | As(V) | 1667 | [37 empty] | 3 | [56 empty] | 97.15 | 0.87 |  | 97.15
5 | Xuanru Li，2024 | CaMg/Al-LDH（LDHb） | 酸浸法和共沉淀法 | 将8g GGBS和2g MgO固体原料溶于200 mL的3 M HCl水溶液中。使用磁力热板将分散液在600 rpm、80℃下混合4 h。随后，将混合物进行真空抽滤。向收集的滤液中滴加4 M Na OH溶液，剧烈搅拌至分散液p H稳定在11.5左右。将所得浆料覆盖，在80℃下陈化24 h，以利于结晶。然后，收集浆料，用去离子水洗涤，并在大约100℃下干燥过夜 | [8 empty] | Ca2+、Mg2+ | Al3+ | 3.57 |  |  |  | 32.5 | 0.116 | 2.2 | [5 empty] | 堆叠的板状结构、典型六边形和板状特征 |  | （002） （003） | 3480 1630 1440和874 793和422 540、581 和1040 | 层间水分子羟基的氢键伸缩振动 层间水分子的O - H弯曲振动 层间碳酸根离子的ν3和ν2振动 M - O ( M = Ca , Mg或Al)的晶格振动 M - OH的弯曲振动 碳酸根离子带比LDHa中的更加明显 | [28 empty] | 溶液 |  |  |  |  | 1.65 |  |  |  |  | 12 |  | 200 |  | 25 |  |  |  |  | As(V) | 1667 | [37 empty] | 3 | [56 empty] | 97.52 | 0.87 |  | 97.52
5 | Xuanru Li，2024 | CaMg/Al-LDH（LDHb） | 酸浸法和共沉淀法 | 将8g GGBS和2g MgO固体原料溶于200 mL的3 M HCl水溶液中。使用磁力热板将分散液在600 rpm、80℃下混合4 h。随后，将混合物进行真空抽滤。向收集的滤液中滴加4 M Na OH溶液，剧烈搅拌至分散液p H稳定在11.5左右。将所得浆料覆盖，在80℃下陈化24 h，以利于结晶。然后，收集浆料，用去离子水洗涤，并在大约100℃下干燥过夜 | [8 empty] | Ca2+、Mg2+ | Al3+ | 3.57 |  |  |  | 32.5 | 0.116 | 2.2 | [5 empty] | 堆叠的板状结构、典型六边形和板状特征 |  | （002） （003） | 3480 1630 1440和874 793和422 540、581 和1040 | 层间水分子羟基的氢键伸缩振动 层间水分子的O - H弯曲振动 层间碳酸根离子的ν3和ν2振动 M - O ( M = Ca , Mg或Al)的晶格振动 M - OH的弯曲振动 碳酸根离子带比LDHa中的更加明显 | [28 empty] | 溶液 |  |  |  |  | 1.65 |  |  |  |  | 8 |  | 200 | 0~72h | 25 |  |  |  |  | As(V) | 100 | [18 empty] | 2880 |  | 伪二级动力学模型 | [16 empty] | 3
5 | Xuanru Li，2024 | CaMg/Al-LDH（LDHb） | 酸浸法和共沉淀法 | 将8g GGBS和2g MgO固体原料溶于200 mL的3 M HCl水溶液中。使用磁力热板将分散液在600 rpm、80℃下混合4 h。随后，将混合物进行真空抽滤。向收集的滤液中滴加4 M Na OH溶液，剧烈搅拌至分散液p H稳定在11.5左右。将所得浆料覆盖，在80℃下陈化24 h，以利于结晶。然后，收集浆料，用去离子水洗涤，并在大约100℃下干燥过夜 | [8 empty] | Ca2+、Mg2+ | Al3+ | 3.57 |  |  |  | 32.5 | 0.116 | 2.2 | [5 empty] | 堆叠的板状结构、典型六边形和板状特征 |  | （002） （003） | 3480 1630 1440和874 793和422 540、581 和1040 | 层间水分子羟基的氢键伸缩振动 层间水分子的O - H弯曲振动 层间碳酸根离子的ν3和ν2振动 M - O ( M = Ca , Mg或Al)的晶格振动 M - OH的弯曲振动 碳酸根离子带比LDHa中的更加明显 | [28 empty] | 溶液 |  |  |  |  | 1.65 |  |  |  |  | 7 |  | 200 |  | 25 |  |  |  |  | As(V) | 200 | [24 empty] | Freundlich | 更复杂的非均相表面吸附过程 |  | 126 | [9 empty] | 3
5 | Xuanru Li，2024 | CaMg/Al-LDH（LDHb） | 酸浸法和共沉淀法 | 将8g GGBS和2g MgO固体原料溶于200 mL的3 M HCl水溶液中。使用磁力热板将分散液在600 rpm、80℃下混合4 h。随后，将混合物进行真空抽滤。向收集的滤液中滴加4 M Na OH溶液，剧烈搅拌至分散液p H稳定在11.5左右。将所得浆料覆盖，在80℃下陈化24 h，以利于结晶。然后，收集浆料，用去离子水洗涤，并在大约100℃下干燥过夜 | [8 empty] | Ca2+、Mg2+ | Al3+ | 3.57 |  |  |  | 32.5 | 0.116 | 2.2 | [5 empty] | 堆叠的板状结构、典型六边形和板状特征 |  | （002） （003） | 3480 1630 1440和874 793和422 540、581 和1040 | 层间水分子羟基的氢键伸缩振动 层间水分子的O - H弯曲振动 层间碳酸根离子的ν3和ν2振动 M - O ( M = Ca , Mg或Al)的晶格振动 M - OH的弯曲振动 碳酸根离子带比LDHa中的更加明显 | 中国 | 西南地区 |  |  |  | 某农田土壤 | 7.73 | 18.55 |  |  | 水提取态Cd | 0.033 | TCLP-Cd | 4.66 | DPTA-Cd | 4.51 | 水提取态As | 4.84 | TCLP-As | 14.04 | DPTA-As | 1.92 |  |  | 水淋溶；TCLP淋溶；DPTA提取 |  |  |  | 土壤 |  |  | 10 |  |  |  | 0 | [5 empty] | 14d | [5 empty] | 水提取态Cd | 0.033 |  | TCLP-Cd | 4.66 |  | DPTA-Cd | 4.51 |  | 水提取态As | 4.84 |  | TCLP-As | 14.04 | DPTA-As | 1.92 | [21 empty] | 14d |  | 3 | 4.51 |  |  | 4.27 | 0.034 | [9 empty] | 5.321508 | [31 empty] | 1.69 |  | 1.69 | 0.0093 | [8 empty] | 11.97917 | 11.97917
5 | Xuanru Li，2024 | CaMg/Al-LDH（LDHb） | 酸浸法和共沉淀法 | 将8g GGBS和2g MgO固体原料溶于200 mL的3 M HCl水溶液中。使用磁力热板将分散液在600 rpm、80℃下混合4 h。随后，将混合物进行真空抽滤。向收集的滤液中滴加4 M Na OH溶液，剧烈搅拌至分散液p H稳定在11.5左右。将所得浆料覆盖，在80℃下陈化24 h，以利于结晶。然后，收集浆料，用去离子水洗涤，并在大约100℃下干燥过夜 | [8 empty] | Ca2+、Mg2+ | Al3+ | 3.57 |  |  |  | 32.5 | 0.116 | 2.2 | [5 empty] | 堆叠的板状结构、典型六边形和板状特征 |  | （002） （003） | 3480 1630 1440和874 793和422 540、581 和1040 | 层间水分子羟基的氢键伸缩振动 层间水分子的O - H弯曲振动 层间碳酸根离子的ν3和ν2振动 M - O ( M = Ca , Mg或Al)的晶格振动 M - OH的弯曲振动 碳酸根离子带比LDHa中的更加明显 | 中国 | 西南地区 |  |  |  | 某农田土壤 | 7.73 | 18.55 |  |  | 水提取态Cd | 0.033 | TCLP-Cd | 4.66 | DPTA-Cd | 4.51 | 水提取态As | 4.84 | TCLP-As | 14.04 | DPTA-As | 1.92 |  |  | 水淋溶；TCLP淋溶；DPTA提取 |  |  |  | 土壤 |  |  | 10 |  |  |  | 1 | [5 empty] | 14d | [5 empty] | 水提取态Cd | 0.033 |  | TCLP-Cd | 4.66 |  | DPTA-Cd | 4.51 |  | 水提取态As | 4.84 |  | TCLP-As | 14.04 | DPTA-As | 1.92 | [21 empty] | 14d |  | 3 | 4.51 | 4.27（有效态） | 0.034 | 3.92 | 0.023 | [9 empty] | 13.08204 | [31 empty] | 1.69（有效态dtpa） | 0.0093 | 1.29 | 0.0093 | [8 empty] | 32.8125 | 32.8125
5 | Xuanru Li，2024 | CaMg/Al-LDH（LDHb） | 酸浸法和共沉淀法 | 将8g GGBS和2g MgO固体原料溶于200 mL的3 M HCl水溶液中。使用磁力热板将分散液在600 rpm、80℃下混合4 h。随后，将混合物进行真空抽滤。向收集的滤液中滴加4 M Na OH溶液，剧烈搅拌至分散液p H稳定在11.5左右。将所得浆料覆盖，在80℃下陈化24 h，以利于结晶。然后，收集浆料，用去离子水洗涤，并在大约100℃下干燥过夜 | [8 empty] | Ca2+、Mg2+ | Al3+ | 3.57 |  |  |  | 32.5 | 0.116 | 2.2 | [5 empty] | 堆叠的板状结构、典型六边形和板状特征 |  | （002） （003） | 3480 1630 1440和874 793和422 540、581 和1040 | 层间水分子羟基的氢键伸缩振动 层间水分子的O - H弯曲振动 层间碳酸根离子的ν3和ν2振动 M - O ( M = Ca , Mg或Al)的晶格振动 M - OH的弯曲振动 碳酸根离子带比LDHa中的更加明显 | 中国 | 西南地区 |  |  |  | 某农田土壤 | 7.73 | 18.55 |  |  | 水提取态Cd | 0.033 | TCLP-Cd | 4.66 | DPTA-Cd | 4.51 | 水提取态As | 4.84 | TCLP-As | 14.04 | DPTA-As | 1.92 |  |  | 水淋溶；TCLP淋溶；DPTA提取 |  |  |  | 土壤 |  |  | 10 |  |  |  | 3 | [5 empty] | 14d | [5 empty] | 水提取态Cd | 0.033 |  | TCLP-Cd | 4.66 |  | DPTA-Cd | 4.51 |  | 水提取态As | 4.84 |  | TCLP-As | 14.04 | DPTA-As | 1.92 | [21 empty] | 14d |  | 3 | 4.51 | 4.27（有效态） | 0.034 | 3.71 | 0.011 | [9 empty] | 17.73836 | [31 empty] | 1.69（有效态dtpa） | 0.0093 | 1.02 | 0.0093 | [8 empty] | 46.875 | 46.875
5 | Xuanru Li，2024 | CaMg/Al-LDH（LDHb） | 酸浸法和共沉淀法 | 将8g GGBS和2g MgO固体原料溶于200 mL的3 M HCl水溶液中。使用磁力热板将分散液在600 rpm、80℃下混合4 h。随后，将混合物进行真空抽滤。向收集的滤液中滴加4 M Na OH溶液，剧烈搅拌至分散液p H稳定在11.5左右。将所得浆料覆盖，在80℃下陈化24 h，以利于结晶。然后，收集浆料，用去离子水洗涤，并在大约100℃下干燥过夜 | [8 empty] | Ca2+、Mg2+ | Al3+ | 3.57 |  |  |  | 32.5 | 0.116 | 2.2 | [5 empty] | 堆叠的板状结构、典型六边形和板状特征 |  | （002） （003） | 3480 1630 1440和874 793和422 540、581 和1040 | 层间水分子羟基的氢键伸缩振动 层间水分子的O - H弯曲振动 层间碳酸根离子的ν3和ν2振动 M - O ( M = Ca , Mg或Al)的晶格振动 M - OH的弯曲振动 碳酸根离子带比LDHa中的更加明显 | 中国 | 西南地区 |  |  |  | 某农田土壤 | 7.73 | 18.55 |  |  | 水提取态Cd | 0.033 | TCLP-Cd | 4.66 | DPTA-Cd | 4.51 | 水提取态As | 4.84 | TCLP-As | 14.04 | DPTA-As | 1.92 |  |  | 水淋溶；TCLP淋溶；DPTA提取 |  |  |  | 土壤 |  |  | 10 |  |  |  | 5 | [5 empty] | 14d | [5 empty] | 水提取态Cd | 0.033 |  | TCLP-Cd | 4.66 |  | DPTA-Cd | 4.51 |  | 水提取态As | 4.84 |  | TCLP-As | 14.04 | DPTA-As | 1.92 | [21 empty] | 14d |  | 3 | 4.51 | 4.27（有效态） | 0.034 | 3.39 | 0.023 | [9 empty] | 24.8337 | [31 empty] | 1.69（有效态dtpa） | 0.0093 | 0.76 | 0.0046 | [8 empty] | 60.41667 | 60.41667
5 | Xuanru Li，2024 | CaMg/Al-LDH（LDHb） | 酸浸法和共沉淀法 | 将8g GGBS和2g MgO固体原料溶于200 mL的3 M HCl水溶液中。使用磁力热板将分散液在600 rpm、80℃下混合4 h。随后，将混合物进行真空抽滤。向收集的滤液中滴加4 M Na OH溶液，剧烈搅拌至分散液p H稳定在11.5左右。将所得浆料覆盖，在80℃下陈化24 h，以利于结晶。然后，收集浆料，用去离子水洗涤，并在大约100℃下干燥过夜 | [8 empty] | Ca2+、Mg2+ | Al3+ | 3.57 |  |  |  | 32.5 | 0.116 | 2.2 | [5 empty] | 堆叠的板状结构、典型六边形和板状特征 |  | （002） （003） | 3480 1630 1440和874 793和422 540、581 和1040 | 层间水分子羟基的氢键伸缩振动 层间水分子的O - H弯曲振动 层间碳酸根离子的ν3和ν2振动 M - O ( M = Ca , Mg或Al)的晶格振动 M - OH的弯曲振动 碳酸根离子带比LDHa中的更加明显 | 中国 | 西南地区 |  |  |  | 某矿石加工地土壤 | 7.49 | 15.28 |  |  | 水提取态Cd | 0.032 | TCLP-Cd | 2.81 | DPTA-Cd | 2.71 | 水提取态As | 7.32 | TCLP-As | 22.43 | DPTA-As | 3.17 |  |  | 水淋溶；TCLP淋溶；DPTA提取 |  |  |  | 土壤 |  |  | 10 |  |  |  | 0 | [5 empty] | 14d | [5 empty] | 水提取态Cd | 0.032 |  | TCLP-Cd | 2.81 |  | DPTA-Cd | 2.71 |  | 水提取态As | 7.32 |  | TCLP-As | 22.43 | DPTA-As | 3.17 | [21 empty] | 14d |  | 3 | 2.71 |  |  | 2.357 | 0.0138 | [9 empty] | 13.02583 | [31 empty] | 2.9 |  | 2.9 | 0.0217 | [8 empty] | 8.51735 | 8.51735
5 | Xuanru Li，2024 | CaMg/Al-LDH（LDHb） | 酸浸法和共沉淀法 | 将8g GGBS和2g MgO固体原料溶于200 mL的3 M HCl水溶液中。使用磁力热板将分散液在600 rpm、80℃下混合4 h。随后，将混合物进行真空抽滤。向收集的滤液中滴加4 M Na OH溶液，剧烈搅拌至分散液p H稳定在11.5左右。将所得浆料覆盖，在80℃下陈化24 h，以利于结晶。然后，收集浆料，用去离子水洗涤，并在大约100℃下干燥过夜 | [8 empty] | Ca2+、Mg2+ | Al3+ | 3.57 |  |  |  | 32.5 | 0.116 | 2.2 | [5 empty] | 堆叠的板状结构、典型六边形和板状特征 |  | （002） （003） | 3480 1630 1440和874 793和422 540、581 和1040 | 层间水分子羟基的氢键伸缩振动 层间水分子的O - H弯曲振动 层间碳酸根离子的ν3和ν2振动 M - O ( M = Ca , Mg或Al)的晶格振动 M - OH的弯曲振动 碳酸根离子带比LDHa中的更加明显 | 中国 | 西南地区 |  |  |  | 某矿石加工地土壤 | 7.49 | 15.28 |  |  | 水提取态Cd | 0.032 | TCLP-Cd | 2.81 | DPTA-Cd | 2.71 | 水提取态As | 7.32 | TCLP-As | 22.43 | DPTA-As | 3.17 |  |  | 水淋溶；TCLP淋溶；DPTA提取 |  |  |  | 土壤 |  |  | 10 |  |  |  | 1 | [5 empty] | 14d | [5 empty] | 水提取态Cd | 0.032 |  | TCLP-Cd | 2.81 |  | DPTA-Cd | 2.71 |  | 水提取态As | 7.32 |  | TCLP-As | 22.43 | DPTA-As | 3.17 | [21 empty] | 14d |  | 3 | 2.71 |  |  | 2.36 | 0.0138 | [9 empty] | 12.91513 | [31 empty] | 2.9 |  | 2.07 | 0.0145 | [8 empty] | 34.70032 | 34.70032
5 | Xuanru Li，2024 | CaMg/Al-LDH（LDHb） | 酸浸法和共沉淀法 | 将8g GGBS和2g MgO固体原料溶于200 mL的3 M HCl水溶液中。使用磁力热板将分散液在600 rpm、80℃下混合4 h。随后，将混合物进行真空抽滤。向收集的滤液中滴加4 M Na OH溶液，剧烈搅拌至分散液p H稳定在11.5左右。将所得浆料覆盖，在80℃下陈化24 h，以利于结晶。然后，收集浆料，用去离子水洗涤，并在大约100℃下干燥过夜 | [8 empty] | Ca2+、Mg2+ | Al3+ | 3.57 |  |  |  | 32.5 | 0.116 | 2.2 | [5 empty] | 堆叠的板状结构、典型六边形和板状特征 |  | （002） （003） | 3480 1630 1440和874 793和422 540、581 和1040 | 层间水分子羟基的氢键伸缩振动 层间水分子的O - H弯曲振动 层间碳酸根离子的ν3和ν2振动 M - O ( M = Ca , Mg或Al)的晶格振动 M - OH的弯曲振动 碳酸根离子带比LDHa中的更加明显 | 中国 | 西南地区 |  |  |  | 某矿石加工地土壤 | 7.49 | 15.28 |  |  | 水提取态Cd | 0.032 | TCLP-Cd | 2.81 | DPTA-Cd | 2.71 | 水提取态As | 7.32 | TCLP-As | 22.43 | DPTA-As | 3.17 |  |  | 水淋溶；TCLP淋溶；DPTA提取 |  |  |  | 土壤 |  |  | 10 |  |  |  | 3 | [5 empty] | 14d | [5 empty] | 水提取态Cd | 0.032 |  | TCLP-Cd | 2.81 |  | DPTA-Cd | 2.71 |  | 水提取态As | 7.32 |  | TCLP-As | 22.43 | DPTA-As | 3.17 | [21 empty] | 14d |  | 3 | 2.71 |  |  | 2.18 | 0.0207 | [9 empty] | 19.5572 | [31 empty] | 2.9 |  | 1.66 | 0.0072 | [8 empty] | 47.63407 | 47.63407
5 | Xuanru Li，2024 | CaMg/Al-LDH（LDHb） | 酸浸法和共沉淀法 | 将8g GGBS和2g MgO固体原料溶于200 mL的3 M HCl水溶液中。使用磁力热板将分散液在600 rpm、80℃下混合4 h。随后，将混合物进行真空抽滤。向收集的滤液中滴加4 M Na OH溶液，剧烈搅拌至分散液p H稳定在11.5左右。将所得浆料覆盖，在80℃下陈化24 h，以利于结晶。然后，收集浆料，用去离子水洗涤，并在大约100℃下干燥过夜 | [8 empty] | Ca2+、Mg2+ | Al3+ | 3.57 |  |  |  | 32.5 | 0.116 | 2.2 | [5 empty] | 堆叠的板状结构、典型六边形和板状特征 |  | （002） （003） | 3480 1630 1440和874 793和422 540、581 和1040 | 层间水分子羟基的氢键伸缩振动 层间水分子的O - H弯曲振动 层间碳酸根离子的ν3和ν2振动 M - O ( M = Ca , Mg或Al)的晶格振动 M - OH的弯曲振动 碳酸根离子带比LDHa中的更加明显 | 中国 | 西南地区 |  |  |  | 某矿石加工地土壤 | 7.49 | 15.28 |  |  | 水提取态Cd | 0.032 | TCLP-Cd | 2.81 | DPTA-Cd | 2.71 | 水提取态As | 7.32 | TCLP-As | 22.43 | DPTA-As | 3.17 |  |  | 水淋溶；TCLP淋溶；DPTA提取 |  |  |  | 土壤 |  |  | 10 |  |  |  | 5 | [5 empty] | 14d | [5 empty] | 水提取态Cd | 0.032 |  | TCLP-Cd | 2.81 |  | DPTA-Cd | 2.71 |  | 水提取态As | 7.32 |  | TCLP-As | 22.43 | DPTA-As | 3.17 | [21 empty] | 14d |  | 3 | 2.71 |  |  | 1.96 | 0.0069 | [9 empty] | 27.67528 | [31 empty] | 2.9 |  | 1.43 | 0.0072 | [8 empty] | 54.88959 | 54.88959
6 | Xin Liang， 2023 Weiwei Qin, 2024 | CaFe-LDH @ CSB(生物炭负载) | 共沉淀法 | 择600℃碳化的玉米秸秆生物炭作为原始生物炭( CSB )，然后将CSB ( 15.00 g )倒入500 mL烧杯中。然后，加入去离子水( 200 mL )并充分搅拌，直到CSB与溶液混合均匀。随后，配置了A液和B液，以便进一步使用。液体A：首先在100 mL烧杯中加入FeCl3┐6H2O ( 13.65 g )和CaCl2 ( 16.65 g )，然后缓慢加入去离子水并搅拌至FeCl3┐6H2O和CaCl2完全溶解。液体B：将NaOH ( 8.00 g )和Na2CO3 ( 5.30 g )加入100 mL烧杯中，缓慢加入去离子水，搅拌至NaOH和Na2CO3完全溶解。然后，将液体A和液体B缓慢加入到装有CSB的500 mL烧杯中，在电动搅拌器上用橡皮条滴管滴加。搅拌过程中，用p H计( PB-10 ,萨特里厄斯,德国)测定溶液的p H值，使p H值维持在11.0。然后将固液混合物在烘箱中80℃下陈化18 h，真空抽滤得到固体材料。得到的固体材料在80℃烘箱中干燥，最终得到的产物为Ca Fe-LDH @ CSB。 |  |  | 是 | 600℃碳化的玉米秸秆生物炭 |  |  |  |  | Ca2+ | Fe3+ |  |  |  |  | 123.26 | 0.01176 | 3.87 | [5 empty] | 层状的CaFe-LDH均匀覆盖在CSB表面 | 21.1、26.8和50.3 10.5、22.1、28.1和60.1 23.2、29.5和36.0 | SiO2 LDH：( 003 )、( 006 )和( 110 ) CaCO3 | 1418 3406 712和873 | -COO振动 -OH振动 Me - O的强振动 | [28 empty] | 溶液 |  |  |  |  | 4 |  |  |  |  | 6 |  | 150 | 0~300 | [5 empty] | Cd (Ⅱ) | 50 | [18 empty] | 60 |  | 伪二级动力学模型 | [14 empty] | 60 |  | 3 |  |  |  | 12.43 | [10 empty] | 75.14 | [177 empty] | Cd(Ⅱ) | 水相：官能团络合单分子层的化学吸热吸附过程，以沉淀、离子交换为主。 土壤：孔隙填充、官能团作用和静电作用。 | 有
6 | Xin Liang， 2023 Weiwei Qin, 2024 | CaFe-LDH @ CSB(生物炭负载) | 共沉淀法 | 择600℃碳化的玉米秸秆生物炭作为原始生物炭( CSB )，然后将CSB ( 15.00 g )倒入500 mL烧杯中。然后，加入去离子水( 200 mL )并充分搅拌，直到CSB与溶液混合均匀。随后，配置了A液和B液，以便进一步使用。液体A：首先在100 mL烧杯中加入FeCl3┐6H2O ( 13.65 g )和CaCl2 ( 16.65 g )，然后缓慢加入去离子水并搅拌至FeCl3┐6H2O和CaCl2完全溶解。液体B：将NaOH ( 8.00 g )和Na2CO3 ( 5.30 g )加入100 mL烧杯中，缓慢加入去离子水，搅拌至NaOH和Na2CO3完全溶解。然后，将液体A和液体B缓慢加入到装有CSB的500 mL烧杯中，在电动搅拌器上用橡皮条滴管滴加。搅拌过程中，用p H计( PB-10 ,萨特里厄斯,德国)测定溶液的p H值，使p H值维持在11.0。然后将固液混合物在烘箱中80℃下陈化18 h，真空抽滤得到固体材料。得到的固体材料在80℃烘箱中干燥，最终得到的产物为Ca Fe-LDH @ CSB。 |  |  | 是 | 600℃碳化的玉米秸秆生物炭 |  |  |  |  | Ca2+ | Fe3+ |  |  |  |  | 123.26 | 0.01176 | 3.87 | [5 empty] | 层状的CaFe-LDH均匀覆盖在CSB表面 | 21.1、26.8和50.3 10.5、22.1、28.1和60.1 23.2、29.5和36.0 | SiO2 LDH：( 003 )、( 006 )和( 110 ) CaCO3 | 1418 3406 712和873 | -COO振动 -OH振动 Me - O的强振动 | [28 empty] | 溶液 |  |  |  |  | 4 |  |  |  |  | 6 |  | 150 | 300 | 25 |  |  |  |  | Cd (Ⅱ) | 25~300 | [24 empty] | Langmuir isotherm | 单分子层吸附 |  | 18.86 | [9 empty] | 3 | [7 empty] | 18.86 | [184 empty] | Zn (Ⅱ) | 水相：官能团络合单分子层的化学吸热吸附过程，以沉淀、离子交换为主。 土壤：孔隙填充、官能团作用和静电作用。
6 | Xin Liang， 2023 Weiwei Qin, 2024 | CaFe-LDH @ CSB(生物炭负载) | 共沉淀法 | 择600℃碳化的玉米秸秆生物炭作为原始生物炭( CSB )，然后将CSB ( 15.00 g )倒入500 mL烧杯中。然后，加入去离子水( 200 mL )并充分搅拌，直到CSB与溶液混合均匀。随后，配置了A液和B液，以便进一步使用。液体A：首先在100 mL烧杯中加入FeCl3┐6H2O ( 13.65 g )和CaCl2 ( 16.65 g )，然后缓慢加入去离子水并搅拌至FeCl3┐6H2O和CaCl2完全溶解。液体B：将NaOH ( 8.00 g )和Na2CO3 ( 5.30 g )加入100 mL烧杯中，缓慢加入去离子水，搅拌至NaOH和Na2CO3完全溶解。然后，将液体A和液体B缓慢加入到装有CSB的500 mL烧杯中，在电动搅拌器上用橡皮条滴管滴加。搅拌过程中，用p H计( PB-10 ,萨特里厄斯,德国)测定溶液的p H值，使p H值维持在11.0。然后将固液混合物在烘箱中80℃下陈化18 h，真空抽滤得到固体材料。得到的固体材料在80℃烘箱中干燥，最终得到的产物为Ca Fe-LDH @ CSB。 |  |  | 是 | 600℃碳化的玉米秸秆生物炭 |  |  |  |  | Ca2+ | Fe3+ |  |  |  |  | 123.26 | 0.01176 | 3.87 | [5 empty] | 层状的CaFe-LDH均匀覆盖在CSB表面 | 21.1、26.8和50.3 10.5、22.1、28.1和60.1 23.2、29.5和36.0 | SiO2 LDH：( 003 )、( 006 )和( 110 ) CaCO3 | 1418 3406 712和873 | -COO振动 -OH振动 Me - O的强振动 | [28 empty] | 溶液 |  |  |  |  | 4 |  |  |  |  | 6 |  | 150 | 300 | 35 |  |  |  |  | Cd (Ⅱ) | 25~300 | [24 empty] | Langmuir isotherm | 单分子层吸附 |  | 23.49 | [9 empty] | 3 | [7 empty] | 23.49 | [184 empty] | Cu (Ⅱ) | 水相：官能团络合单分子层的化学吸热吸附过程，以沉淀、离子交换为主。 土壤：孔隙填充、官能团作用和静电作用。
6 | Xin Liang， 2023 Weiwei Qin, 2024 | CaFe-LDH @ CSB(生物炭负载) | 共沉淀法 | 择600℃碳化的玉米秸秆生物炭作为原始生物炭( CSB )，然后将CSB ( 15.00 g )倒入500 mL烧杯中。然后，加入去离子水( 200 mL )并充分搅拌，直到CSB与溶液混合均匀。随后，配置了A液和B液，以便进一步使用。液体A：首先在100 mL烧杯中加入FeCl3┐6H2O ( 13.65 g )和CaCl2 ( 16.65 g )，然后缓慢加入去离子水并搅拌至FeCl3┐6H2O和CaCl2完全溶解。液体B：将NaOH ( 8.00 g )和Na2CO3 ( 5.30 g )加入100 mL烧杯中，缓慢加入去离子水，搅拌至NaOH和Na2CO3完全溶解。然后，将液体A和液体B缓慢加入到装有CSB的500 mL烧杯中，在电动搅拌器上用橡皮条滴管滴加。搅拌过程中，用p H计( PB-10 ,萨特里厄斯,德国)测定溶液的p H值，使p H值维持在11.0。然后将固液混合物在烘箱中80℃下陈化18 h，真空抽滤得到固体材料。得到的固体材料在80℃烘箱中干燥，最终得到的产物为Ca Fe-LDH @ CSB。 |  |  | 是 | 600℃碳化的玉米秸秆生物炭 |  |  |  |  | Ca2+ | Fe3+ |  |  |  |  | 123.26 | 0.01176 | 3.87 | [5 empty] | 层状的CaFe-LDH均匀覆盖在CSB表面 | 21.1、26.8和50.3 10.5、22.1、28.1和60.1 23.2、29.5和36.0 | SiO2 LDH：( 003 )、( 006 )和( 110 ) CaCO3 | 1418 3406 712和873 | -COO振动 -OH振动 Me - O的强振动 | [28 empty] | 溶液 |  |  |  |  | 4 |  |  |  |  | 6 |  | 150 | 300 | 45 |  |  |  |  | Cd (Ⅱ) | 25~300 | [24 empty] | Langmuir isotherm | 单分子层吸附 |  | 24.58 | [9 empty] | 3 | [7 empty] | 24.58 | [184 empty] | Pb (Ⅱ) | 水相：官能团络合单分子层的化学吸热吸附过程，以沉淀、离子交换为主。 土壤：孔隙填充、官能团作用和静电作用。
6 | Xin Liang， 2023 Weiwei Qin, 2024 | CaFe-LDH @ CSB(生物炭负载) | 共沉淀法 | 择600℃碳化的玉米秸秆生物炭作为原始生物炭( CSB )，然后将CSB ( 15.00 g )倒入500 mL烧杯中。然后，加入去离子水( 200 mL )并充分搅拌，直到CSB与溶液混合均匀。随后，配置了A液和B液，以便进一步使用。液体A：首先在100 mL烧杯中加入FeCl3┐6H2O ( 13.65 g )和CaCl2 ( 16.65 g )，然后缓慢加入去离子水并搅拌至FeCl3┐6H2O和CaCl2完全溶解。液体B：将NaOH ( 8.00 g )和Na2CO3 ( 5.30 g )加入100 mL烧杯中，缓慢加入去离子水，搅拌至NaOH和Na2CO3完全溶解。然后，将液体A和液体B缓慢加入到装有CSB的500 mL烧杯中，在电动搅拌器上用橡皮条滴管滴加。搅拌过程中，用p H计( PB-10 ,萨特里厄斯,德国)测定溶液的p H值，使p H值维持在11.0。然后将固液混合物在烘箱中80℃下陈化18 h，真空抽滤得到固体材料。得到的固体材料在80℃烘箱中干燥，最终得到的产物为Ca Fe-LDH @ CSB。 |  |  | 是 | 600℃碳化的玉米秸秆生物炭 |  |  |  |  | Ca2+ | Fe3+ |  |  |  |  | 123.26 | 0.01176 | 3.87 | [5 empty] | 层状的CaFe-LDH均匀覆盖在CSB表面 | 21.1、26.8和50.3 10.5、22.1、28.1和60.1 23.2、29.5和36.0 | SiO2 LDH：( 003 )、( 006 )和( 110 ) CaCO3 | 1418 3406 712和873 | -COO振动 -OH振动 Me - O的强振动 | [28 empty] | 溶液 | [9 empty] | 6 |  | 150 | 0~300 | [5 empty] | Zn (Ⅱ) | 50 | [18 empty] | 60 |  | 伪二级动力学模型 | [14 empty] | 60 |  | 3 | [108 empty] | 11.66 | [9 empty] | 76.68 | 76.68
6 | Xin Liang， 2023 Weiwei Qin, 2024 | CaFe-LDH @ CSB(生物炭负载) | 共沉淀法 | 择600℃碳化的玉米秸秆生物炭作为原始生物炭( CSB )，然后将CSB ( 15.00 g )倒入500 mL烧杯中。然后，加入去离子水( 200 mL )并充分搅拌，直到CSB与溶液混合均匀。随后，配置了A液和B液，以便进一步使用。液体A：首先在100 mL烧杯中加入FeCl3┐6H2O ( 13.65 g )和CaCl2 ( 16.65 g )，然后缓慢加入去离子水并搅拌至FeCl3┐6H2O和CaCl2完全溶解。液体B：将NaOH ( 8.00 g )和Na2CO3 ( 5.30 g )加入100 mL烧杯中，缓慢加入去离子水，搅拌至NaOH和Na2CO3完全溶解。然后，将液体A和液体B缓慢加入到装有CSB的500 mL烧杯中，在电动搅拌器上用橡皮条滴管滴加。搅拌过程中，用p H计( PB-10 ,萨特里厄斯,德国)测定溶液的p H值，使p H值维持在11.0。然后将固液混合物在烘箱中80℃下陈化18 h，真空抽滤得到固体材料。得到的固体材料在80℃烘箱中干燥，最终得到的产物为Ca Fe-LDH @ CSB。 |  |  | 是 | 600℃碳化的玉米秸秆生物炭 |  |  |  |  | Ca2+ | Fe3+ |  |  |  |  | 123.26 | 0.01176 | 3.87 | [5 empty] | 层状的CaFe-LDH均匀覆盖在CSB表面 | 21.1、26.8和50.3 10.5、22.1、28.1和60.1 23.2、29.5和36.0 | SiO2 LDH：( 003 )、( 006 )和( 110 ) CaCO3 | 1418 3406 712和873 | -COO振动 -OH振动 Me - O的强振动 | [28 empty] | 溶液 |  |  |  |  | 4 |  |  |  |  | 6 |  | 150 | 300 | 25 |  |  |  |  | Zn (Ⅱ) | 25~300 | [24 empty] | Langmuir isotherm | 单分子层吸附 |  | 44.58 | [9 empty] | 3 | [112 empty] | 44.58
6 | Xin Liang， 2023 Weiwei Qin, 2024 | CaFe-LDH @ CSB(生物炭负载) | 共沉淀法 | 择600℃碳化的玉米秸秆生物炭作为原始生物炭( CSB )，然后将CSB ( 15.00 g )倒入500 mL烧杯中。然后，加入去离子水( 200 mL )并充分搅拌，直到CSB与溶液混合均匀。随后，配置了A液和B液，以便进一步使用。液体A：首先在100 mL烧杯中加入FeCl3┐6H2O ( 13.65 g )和CaCl2 ( 16.65 g )，然后缓慢加入去离子水并搅拌至FeCl3┐6H2O和CaCl2完全溶解。液体B：将NaOH ( 8.00 g )和Na2CO3 ( 5.30 g )加入100 mL烧杯中，缓慢加入去离子水，搅拌至NaOH和Na2CO3完全溶解。然后，将液体A和液体B缓慢加入到装有CSB的500 mL烧杯中，在电动搅拌器上用橡皮条滴管滴加。搅拌过程中，用p H计( PB-10 ,萨特里厄斯,德国)测定溶液的p H值，使p H值维持在11.0。然后将固液混合物在烘箱中80℃下陈化18 h，真空抽滤得到固体材料。得到的固体材料在80℃烘箱中干燥，最终得到的产物为Ca Fe-LDH @ CSB。 |  |  | 是 | 600℃碳化的玉米秸秆生物炭 |  |  |  |  | Ca2+ | Fe3+ |  |  |  |  | 123.26 | 0.01176 | 3.87 | [5 empty] | 层状的CaFe-LDH均匀覆盖在CSB表面 | 21.1、26.8和50.3 10.5、22.1、28.1和60.1 23.2、29.5和36.0 | SiO2 LDH：( 003 )、( 006 )和( 110 ) CaCO3 | 1418 3406 712和873 | -COO振动 -OH振动 Me - O的强振动 | [28 empty] | 溶液 |  |  |  |  | 4 |  |  |  |  | 6 |  | 150 | 300 | 35 |  |  |  |  | Zn (Ⅱ) | 25~300 | [24 empty] | Langmuir isotherm | 单分子层吸附 |  | 48 | [9 empty] | 3 | [112 empty] | 48
6 | Xin Liang， 2023 Weiwei Qin, 2024 | CaFe-LDH @ CSB(生物炭负载) | 共沉淀法 | 择600℃碳化的玉米秸秆生物炭作为原始生物炭( CSB )，然后将CSB ( 15.00 g )倒入500 mL烧杯中。然后，加入去离子水( 200 mL )并充分搅拌，直到CSB与溶液混合均匀。随后，配置了A液和B液，以便进一步使用。液体A：首先在100 mL烧杯中加入FeCl3┐6H2O ( 13.65 g )和CaCl2 ( 16.65 g )，然后缓慢加入去离子水并搅拌至FeCl3┐6H2O和CaCl2完全溶解。液体B：将NaOH ( 8.00 g )和Na2CO3 ( 5.30 g )加入100 mL烧杯中，缓慢加入去离子水，搅拌至NaOH和Na2CO3完全溶解。然后，将液体A和液体B缓慢加入到装有CSB的500 mL烧杯中，在电动搅拌器上用橡皮条滴管滴加。搅拌过程中，用p H计( PB-10 ,萨特里厄斯,德国)测定溶液的p H值，使p H值维持在11.0。然后将固液混合物在烘箱中80℃下陈化18 h，真空抽滤得到固体材料。得到的固体材料在80℃烘箱中干燥，最终得到的产物为Ca Fe-LDH @ CSB。 |  |  | 是 | 600℃碳化的玉米秸秆生物炭 |  |  |  |  | Ca2+ | Fe3+ |  |  |  |  | 123.26 | 0.01176 | 3.87 | [5 empty] | 层状的CaFe-LDH均匀覆盖在CSB表面 | 21.1、26.8和50.3 10.5、22.1、28.1和60.1 23.2、29.5和36.0 | SiO2 LDH：( 003 )、( 006 )和( 110 ) CaCO3 | 1418 3406 712和873 | -COO振动 -OH振动 Me - O的强振动 | [28 empty] | 溶液 |  |  |  |  | 4 |  |  |  |  | 6 |  | 150 | 300 | 45 |  |  |  |  | Zn (Ⅱ) | 25~300 | [24 empty] | Langmuir isotherm | 单分子层吸附 |  | 57.57 | [9 empty] | 3 | [112 empty] | 57.57
6 | Xin Liang， 2023 Weiwei Qin, 2024 | CaFe-LDH @ CSB(生物炭负载) | 共沉淀法 | 择600℃碳化的玉米秸秆生物炭作为原始生物炭( CSB )，然后将CSB ( 15.00 g )倒入500 mL烧杯中。然后，加入去离子水( 200 mL )并充分搅拌，直到CSB与溶液混合均匀。随后，配置了A液和B液，以便进一步使用。液体A：首先在100 mL烧杯中加入FeCl3┐6H2O ( 13.65 g )和CaCl2 ( 16.65 g )，然后缓慢加入去离子水并搅拌至FeCl3┐6H2O和CaCl2完全溶解。液体B：将NaOH ( 8.00 g )和Na2CO3 ( 5.30 g )加入100 mL烧杯中，缓慢加入去离子水，搅拌至NaOH和Na2CO3完全溶解。然后，将液体A和液体B缓慢加入到装有CSB的500 mL烧杯中，在电动搅拌器上用橡皮条滴管滴加。搅拌过程中，用p H计( PB-10 ,萨特里厄斯,德国)测定溶液的p H值，使p H值维持在11.0。然后将固液混合物在烘箱中80℃下陈化18 h，真空抽滤得到固体材料。得到的固体材料在80℃烘箱中干燥，最终得到的产物为Ca Fe-LDH @ CSB。 |  |  | 是 | 600℃碳化的玉米秸秆生物炭 |  |  |  |  | Ca2+ | Fe3+ |  |  |  |  | 123.26 | 0.01176 | 3.87 | [5 empty] | 层状的CaFe-LDH均匀覆盖在CSB表面 | 21.1、26.8和50.3 10.5、22.1、28.1和60.1 23.2、29.5和36.0 | SiO2 LDH：( 003 )、( 006 )和( 110 ) CaCO3 | 1418 3406 712和873 | -COO振动 -OH振动 Me - O的强振动 | [28 empty] | 溶液 | [9 empty] | 6 |  | 150 | 0~300 | [5 empty] | Cu (Ⅱ) | 50 | [18 empty] | 60 |  | 伪二级动力学模型 | [14 empty] | 60 |  | 3
6 | Xin Liang， 2023 Weiwei Qin, 2024 | CaFe-LDH @ CSB(生物炭负载) | 共沉淀法 | 择600℃碳化的玉米秸秆生物炭作为原始生物炭( CSB )，然后将CSB ( 15.00 g )倒入500 mL烧杯中。然后，加入去离子水( 200 mL )并充分搅拌，直到CSB与溶液混合均匀。随后，配置了A液和B液，以便进一步使用。液体A：首先在100 mL烧杯中加入FeCl3┐6H2O ( 13.65 g )和CaCl2 ( 16.65 g )，然后缓慢加入去离子水并搅拌至FeCl3┐6H2O和CaCl2完全溶解。液体B：将NaOH ( 8.00 g )和Na2CO3 ( 5.30 g )加入100 mL烧杯中，缓慢加入去离子水，搅拌至NaOH和Na2CO3完全溶解。然后，将液体A和液体B缓慢加入到装有CSB的500 mL烧杯中，在电动搅拌器上用橡皮条滴管滴加。搅拌过程中，用p H计( PB-10 ,萨特里厄斯,德国)测定溶液的p H值，使p H值维持在11.0。然后将固液混合物在烘箱中80℃下陈化18 h，真空抽滤得到固体材料。得到的固体材料在80℃烘箱中干燥，最终得到的产物为Ca Fe-LDH @ CSB。 |  |  | 是 | 600℃碳化的玉米秸秆生物炭 |  |  |  |  | Ca2+ | Fe3+ |  |  |  |  | 123.26 | 0.01176 | 3.87 | [5 empty] | 层状的CaFe-LDH均匀覆盖在CSB表面 | 21.1、26.8和50.3 10.5、22.1、28.1和60.1 23.2、29.5和36.0 | SiO2 LDH：( 003 )、( 006 )和( 110 ) CaCO3 | 1418 3406 712和873 | -COO振动 -OH振动 Me - O的强振动 | [28 empty] | 溶液 |  |  |  |  | 4 |  |  |  |  | 6 |  | 150 | 300 | 25 |  |  |  |  | Cu (Ⅱ) | 25~300 | [24 empty] | Langmuir isotherm | 单分子层吸附 |  | 27.92 | [9 empty] | 3
6 | Xin Liang， 2023 Weiwei Qin, 2024 | CaFe-LDH @ CSB(生物炭负载) | 共沉淀法 | 择600℃碳化的玉米秸秆生物炭作为原始生物炭( CSB )，然后将CSB ( 15.00 g )倒入500 mL烧杯中。然后，加入去离子水( 200 mL )并充分搅拌，直到CSB与溶液混合均匀。随后，配置了A液和B液，以便进一步使用。液体A：首先在100 mL烧杯中加入FeCl3┐6H2O ( 13.65 g )和CaCl2 ( 16.65 g )，然后缓慢加入去离子水并搅拌至FeCl3┐6H2O和CaCl2完全溶解。液体B：将NaOH ( 8.00 g )和Na2CO3 ( 5.30 g )加入100 mL烧杯中，缓慢加入去离子水，搅拌至NaOH和Na2CO3完全溶解。然后，将液体A和液体B缓慢加入到装有CSB的500 mL烧杯中，在电动搅拌器上用橡皮条滴管滴加。搅拌过程中，用p H计( PB-10 ,萨特里厄斯,德国)测定溶液的p H值，使p H值维持在11.0。然后将固液混合物在烘箱中80℃下陈化18 h，真空抽滤得到固体材料。得到的固体材料在80℃烘箱中干燥，最终得到的产物为Ca Fe-LDH @ CSB。 |  |  | 是 | 600℃碳化的玉米秸秆生物炭 |  |  |  |  | Ca2+ | Fe3+ |  |  |  |  | 123.26 | 0.01176 | 3.87 | [5 empty] | 层状的CaFe-LDH均匀覆盖在CSB表面 | 21.1、26.8和50.3 10.5、22.1、28.1和60.1 23.2、29.5和36.0 | SiO2 LDH：( 003 )、( 006 )和( 110 ) CaCO3 | 1418 3406 712和873 | -COO振动 -OH振动 Me - O的强振动 | [28 empty] | 溶液 |  |  |  |  | 4 |  |  |  |  | 6 |  | 150 | 300 | 35 |  |  |  |  | Cu (Ⅱ) | 25~300 | [24 empty] | Langmuir isotherm | 单分子层吸附 |  | 31.74 | [9 empty] | 3
6 | Xin Liang， 2023 Weiwei Qin, 2024 | CaFe-LDH @ CSB(生物炭负载) | 共沉淀法 | 择600℃碳化的玉米秸秆生物炭作为原始生物炭( CSB )，然后将CSB ( 15.00 g )倒入500 mL烧杯中。然后，加入去离子水( 200 mL )并充分搅拌，直到CSB与溶液混合均匀。随后，配置了A液和B液，以便进一步使用。液体A：首先在100 mL烧杯中加入FeCl3┐6H2O ( 13.65 g )和CaCl2 ( 16.65 g )，然后缓慢加入去离子水并搅拌至FeCl3┐6H2O和CaCl2完全溶解。液体B：将NaOH ( 8.00 g )和Na2CO3 ( 5.30 g )加入100 mL烧杯中，缓慢加入去离子水，搅拌至NaOH和Na2CO3完全溶解。然后，将液体A和液体B缓慢加入到装有CSB的500 mL烧杯中，在电动搅拌器上用橡皮条滴管滴加。搅拌过程中，用p H计( PB-10 ,萨特里厄斯,德国)测定溶液的p H值，使p H值维持在11.0。然后将固液混合物在烘箱中80℃下陈化18 h，真空抽滤得到固体材料。得到的固体材料在80℃烘箱中干燥，最终得到的产物为Ca Fe-LDH @ CSB。 |  |  | 是 | 600℃碳化的玉米秸秆生物炭 |  |  |  |  | Ca2+ | Fe3+ |  |  |  |  | 123.26 | 0.01176 | 3.87 | [5 empty] | 层状的CaFe-LDH均匀覆盖在CSB表面 | 21.1、26.8和50.3 10.5、22.1、28.1和60.1 23.2、29.5和36.0 | SiO2 LDH：( 003 )、( 006 )和( 110 ) CaCO3 | 1418 3406 712和873 | -COO振动 -OH振动 Me - O的强振动 | [28 empty] | 溶液 |  |  |  |  | 4 |  |  |  |  | 6 |  | 150 | 300 | 45 |  |  |  |  | Cu (Ⅱ) | 25~300 | [24 empty] | Langmuir isotherm | 单分子层吸附 |  | 39.35 | [9 empty] | 3
6 | Xin Liang， 2023 Weiwei Qin, 2024 | CaFe-LDH @ CSB(生物炭负载) | 共沉淀法 | 择600℃碳化的玉米秸秆生物炭作为原始生物炭( CSB )，然后将CSB ( 15.00 g )倒入500 mL烧杯中。然后，加入去离子水( 200 mL )并充分搅拌，直到CSB与溶液混合均匀。随后，配置了A液和B液，以便进一步使用。液体A：首先在100 mL烧杯中加入FeCl3┐6H2O ( 13.65 g )和CaCl2 ( 16.65 g )，然后缓慢加入去离子水并搅拌至FeCl3┐6H2O和CaCl2完全溶解。液体B：将NaOH ( 8.00 g )和Na2CO3 ( 5.30 g )加入100 mL烧杯中，缓慢加入去离子水，搅拌至NaOH和Na2CO3完全溶解。然后，将液体A和液体B缓慢加入到装有CSB的500 mL烧杯中，在电动搅拌器上用橡皮条滴管滴加。搅拌过程中，用p H计( PB-10 ,萨特里厄斯,德国)测定溶液的p H值，使p H值维持在11.0。然后将固液混合物在烘箱中80℃下陈化18 h，真空抽滤得到固体材料。得到的固体材料在80℃烘箱中干燥，最终得到的产物为Ca Fe-LDH @ CSB。 |  |  | 是 | 600℃碳化的玉米秸秆生物炭 |  |  |  |  | Ca2+ | Fe3+ |  |  |  |  | 123.26 | 0.01176 | 3.87 | [5 empty] | 层状的CaFe-LDH均匀覆盖在CSB表面 | 21.1、26.8和50.3 10.5、22.1、28.1和60.1 23.2、29.5和36.0 | SiO2 LDH：( 003 )、( 006 )和( 110 ) CaCO3 | 1418 3406 712和873 | -COO振动 -OH振动 Me - O的强振动 | [28 empty] | 溶液 | [9 empty] | 5 |  | 150 | 0~300 | [5 empty] | Pb (Ⅱ) | 800 | [18 empty] | 60 |  | 伪二级动力学模型 | [14 empty] | 60 |  | 3
6 | Xin Liang， 2023 Weiwei Qin, 2024 | CaFe-LDH @ CSB(生物炭负载) | 共沉淀法 | 择600℃碳化的玉米秸秆生物炭作为原始生物炭( CSB )，然后将CSB ( 15.00 g )倒入500 mL烧杯中。然后，加入去离子水( 200 mL )并充分搅拌，直到CSB与溶液混合均匀。随后，配置了A液和B液，以便进一步使用。液体A：首先在100 mL烧杯中加入FeCl3┐6H2O ( 13.65 g )和CaCl2 ( 16.65 g )，然后缓慢加入去离子水并搅拌至FeCl3┐6H2O和CaCl2完全溶解。液体B：将NaOH ( 8.00 g )和Na2CO3 ( 5.30 g )加入100 mL烧杯中，缓慢加入去离子水，搅拌至NaOH和Na2CO3完全溶解。然后，将液体A和液体B缓慢加入到装有CSB的500 mL烧杯中，在电动搅拌器上用橡皮条滴管滴加。搅拌过程中，用p H计( PB-10 ,萨特里厄斯,德国)测定溶液的p H值，使p H值维持在11.0。然后将固液混合物在烘箱中80℃下陈化18 h，真空抽滤得到固体材料。得到的固体材料在80℃烘箱中干燥，最终得到的产物为Ca Fe-LDH @ CSB。 |  |  | 是 | 600℃碳化的玉米秸秆生物炭 |  |  |  |  | Ca2+ | Fe3+ |  |  |  |  | 123.26 | 0.01176 | 3.87 | [5 empty] | 层状的CaFe-LDH均匀覆盖在CSB表面 | 21.1、26.8和50.3 10.5、22.1、28.1和60.1 23.2、29.5和36.0 | SiO2 LDH：( 003 )、( 006 )和( 110 ) CaCO3 | 1418 3406 712和873 | -COO振动 -OH振动 Me - O的强振动 | [28 empty] | 溶液 |  |  |  |  | 4 |  |  |  |  | 5 |  | 150 | 300 | 25 |  |  |  |  | Pb (Ⅱ) | 600~1800 | [24 empty] | Langmuir isotherm | 单分子层吸附 |  | 202.84 | [9 empty] | 3 | [67 empty] | 202.84
6 | Xin Liang， 2023 Weiwei Qin, 2024 | CaFe-LDH @ CSB(生物炭负载) | 共沉淀法 | 择600℃碳化的玉米秸秆生物炭作为原始生物炭( CSB )，然后将CSB ( 15.00 g )倒入500 mL烧杯中。然后，加入去离子水( 200 mL )并充分搅拌，直到CSB与溶液混合均匀。随后，配置了A液和B液，以便进一步使用。液体A：首先在100 mL烧杯中加入FeCl3┐6H2O ( 13.65 g )和CaCl2 ( 16.65 g )，然后缓慢加入去离子水并搅拌至FeCl3┐6H2O和CaCl2完全溶解。液体B：将NaOH ( 8.00 g )和Na2CO3 ( 5.30 g )加入100 mL烧杯中，缓慢加入去离子水，搅拌至NaOH和Na2CO3完全溶解。然后，将液体A和液体B缓慢加入到装有CSB的500 mL烧杯中，在电动搅拌器上用橡皮条滴管滴加。搅拌过程中，用p H计( PB-10 ,萨特里厄斯,德国)测定溶液的p H值，使p H值维持在11.0。然后将固液混合物在烘箱中80℃下陈化18 h，真空抽滤得到固体材料。得到的固体材料在80℃烘箱中干燥，最终得到的产物为Ca Fe-LDH @ CSB。 |  |  | 是 | 600℃碳化的玉米秸秆生物炭 |  |  |  |  | Ca2+ | Fe3+ |  |  |  |  | 123.26 | 0.01176 | 3.87 | [5 empty] | 层状的CaFe-LDH均匀覆盖在CSB表面 | 21.1、26.8和50.3 10.5、22.1、28.1和60.1 23.2、29.5和36.0 | SiO2 LDH：( 003 )、( 006 )和( 110 ) CaCO3 | 1418 3406 712和873 | -COO振动 -OH振动 Me - O的强振动 | [28 empty] | 溶液 |  |  |  |  | 4 |  |  |  |  | 5 |  | 150 | 300 | 35 |  |  |  |  | Pb (Ⅱ) | 600~1800 | [24 empty] | Langmuir isotherm | 单分子层吸附 |  | 228.31 | [9 empty] | 3 | [67 empty] | 228.31
6 | Xin Liang， 2023 Weiwei Qin, 2024 | CaFe-LDH @ CSB(生物炭负载) | 共沉淀法 | 择600℃碳化的玉米秸秆生物炭作为原始生物炭( CSB )，然后将CSB ( 15.00 g )倒入500 mL烧杯中。然后，加入去离子水( 200 mL )并充分搅拌，直到CSB与溶液混合均匀。随后，配置了A液和B液，以便进一步使用。液体A：首先在100 mL烧杯中加入FeCl3┐6H2O ( 13.65 g )和CaCl2 ( 16.65 g )，然后缓慢加入去离子水并搅拌至FeCl3┐6H2O和CaCl2完全溶解。液体B：将NaOH ( 8.00 g )和Na2CO3 ( 5.30 g )加入100 mL烧杯中，缓慢加入去离子水，搅拌至NaOH和Na2CO3完全溶解。然后，将液体A和液体B缓慢加入到装有CSB的500 mL烧杯中，在电动搅拌器上用橡皮条滴管滴加。搅拌过程中，用p H计( PB-10 ,萨特里厄斯,德国)测定溶液的p H值，使p H值维持在11.0。然后将固液混合物在烘箱中80℃下陈化18 h，真空抽滤得到固体材料。得到的固体材料在80℃烘箱中干燥，最终得到的产物为Ca Fe-LDH @ CSB。 |  |  | 是 | 600℃碳化的玉米秸秆生物炭 |  |  |  |  | Ca2+ | Fe3+ |  |  |  |  | 123.26 | 0.01176 | 3.87 | [5 empty] | 层状的CaFe-LDH均匀覆盖在CSB表面 | 21.1、26.8和50.3 10.5、22.1、28.1和60.1 23.2、29.5和36.0 | SiO2 LDH：( 003 )、( 006 )和( 110 ) CaCO3 | 1418 3406 712和873 | -COO振动 -OH振动 Me - O的强振动 | [28 empty] | 溶液 |  |  |  |  | 4 |  |  |  |  | 5 |  | 150 | 300 | 45 |  |  |  |  | Pb (Ⅱ) | 600~1800 | [24 empty] | Langmuir isotherm | 单分子层吸附 |  | 240.96 | [9 empty] | 3 | [67 empty] | 240.96
6 | Xin Liang， 2023 Weiwei Qin, 2024 | CaFe-LDH @ CSB(生物炭负载) | 共沉淀法 | 择600℃碳化的玉米秸秆生物炭作为原始生物炭( CSB )，然后将CSB ( 15.00 g )倒入500 mL烧杯中。然后，加入去离子水( 200 mL )并充分搅拌，直到CSB与溶液混合均匀。随后，配置了A液和B液，以便进一步使用。液体A：首先在100 mL烧杯中加入FeCl3┐6H2O ( 13.65 g )和CaCl2 ( 16.65 g )，然后缓慢加入去离子水并搅拌至FeCl3┐6H2O和CaCl2完全溶解。液体B：将NaOH ( 8.00 g )和Na2CO3 ( 5.30 g )加入100 mL烧杯中，缓慢加入去离子水，搅拌至NaOH和Na2CO3完全溶解。然后，将液体A和液体B缓慢加入到装有CSB的500 mL烧杯中，在电动搅拌器上用橡皮条滴管滴加。搅拌过程中，用p H计( PB-10 ,萨特里厄斯,德国)测定溶液的p H值，使p H值维持在11.0。然后将固液混合物在烘箱中80℃下陈化18 h，真空抽滤得到固体材料。得到的固体材料在80℃烘箱中干燥，最终得到的产物为Ca Fe-LDH @ CSB。 |  |  | 是 | 600℃碳化的玉米秸秆生物炭 |  |  |  |  | Ca2+ | Fe3+ |  |  |  |  | 123.26 | 0.01176 | 3.87 | [5 empty] | 层状的CaFe-LDH均匀覆盖在CSB表面 | 21.1、26.8和50.3 10.5、22.1、28.1和60.1 23.2、29.5和36.0 | SiO2 LDH：( 003 )、( 006 )和( 110 ) CaCO3 | 1418 3406 712和873 | -COO振动 -OH振动 Me - O的强振动 |  | 广西 | 柳州市 | 109 51′87″E | 25 07′52″N | 矿区上游 |  |  |  |  | Cd |  | Pb |  | Zn |  | Cu | [11 empty] | 土壤 |  |  | 1200 |  |  | 0 | 0 | [5 empty] | 45d |  | 30% | [42 empty] | 3 |  |  |  | 11.88 | 0.26 | [9 empty] | 0 | [46 empty] | 539.16 |  | 539.16 | 36.55 | [8 empty] | 0 | 0 |  | 6.48 |  | 6.48 | 0.42 | [8 empty] | 0 | 0 | [16 empty] | 704.96 |  | 704.96 | 15.67 | [8 empty] | 0 | 0 | [30 empty] | BCR连续提取法 |  | 33 |  | 23 |  | 29 |  | 15 |  | 24 |  | 62 |  | 9 |  | 5 |  | 28 | 29 | 16 | 26 | 24 | 19 | 12 | 46
6 | Xin Liang， 2023 Weiwei Qin, 2024 | CaFe-LDH @ CSB(生物炭负载) | 共沉淀法 | 择600℃碳化的玉米秸秆生物炭作为原始生物炭( CSB )，然后将CSB ( 15.00 g )倒入500 mL烧杯中。然后，加入去离子水( 200 mL )并充分搅拌，直到CSB与溶液混合均匀。随后，配置了A液和B液，以便进一步使用。液体A：首先在100 mL烧杯中加入FeCl3┐6H2O ( 13.65 g )和CaCl2 ( 16.65 g )，然后缓慢加入去离子水并搅拌至FeCl3┐6H2O和CaCl2完全溶解。液体B：将NaOH ( 8.00 g )和Na2CO3 ( 5.30 g )加入100 mL烧杯中，缓慢加入去离子水，搅拌至NaOH和Na2CO3完全溶解。然后，将液体A和液体B缓慢加入到装有CSB的500 mL烧杯中，在电动搅拌器上用橡皮条滴管滴加。搅拌过程中，用p H计( PB-10 ,萨特里厄斯,德国)测定溶液的p H值，使p H值维持在11.0。然后将固液混合物在烘箱中80℃下陈化18 h，真空抽滤得到固体材料。得到的固体材料在80℃烘箱中干燥，最终得到的产物为Ca Fe-LDH @ CSB。 |  |  | 是 | 600℃碳化的玉米秸秆生物炭 |  |  |  |  | Ca2+ | Fe3+ |  |  |  |  | 123.26 | 0.01176 | 3.87 | [5 empty] | 层状的CaFe-LDH均匀覆盖在CSB表面 | 21.1、26.8和50.3 10.5、22.1、28.1和60.1 23.2、29.5和36.0 | SiO2 LDH：( 003 )、( 006 )和( 110 ) CaCO3 | 1418 3406 712和873 | -COO振动 -OH振动 Me - O的强振动 |  | 广西 | 柳州市 | 109 51′87″E | 25 07′52″N | 矿区上游 |  |  |  |  | Cd |  | Pb |  | Zn |  | Cu | [11 empty] | 土壤 |  |  | 1200 |  |  | 0.005 | 0.5 | [5 empty] | 45d |  | 30% | [42 empty] | 3 |  | 11.88 | 0.26 | 10.31 | 0.65 | [9 empty] | 13.21549 | [46 empty] | 539.16 |  | 447.78 | 18.28 | [8 empty] | 16.94859 | 16.94859 |  | 6.48 |  | 6.06 | 0.42 | [8 empty] | 6.481481 | 6.481481 | [16 empty] | 704.96 |  | 579.63 | 15.67 | [8 empty] | 17.77831 | 17.77831 | [30 empty] | BCR连续提取法 |  | 25 |  | 17 |  | 20 |  | 38 |  | 17 |  | 63 |  | 13 |  | 7 |  | 19 | 25 | 7 | 49 | 20 | 20 | 14 | 46
6 | Xin Liang， 2023 Weiwei Qin, 2024 | CaFe-LDH @ CSB(生物炭负载) | 共沉淀法 | 择600℃碳化的玉米秸秆生物炭作为原始生物炭( CSB )，然后将CSB ( 15.00 g )倒入500 mL烧杯中。然后，加入去离子水( 200 mL )并充分搅拌，直到CSB与溶液混合均匀。随后，配置了A液和B液，以便进一步使用。液体A：首先在100 mL烧杯中加入FeCl3┐6H2O ( 13.65 g )和CaCl2 ( 16.65 g )，然后缓慢加入去离子水并搅拌至FeCl3┐6H2O和CaCl2完全溶解。液体B：将NaOH ( 8.00 g )和Na2CO3 ( 5.30 g )加入100 mL烧杯中，缓慢加入去离子水，搅拌至NaOH和Na2CO3完全溶解。然后，将液体A和液体B缓慢加入到装有CSB的500 mL烧杯中，在电动搅拌器上用橡皮条滴管滴加。搅拌过程中，用p H计( PB-10 ,萨特里厄斯,德国)测定溶液的p H值，使p H值维持在11.0。然后将固液混合物在烘箱中80℃下陈化18 h，真空抽滤得到固体材料。得到的固体材料在80℃烘箱中干燥，最终得到的产物为Ca Fe-LDH @ CSB。 |  |  | 是 | 600℃碳化的玉米秸秆生物炭 |  |  |  |  | Ca2+ | Fe3+ |  |  |  |  | 123.26 | 0.01176 | 3.87 | [5 empty] | 层状的CaFe-LDH均匀覆盖在CSB表面 | 21.1、26.8和50.3 10.5、22.1、28.1和60.1 23.2、29.5和36.0 | SiO2 LDH：( 003 )、( 006 )和( 110 ) CaCO3 | 1418 3406 712和873 | -COO振动 -OH振动 Me - O的强振动 |  | 广西 | 柳州市 | 109 51′87″E | 25 07′52″N | 矿区上游 |  |  |  |  | Cd |  | Pb |  | Zn |  | Cu | [11 empty] | 土壤 |  |  | 1200 |  |  | 0.01 | 1 | [5 empty] | 45d |  | 30% | [42 empty] | 3 |  | 11.88 | 0.26 | 8.49 | 0 | [9 empty] | 28.53535 | [46 empty] | 539.16 |  | 338.12 | 9.14 | [8 empty] | 37.28763 | 37.28763 |  | 6.48 |  | 5.43 | 0.21 | [8 empty] | 16.2037 | 16.2037 | [16 empty] | 704.96 |  | 563.97 | 31.33 | [8 empty] | 19.99972 | 19.99972 | [30 empty] | BCR连续提取法 |  | 27 |  | 22 |  | 28 |  | 22 |  | 18 |  | 65 |  | 11 |  | 6 |  | 21 | 24 | 14 | 41 | 17 | 22 | 9 | 51
6 | Xin Liang， 2023 Weiwei Qin, 2024 | CaFe-LDH @ CSB(生物炭负载) | 共沉淀法 | 择600℃碳化的玉米秸秆生物炭作为原始生物炭( CSB )，然后将CSB ( 15.00 g )倒入500 mL烧杯中。然后，加入去离子水( 200 mL )并充分搅拌，直到CSB与溶液混合均匀。随后，配置了A液和B液，以便进一步使用。液体A：首先在100 mL烧杯中加入FeCl3┐6H2O ( 13.65 g )和CaCl2 ( 16.65 g )，然后缓慢加入去离子水并搅拌至FeCl3┐6H2O和CaCl2完全溶解。液体B：将NaOH ( 8.00 g )和Na2CO3 ( 5.30 g )加入100 mL烧杯中，缓慢加入去离子水，搅拌至NaOH和Na2CO3完全溶解。然后，将液体A和液体B缓慢加入到装有CSB的500 mL烧杯中，在电动搅拌器上用橡皮条滴管滴加。搅拌过程中，用p H计( PB-10 ,萨特里厄斯,德国)测定溶液的p H值，使p H值维持在11.0。然后将固液混合物在烘箱中80℃下陈化18 h，真空抽滤得到固体材料。得到的固体材料在80℃烘箱中干燥，最终得到的产物为Ca Fe-LDH @ CSB。 |  |  | 是 | 600℃碳化的玉米秸秆生物炭 |  |  |  |  | Ca2+ | Fe3+ |  |  |  |  | 123.26 | 0.01176 | 3.87 | [5 empty] | 层状的CaFe-LDH均匀覆盖在CSB表面 | 21.1、26.8和50.3 10.5、22.1、28.1和60.1 23.2、29.5和36.0 | SiO2 LDH：( 003 )、( 006 )和( 110 ) CaCO3 | 1418 3406 712和873 | -COO振动 -OH振动 Me - O的强振动 |  | 广西 | 柳州市 | 109 51′87″E | 25 07′52″N | 矿区上游 |  |  |  |  | Cd |  | Pb |  | Zn |  | Cu | [11 empty] | 土壤 |  |  | 1200 |  |  | 0.02 | 2 | [5 empty] | 45d |  | 30% | [42 empty] | 3 |  | 11.88 | 0.26 | 7.96 | 0.13 | [9 empty] | 32.99663 | [46 empty] | 539.16 |  | 319.84 | 9.14 | [8 empty] | 40.67809 | 40.67809 |  | 6.48 |  | 5.22 | 0.63 | [8 empty] | 19.44444 | 19.44444 | [16 empty] | 704.96 |  | 563.97 | 31.33 | [8 empty] | 19.99972 | 19.99972 | [30 empty] | BCR连续提取法 |  | 28 |  | 23 |  | 19 |  | 30 |  | 19 |  | 59 |  | 12 |  | 9 |  | 25 | 29 | 6 | 40 | 17 | 30 | 5 | 48
6 | Xin Liang， 2023 Weiwei Qin, 2024 | CaFe-LDH @ CSB(生物炭负载) | 共沉淀法 | 择600℃碳化的玉米秸秆生物炭作为原始生物炭( CSB )，然后将CSB ( 15.00 g )倒入500 mL烧杯中。然后，加入去离子水( 200 mL )并充分搅拌，直到CSB与溶液混合均匀。随后，配置了A液和B液，以便进一步使用。液体A：首先在100 mL烧杯中加入FeCl3┐6H2O ( 13.65 g )和CaCl2 ( 16.65 g )，然后缓慢加入去离子水并搅拌至FeCl3┐6H2O和CaCl2完全溶解。液体B：将NaOH ( 8.00 g )和Na2CO3 ( 5.30 g )加入100 mL烧杯中，缓慢加入去离子水，搅拌至NaOH和Na2CO3完全溶解。然后，将液体A和液体B缓慢加入到装有CSB的500 mL烧杯中，在电动搅拌器上用橡皮条滴管滴加。搅拌过程中，用p H计( PB-10 ,萨特里厄斯,德国)测定溶液的p H值，使p H值维持在11.0。然后将固液混合物在烘箱中80℃下陈化18 h，真空抽滤得到固体材料。得到的固体材料在80℃烘箱中干燥，最终得到的产物为Ca Fe-LDH @ CSB。 |  |  | 是 | 600℃碳化的玉米秸秆生物炭 |  |  |  |  | Ca2+ | Fe3+ |  |  |  |  | 123.26 | 0.01176 | 3.87 | [5 empty] | 层状的CaFe-LDH均匀覆盖在CSB表面 | 21.1、26.8和50.3 10.5、22.1、28.1和60.1 23.2、29.5和36.0 | SiO2 LDH：( 003 )、( 006 )和( 110 ) CaCO3 | 1418 3406 712和873 | -COO振动 -OH振动 Me - O的强振动 |  | 广西 | 柳州市 | 109 52′54″E | 25 06′34″N | 矿区下游 |  |  |  |  | Cd |  | Pb |  | Zn |  | Cu | [11 empty] | 土壤 |  |  | 1200 |  |  | 0 | 0 | [5 empty] | 45d |  | 30% | [42 empty] | 3 |  |  |  | 38.51 | 0.39 | [9 empty] | 0 | [46 empty] | 959.53 |  | 959.53 | 9.14 | [8 empty] | 0 | 0 |  | 31.54 |  | 31.54 | 2.3 | [8 empty] | 0 | 0 | [16 empty] | 3885.12 |  | 3885.12 | 93.99 | [8 empty] | 0 | 0 | [30 empty] | BCR连续提取法 |  | 33 |  | 16 |  | 21 |  | 30 |  | 27 |  | 52 |  | 3 |  | 18 |  | 35 | 28 | 4 | 32 | 33 | 35 | 4 | 27
6 | Xin Liang， 2023 Weiwei Qin, 2024 | CaFe-LDH @ CSB(生物炭负载) | 共沉淀法 | 择600℃碳化的玉米秸秆生物炭作为原始生物炭( CSB )，然后将CSB ( 15.00 g )倒入500 mL烧杯中。然后，加入去离子水( 200 mL )并充分搅拌，直到CSB与溶液混合均匀。随后，配置了A液和B液，以便进一步使用。液体A：首先在100 mL烧杯中加入FeCl3┐6H2O ( 13.65 g )和CaCl2 ( 16.65 g )，然后缓慢加入去离子水并搅拌至FeCl3┐6H2O和CaCl2完全溶解。液体B：将NaOH ( 8.00 g )和Na2CO3 ( 5.30 g )加入100 mL烧杯中，缓慢加入去离子水，搅拌至NaOH和Na2CO3完全溶解。然后，将液体A和液体B缓慢加入到装有CSB的500 mL烧杯中，在电动搅拌器上用橡皮条滴管滴加。搅拌过程中，用p H计( PB-10 ,萨特里厄斯,德国)测定溶液的p H值，使p H值维持在11.0。然后将固液混合物在烘箱中80℃下陈化18 h，真空抽滤得到固体材料。得到的固体材料在80℃烘箱中干燥，最终得到的产物为Ca Fe-LDH @ CSB。 |  |  | 是 | 600℃碳化的玉米秸秆生物炭 |  |  |  |  | Ca2+ | Fe3+ |  |  |  |  | 123.26 | 0.01176 | 3.87 | [5 empty] | 层状的CaFe-LDH均匀覆盖在CSB表面 | 21.1、26.8和50.3 10.5、22.1、28.1和60.1 23.2、29.5和36.0 | SiO2 LDH：( 003 )、( 006 )和( 110 ) CaCO3 | 1418 3406 712和873 | -COO振动 -OH振动 Me - O的强振动 |  | 广西 | 柳州市 | 109 52′54″E | 25 06′34″N | 矿区下游 |  |  |  |  | Cd |  | Pb |  | Zn |  | Cu | [11 empty] | 土壤 |  |  | 1200 |  |  | 0.005 | 0.5 | [5 empty] | 45d |  | 30% | [42 empty] | 3 |  | 38.51 | 0.39 | 28.85 | 0.52 | [9 empty] | 25.08439 | [46 empty] | 959.53 |  | 758.49 | 18.28 | [8 empty] | 20.95192 | 20.95192 |  | 31.54 |  | 25.69 | 0.63 | [8 empty] | 18.54788 | 18.54788 | [16 empty] | 3885.12 |  | 3211.49 | 93.99 | [8 empty] | 17.33872 | 17.33872 | [30 empty] | BCR连续提取法 |  | 26 |  | 23 |  | 26 |  | 25 |  | 23 |  | 45 |  | 2 |  | 30 |  | 29 | 26 | 5 | 40 | 22 | 41 | 3 | 34
6 | Xin Liang， 2023 Weiwei Qin, 2024 | CaFe-LDH @ CSB(生物炭负载) | 共沉淀法 | 择600℃碳化的玉米秸秆生物炭作为原始生物炭( CSB )，然后将CSB ( 15.00 g )倒入500 mL烧杯中。然后，加入去离子水( 200 mL )并充分搅拌，直到CSB与溶液混合均匀。随后，配置了A液和B液，以便进一步使用。液体A：首先在100 mL烧杯中加入FeCl3┐6H2O ( 13.65 g )和CaCl2 ( 16.65 g )，然后缓慢加入去离子水并搅拌至FeCl3┐6H2O和CaCl2完全溶解。液体B：将NaOH ( 8.00 g )和Na2CO3 ( 5.30 g )加入100 mL烧杯中，缓慢加入去离子水，搅拌至NaOH和Na2CO3完全溶解。然后，将液体A和液体B缓慢加入到装有CSB的500 mL烧杯中，在电动搅拌器上用橡皮条滴管滴加。搅拌过程中，用p H计( PB-10 ,萨特里厄斯,德国)测定溶液的p H值，使p H值维持在11.0。然后将固液混合物在烘箱中80℃下陈化18 h，真空抽滤得到固体材料。得到的固体材料在80℃烘箱中干燥，最终得到的产物为Ca Fe-LDH @ CSB。 |  |  | 是 | 600℃碳化的玉米秸秆生物炭 |  |  |  |  | Ca2+ | Fe3+ |  |  |  |  | 123.26 | 0.01176 | 3.87 | [5 empty] | 层状的CaFe-LDH均匀覆盖在CSB表面 | 21.1、26.8和50.3 10.5、22.1、28.1和60.1 23.2、29.5和36.0 | SiO2 LDH：( 003 )、( 006 )和( 110 ) CaCO3 | 1418 3406 712和873 | -COO振动 -OH振动 Me - O的强振动 |  | 广西 | 柳州市 | 109 52′54″E | 25 06′34″N | 矿区下游 |  |  |  |  | Cd |  | Pb |  | Zn |  | Cu | [11 empty] | 土壤 |  |  | 1200 |  |  | 0.01 | 1 | [5 empty] | 45d |  | 30% | [42 empty] | 3 |  | 38.51 | 0.39 | 33.42 | 1.04 | [9 empty] | 13.21735 | [46 empty] | 959.53 |  | 621.41 | 18.28 | [8 empty] | 35.23809 | 35.23809 |  | 31.54 |  | 20.89 | 1.25 | [8 empty] | 33.76665 | 33.76665 | [16 empty] | 3885.12 |  | 2302.87 | 47 | [8 empty] | 40.7259 | 40.7259 | [30 empty] | BCR连续提取法 |  | 26 |  | 22 |  | 26 |  | 26 |  | 25 |  | 40 |  | 2 |  | 33 |  | 32 | 25 | 4 | 39 | 26 | 30 | 1 | 43
6 | Xin Liang， 2023 Weiwei Qin, 2024 | CaFe-LDH @ CSB(生物炭负载) | 共沉淀法 | 择600℃碳化的玉米秸秆生物炭作为原始生物炭( CSB )，然后将CSB ( 15.00 g )倒入500 mL烧杯中。然后，加入去离子水( 200 mL )并充分搅拌，直到CSB与溶液混合均匀。随后，配置了A液和B液，以便进一步使用。液体A：首先在100 mL烧杯中加入FeCl3┐6H2O ( 13.65 g )和CaCl2 ( 16.65 g )，然后缓慢加入去离子水并搅拌至FeCl3┐6H2O和CaCl2完全溶解。液体B：将NaOH ( 8.00 g )和Na2CO3 ( 5.30 g )加入100 mL烧杯中，缓慢加入去离子水，搅拌至NaOH和Na2CO3完全溶解。然后，将液体A和液体B缓慢加入到装有CSB的500 mL烧杯中，在电动搅拌器上用橡皮条滴管滴加。搅拌过程中，用p H计( PB-10 ,萨特里厄斯,德国)测定溶液的p H值，使p H值维持在11.0。然后将固液混合物在烘箱中80℃下陈化18 h，真空抽滤得到固体材料。得到的固体材料在80℃烘箱中干燥，最终得到的产物为Ca Fe-LDH @ CSB。 |  |  | 是 | 600℃碳化的玉米秸秆生物炭 |  |  |  |  | Ca2+ | Fe3+ |  |  |  |  | 123.26 | 0.01176 | 3.87 | [5 empty] | 层状的CaFe-LDH均匀覆盖在CSB表面 | 21.1、26.8和50.3 10.5、22.1、28.1和60.1 23.2、29.5和36.0 | SiO2 LDH：( 003 )、( 006 )和( 110 ) CaCO3 | 1418 3406 712和873 | -COO振动 -OH振动 Me - O的强振动 |  | 广西 | 柳州市 | 109 52′54″E | 25 06′34″N | 矿区下游 |  |  |  |  | Cd |  | Pb |  | Zn |  | Cu | [11 empty] | 土壤 |  |  | 1200 |  |  | 0.02 | 2 | [5 empty] | 45d |  | 30% | [42 empty] | 3 |  | 38.51 | 0.39 | 25.59 | 0.13 | [9 empty] | 33.54973 | [46 empty] | 959.53 |  | 667.1 | 18.28 | [8 empty] | 30.47638 | 30.47638 |  | 31.54 |  | 17.75 | 1.04 | [8 empty] | 43.72226 | 43.72226 | [16 empty] | 3885.12 |  | 2835.51 | 47 | [8 empty] | 27.01615 | 27.01615 | [30 empty] | BCR连续提取法 |  | 26 |  | 22 |  | 27 |  | 26 |  | 21 |  | 50 |  | 1 |  | 28 |  | 27 | 30 | 5 | 39 | 25 | 39 | 3 | 33
6 | Xin Liang， 2023 Weiwei Qin, 2024 | CaFe-LDH @ CSB(生物炭负载) | 共沉淀法 | 择600℃碳化的玉米秸秆生物炭作为原始生物炭( CSB )，然后将CSB ( 15.00 g )倒入500 mL烧杯中。然后，加入去离子水( 200 mL )并充分搅拌，直到CSB与溶液混合均匀。随后，配置了A液和B液，以便进一步使用。液体A：首先在100 mL烧杯中加入FeCl3┐6H2O ( 13.65 g )和CaCl2 ( 16.65 g )，然后缓慢加入去离子水并搅拌至FeCl3┐6H2O和CaCl2完全溶解。液体B：将NaOH ( 8.00 g )和Na2CO3 ( 5.30 g )加入100 mL烧杯中，缓慢加入去离子水，搅拌至NaOH和Na2CO3完全溶解。然后，将液体A和液体B缓慢加入到装有CSB的500 mL烧杯中，在电动搅拌器上用橡皮条滴管滴加。搅拌过程中，用p H计( PB-10 ,萨特里厄斯,德国)测定溶液的p H值，使p H值维持在11.0。然后将固液混合物在烘箱中80℃下陈化18 h，真空抽滤得到固体材料。得到的固体材料在80℃烘箱中干燥，最终得到的产物为Ca Fe-LDH @ CSB。 |  |  | 是 | 600℃碳化的玉米秸秆生物炭 |  |  |  |  | Ca2+ | Fe3+ |  |  |  |  | 123.26 | 0.01176 | 3.87 | [5 empty] | 层状的CaFe-LDH均匀覆盖在CSB表面 | 21.1、26.8和50.3 10.5、22.1、28.1和60.1 23.2、29.5和36.0 | SiO2 LDH：( 003 )、( 006 )和( 110 ) CaCO3 | 1418 3406 712和873 | -COO振动 -OH振动 Me - O的强振动 |  | 广西 | 柳州市 | 109 51′87″E | 25 07′52″N | 矿区上游 |  |  |  |  | Cd |  | Pb |  | Zn |  | Cu | [7 empty] | BCR连续提取法 |  |  |  | 土壤 | [6 empty] | 0 | [5 empty] | 45d |  | 70 | [42 empty] | 3 | [150 empty] | BCR连续提取法 | [25 empty] | 11.8799 | 7.70235 | 4.699739 | 5.091384 | 548.3029 | 36.55352 | 164.4909 | 255.8747 | 689.295 | 172.3238 | 266.3185 | 908.6162 | 6.475196 | 0.4177546 | 7.937337 | 12.74151
6 | Xin Liang， 2023 Weiwei Qin, 2024 | CaFe-LDH @ CSB(生物炭负载) | 共沉淀法 | 择600℃碳化的玉米秸秆生物炭作为原始生物炭( CSB )，然后将CSB ( 15.00 g )倒入500 mL烧杯中。然后，加入去离子水( 200 mL )并充分搅拌，直到CSB与溶液混合均匀。随后，配置了A液和B液，以便进一步使用。液体A：首先在100 mL烧杯中加入FeCl3┐6H2O ( 13.65 g )和CaCl2 ( 16.65 g )，然后缓慢加入去离子水并搅拌至FeCl3┐6H2O和CaCl2完全溶解。液体B：将NaOH ( 8.00 g )和Na2CO3 ( 5.30 g )加入100 mL烧杯中，缓慢加入去离子水，搅拌至NaOH和Na2CO3完全溶解。然后，将液体A和液体B缓慢加入到装有CSB的500 mL烧杯中，在电动搅拌器上用橡皮条滴管滴加。搅拌过程中，用p H计( PB-10 ,萨特里厄斯,德国)测定溶液的p H值，使p H值维持在11.0。然后将固液混合物在烘箱中80℃下陈化18 h，真空抽滤得到固体材料。得到的固体材料在80℃烘箱中干燥，最终得到的产物为Ca Fe-LDH @ CSB。 |  |  | 是 | 600℃碳化的玉米秸秆生物炭 |  |  |  |  | Ca2+ | Fe3+ |  |  |  |  | 123.26 | 0.01176 | 3.87 | [5 empty] | 层状的CaFe-LDH均匀覆盖在CSB表面 | 21.1、26.8和50.3 10.5、22.1、28.1和60.1 23.2、29.5和36.0 | SiO2 LDH：( 003 )、( 006 )和( 110 ) CaCO3 | 1418 3406 712和873 | -COO振动 -OH振动 Me - O的强振动 |  | 广西 | 柳州市 | 109 51′87″E | 25 07′52″N | 矿区上游 |  |  |  |  | Cd |  | Pb |  | Zn |  | Cu | [7 empty] | BCR连续提取法 |  |  |  | 土壤 | [6 empty] | 0.5 | [50 empty] | 3 | [150 empty] | BCR连续提取法 | [25 empty] | 10.31332 | 6.005222 | 5.35248 | 9.007833 | 438.6423 | 36.55352 | 237.5979 | 265.0131 | 579.6345 | 219.3211 | 328.9817 | 892.9504 | 5.848564 | 0.8355091 | 10.02611 | 11.69713
6 | Xin Liang， 2023 Weiwei Qin, 2024 | CaFe-LDH @ CSB(生物炭负载) | 共沉淀法 | 择600℃碳化的玉米秸秆生物炭作为原始生物炭( CSB )，然后将CSB ( 15.00 g )倒入500 mL烧杯中。然后，加入去离子水( 200 mL )并充分搅拌，直到CSB与溶液混合均匀。随后，配置了A液和B液，以便进一步使用。液体A：首先在100 mL烧杯中加入FeCl3┐6H2O ( 13.65 g )和CaCl2 ( 16.65 g )，然后缓慢加入去离子水并搅拌至FeCl3┐6H2O和CaCl2完全溶解。液体B：将NaOH ( 8.00 g )和Na2CO3 ( 5.30 g )加入100 mL烧杯中，缓慢加入去离子水，搅拌至NaOH和Na2CO3完全溶解。然后，将液体A和液体B缓慢加入到装有CSB的500 mL烧杯中，在电动搅拌器上用橡皮条滴管滴加。搅拌过程中，用p H计( PB-10 ,萨特里厄斯,德国)测定溶液的p H值，使p H值维持在11.0。然后将固液混合物在烘箱中80℃下陈化18 h，真空抽滤得到固体材料。得到的固体材料在80℃烘箱中干燥，最终得到的产物为Ca Fe-LDH @ CSB。 |  |  | 是 | 600℃碳化的玉米秸秆生物炭 |  |  |  |  | Ca2+ | Fe3+ |  |  |  |  | 123.26 | 0.01176 | 3.87 | [5 empty] | 层状的CaFe-LDH均匀覆盖在CSB表面 | 21.1、26.8和50.3 10.5、22.1、28.1和60.1 23.2、29.5和36.0 | SiO2 LDH：( 003 )、( 006 )和( 110 ) CaCO3 | 1418 3406 712和873 | -COO振动 -OH振动 Me - O的强振动 |  | 广西 | 柳州市 | 109 51′87″E | 25 07′52″N | 矿区上游 |  |  |  |  | Cd |  | Pb |  | Zn |  | Cu | [7 empty] | BCR连续提取法 |  |  |  | 土壤 | [6 empty] | 1 | [50 empty] | 3 | [150 empty] | BCR连续提取法 | [25 empty] | 8.48564 | 5.744125 | 4.830287 | 9.399478 | 338.1201 | 36.55352 | 182.7676 | 438.6423 | 579.6345 | 62.66319 | 266.3185 | 1127.937 | 5.221932 | 0.6266319 | 8.146214 | 13.57702
6 | Xin Liang， 2023 Weiwei Qin, 2024 | CaFe-LDH @ CSB(生物炭负载) | 共沉淀法 | 择600℃碳化的玉米秸秆生物炭作为原始生物炭( CSB )，然后将CSB ( 15.00 g )倒入500 mL烧杯中。然后，加入去离子水( 200 mL )并充分搅拌，直到CSB与溶液混合均匀。随后，配置了A液和B液，以便进一步使用。液体A：首先在100 mL烧杯中加入FeCl3┐6H2O ( 13.65 g )和CaCl2 ( 16.65 g )，然后缓慢加入去离子水并搅拌至FeCl3┐6H2O和CaCl2完全溶解。液体B：将NaOH ( 8.00 g )和Na2CO3 ( 5.30 g )加入100 mL烧杯中，缓慢加入去离子水，搅拌至NaOH和Na2CO3完全溶解。然后，将液体A和液体B缓慢加入到装有CSB的500 mL烧杯中，在电动搅拌器上用橡皮条滴管滴加。搅拌过程中，用p H计( PB-10 ,萨特里厄斯,德国)测定溶液的p H值，使p H值维持在11.0。然后将固液混合物在烘箱中80℃下陈化18 h，真空抽滤得到固体材料。得到的固体材料在80℃烘箱中干燥，最终得到的产物为Ca Fe-LDH @ CSB。 |  |  | 是 | 600℃碳化的玉米秸秆生物炭 |  |  |  |  | Ca2+ | Fe3+ |  |  |  |  | 123.26 | 0.01176 | 3.87 | [5 empty] | 层状的CaFe-LDH均匀覆盖在CSB表面 | 21.1、26.8和50.3 10.5、22.1、28.1和60.1 23.2、29.5和36.0 | SiO2 LDH：( 003 )、( 006 )和( 110 ) CaCO3 | 1418 3406 712和873 | -COO振动 -OH振动 Me - O的强振动 |  | 广西 | 柳州市 | 109 51′87″E | 25 07′52″N | 矿区上游 |  |  |  |  | Cd |  | Pb |  | Zn |  | Cu | [7 empty] | BCR连续提取法 |  |  |  | 土壤 | [6 empty] | 2 | [50 empty] | 3 | [150 empty] | BCR连续提取法 | [25 empty] | 7.963446 | 7.441253 | 6.266319 | 6.005222 | 328.9817 | 54.83029 | 283.2898 | 365.5352 | 548.3029 | 172.3238 | 375.9791 | 1065.274 | 5.221932 | 0.8355091 | 12.74151 | 8.563969
6 | Xin Liang， 2023 Weiwei Qin, 2024 | CaFe-LDH @ CSB(生物炭负载) | 共沉淀法 | 择600℃碳化的玉米秸秆生物炭作为原始生物炭( CSB )，然后将CSB ( 15.00 g )倒入500 mL烧杯中。然后，加入去离子水( 200 mL )并充分搅拌，直到CSB与溶液混合均匀。随后，配置了A液和B液，以便进一步使用。液体A：首先在100 mL烧杯中加入FeCl3┐6H2O ( 13.65 g )和CaCl2 ( 16.65 g )，然后缓慢加入去离子水并搅拌至FeCl3┐6H2O和CaCl2完全溶解。液体B：将NaOH ( 8.00 g )和Na2CO3 ( 5.30 g )加入100 mL烧杯中，缓慢加入去离子水，搅拌至NaOH和Na2CO3完全溶解。然后，将液体A和液体B缓慢加入到装有CSB的500 mL烧杯中，在电动搅拌器上用橡皮条滴管滴加。搅拌过程中，用p H计( PB-10 ,萨特里厄斯,德国)测定溶液的p H值，使p H值维持在11.0。然后将固液混合物在烘箱中80℃下陈化18 h，真空抽滤得到固体材料。得到的固体材料在80℃烘箱中干燥，最终得到的产物为Ca Fe-LDH @ CSB。 |  |  | 是 | 600℃碳化的玉米秸秆生物炭 |  |  |  |  | Ca2+ | Fe3+ |  |  |  |  | 123.26 | 0.01176 | 3.87 | [5 empty] | 层状的CaFe-LDH均匀覆盖在CSB表面 | 21.1、26.8和50.3 10.5、22.1、28.1和60.1 23.2、29.5和36.0 | SiO2 LDH：( 003 )、( 006 )和( 110 ) CaCO3 | 1418 3406 712和873 | -COO振动 -OH振动 Me - O的强振动 |  | 广西 | 柳州市 | 109 52′54″E | 25 06′34″N | 矿区下游 |  |  |  |  | Cd |  | Pb |  | Zn |  | Cu | [7 empty] | BCR连续提取法 |  |  |  | 土壤 | [6 empty] | 0 | [50 empty] | 3 | [150 empty] | BCR连续提取法 | [25 empty] | 38.51175 | 16.97128 | 16.84073 | 11.6188 | 959.53 | 374.6736 | 402.0888 | 2412.533 | 3900.783 | 4151.436 | 313.3159 | 1848.564 | 31.74935 | 7.72846 | 33.21149 | 44.28198
6 | Xin Liang， 2023 Weiwei Qin, 2024 | CaFe-LDH @ CSB(生物炭负载) | 共沉淀法 | 择600℃碳化的玉米秸秆生物炭作为原始生物炭( CSB )，然后将CSB ( 15.00 g )倒入500 mL烧杯中。然后，加入去离子水( 200 mL )并充分搅拌，直到CSB与溶液混合均匀。随后，配置了A液和B液，以便进一步使用。液体A：首先在100 mL烧杯中加入FeCl3┐6H2O ( 13.65 g )和CaCl2 ( 16.65 g )，然后缓慢加入去离子水并搅拌至FeCl3┐6H2O和CaCl2完全溶解。液体B：将NaOH ( 8.00 g )和Na2CO3 ( 5.30 g )加入100 mL烧杯中，缓慢加入去离子水，搅拌至NaOH和Na2CO3完全溶解。然后，将液体A和液体B缓慢加入到装有CSB的500 mL烧杯中，在电动搅拌器上用橡皮条滴管滴加。搅拌过程中，用p H计( PB-10 ,萨特里厄斯,德国)测定溶液的p H值，使p H值维持在11.0。然后将固液混合物在烘箱中80℃下陈化18 h，真空抽滤得到固体材料。得到的固体材料在80℃烘箱中干燥，最终得到的产物为Ca Fe-LDH @ CSB。 |  |  | 是 | 600℃碳化的玉米秸秆生物炭 |  |  |  |  | Ca2+ | Fe3+ |  |  |  |  | 123.26 | 0.01176 | 3.87 | [5 empty] | 层状的CaFe-LDH均匀覆盖在CSB表面 | 21.1、26.8和50.3 10.5、22.1、28.1和60.1 23.2、29.5和36.0 | SiO2 LDH：( 003 )、( 006 )和( 110 ) CaCO3 | 1418 3406 712和873 | -COO振动 -OH振动 Me - O的强振动 |  | 广西 | 柳州市 | 109 52′54″E | 25 06′34″N | 矿区下游 |  |  |  |  | Cd |  | Pb |  | Zn |  | Cu | [7 empty] | BCR连续提取法 |  |  |  | 土壤 | [6 empty] | 0.5 | [50 empty] | 3 | [150 empty] | BCR连续提取法 | [25 empty] | 28.85117 | 18.79896 | 18.14621 | 20.36554 | 767.624 | 411.2272 | 365.5352 | 2796.345 | 3211.488 | 3744.125 | 313.3159 | 3054.83 | 25.48303 | 5.013055 | 30.07833 | 60.36554
6 | Xin Liang， 2023 Weiwei Qin, 2024 | CaFe-LDH @ CSB(生物炭负载) | 共沉淀法 | 择600℃碳化的玉米秸秆生物炭作为原始生物炭( CSB )，然后将CSB ( 15.00 g )倒入500 mL烧杯中。然后，加入去离子水( 200 mL )并充分搅拌，直到CSB与溶液混合均匀。随后，配置了A液和B液，以便进一步使用。液体A：首先在100 mL烧杯中加入FeCl3┐6H2O ( 13.65 g )和CaCl2 ( 16.65 g )，然后缓慢加入去离子水并搅拌至FeCl3┐6H2O和CaCl2完全溶解。液体B：将NaOH ( 8.00 g )和Na2CO3 ( 5.30 g )加入100 mL烧杯中，缓慢加入去离子水，搅拌至NaOH和Na2CO3完全溶解。然后，将液体A和液体B缓慢加入到装有CSB的500 mL烧杯中，在电动搅拌器上用橡皮条滴管滴加。搅拌过程中，用p H计( PB-10 ,萨特里厄斯,德国)测定溶液的p H值，使p H值维持在11.0。然后将固液混合物在烘箱中80℃下陈化18 h，真空抽滤得到固体材料。得到的固体材料在80℃烘箱中干燥，最终得到的产物为Ca Fe-LDH @ CSB。 |  |  | 是 | 600℃碳化的玉米秸秆生物炭 |  |  |  |  | Ca2+ | Fe3+ |  |  |  |  | 123.26 | 0.01176 | 3.87 | [5 empty] | 层状的CaFe-LDH均匀覆盖在CSB表面 | 21.1、26.8和50.3 10.5、22.1、28.1和60.1 23.2、29.5和36.0 | SiO2 LDH：( 003 )、( 006 )和( 110 ) CaCO3 | 1418 3406 712和873 | -COO振动 -OH振动 Me - O的强振动 |  | 广西 | 柳州市 | 109 52′54″E | 25 06′34″N | 矿区下游 |  |  |  |  | Cd |  | Pb |  | Zn |  | Cu | [7 empty] | BCR连续提取法 |  |  |  | 土壤 | [6 empty] | 1 | [50 empty] | 3 | [150 empty] | BCR连续提取法 | [25 empty] | 33.42037 | 17.36292 | 17.62402 | 16.05744 | 621.4099 | 383.812 | 283.2898 | 2723.238 | 2302.872 | 4135.77 | 250.6527 | 3869.452 | 20.88773 | 7.72846 | 27.98956 | 62.66319
6 | Xin Liang， 2023 Weiwei Qin, 2024 | CaFe-LDH @ CSB(生物炭负载) | 共沉淀法 | 择600℃碳化的玉米秸秆生物炭作为原始生物炭( CSB )，然后将CSB ( 15.00 g )倒入500 mL烧杯中。然后，加入去离子水( 200 mL )并充分搅拌，直到CSB与溶液混合均匀。随后，配置了A液和B液，以便进一步使用。液体A：首先在100 mL烧杯中加入FeCl3┐6H2O ( 13.65 g )和CaCl2 ( 16.65 g )，然后缓慢加入去离子水并搅拌至FeCl3┐6H2O和CaCl2完全溶解。液体B：将NaOH ( 8.00 g )和Na2CO3 ( 5.30 g )加入100 mL烧杯中，缓慢加入去离子水，搅拌至NaOH和Na2CO3完全溶解。然后，将液体A和液体B缓慢加入到装有CSB的500 mL烧杯中，在电动搅拌器上用橡皮条滴管滴加。搅拌过程中，用p H计( PB-10 ,萨特里厄斯,德国)测定溶液的p H值，使p H值维持在11.0。然后将固液混合物在烘箱中80℃下陈化18 h，真空抽滤得到固体材料。得到的固体材料在80℃烘箱中干燥，最终得到的产物为Ca Fe-LDH @ CSB。 |  |  | 是 | 600℃碳化的玉米秸秆生物炭 |  |  |  |  | Ca2+ | Fe3+ |  |  |  |  | 123.26 | 0.01176 | 3.87 | [5 empty] | 层状的CaFe-LDH均匀覆盖在CSB表面 | 21.1、26.8和50.3 10.5、22.1、28.1和60.1 23.2、29.5和36.0 | SiO2 LDH：( 003 )、( 006 )和( 110 ) CaCO3 | 1418 3406 712和873 | -COO振动 -OH振动 Me - O的强振动 |  | 广西 | 柳州市 | 109 52′54″E | 25 06′34″N | 矿区下游 |  |  |  |  | Cd |  | Pb |  | Zn |  | Cu | [7 empty] | BCR连续提取法 |  |  |  | 土壤 | [6 empty] | 2 | [50 empty] | 3 | [150 empty] | BCR连续提取法 | [25 empty] | 25.45692 | 16.84073 | 17.88512 | 25.58747 | 667.1018 | 356.3969 | 402.0888 | 2622.715 | 2835.509 | 3665.796 | 328.9817 | 4151.436 | 17.54569 | 7.310705 | 31.33159 | 57.44125
6 | Xin Liang， 2023 Weiwei Qin, 2024 | CaFe-LDH @ CSB(生物炭负载) | 共沉淀法 | 择600℃碳化的玉米秸秆生物炭作为原始生物炭( CSB )，然后将CSB ( 15.00 g )倒入500 mL烧杯中。然后，加入去离子水( 200 mL )并充分搅拌，直到CSB与溶液混合均匀。随后，配置了A液和B液，以便进一步使用。液体A：首先在100 mL烧杯中加入FeCl3┐6H2O ( 13.65 g )和CaCl2 ( 16.65 g )，然后缓慢加入去离子水并搅拌至FeCl3┐6H2O和CaCl2完全溶解。液体B：将NaOH ( 8.00 g )和Na2CO3 ( 5.30 g )加入100 mL烧杯中，缓慢加入去离子水，搅拌至NaOH和Na2CO3完全溶解。然后，将液体A和液体B缓慢加入到装有CSB的500 mL烧杯中，在电动搅拌器上用橡皮条滴管滴加。搅拌过程中，用p H计( PB-10 ,萨特里厄斯,德国)测定溶液的p H值，使p H值维持在11.0。然后将固液混合物在烘箱中80℃下陈化18 h，真空抽滤得到固体材料。得到的固体材料在80℃烘箱中干燥，最终得到的产物为Ca Fe-LDH @ CSB。 |  |  | 是 | 600℃碳化的玉米秸秆生物炭 |  |  |  |  | Ca2+ | Fe3+ |  |  |  |  | 123.26 | 0.01176 | 3.87 | [5 empty] | 层状的CaFe-LDH均匀覆盖在CSB表面 | 21.1、26.8和50.3 10.5、22.1、28.1和60.1 23.2、29.5和36.0 | SiO2 LDH：( 003 )、( 006 )和( 110 ) CaCO3 | 1418 3406 712和873 | -COO振动 -OH振动 Me - O的强振动 | [28 empty] | 土壤 | [57 empty] | 3
6 | Xin Liang， 2023 Weiwei Qin, 2024 | CaFe-LDH @ CSB(生物炭负载) | 共沉淀法 | 择600℃碳化的玉米秸秆生物炭作为原始生物炭( CSB )，然后将CSB ( 15.00 g )倒入500 mL烧杯中。然后，加入去离子水( 200 mL )并充分搅拌，直到CSB与溶液混合均匀。随后，配置了A液和B液，以便进一步使用。液体A：首先在100 mL烧杯中加入FeCl3┐6H2O ( 13.65 g )和CaCl2 ( 16.65 g )，然后缓慢加入去离子水并搅拌至FeCl3┐6H2O和CaCl2完全溶解。液体B：将NaOH ( 8.00 g )和Na2CO3 ( 5.30 g )加入100 mL烧杯中，缓慢加入去离子水，搅拌至NaOH和Na2CO3完全溶解。然后，将液体A和液体B缓慢加入到装有CSB的500 mL烧杯中，在电动搅拌器上用橡皮条滴管滴加。搅拌过程中，用p H计( PB-10 ,萨特里厄斯,德国)测定溶液的p H值，使p H值维持在11.0。然后将固液混合物在烘箱中80℃下陈化18 h，真空抽滤得到固体材料。得到的固体材料在80℃烘箱中干燥，最终得到的产物为Ca Fe-LDH @ CSB。 |  |  | 是 | 600℃碳化的玉米秸秆生物炭 |  |  |  |  | Ca2+ | Fe3+ |  |  |  |  | 123.26 | 0.01176 | 3.87 | [5 empty] | 层状的CaFe-LDH均匀覆盖在CSB表面 | 21.1、26.8和50.3 10.5、22.1、28.1和60.1 23.2、29.5和36.0 | SiO2 LDH：( 003 )、( 006 )和( 110 ) CaCO3 | 1418 3406 712和873 | -COO振动 -OH振动 Me - O的强振动 | [28 empty] | 土壤 | [57 empty] | 3
6 | Xin Liang， 2023 Weiwei Qin, 2024 | CaFe-LDH @ CSB(生物炭负载) | 共沉淀法 | 择600℃碳化的玉米秸秆生物炭作为原始生物炭( CSB )，然后将CSB ( 15.00 g )倒入500 mL烧杯中。然后，加入去离子水( 200 mL )并充分搅拌，直到CSB与溶液混合均匀。随后，配置了A液和B液，以便进一步使用。液体A：首先在100 mL烧杯中加入FeCl3┐6H2O ( 13.65 g )和CaCl2 ( 16.65 g )，然后缓慢加入去离子水并搅拌至FeCl3┐6H2O和CaCl2完全溶解。液体B：将NaOH ( 8.00 g )和Na2CO3 ( 5.30 g )加入100 mL烧杯中，缓慢加入去离子水，搅拌至NaOH和Na2CO3完全溶解。然后，将液体A和液体B缓慢加入到装有CSB的500 mL烧杯中，在电动搅拌器上用橡皮条滴管滴加。搅拌过程中，用p H计( PB-10 ,萨特里厄斯,德国)测定溶液的p H值，使p H值维持在11.0。然后将固液混合物在烘箱中80℃下陈化18 h，真空抽滤得到固体材料。得到的固体材料在80℃烘箱中干燥，最终得到的产物为Ca Fe-LDH @ CSB。 |  |  | 是 | 600℃碳化的玉米秸秆生物炭 |  |  |  |  | Ca2+ | Fe3+ |  |  |  |  | 123.26 | 0.01176 | 3.87 | [5 empty] | 层状的CaFe-LDH均匀覆盖在CSB表面 | 21.1、26.8和50.3 10.5、22.1、28.1和60.1 23.2、29.5和36.0 | SiO2 LDH：( 003 )、( 006 )和( 110 ) CaCO3 | 1418 3406 712和873 | -COO振动 -OH振动 Me - O的强振动 | [28 empty] | 土壤 | [57 empty] | 3
6 | Xin Liang， 2023 Weiwei Qin, 2024 | CaFe-LDH @ CSB(生物炭负载) | 共沉淀法 | 择600℃碳化的玉米秸秆生物炭作为原始生物炭( CSB )，然后将CSB ( 15.00 g )倒入500 mL烧杯中。然后，加入去离子水( 200 mL )并充分搅拌，直到CSB与溶液混合均匀。随后，配置了A液和B液，以便进一步使用。液体A：首先在100 mL烧杯中加入FeCl3┐6H2O ( 13.65 g )和CaCl2 ( 16.65 g )，然后缓慢加入去离子水并搅拌至FeCl3┐6H2O和CaCl2完全溶解。液体B：将NaOH ( 8.00 g )和Na2CO3 ( 5.30 g )加入100 mL烧杯中，缓慢加入去离子水，搅拌至NaOH和Na2CO3完全溶解。然后，将液体A和液体B缓慢加入到装有CSB的500 mL烧杯中，在电动搅拌器上用橡皮条滴管滴加。搅拌过程中，用p H计( PB-10 ,萨特里厄斯,德国)测定溶液的p H值，使p H值维持在11.0。然后将固液混合物在烘箱中80℃下陈化18 h，真空抽滤得到固体材料。得到的固体材料在80℃烘箱中干燥，最终得到的产物为Ca Fe-LDH @ CSB。 |  |  | 是 | 600℃碳化的玉米秸秆生物炭 |  |  |  |  | Ca2+ | Fe3+ |  |  |  |  | 123.26 | 0.01176 | 3.87 | [5 empty] | 层状的CaFe-LDH均匀覆盖在CSB表面 | 21.1、26.8和50.3 10.5、22.1、28.1和60.1 23.2、29.5和36.0 | SiO2 LDH：( 003 )、( 006 )和( 110 ) CaCO3 | 1418 3406 712和873 | -COO振动 -OH振动 Me - O的强振动 | [28 empty] | 土壤 | [57 empty] | 3
7 | Yuanzheng Wang，2024 | CaAl-LDH/BC（生物炭负载） | 超声辅助的共沉淀法 |  |  |  | 是 | 500℃碳化的玉米芯生物炭 |  |  |  |  | Ca2+ | Al3+ |  | NO3- | [11 empty] | 26.54 11.78，23.60，29.38 | SiO2 LDH：(003),(006),009) | 875.01 525.36 3422.59 | Ca-O Al-O 羟基特征峰（较小） |  | 广东省 | 韶关市 |  |  | 农田0~20cm表层土 |  |  |  |  | Cu (Ⅱ) |  | Pb | [15 empty] | 土壤 |  |  | 60 |  |  | 0 | 0 | [5 empty] | 80d | [5 empty] | Cu (Ⅱ) |  |  | Pb | [17 empty] | 4.47 | [17 empty] | 3 | [61 empty] | 175.3 |  | 175.3 | 5.97 | [6 empty] | 0 |  |  | 0 |  | 67.7 |  | 67.7 | 2.22 | [8 empty] | 0 | 0
7 | Yuanzheng Wang，2024 | CaAl-LDH/BC（生物炭负载） | 超声辅助的共沉淀法 |  |  |  | 是 | 500℃碳化的玉米芯生物炭 |  |  |  |  | Ca2+ | Al3+ |  | NO3- | [16 empty] | 广东省 | 韶关市 |  |  | 农田0~20cm表层土 |  |  |  |  | Cu (Ⅱ) |  | Pb | [15 empty] | 土壤 |  |  | 60 |  |  | 0.005 | 0.5 | [5 empty] | 80d | [5 empty] | Cu (Ⅱ) |  |  | Pb | [17 empty] | 5.3 | [17 empty] | 3 | [61 empty] | 175.3 |  | 133.9 | 2.98 | [6 empty] | 23.62 |  |  | 23.62 |  | 67.7 |  | 45.5 | 1.63 | [7 empty] | 32.79 | 32.79173 | 32.79173
7 | Yuanzheng Wang，2024 | CaAl-LDH/BC（生物炭负载） | 超声辅助的共沉淀法 |  |  |  | 是 | 500℃碳化的玉米芯生物炭 |  |  |  |  | Ca2+ | Al3+ |  | NO3- | [16 empty] | 广东省 | 韶关市 |  |  | 农田0~20cm表层土 |  |  |  |  | Cu (Ⅱ) |  | Pb | [15 empty] | 土壤 |  |  | 60 |  |  | 0.01 | 1 | [5 empty] | 80d | [5 empty] | Cu (Ⅱ) |  |  | Pb | [17 empty] | 6.75 | [17 empty] | 3 | [61 empty] | 175.3 |  | 126.2 | 1.9 | [6 empty] | 28.01 |  |  | 28.01 |  | 67.7 |  | 40.6 | 0.58 | [7 empty] | 40.3 | 40.02954 | 40.02954
7 | Yuanzheng Wang，2024 | CaAl-LDH/BC（生物炭负载） | 超声辅助的共沉淀法 |  |  |  | 是 | 500℃碳化的玉米芯生物炭 |  |  |  |  | Ca2+ | Al3+ |  | NO3- | [16 empty] | 广东省 | 韶关市 |  |  | 农田0~20cm表层土 |  |  |  |  | Cu (Ⅱ) |  | Pb | [15 empty] | 土壤 |  |  | 60 |  |  | 0.02 | 2 | [5 empty] | 80d | [5 empty] | Cu (Ⅱ) |  |  | Pb | [17 empty] | 6.33 | [17 empty] | 3 | [61 empty] | 175.3 |  | 108.8 | 2.17 | [6 empty] | 37.95 |  |  | 37.95 |  | 67.7 |  | 35.3 | 0.93 | [7 empty] | 47.85 | 47.8582 | 47.8582
7 | Yuanzheng Wang，2024 | CaAl-LDH/BC（生物炭负载） | 超声辅助的共沉淀法 |  |  |  | 是 | 500℃碳化的玉米芯生物炭 |  |  |  |  | Ca2+ | Al3+ |  | NO3- | [16 empty] | 广东省 | 韶关市 |  |  | 农田0~20cm表层土 |  |  |  |  | Cu (Ⅱ) |  | Pb | [15 empty] | 土壤 | [6 empty] | 0 | [5 empty] | 30d |  | 60 | [42 empty] | 3
7 | Yuanzheng Wang，2024 | CaAl-LDH/BC（生物炭负载） | 超声辅助的共沉淀法 |  |  |  | 是 | 500℃碳化的玉米芯生物炭 |  |  |  |  | Ca2+ | Al3+ |  | NO3- | [16 empty] | 广东省 | 韶关市 |  |  | 农田0~20cm表层土 |  |  |  |  | Cu (Ⅱ) |  | Pb | [15 empty] | 土壤 | [6 empty] | 0.5 | [5 empty] | 30d |  | 60 | [42 empty] | 3
7 | Yuanzheng Wang，2024 | CaAl-LDH/BC（生物炭负载） | 超声辅助的共沉淀法 |  |  |  | 是 | 500℃碳化的玉米芯生物炭 |  |  |  |  | Ca2+ | Al3+ |  | NO3- | [16 empty] | 广东省 | 韶关市 |  |  | 农田0~20cm表层土 |  |  |  |  | Cu (Ⅱ) |  | Pb | [15 empty] | 土壤 | [6 empty] | 1 | [5 empty] | 30d |  | 60 | [42 empty] | 3
7 | Yuanzheng Wang，2024 | CaAl-LDH/BC（生物炭负载） | 超声辅助的共沉淀法 |  |  |  | 是 | 500℃碳化的玉米芯生物炭 |  |  |  |  | Ca2+ | Al3+ |  | NO3- | [16 empty] | 广东省 | 韶关市 |  |  | 农田0~20cm表层土 |  |  |  |  | Cu (Ⅱ) |  | Pb | [15 empty] | 土壤 | [6 empty] | 2 | [5 empty] | 30d |  | 60 | [42 empty] | 3
8 | 何雅馨, 2023 何雅馨, 2024 | FeMnNi-LDH | 老化辅助的共沉淀法 | [24 empty] | 11.31°、22.62°、34.40°、 39.22°、45.72°、60.12°和61.32° | 003)、(006)、(012)、 (015)、(018)、(110)和(113) | [30 empty] | 溶液 |  |  |  |  | 1 |  |  |  |  | 5.5±0.1 |  | 180 | 0~1440 | 25 | [26 empty] | 伪二级动力学模型 | 化学吸附 | [15 empty] | 3
8 | 何雅馨, 2023 何雅馨, 2024 | FeMnNi-LDH | 老化辅助的共沉淀法 | [56 empty] | 溶液 |  |  |  |  | 1 |  |  |  |  | 5.5±0.1 |  | 180 | 0~1440 | 25 |  |  |  |  | Cd | 50 | [20 empty] | 伪二级动力学模型 | 化学吸附 | [15 empty] | 3 | 50
8 | 何雅馨, 2023 何雅馨, 2024 | FeMnNi-LDH | 老化辅助的共沉淀法 | [56 empty] | 溶液 |  |  |  |  | 1 |  |  |  |  | 5.5±0.1 |  | 180 | 0~1440 | 25 |  |  |  |  | As(Ⅲ) | 50 |  | Cd | 50 | [17 empty] | 伪二级动力学模型 | 化学吸附 | [15 empty] | 3 | 50
8 | 何雅馨, 2023 何雅馨, 2024 | FeMnNi-LDH | 老化辅助的共沉淀法 | [56 empty] | 溶液 |  |  |  |  | 1 |  |  |  |  | 5.5±0.1 |  | 180 | 1440 | 25 |  |  |  |  | As(Ⅲ) | 0~2000 | [24 empty] | Langmuir isotherm | 单分子层吸附 | 219.6 | 270.88 | [9 empty] | 3 | [37 empty] | 219.6
8 | 何雅馨, 2023 何雅馨, 2024 | FeMnNi-LDH | 老化辅助的共沉淀法 | [56 empty] | 溶液 |  |  |  |  | 1 |  |  |  |  | 5.5±0.1 |  | 180 | 1440 | 25 |  |  |  |  | Cd | 0~2000 | [24 empty] | Langmuir isotherm | 单分子层吸附 | 25.9 | 27.34 | [9 empty] | 3 | [7 empty] | 25.9
8 | 何雅馨, 2023 何雅馨, 2024 | FeMnNi-LDH | 老化辅助的共沉淀法 | [56 empty] | 溶液 |  |  |  |  | 1 |  |  |  |  | 5.5±0.1 |  | 180 | 1440 | 25 |  |  |  |  | As(Ⅲ) | 0~2000 |  | Cd | 0~2000 | [21 empty] | Langmuir isotherm | 单分子层吸附 | 218.9 | 259.61 | 25.55 | 25.86 | [7 empty] | 3 | [7 empty] | 25.55 | [29 empty] | 218.9
8 | 何雅馨, 2023 何雅馨, 2024 | 0.1 gFA@FeMnNi-LDH（富里酸改性) | 老化辅助的共沉淀法 | ①用玻璃导管向装有去离子水的容量瓶中持续通入氮气30 min,得到无氧水. ②准确称取6.758 g FeCl3·6H 2O(0.025 mol)、 3.146 g MnCl2(0.025 mol)和11.885 g NiCl 2·6H 2O (0.05mol),n(Fe)∶n(Mn)∶n(Ni)=1∶1∶2(量比),溶于50 mL无氧水中,搅拌均匀,配制相同5组此混合金属离子溶液(A1、A2、A3、A4和A5).称取0.4 g NaOH配制100 mL 0.1 mol·L- 1 的NaOH溶液,加入不同质量(0.01、0.05、0.1、0.5和1 g)的 FA粉末,制得富里酸钠溶液(B1、B2、B3、B4和 B5).③向500 mL的三颈烧瓶分别加入已配制的 100 mL不同质量的富里酸钠溶液(B1、B2、B3、B4 和B5),持续通入氮气10 min.将上述5组混合金属离子溶液(A1、A2、A3、A4和A5)以0.5 mL·min- 1的速度分别滴入装有(B1、B2、B3、B4和B5)富里酸钠溶液的三颈烧瓶内,同时使用2 mol·L- 1NaOH 保持混合溶液pH为10,并用机械搅拌器搅拌.滴加完成后,持续通入氮气,机械搅拌24 h.④搅拌完成后用塑料膜封闭三颈烧瓶瓶口,放入水浴锅,60℃恒温水浴加热12 h.反应后的固体产物用无氧水冲洗至上清液中性,离心,冷冻干燥48 h.干燥后的产物用玛瑙研钵磨碎过100目筛,得到最终FA@ FeMnNi-LDH复合材料(C1、C2、C3、C4和C5),并妥善密封保存于干燥箱中备用.⑥根据以上步骤,制备未加FA改性的原始FeMnNi-LDH材料 |  |  |  |  | 98.60（0.0986g） |  |  |  | Mn2+、Ni2+ | Fe3+ | 3 | [9 empty] | 0.208 |  | 近似六边形的片层构成,片层紧密堆积,团聚现象明显 | 11.31°、22.62°、34.40°、 39.22°、45.72°、60.12°和61.32° | 003)、(006)、(012)、 (015)、(018)、(110)和(113) FA(131)晶面使复合材料衍射峰变宽，结晶度变小 | 3442.80 1631.48 1468.5 1383.5 1050.5 650.37 500.43 | O-H 层间H2O弯曲振动峰 芳香环的C=C骨架振动吸收峰 O—C=O和C—OH伸缩振动峰 C—O伯醇 层状双氢氧化物骨架金属M—O的收缩振动峰 层状双氢氧化物骨架金属M—O的收缩振动峰 | [28 empty] | 溶液 |  |  |  |  | 1 |  |  |  |  | 5.5±0.1 |  | 180 | 0~1440 | 25 |  |  |  |  | As(Ⅲ) | 50 |  | Cd | 50 | [17 empty] | 伪二级动力学模型 | 化学吸附 | [15 empty] | 3 | 50 | [191 empty] | As(Ⅲ) | ①氧化,②离子交换,③配位络合
8 | 何雅馨, 2023 何雅馨, 2024 | 0.1 gFA@FeMnNi-LDH（富里酸改性) | 老化辅助的共沉淀法 | ①用玻璃导管向装有去离子水的容量瓶中持续通入氮气30 min,得到无氧水. ②准确称取6.758 g FeCl3·6H 2O(0.025 mol)、 3.146 g MnCl2(0.025 mol)和11.885 g NiCl 2·6H 2O (0.05mol),n(Fe)∶n(Mn)∶n(Ni)=1∶1∶2(量比),溶于50 mL无氧水中,搅拌均匀,配制相同5组此混合金属离子溶液(A1、A2、A3、A4和A5).称取0.4 g NaOH配制100 mL 0.1 mol·L- 1 的NaOH溶液,加入不同质量(0.01、0.05、0.1、0.5和1 g)的 FA粉末,制得富里酸钠溶液(B1、B2、B3、B4和 B5).③向500 mL的三颈烧瓶分别加入已配制的 100 mL不同质量的富里酸钠溶液(B1、B2、B3、B4 和B5),持续通入氮气10 min.将上述5组混合金属离子溶液(A1、A2、A3、A4和A5)以0.5 mL·min- 1的速度分别滴入装有(B1、B2、B3、B4和B5)富里酸钠溶液的三颈烧瓶内,同时使用2 mol·L- 1NaOH 保持混合溶液pH为10,并用机械搅拌器搅拌.滴加完成后,持续通入氮气,机械搅拌24 h.④搅拌完成后用塑料膜封闭三颈烧瓶瓶口,放入水浴锅,60℃恒温水浴加热12 h.反应后的固体产物用无氧水冲洗至上清液中性,离心,冷冻干燥48 h.干燥后的产物用玛瑙研钵磨碎过100目筛,得到最终FA@ FeMnNi-LDH复合材料(C1、C2、C3、C4和C5),并妥善密封保存于干燥箱中备用.⑥根据以上步骤,制备未加FA改性的原始FeMnNi-LDH材料 |  |  |  |  | 98.60（0.0986g） |  |  |  | Mn2+、Ni2+ | Fe3+ | 3 | [9 empty] | 0.208 |  | 近似六边形的片层构成,片层紧密堆积,团聚现象明显 | 11.31°、22.62°、34.40°、 39.22°、45.72°、60.12°和61.32° | 003)、(006)、(012)、 (015)、(018)、(110)和(113) FA(131)晶面使复合材料衍射峰变宽，结晶度变小 | 3442.80 1631.48 1468.5 1383.5 1050.5 650.37 500.43 | O-H 层间H2O弯曲振动峰 芳香环的C=C骨架振动吸收峰 O—C=O和C—OH伸缩振动峰 C—O伯醇 层状双氢氧化物骨架金属M—O的收缩振动峰 层状双氢氧化物骨架金属M—O的收缩振动峰 | [28 empty] | 溶液 |  |  |  |  | 1 |  |  |  |  | 5.5±0.1 |  | 180 | 0~1440 | 25 |  |  |  |  | Cd | 50 | [20 empty] | 伪二级动力学模型 | 化学吸附 | [15 empty] | 3 | 50 | [191 empty] | Cd(Ⅱ) | ①同晶取代,②静电结合,③配位络合和表面沉淀
8 | 何雅馨, 2023 何雅馨, 2024 | 0.1 gFA@FeMnNi-LDH（富里酸改性) | 老化辅助的共沉淀法 | ①用玻璃导管向装有去离子水的容量瓶中持续通入氮气30 min,得到无氧水. ②准确称取6.758 g FeCl3·6H 2O(0.025 mol)、 3.146 g MnCl2(0.025 mol)和11.885 g NiCl 2·6H 2O (0.05mol),n(Fe)∶n(Mn)∶n(Ni)=1∶1∶2(量比),溶于50 mL无氧水中,搅拌均匀,配制相同5组此混合金属离子溶液(A1、A2、A3、A4和A5).称取0.4 g NaOH配制100 mL 0.1 mol·L- 1 的NaOH溶液,加入不同质量(0.01、0.05、0.1、0.5和1 g)的 FA粉末,制得富里酸钠溶液(B1、B2、B3、B4和 B5).③向500 mL的三颈烧瓶分别加入已配制的 100 mL不同质量的富里酸钠溶液(B1、B2、B3、B4 和B5),持续通入氮气10 min.将上述5组混合金属离子溶液(A1、A2、A3、A4和A5)以0.5 mL·min- 1的速度分别滴入装有(B1、B2、B3、B4和B5)富里酸钠溶液的三颈烧瓶内,同时使用2 mol·L- 1NaOH 保持混合溶液pH为10,并用机械搅拌器搅拌.滴加完成后,持续通入氮气,机械搅拌24 h.④搅拌完成后用塑料膜封闭三颈烧瓶瓶口,放入水浴锅,60℃恒温水浴加热12 h.反应后的固体产物用无氧水冲洗至上清液中性,离心,冷冻干燥48 h.干燥后的产物用玛瑙研钵磨碎过100目筛,得到最终FA@ FeMnNi-LDH复合材料(C1、C2、C3、C4和C5),并妥善密封保存于干燥箱中备用.⑥根据以上步骤,制备未加FA改性的原始FeMnNi-LDH材料 |  |  |  |  | 98.60（0.0986g） |  |  |  | Mn2+、Ni2+ | Fe3+ | 3 | [9 empty] | 0.208 |  | 近似六边形的片层构成,片层紧密堆积,团聚现象明显 | 11.31°、22.62°、34.40°、 39.22°、45.72°、60.12°和61.32° | 003)、(006)、(012)、 (015)、(018)、(110)和(113) FA(131)晶面使复合材料衍射峰变宽，结晶度变小 | 3442.80 1631.48 1468.5 1383.5 1050.5 650.37 500.43 | O-H 层间H2O弯曲振动峰 芳香环的C=C骨架振动吸收峰 O—C=O和C—OH伸缩振动峰 C—O伯醇 层状双氢氧化物骨架金属M—O的收缩振动峰 层状双氢氧化物骨架金属M—O的收缩振动峰 | [28 empty] | 溶液 |  |  |  |  | 1 |  |  |  |  | 5.5±0.1 |  | 180 | 0~1440 | 25 |  |  |  |  | As(Ⅲ) | 50 |  | Cd | 50 | [17 empty] | 伪二级动力学模型 | 化学吸附 | [15 empty] | 3 | 50 | [191 empty] | As(Ⅲ) 、Cd(Ⅱ) | As(Ⅲ)与Cd(Ⅱ)之间存在协同作用.
8 | 何雅馨, 2023 何雅馨, 2024 | 0.1 gFA@FeMnNi-LDH（富里酸改性) | 老化辅助的共沉淀法 | ①用玻璃导管向装有去离子水的容量瓶中持续通入氮气30 min,得到无氧水. ②准确称取6.758 g FeCl3·6H 2O(0.025 mol)、 3.146 g MnCl2(0.025 mol)和11.885 g NiCl 2·6H 2O (0.05mol),n(Fe)∶n(Mn)∶n(Ni)=1∶1∶2(量比),溶于50 mL无氧水中,搅拌均匀,配制相同5组此混合金属离子溶液(A1、A2、A3、A4和A5).称取0.4 g NaOH配制100 mL 0.1 mol·L- 1 的NaOH溶液,加入不同质量(0.01、0.05、0.1、0.5和1 g)的 FA粉末,制得富里酸钠溶液(B1、B2、B3、B4和 B5).③向500 mL的三颈烧瓶分别加入已配制的 100 mL不同质量的富里酸钠溶液(B1、B2、B3、B4 和B5),持续通入氮气10 min.将上述5组混合金属离子溶液(A1、A2、A3、A4和A5)以0.5 mL·min- 1的速度分别滴入装有(B1、B2、B3、B4和B5)富里酸钠溶液的三颈烧瓶内,同时使用2 mol·L- 1NaOH 保持混合溶液pH为10,并用机械搅拌器搅拌.滴加完成后,持续通入氮气,机械搅拌24 h.④搅拌完成后用塑料膜封闭三颈烧瓶瓶口,放入水浴锅,60℃恒温水浴加热12 h.反应后的固体产物用无氧水冲洗至上清液中性,离心,冷冻干燥48 h.干燥后的产物用玛瑙研钵磨碎过100目筛,得到最终FA@ FeMnNi-LDH复合材料(C1、C2、C3、C4和C5),并妥善密封保存于干燥箱中备用.⑥根据以上步骤,制备未加FA改性的原始FeMnNi-LDH材料 |  |  |  |  | 98.60（0.0986g） |  |  |  | Mn2+、Ni2+ | Fe3+ | 3 | [9 empty] | 0.208 |  | 近似六边形的片层构成,片层紧密堆积,团聚现象明显 | 11.31°、22.62°、34.40°、 39.22°、45.72°、60.12°和61.32° | 003)、(006)、(012)、 (015)、(018)、(110)和(113) FA(131)晶面使复合材料衍射峰变宽，结晶度变小 | 3442.80 1631.48 1468.5 1383.5 1050.5 650.37 500.43 | O-H 层间H2O弯曲振动峰 芳香环的C=C骨架振动吸收峰 O—C=O和C—OH伸缩振动峰 C—O伯醇 层状双氢氧化物骨架金属M—O的收缩振动峰 层状双氢氧化物骨架金属M—O的收缩振动峰 | [28 empty] | 溶液 |  |  |  |  | 1 |  |  |  |  | 5.5±0.1 |  | 180 | 1440 | 25 |  |  |  |  | As(Ⅲ) | 0~2000 | [24 empty] | Langmuir isotherm | 单分子层吸附 | 268.7 | 317.61 | [9 empty] | 3 | [37 empty] | 268.7
8 | 何雅馨, 2023 何雅馨, 2024 | 0.1 gFA@FeMnNi-LDH（富里酸改性) | 老化辅助的共沉淀法 | ①用玻璃导管向装有去离子水的容量瓶中持续通入氮气30 min,得到无氧水. ②准确称取6.758 g FeCl3·6H 2O(0.025 mol)、 3.146 g MnCl2(0.025 mol)和11.885 g NiCl 2·6H 2O (0.05mol),n(Fe)∶n(Mn)∶n(Ni)=1∶1∶2(量比),溶于50 mL无氧水中,搅拌均匀,配制相同5组此混合金属离子溶液(A1、A2、A3、A4和A5).称取0.4 g NaOH配制100 mL 0.1 mol·L- 1 的NaOH溶液,加入不同质量(0.01、0.05、0.1、0.5和1 g)的 FA粉末,制得富里酸钠溶液(B1、B2、B3、B4和 B5).③向500 mL的三颈烧瓶分别加入已配制的 100 mL不同质量的富里酸钠溶液(B1、B2、B3、B4 和B5),持续通入氮气10 min.将上述5组混合金属离子溶液(A1、A2、A3、A4和A5)以0.5 mL·min- 1的速度分别滴入装有(B1、B2、B3、B4和B5)富里酸钠溶液的三颈烧瓶内,同时使用2 mol·L- 1NaOH 保持混合溶液pH为10,并用机械搅拌器搅拌.滴加完成后,持续通入氮气,机械搅拌24 h.④搅拌完成后用塑料膜封闭三颈烧瓶瓶口,放入水浴锅,60℃恒温水浴加热12 h.反应后的固体产物用无氧水冲洗至上清液中性,离心,冷冻干燥48 h.干燥后的产物用玛瑙研钵磨碎过100目筛,得到最终FA@ FeMnNi-LDH复合材料(C1、C2、C3、C4和C5),并妥善密封保存于干燥箱中备用.⑥根据以上步骤,制备未加FA改性的原始FeMnNi-LDH材料 |  |  |  |  | 98.60（0.0986g） |  |  |  | Mn2+、Ni2+ | Fe3+ | 3 | [9 empty] | 0.208 |  | 近似六边形的片层构成,片层紧密堆积,团聚现象明显 | 11.31°、22.62°、34.40°、 39.22°、45.72°、60.12°和61.32° | 003)、(006)、(012)、 (015)、(018)、(110)和(113) FA(131)晶面使复合材料衍射峰变宽，结晶度变小 | 3442.80 1631.48 1468.5 1383.5 1050.5 650.37 500.43 | O-H 层间H2O弯曲振动峰 芳香环的C=C骨架振动吸收峰 O—C=O和C—OH伸缩振动峰 C—O伯醇 层状双氢氧化物骨架金属M—O的收缩振动峰 层状双氢氧化物骨架金属M—O的收缩振动峰 | [28 empty] | 溶液 |  |  |  |  | 1 |  |  |  |  | 5.5±0.1 |  | 180 | 1440 | 35 |  |  |  |  | As(Ⅲ) | 0~2000 | [24 empty] | Langmuir isotherm | 单分子层吸附 | 209.1 | 249.5 | [9 empty] | 3 | [37 empty] | 209.1
8 | 何雅馨, 2023 何雅馨, 2024 | 0.1 gFA@FeMnNi-LDH（富里酸改性) | 老化辅助的共沉淀法 | ①用玻璃导管向装有去离子水的容量瓶中持续通入氮气30 min,得到无氧水. ②准确称取6.758 g FeCl3·6H 2O(0.025 mol)、 3.146 g MnCl2(0.025 mol)和11.885 g NiCl 2·6H 2O (0.05mol),n(Fe)∶n(Mn)∶n(Ni)=1∶1∶2(量比),溶于50 mL无氧水中,搅拌均匀,配制相同5组此混合金属离子溶液(A1、A2、A3、A4和A5).称取0.4 g NaOH配制100 mL 0.1 mol·L- 1 的NaOH溶液,加入不同质量(0.01、0.05、0.1、0.5和1 g)的 FA粉末,制得富里酸钠溶液(B1、B2、B3、B4和 B5).③向500 mL的三颈烧瓶分别加入已配制的 100 mL不同质量的富里酸钠溶液(B1、B2、B3、B4 和B5),持续通入氮气10 min.将上述5组混合金属离子溶液(A1、A2、A3、A4和A5)以0.5 mL·min- 1的速度分别滴入装有(B1、B2、B3、B4和B5)富里酸钠溶液的三颈烧瓶内,同时使用2 mol·L- 1NaOH 保持混合溶液pH为10,并用机械搅拌器搅拌.滴加完成后,持续通入氮气,机械搅拌24 h.④搅拌完成后用塑料膜封闭三颈烧瓶瓶口,放入水浴锅,60℃恒温水浴加热12 h.反应后的固体产物用无氧水冲洗至上清液中性,离心,冷冻干燥48 h.干燥后的产物用玛瑙研钵磨碎过100目筛,得到最终FA@ FeMnNi-LDH复合材料(C1、C2、C3、C4和C5),并妥善密封保存于干燥箱中备用.⑥根据以上步骤,制备未加FA改性的原始FeMnNi-LDH材料 |  |  |  |  | 98.60（0.0986g） |  |  |  | Mn2+、Ni2+ | Fe3+ | 3 | [9 empty] | 0.208 |  | 近似六边形的片层构成,片层紧密堆积,团聚现象明显 | 11.31°、22.62°、34.40°、 39.22°、45.72°、60.12°和61.32° | 003)、(006)、(012)、 (015)、(018)、(110)和(113) FA(131)晶面使复合材料衍射峰变宽，结晶度变小 | 3442.80 1631.48 1468.5 1383.5 1050.5 650.37 500.43 | O-H 层间H2O弯曲振动峰 芳香环的C=C骨架振动吸收峰 O—C=O和C—OH伸缩振动峰 C—O伯醇 层状双氢氧化物骨架金属M—O的收缩振动峰 层状双氢氧化物骨架金属M—O的收缩振动峰 | [28 empty] | 溶液 |  |  |  |  | 1 |  |  |  |  | 5.5±0.1 |  | 180 | 1440 | 45 |  |  |  |  | As(Ⅲ) | 0~2000 | [24 empty] | Langmuir isotherm | 单分子层吸附 | 156.3 | 177.01 | [9 empty] | 3 | [37 empty] | 156.3
8 | 何雅馨, 2023 何雅馨, 2024 | 0.1 gFA@FeMnNi-LDH（富里酸改性) | 老化辅助的共沉淀法 | ①用玻璃导管向装有去离子水的容量瓶中持续通入氮气30 min,得到无氧水. ②准确称取6.758 g FeCl3·6H 2O(0.025 mol)、 3.146 g MnCl2(0.025 mol)和11.885 g NiCl 2·6H 2O (0.05mol),n(Fe)∶n(Mn)∶n(Ni)=1∶1∶2(量比),溶于50 mL无氧水中,搅拌均匀,配制相同5组此混合金属离子溶液(A1、A2、A3、A4和A5).称取0.4 g NaOH配制100 mL 0.1 mol·L- 1 的NaOH溶液,加入不同质量(0.01、0.05、0.1、0.5和1 g)的 FA粉末,制得富里酸钠溶液(B1、B2、B3、B4和 B5).③向500 mL的三颈烧瓶分别加入已配制的 100 mL不同质量的富里酸钠溶液(B1、B2、B3、B4 和B5),持续通入氮气10 min.将上述5组混合金属离子溶液(A1、A2、A3、A4和A5)以0.5 mL·min- 1的速度分别滴入装有(B1、B2、B3、B4和B5)富里酸钠溶液的三颈烧瓶内,同时使用2 mol·L- 1NaOH 保持混合溶液pH为10,并用机械搅拌器搅拌.滴加完成后,持续通入氮气,机械搅拌24 h.④搅拌完成后用塑料膜封闭三颈烧瓶瓶口,放入水浴锅,60℃恒温水浴加热12 h.反应后的固体产物用无氧水冲洗至上清液中性,离心,冷冻干燥48 h.干燥后的产物用玛瑙研钵磨碎过100目筛,得到最终FA@ FeMnNi-LDH复合材料(C1、C2、C3、C4和C5),并妥善密封保存于干燥箱中备用.⑥根据以上步骤,制备未加FA改性的原始FeMnNi-LDH材料 |  |  |  |  | 98.60（0.0986g） |  |  |  | Mn2+、Ni2+ | Fe3+ | 3 | [9 empty] | 0.208 |  | 近似六边形的片层构成,片层紧密堆积,团聚现象明显 | 11.31°、22.62°、34.40°、 39.22°、45.72°、60.12°和61.32° | 003)、(006)、(012)、 (015)、(018)、(110)和(113) FA(131)晶面使复合材料衍射峰变宽，结晶度变小 | 3442.80 1631.48 1468.5 1383.5 1050.5 650.37 500.43 | O-H 层间H2O弯曲振动峰 芳香环的C=C骨架振动吸收峰 O—C=O和C—OH伸缩振动峰 C—O伯醇 层状双氢氧化物骨架金属M—O的收缩振动峰 层状双氢氧化物骨架金属M—O的收缩振动峰 | [28 empty] | 溶液 |  |  |  |  | 1 |  |  |  |  | 5.5±0.1 |  | 180 | 1440 | 25 |  |  |  |  | Cd | 0~2000 | [24 empty] | Langmuir isotherm | 单分子层吸附 | 181.6 | 240.54 | [9 empty] | 3 | [7 empty] | 181.6
8 | 何雅馨, 2023 何雅馨, 2024 | 0.1 gFA@FeMnNi-LDH（富里酸改性) | 老化辅助的共沉淀法 | ①用玻璃导管向装有去离子水的容量瓶中持续通入氮气30 min,得到无氧水. ②准确称取6.758 g FeCl3·6H 2O(0.025 mol)、 3.146 g MnCl2(0.025 mol)和11.885 g NiCl 2·6H 2O (0.05mol),n(Fe)∶n(Mn)∶n(Ni)=1∶1∶2(量比),溶于50 mL无氧水中,搅拌均匀,配制相同5组此混合金属离子溶液(A1、A2、A3、A4和A5).称取0.4 g NaOH配制100 mL 0.1 mol·L- 1 的NaOH溶液,加入不同质量(0.01、0.05、0.1、0.5和1 g)的 FA粉末,制得富里酸钠溶液(B1、B2、B3、B4和 B5).③向500 mL的三颈烧瓶分别加入已配制的 100 mL不同质量的富里酸钠溶液(B1、B2、B3、B4 和B5),持续通入氮气10 min.将上述5组混合金属离子溶液(A1、A2、A3、A4和A5)以0.5 mL·min- 1的速度分别滴入装有(B1、B2、B3、B4和B5)富里酸钠溶液的三颈烧瓶内,同时使用2 mol·L- 1NaOH 保持混合溶液pH为10,并用机械搅拌器搅拌.滴加完成后,持续通入氮气,机械搅拌24 h.④搅拌完成后用塑料膜封闭三颈烧瓶瓶口,放入水浴锅,60℃恒温水浴加热12 h.反应后的固体产物用无氧水冲洗至上清液中性,离心,冷冻干燥48 h.干燥后的产物用玛瑙研钵磨碎过100目筛,得到最终FA@ FeMnNi-LDH复合材料(C1、C2、C3、C4和C5),并妥善密封保存于干燥箱中备用.⑥根据以上步骤,制备未加FA改性的原始FeMnNi-LDH材料 |  |  |  |  | 98.60（0.0986g） |  |  |  | Mn2+、Ni2+ | Fe3+ | 3 | [9 empty] | 0.208 |  | 近似六边形的片层构成,片层紧密堆积,团聚现象明显 | 11.31°、22.62°、34.40°、 39.22°、45.72°、60.12°和61.32° | 003)、(006)、(012)、 (015)、(018)、(110)和(113) FA(131)晶面使复合材料衍射峰变宽，结晶度变小 | 3442.80 1631.48 1468.5 1383.5 1050.5 650.37 500.43 | O-H 层间H2O弯曲振动峰 芳香环的C=C骨架振动吸收峰 O—C=O和C—OH伸缩振动峰 C—O伯醇 层状双氢氧化物骨架金属M—O的收缩振动峰 层状双氢氧化物骨架金属M—O的收缩振动峰 | [28 empty] | 溶液 |  |  |  |  | 1 |  |  |  |  | 5.5±0.1 |  | 180 | 1440 | 35 |  |  |  |  | Cd | 0~2000 | [24 empty] | Langmuir isotherm | 单分子层吸附 | 160.4 | 224.86 | [9 empty] | 3 | [7 empty] | 160.4
8 | 何雅馨, 2023 何雅馨, 2024 | 0.1 gFA@FeMnNi-LDH（富里酸改性) | 老化辅助的共沉淀法 | ①用玻璃导管向装有去离子水的容量瓶中持续通入氮气30 min,得到无氧水. ②准确称取6.758 g FeCl3·6H 2O(0.025 mol)、 3.146 g MnCl2(0.025 mol)和11.885 g NiCl 2·6H 2O (0.05mol),n(Fe)∶n(Mn)∶n(Ni)=1∶1∶2(量比),溶于50 mL无氧水中,搅拌均匀,配制相同5组此混合金属离子溶液(A1、A2、A3、A4和A5).称取0.4 g NaOH配制100 mL 0.1 mol·L- 1 的NaOH溶液,加入不同质量(0.01、0.05、0.1、0.5和1 g)的 FA粉末,制得富里酸钠溶液(B1、B2、B3、B4和 B5).③向500 mL的三颈烧瓶分别加入已配制的 100 mL不同质量的富里酸钠溶液(B1、B2、B3、B4 和B5),持续通入氮气10 min.将上述5组混合金属离子溶液(A1、A2、A3、A4和A5)以0.5 mL·min- 1的速度分别滴入装有(B1、B2、B3、B4和B5)富里酸钠溶液的三颈烧瓶内,同时使用2 mol·L- 1NaOH 保持混合溶液pH为10,并用机械搅拌器搅拌.滴加完成后,持续通入氮气,机械搅拌24 h.④搅拌完成后用塑料膜封闭三颈烧瓶瓶口,放入水浴锅,60℃恒温水浴加热12 h.反应后的固体产物用无氧水冲洗至上清液中性,离心,冷冻干燥48 h.干燥后的产物用玛瑙研钵磨碎过100目筛,得到最终FA@ FeMnNi-LDH复合材料(C1、C2、C3、C4和C5),并妥善密封保存于干燥箱中备用.⑥根据以上步骤,制备未加FA改性的原始FeMnNi-LDH材料 |  |  |  |  | 98.60（0.0986g） |  |  |  | Mn2+、Ni2+ | Fe3+ | 3 | [9 empty] | 0.208 |  | 近似六边形的片层构成,片层紧密堆积,团聚现象明显 | 11.31°、22.62°、34.40°、 39.22°、45.72°、60.12°和61.32° | 003)、(006)、(012)、 (015)、(018)、(110)和(113) FA(131)晶面使复合材料衍射峰变宽，结晶度变小 | 3442.80 1631.48 1468.5 1383.5 1050.5 650.37 500.43 | O-H 层间H2O弯曲振动峰 芳香环的C=C骨架振动吸收峰 O—C=O和C—OH伸缩振动峰 C—O伯醇 层状双氢氧化物骨架金属M—O的收缩振动峰 层状双氢氧化物骨架金属M—O的收缩振动峰 | [28 empty] | 溶液 |  |  |  |  | 1 |  |  |  |  | 5.5±0.1 |  | 180 | 1440 | 45 |  |  |  |  | Cd | 0~2000 | [24 empty] | Langmuir isotherm | 单分子层吸附 | 135 | 210.82 | [9 empty] | 3 | [7 empty] | 135
8 | 何雅馨, 2023 何雅馨, 2024 | 0.1 gFA@FeMnNi-LDH（富里酸改性) | 老化辅助的共沉淀法 | ①用玻璃导管向装有去离子水的容量瓶中持续通入氮气30 min,得到无氧水. ②准确称取6.758 g FeCl3·6H 2O(0.025 mol)、 3.146 g MnCl2(0.025 mol)和11.885 g NiCl 2·6H 2O (0.05mol),n(Fe)∶n(Mn)∶n(Ni)=1∶1∶2(量比),溶于50 mL无氧水中,搅拌均匀,配制相同5组此混合金属离子溶液(A1、A2、A3、A4和A5).称取0.4 g NaOH配制100 mL 0.1 mol·L- 1 的NaOH溶液,加入不同质量(0.01、0.05、0.1、0.5和1 g)的 FA粉末,制得富里酸钠溶液(B1、B2、B3、B4和 B5).③向500 mL的三颈烧瓶分别加入已配制的 100 mL不同质量的富里酸钠溶液(B1、B2、B3、B4 和B5),持续通入氮气10 min.将上述5组混合金属离子溶液(A1、A2、A3、A4和A5)以0.5 mL·min- 1的速度分别滴入装有(B1、B2、B3、B4和B5)富里酸钠溶液的三颈烧瓶内,同时使用2 mol·L- 1NaOH 保持混合溶液pH为10,并用机械搅拌器搅拌.滴加完成后,持续通入氮气,机械搅拌24 h.④搅拌完成后用塑料膜封闭三颈烧瓶瓶口,放入水浴锅,60℃恒温水浴加热12 h.反应后的固体产物用无氧水冲洗至上清液中性,离心,冷冻干燥48 h.干燥后的产物用玛瑙研钵磨碎过100目筛,得到最终FA@ FeMnNi-LDH复合材料(C1、C2、C3、C4和C5),并妥善密封保存于干燥箱中备用.⑥根据以上步骤,制备未加FA改性的原始FeMnNi-LDH材料 |  |  |  |  | 98.60（0.0986g） |  |  |  | Mn2+、Ni2+ | Fe3+ | 3 | [9 empty] | 0.208 |  | 近似六边形的片层构成,片层紧密堆积,团聚现象明显 | 11.31°、22.62°、34.40°、 39.22°、45.72°、60.12°和61.32° | 003)、(006)、(012)、 (015)、(018)、(110)和(113) FA(131)晶面使复合材料衍射峰变宽，结晶度变小 | 3442.80 1631.48 1468.5 1383.5 1050.5 650.37 500.43 | O-H 层间H2O弯曲振动峰 芳香环的C=C骨架振动吸收峰 O—C=O和C—OH伸缩振动峰 C—O伯醇 层状双氢氧化物骨架金属M—O的收缩振动峰 层状双氢氧化物骨架金属M—O的收缩振动峰 | [28 empty] | 溶液 |  |  |  |  | 1 |  |  |  |  | 5.5±0.1 |  | 180 | 1440 | 25 |  |  |  |  | As(Ⅲ) | 0~2000 |  | Cd | 0~2000 | [21 empty] | Langmuir isotherm | 单分子层吸附 | 249.6 | 259.94 | 156.5 | 209.37 | [7 empty] | 3 | [7 empty] | 156.5 | [29 empty] | 249.6
8 | 何雅馨, 2023 何雅馨, 2024 | 0.1 gFA@FeMnNi-LDH（富里酸改性) | 老化辅助的共沉淀法 | ①用玻璃导管向装有去离子水的容量瓶中持续通入氮气30 min,得到无氧水. ②准确称取6.758 g FeCl3·6H 2O(0.025 mol)、 3.146 g MnCl2(0.025 mol)和11.885 g NiCl 2·6H 2O (0.05mol),n(Fe)∶n(Mn)∶n(Ni)=1∶1∶2(量比),溶于50 mL无氧水中,搅拌均匀,配制相同5组此混合金属离子溶液(A1、A2、A3、A4和A5).称取0.4 g NaOH配制100 mL 0.1 mol·L- 1 的NaOH溶液,加入不同质量(0.01、0.05、0.1、0.5和1 g)的 FA粉末,制得富里酸钠溶液(B1、B2、B3、B4和 B5).③向500 mL的三颈烧瓶分别加入已配制的 100 mL不同质量的富里酸钠溶液(B1、B2、B3、B4 和B5),持续通入氮气10 min.将上述5组混合金属离子溶液(A1、A2、A3、A4和A5)以0.5 mL·min- 1的速度分别滴入装有(B1、B2、B3、B4和B5)富里酸钠溶液的三颈烧瓶内,同时使用2 mol·L- 1NaOH 保持混合溶液pH为10,并用机械搅拌器搅拌.滴加完成后,持续通入氮气,机械搅拌24 h.④搅拌完成后用塑料膜封闭三颈烧瓶瓶口,放入水浴锅,60℃恒温水浴加热12 h.反应后的固体产物用无氧水冲洗至上清液中性,离心,冷冻干燥48 h.干燥后的产物用玛瑙研钵磨碎过100目筛,得到最终FA@ FeMnNi-LDH复合材料(C1、C2、C3、C4和C5),并妥善密封保存于干燥箱中备用.⑥根据以上步骤,制备未加FA改性的原始FeMnNi-LDH材料 |  |  |  |  | 98.60（0.0986g） |  |  |  | Mn2+、Ni2+ | Fe3+ | 3 | [9 empty] | 0.208 |  | 近似六边形的片层构成,片层紧密堆积,团聚现象明显 | 11.31°、22.62°、34.40°、 39.22°、45.72°、60.12°和61.32° | 003)、(006)、(012)、 (015)、(018)、(110)和(113) FA(131)晶面使复合材料衍射峰变宽，结晶度变小 | 3442.80 1631.48 1468.5 1383.5 1050.5 650.37 500.43 | O-H 层间H2O弯曲振动峰 芳香环的C=C骨架振动吸收峰 O—C=O和C—OH伸缩振动峰 C—O伯醇 层状双氢氧化物骨架金属M—O的收缩振动峰 层状双氢氧化物骨架金属M—O的收缩振动峰 | [28 empty] | 溶液 |  |  |  |  | 1 |  |  |  |  | 5.5±0.1 |  | 180 | 1440 | 35 |  |  |  |  | As(Ⅲ) | 0~2000 |  | Cd | 0~2000 | [21 empty] | Langmuir isotherm | 单分子层吸附 | 205.2 | 241.44 | 138.7 | 182.96 | [7 empty] | 3 | [7 empty] | 138.7 | [29 empty] | 205.2
8 | 何雅馨, 2023 何雅馨, 2024 | 0.1 gFA@FeMnNi-LDH（富里酸改性) | 老化辅助的共沉淀法 | ①用玻璃导管向装有去离子水的容量瓶中持续通入氮气30 min,得到无氧水. ②准确称取6.758 g FeCl3·6H 2O(0.025 mol)、 3.146 g MnCl2(0.025 mol)和11.885 g NiCl 2·6H 2O (0.05mol),n(Fe)∶n(Mn)∶n(Ni)=1∶1∶2(量比),溶于50 mL无氧水中,搅拌均匀,配制相同5组此混合金属离子溶液(A1、A2、A3、A4和A5).称取0.4 g NaOH配制100 mL 0.1 mol·L- 1 的NaOH溶液,加入不同质量(0.01、0.05、0.1、0.5和1 g)的 FA粉末,制得富里酸钠溶液(B1、B2、B3、B4和 B5).③向500 mL的三颈烧瓶分别加入已配制的 100 mL不同质量的富里酸钠溶液(B1、B2、B3、B4 和B5),持续通入氮气10 min.将上述5组混合金属离子溶液(A1、A2、A3、A4和A5)以0.5 mL·min- 1的速度分别滴入装有(B1、B2、B3、B4和B5)富里酸钠溶液的三颈烧瓶内,同时使用2 mol·L- 1NaOH 保持混合溶液pH为10,并用机械搅拌器搅拌.滴加完成后,持续通入氮气,机械搅拌24 h.④搅拌完成后用塑料膜封闭三颈烧瓶瓶口,放入水浴锅,60℃恒温水浴加热12 h.反应后的固体产物用无氧水冲洗至上清液中性,离心,冷冻干燥48 h.干燥后的产物用玛瑙研钵磨碎过100目筛,得到最终FA@ FeMnNi-LDH复合材料(C1、C2、C3、C4和C5),并妥善密封保存于干燥箱中备用.⑥根据以上步骤,制备未加FA改性的原始FeMnNi-LDH材料 |  |  |  |  | 98.60（0.0986g） |  |  |  | Mn2+、Ni2+ | Fe3+ | 3 | [9 empty] | 0.208 |  | 近似六边形的片层构成,片层紧密堆积,团聚现象明显 | 11.31°、22.62°、34.40°、 39.22°、45.72°、60.12°和61.32° | 003)、(006)、(012)、 (015)、(018)、(110)和(113) FA(131)晶面使复合材料衍射峰变宽，结晶度变小 | 3442.80 1631.48 1468.5 1383.5 1050.5 650.37 500.43 | O-H 层间H2O弯曲振动峰 芳香环的C=C骨架振动吸收峰 O—C=O和C—OH伸缩振动峰 C—O伯醇 层状双氢氧化物骨架金属M—O的收缩振动峰 层状双氢氧化物骨架金属M—O的收缩振动峰 | [28 empty] | 溶液 |  |  |  |  | 1 |  |  |  |  | 5.5±0.1 |  | 180 | 1440 | 45 |  |  |  |  | As(Ⅲ) | 0~2000 |  | Cd | 0~2000 | [21 empty] | Langmuir isotherm | 单分子层吸附 | 153.1 | 171.9 | 125.8 | 173.24 | [7 empty] | 3 | [7 empty] | 125.8 | [29 empty] | 153.1
8 | 何雅馨, 2023 何雅馨, 2024 | 0.1 gFA@FeMnNi-LDH（富里酸改性) | 老化辅助的共沉淀法 | ①用玻璃导管向装有去离子水的容量瓶中持续通入氮气30 min,得到无氧水. ②准确称取6.758 g FeCl3·6H 2O(0.025 mol)、 3.146 g MnCl2(0.025 mol)和11.885 g NiCl 2·6H 2O (0.05mol),n(Fe)∶n(Mn)∶n(Ni)=1∶1∶2(量比),溶于50 mL无氧水中,搅拌均匀,配制相同5组此混合金属离子溶液(A1、A2、A3、A4和A5).称取0.4 g NaOH配制100 mL 0.1 mol·L- 1 的NaOH溶液,加入不同质量(0.01、0.05、0.1、0.5和1 g)的 FA粉末,制得富里酸钠溶液(B1、B2、B3、B4和 B5).③向500 mL的三颈烧瓶分别加入已配制的 100 mL不同质量的富里酸钠溶液(B1、B2、B3、B4 和B5),持续通入氮气10 min.将上述5组混合金属离子溶液(A1、A2、A3、A4和A5)以0.5 mL·min- 1的速度分别滴入装有(B1、B2、B3、B4和B5)富里酸钠溶液的三颈烧瓶内,同时使用2 mol·L- 1NaOH 保持混合溶液pH为10,并用机械搅拌器搅拌.滴加完成后,持续通入氮气,机械搅拌24 h.④搅拌完成后用塑料膜封闭三颈烧瓶瓶口,放入水浴锅,60℃恒温水浴加热12 h.反应后的固体产物用无氧水冲洗至上清液中性,离心,冷冻干燥48 h.干燥后的产物用玛瑙研钵磨碎过100目筛,得到最终FA@ FeMnNi-LDH复合材料(C1、C2、C3、C4和C5),并妥善密封保存于干燥箱中备用.⑥根据以上步骤,制备未加FA改性的原始FeMnNi-LDH材料 |  |  |  |  | 98.60（0.0986g） |  |  |  | Mn2+、Ni2+ | Fe3+ | 3 | [9 empty] | 0.208 |  | 近似六边形的片层构成,片层紧密堆积,团聚现象明显 | 11.31°、22.62°、34.40°、 39.22°、45.72°、60.12°和61.32° | 003)、(006)、(012)、 (015)、(018)、(110)和(113) FA(131)晶面使复合材料衍射峰变宽，结晶度变小 | 3442.80 1631.48 1468.5 1383.5 1050.5 650.37 500.43 | O-H 层间H2O弯曲振动峰 芳香环的C=C骨架振动吸收峰 O—C=O和C—OH伸缩振动峰 C—O伯醇 层状双氢氧化物骨架金属M—O的收缩振动峰 层状双氢氧化物骨架金属M—O的收缩振动峰 | [28 empty] | 溶液 |  |  |  |  | 1 |  |  |  |  | 5.5±0.1 |  | 180 | 1440 | 25 |  |  |  |  | As(Ⅲ) | 37.4608 |  | Cd | 56.2055 | [11 empty] | 无 | 0 | [21 empty] | 3 | 56.2055 | [6 empty] | 51.19287 | [6 empty] | 91.08159 | [22 empty] | 35.75 | 0.36 |  |  |  |  | 95.43309 | 95.43309
8 | 何雅馨, 2023 何雅馨, 2024 | 0.1 gFA@FeMnNi-LDH（富里酸改性) | 老化辅助的共沉淀法 | ①用玻璃导管向装有去离子水的容量瓶中持续通入氮气30 min,得到无氧水. ②准确称取6.758 g FeCl3·6H 2O(0.025 mol)、 3.146 g MnCl2(0.025 mol)和11.885 g NiCl 2·6H 2O (0.05mol),n(Fe)∶n(Mn)∶n(Ni)=1∶1∶2(量比),溶于50 mL无氧水中,搅拌均匀,配制相同5组此混合金属离子溶液(A1、A2、A3、A4和A5).称取0.4 g NaOH配制100 mL 0.1 mol·L- 1 的NaOH溶液,加入不同质量(0.01、0.05、0.1、0.5和1 g)的 FA粉末,制得富里酸钠溶液(B1、B2、B3、B4和 B5).③向500 mL的三颈烧瓶分别加入已配制的 100 mL不同质量的富里酸钠溶液(B1、B2、B3、B4 和B5),持续通入氮气10 min.将上述5组混合金属离子溶液(A1、A2、A3、A4和A5)以0.5 mL·min- 1的速度分别滴入装有(B1、B2、B3、B4和B5)富里酸钠溶液的三颈烧瓶内,同时使用2 mol·L- 1NaOH 保持混合溶液pH为10,并用机械搅拌器搅拌.滴加完成后,持续通入氮气,机械搅拌24 h.④搅拌完成后用塑料膜封闭三颈烧瓶瓶口,放入水浴锅,60℃恒温水浴加热12 h.反应后的固体产物用无氧水冲洗至上清液中性,离心,冷冻干燥48 h.干燥后的产物用玛瑙研钵磨碎过100目筛,得到最终FA@ FeMnNi-LDH复合材料(C1、C2、C3、C4和C5),并妥善密封保存于干燥箱中备用.⑥根据以上步骤,制备未加FA改性的原始FeMnNi-LDH材料 |  |  |  |  | 98.60（0.0986g） |  |  |  | Mn2+、Ni2+ | Fe3+ | 3 | [9 empty] | 0.208 |  | 近似六边形的片层构成,片层紧密堆积,团聚现象明显 | 11.31°、22.62°、34.40°、 39.22°、45.72°、60.12°和61.32° | 003)、(006)、(012)、 (015)、(018)、(110)和(113) FA(131)晶面使复合材料衍射峰变宽，结晶度变小 | 3442.80 1631.48 1468.5 1383.5 1050.5 650.37 500.43 | O-H 层间H2O弯曲振动峰 芳香环的C=C骨架振动吸收峰 O—C=O和C—OH伸缩振动峰 C—O伯醇 层状双氢氧化物骨架金属M—O的收缩振动峰 层状双氢氧化物骨架金属M—O的收缩振动峰 | [28 empty] | 溶液 |  |  |  |  | 1 |  |  |  |  | 5.5±0.1 |  | 180 | 1440 | 25 |  |  |  |  | As(Ⅲ) | 37.4608 |  | Cd | 56.2055 | [11 empty] | PO43- | 23.74 | [21 empty] | 3 | 56.2055 | [36 empty] | 26.4 | 0.21 |  |  |  |  | 70.47367 | 70.47367
8 | 何雅馨, 2023 何雅馨, 2024 | 0.1 gFA@FeMnNi-LDH（富里酸改性) | 老化辅助的共沉淀法 | ①用玻璃导管向装有去离子水的容量瓶中持续通入氮气30 min,得到无氧水. ②准确称取6.758 g FeCl3·6H 2O(0.025 mol)、 3.146 g MnCl2(0.025 mol)和11.885 g NiCl 2·6H 2O (0.05mol),n(Fe)∶n(Mn)∶n(Ni)=1∶1∶2(量比),溶于50 mL无氧水中,搅拌均匀,配制相同5组此混合金属离子溶液(A1、A2、A3、A4和A5).称取0.4 g NaOH配制100 mL 0.1 mol·L- 1 的NaOH溶液,加入不同质量(0.01、0.05、0.1、0.5和1 g)的 FA粉末,制得富里酸钠溶液(B1、B2、B3、B4和 B5).③向500 mL的三颈烧瓶分别加入已配制的 100 mL不同质量的富里酸钠溶液(B1、B2、B3、B4 和B5),持续通入氮气10 min.将上述5组混合金属离子溶液(A1、A2、A3、A4和A5)以0.5 mL·min- 1的速度分别滴入装有(B1、B2、B3、B4和B5)富里酸钠溶液的三颈烧瓶内,同时使用2 mol·L- 1NaOH 保持混合溶液pH为10,并用机械搅拌器搅拌.滴加完成后,持续通入氮气,机械搅拌24 h.④搅拌完成后用塑料膜封闭三颈烧瓶瓶口,放入水浴锅,60℃恒温水浴加热12 h.反应后的固体产物用无氧水冲洗至上清液中性,离心,冷冻干燥48 h.干燥后的产物用玛瑙研钵磨碎过100目筛,得到最终FA@ FeMnNi-LDH复合材料(C1、C2、C3、C4和C5),并妥善密封保存于干燥箱中备用.⑥根据以上步骤,制备未加FA改性的原始FeMnNi-LDH材料 |  |  |  |  | 98.60（0.0986g） |  |  |  | Mn2+、Ni2+ | Fe3+ | 3 | [9 empty] | 0.208 |  | 近似六边形的片层构成,片层紧密堆积,团聚现象明显 | 11.31°、22.62°、34.40°、 39.22°、45.72°、60.12°和61.32° | 003)、(006)、(012)、 (015)、(018)、(110)和(113) FA(131)晶面使复合材料衍射峰变宽，结晶度变小 | 3442.80 1631.48 1468.5 1383.5 1050.5 650.37 500.43 | O-H 层间H2O弯曲振动峰 芳香环的C=C骨架振动吸收峰 O—C=O和C—OH伸缩振动峰 C—O伯醇 层状双氢氧化物骨架金属M—O的收缩振动峰 层状双氢氧化物骨架金属M—O的收缩振动峰 | [28 empty] | 溶液 |  |  |  |  | 1 |  |  |  |  | 5.5±0.1 |  | 180 | 1440 | 25 |  |  |  |  | As(Ⅲ) | 37.4608 |  | Cd | 56.2055 | [11 empty] | PO43- | 47.49 | [21 empty] | 3 | 56.2055 | [36 empty] | 23.62 | 0.43 |  |  |  |  | 63.05258 | 63.05258
8 | 何雅馨, 2023 何雅馨, 2024 | 0.1 gFA@FeMnNi-LDH（富里酸改性) | 老化辅助的共沉淀法 | ①用玻璃导管向装有去离子水的容量瓶中持续通入氮气30 min,得到无氧水. ②准确称取6.758 g FeCl3·6H 2O(0.025 mol)、 3.146 g MnCl2(0.025 mol)和11.885 g NiCl 2·6H 2O (0.05mol),n(Fe)∶n(Mn)∶n(Ni)=1∶1∶2(量比),溶于50 mL无氧水中,搅拌均匀,配制相同5组此混合金属离子溶液(A1、A2、A3、A4和A5).称取0.4 g NaOH配制100 mL 0.1 mol·L- 1 的NaOH溶液,加入不同质量(0.01、0.05、0.1、0.5和1 g)的 FA粉末,制得富里酸钠溶液(B1、B2、B3、B4和 B5).③向500 mL的三颈烧瓶分别加入已配制的 100 mL不同质量的富里酸钠溶液(B1、B2、B3、B4 和B5),持续通入氮气10 min.将上述5组混合金属离子溶液(A1、A2、A3、A4和A5)以0.5 mL·min- 1的速度分别滴入装有(B1、B2、B3、B4和B5)富里酸钠溶液的三颈烧瓶内,同时使用2 mol·L- 1NaOH 保持混合溶液pH为10,并用机械搅拌器搅拌.滴加完成后,持续通入氮气,机械搅拌24 h.④搅拌完成后用塑料膜封闭三颈烧瓶瓶口,放入水浴锅,60℃恒温水浴加热12 h.反应后的固体产物用无氧水冲洗至上清液中性,离心,冷冻干燥48 h.干燥后的产物用玛瑙研钵磨碎过100目筛,得到最终FA@ FeMnNi-LDH复合材料(C1、C2、C3、C4和C5),并妥善密封保存于干燥箱中备用.⑥根据以上步骤,制备未加FA改性的原始FeMnNi-LDH材料 |  |  |  |  | 98.60（0.0986g） |  |  |  | Mn2+、Ni2+ | Fe3+ | 3 | [9 empty] | 0.208 |  | 近似六边形的片层构成,片层紧密堆积,团聚现象明显 | 11.31°、22.62°、34.40°、 39.22°、45.72°、60.12°和61.32° | 003)、(006)、(012)、 (015)、(018)、(110)和(113) FA(131)晶面使复合材料衍射峰变宽，结晶度变小 | 3442.80 1631.48 1468.5 1383.5 1050.5 650.37 500.43 | O-H 层间H2O弯曲振动峰 芳香环的C=C骨架振动吸收峰 O—C=O和C—OH伸缩振动峰 C—O伯醇 层状双氢氧化物骨架金属M—O的收缩振动峰 层状双氢氧化物骨架金属M—O的收缩振动峰 | [28 empty] | 溶液 |  |  |  |  | 1 |  |  |  |  | 5.5±0.1 |  | 180 | 1440 | 25 |  |  |  |  | As(Ⅲ) | 37.4608 |  | Cd | 56.2055 | [11 empty] | PO43- | 94.97 | [21 empty] | 3 | 56.2055 | [36 empty] | 22.33 | 0.43 |  |  |  |  | 59.60898 | 59.60898
8 | 何雅馨, 2023 何雅馨, 2024 | 0.1 gFA@FeMnNi-LDH（富里酸改性) | 老化辅助的共沉淀法 | ①用玻璃导管向装有去离子水的容量瓶中持续通入氮气30 min,得到无氧水. ②准确称取6.758 g FeCl3·6H 2O(0.025 mol)、 3.146 g MnCl2(0.025 mol)和11.885 g NiCl 2·6H 2O (0.05mol),n(Fe)∶n(Mn)∶n(Ni)=1∶1∶2(量比),溶于50 mL无氧水中,搅拌均匀,配制相同5组此混合金属离子溶液(A1、A2、A3、A4和A5).称取0.4 g NaOH配制100 mL 0.1 mol·L- 1 的NaOH溶液,加入不同质量(0.01、0.05、0.1、0.5和1 g)的 FA粉末,制得富里酸钠溶液(B1、B2、B3、B4和 B5).③向500 mL的三颈烧瓶分别加入已配制的 100 mL不同质量的富里酸钠溶液(B1、B2、B3、B4 和B5),持续通入氮气10 min.将上述5组混合金属离子溶液(A1、A2、A3、A4和A5)以0.5 mL·min- 1的速度分别滴入装有(B1、B2、B3、B4和B5)富里酸钠溶液的三颈烧瓶内,同时使用2 mol·L- 1NaOH 保持混合溶液pH为10,并用机械搅拌器搅拌.滴加完成后,持续通入氮气,机械搅拌24 h.④搅拌完成后用塑料膜封闭三颈烧瓶瓶口,放入水浴锅,60℃恒温水浴加热12 h.反应后的固体产物用无氧水冲洗至上清液中性,离心,冷冻干燥48 h.干燥后的产物用玛瑙研钵磨碎过100目筛,得到最终FA@ FeMnNi-LDH复合材料(C1、C2、C3、C4和C5),并妥善密封保存于干燥箱中备用.⑥根据以上步骤,制备未加FA改性的原始FeMnNi-LDH材料 |  |  |  |  | 98.60（0.0986g） |  |  |  | Mn2+、Ni2+ | Fe3+ | 3 | [9 empty] | 0.208 |  | 近似六边形的片层构成,片层紧密堆积,团聚现象明显 | 11.31°、22.62°、34.40°、 39.22°、45.72°、60.12°和61.32° | 003)、(006)、(012)、 (015)、(018)、(110)和(113) FA(131)晶面使复合材料衍射峰变宽，结晶度变小 | 3442.80 1631.48 1468.5 1383.5 1050.5 650.37 500.43 | O-H 层间H2O弯曲振动峰 芳香环的C=C骨架振动吸收峰 O—C=O和C—OH伸缩振动峰 C—O伯醇 层状双氢氧化物骨架金属M—O的收缩振动峰 层状双氢氧化物骨架金属M—O的收缩振动峰 | [28 empty] | 溶液 |  |  |  |  | 1 |  |  |  |  | 5.5±0.1 |  | 180 | 1440 | 25 |  |  |  |  | As(Ⅲ) | 37.4608 |  | Cd | 56.2055 | [11 empty] | PO43- | 189.94 | [21 empty] | 3 | 56.2055 | [36 empty] | 18.19 | 0.43 |  |  |  |  | 48.55743 | 48.55743
8 | 何雅馨, 2023 何雅馨, 2024 | 0.1 gFA@FeMnNi-LDH（富里酸改性) | 老化辅助的共沉淀法 | ①用玻璃导管向装有去离子水的容量瓶中持续通入氮气30 min,得到无氧水. ②准确称取6.758 g FeCl3·6H 2O(0.025 mol)、 3.146 g MnCl2(0.025 mol)和11.885 g NiCl 2·6H 2O (0.05mol),n(Fe)∶n(Mn)∶n(Ni)=1∶1∶2(量比),溶于50 mL无氧水中,搅拌均匀,配制相同5组此混合金属离子溶液(A1、A2、A3、A4和A5).称取0.4 g NaOH配制100 mL 0.1 mol·L- 1 的NaOH溶液,加入不同质量(0.01、0.05、0.1、0.5和1 g)的 FA粉末,制得富里酸钠溶液(B1、B2、B3、B4和 B5).③向500 mL的三颈烧瓶分别加入已配制的 100 mL不同质量的富里酸钠溶液(B1、B2、B3、B4 和B5),持续通入氮气10 min.将上述5组混合金属离子溶液(A1、A2、A3、A4和A5)以0.5 mL·min- 1的速度分别滴入装有(B1、B2、B3、B4和B5)富里酸钠溶液的三颈烧瓶内,同时使用2 mol·L- 1NaOH 保持混合溶液pH为10,并用机械搅拌器搅拌.滴加完成后,持续通入氮气,机械搅拌24 h.④搅拌完成后用塑料膜封闭三颈烧瓶瓶口,放入水浴锅,60℃恒温水浴加热12 h.反应后的固体产物用无氧水冲洗至上清液中性,离心,冷冻干燥48 h.干燥后的产物用玛瑙研钵磨碎过100目筛,得到最终FA@ FeMnNi-LDH复合材料(C1、C2、C3、C4和C5),并妥善密封保存于干燥箱中备用.⑥根据以上步骤,制备未加FA改性的原始FeMnNi-LDH材料 |  |  |  |  | 98.60（0.0986g） |  |  |  | Mn2+、Ni2+ | Fe3+ | 3 | [9 empty] | 0.208 |  | 近似六边形的片层构成,片层紧密堆积,团聚现象明显 | 11.31°、22.62°、34.40°、 39.22°、45.72°、60.12°和61.32° | 003)、(006)、(012)、 (015)、(018)、(110)和(113) FA(131)晶面使复合材料衍射峰变宽，结晶度变小 | 3442.80 1631.48 1468.5 1383.5 1050.5 650.37 500.43 | O-H 层间H2O弯曲振动峰 芳香环的C=C骨架振动吸收峰 O—C=O和C—OH伸缩振动峰 C—O伯醇 层状双氢氧化物骨架金属M—O的收缩振动峰 层状双氢氧化物骨架金属M—O的收缩振动峰 | [28 empty] | 溶液 |  |  |  |  | 1 |  |  |  |  | 5.5±0.1 |  | 180 | 1440 | 25 |  |  |  |  | As(Ⅲ) | 37.4608 |  | Cd | 56.2055 | [11 empty] | PO43- | 379.88 | [21 empty] | 3 | 56.2055 | [36 empty] | 12.7 | 0.21 |  |  |  |  | 33.90211 | 33.90211
8 | 何雅馨, 2023 何雅馨, 2024 | 0.1 gFA@FeMnNi-LDH（富里酸改性) | 老化辅助的共沉淀法 | ①用玻璃导管向装有去离子水的容量瓶中持续通入氮气30 min,得到无氧水. ②准确称取6.758 g FeCl3·6H 2O(0.025 mol)、 3.146 g MnCl2(0.025 mol)和11.885 g NiCl 2·6H 2O (0.05mol),n(Fe)∶n(Mn)∶n(Ni)=1∶1∶2(量比),溶于50 mL无氧水中,搅拌均匀,配制相同5组此混合金属离子溶液(A1、A2、A3、A4和A5).称取0.4 g NaOH配制100 mL 0.1 mol·L- 1 的NaOH溶液,加入不同质量(0.01、0.05、0.1、0.5和1 g)的 FA粉末,制得富里酸钠溶液(B1、B2、B3、B4和 B5).③向500 mL的三颈烧瓶分别加入已配制的 100 mL不同质量的富里酸钠溶液(B1、B2、B3、B4 和B5),持续通入氮气10 min.将上述5组混合金属离子溶液(A1、A2、A3、A4和A5)以0.5 mL·min- 1的速度分别滴入装有(B1、B2、B3、B4和B5)富里酸钠溶液的三颈烧瓶内,同时使用2 mol·L- 1NaOH 保持混合溶液pH为10,并用机械搅拌器搅拌.滴加完成后,持续通入氮气,机械搅拌24 h.④搅拌完成后用塑料膜封闭三颈烧瓶瓶口,放入水浴锅,60℃恒温水浴加热12 h.反应后的固体产物用无氧水冲洗至上清液中性,离心,冷冻干燥48 h.干燥后的产物用玛瑙研钵磨碎过100目筛,得到最终FA@ FeMnNi-LDH复合材料(C1、C2、C3、C4和C5),并妥善密封保存于干燥箱中备用.⑥根据以上步骤,制备未加FA改性的原始FeMnNi-LDH材料 |  |  |  |  | 98.60（0.0986g） |  |  |  | Mn2+、Ni2+ | Fe3+ | 3 | [9 empty] | 0.208 |  | 近似六边形的片层构成,片层紧密堆积,团聚现象明显 | 11.31°、22.62°、34.40°、 39.22°、45.72°、60.12°和61.32° | 003)、(006)、(012)、 (015)、(018)、(110)和(113) FA(131)晶面使复合材料衍射峰变宽，结晶度变小 | 3442.80 1631.48 1468.5 1383.5 1050.5 650.37 500.43 | O-H 层间H2O弯曲振动峰 芳香环的C=C骨架振动吸收峰 O—C=O和C—OH伸缩振动峰 C—O伯醇 层状双氢氧化物骨架金属M—O的收缩振动峰 层状双氢氧化物骨架金属M—O的收缩振动峰 | [28 empty] | 溶液 |  |  |  |  | 1 |  |  |  |  | 5.5±0.1 |  | 180 | 1440 | 25 |  |  |  |  | As(Ⅲ) | 37.4608 |  | Cd | 56.2055 | [11 empty] | CO32- | 15 | [21 empty] | 3 | 56.2055 | [36 empty] | 27.04 | 0.36 |  |  |  |  | 72.18212 | 72.18212
8 | 何雅馨, 2023 何雅馨, 2024 | 0.1 gFA@FeMnNi-LDH（富里酸改性) | 老化辅助的共沉淀法 | ①用玻璃导管向装有去离子水的容量瓶中持续通入氮气30 min,得到无氧水. ②准确称取6.758 g FeCl3·6H 2O(0.025 mol)、 3.146 g MnCl2(0.025 mol)和11.885 g NiCl 2·6H 2O (0.05mol),n(Fe)∶n(Mn)∶n(Ni)=1∶1∶2(量比),溶于50 mL无氧水中,搅拌均匀,配制相同5组此混合金属离子溶液(A1、A2、A3、A4和A5).称取0.4 g NaOH配制100 mL 0.1 mol·L- 1 的NaOH溶液,加入不同质量(0.01、0.05、0.1、0.5和1 g)的 FA粉末,制得富里酸钠溶液(B1、B2、B3、B4和 B5).③向500 mL的三颈烧瓶分别加入已配制的 100 mL不同质量的富里酸钠溶液(B1、B2、B3、B4 和B5),持续通入氮气10 min.将上述5组混合金属离子溶液(A1、A2、A3、A4和A5)以0.5 mL·min- 1的速度分别滴入装有(B1、B2、B3、B4和B5)富里酸钠溶液的三颈烧瓶内,同时使用2 mol·L- 1NaOH 保持混合溶液pH为10,并用机械搅拌器搅拌.滴加完成后,持续通入氮气,机械搅拌24 h.④搅拌完成后用塑料膜封闭三颈烧瓶瓶口,放入水浴锅,60℃恒温水浴加热12 h.反应后的固体产物用无氧水冲洗至上清液中性,离心,冷冻干燥48 h.干燥后的产物用玛瑙研钵磨碎过100目筛,得到最终FA@ FeMnNi-LDH复合材料(C1、C2、C3、C4和C5),并妥善密封保存于干燥箱中备用.⑥根据以上步骤,制备未加FA改性的原始FeMnNi-LDH材料 |  |  |  |  | 98.60（0.0986g） |  |  |  | Mn2+、Ni2+ | Fe3+ | 3 | [9 empty] | 0.208 |  | 近似六边形的片层构成,片层紧密堆积,团聚现象明显 | 11.31°、22.62°、34.40°、 39.22°、45.72°、60.12°和61.32° | 003)、(006)、(012)、 (015)、(018)、(110)和(113) FA(131)晶面使复合材料衍射峰变宽，结晶度变小 | 3442.80 1631.48 1468.5 1383.5 1050.5 650.37 500.43 | O-H 层间H2O弯曲振动峰 芳香环的C=C骨架振动吸收峰 O—C=O和C—OH伸缩振动峰 C—O伯醇 层状双氢氧化物骨架金属M—O的收缩振动峰 层状双氢氧化物骨架金属M—O的收缩振动峰 | [28 empty] | 溶液 |  |  |  |  | 1 |  |  |  |  | 5.5±0.1 |  | 180 | 1440 | 25 |  |  |  |  | As(Ⅲ) | 37.4608 |  | Cd | 56.2055 | [11 empty] | CO32- | 30.01 | [21 empty] | 3 | 56.2055 | [36 empty] | 22.98 | 0.5 |  |  |  |  | 61.34413 | 61.34413
8 | 何雅馨, 2023 何雅馨, 2024 | 0.1 gFA@FeMnNi-LDH（富里酸改性) | 老化辅助的共沉淀法 | ①用玻璃导管向装有去离子水的容量瓶中持续通入氮气30 min,得到无氧水. ②准确称取6.758 g FeCl3·6H 2O(0.025 mol)、 3.146 g MnCl2(0.025 mol)和11.885 g NiCl 2·6H 2O (0.05mol),n(Fe)∶n(Mn)∶n(Ni)=1∶1∶2(量比),溶于50 mL无氧水中,搅拌均匀,配制相同5组此混合金属离子溶液(A1、A2、A3、A4和A5).称取0.4 g NaOH配制100 mL 0.1 mol·L- 1 的NaOH溶液,加入不同质量(0.01、0.05、0.1、0.5和1 g)的 FA粉末,制得富里酸钠溶液(B1、B2、B3、B4和 B5).③向500 mL的三颈烧瓶分别加入已配制的 100 mL不同质量的富里酸钠溶液(B1、B2、B3、B4 和B5),持续通入氮气10 min.将上述5组混合金属离子溶液(A1、A2、A3、A4和A5)以0.5 mL·min- 1的速度分别滴入装有(B1、B2、B3、B4和B5)富里酸钠溶液的三颈烧瓶内,同时使用2 mol·L- 1NaOH 保持混合溶液pH为10,并用机械搅拌器搅拌.滴加完成后,持续通入氮气,机械搅拌24 h.④搅拌完成后用塑料膜封闭三颈烧瓶瓶口,放入水浴锅,60℃恒温水浴加热12 h.反应后的固体产物用无氧水冲洗至上清液中性,离心,冷冻干燥48 h.干燥后的产物用玛瑙研钵磨碎过100目筛,得到最终FA@ FeMnNi-LDH复合材料(C1、C2、C3、C4和C5),并妥善密封保存于干燥箱中备用.⑥根据以上步骤,制备未加FA改性的原始FeMnNi-LDH材料 |  |  |  |  | 98.60（0.0986g） |  |  |  | Mn2+、Ni2+ | Fe3+ | 3 | [9 empty] | 0.208 |  | 近似六边形的片层构成,片层紧密堆积,团聚现象明显 | 11.31°、22.62°、34.40°、 39.22°、45.72°、60.12°和61.32° | 003)、(006)、(012)、 (015)、(018)、(110)和(113) FA(131)晶面使复合材料衍射峰变宽，结晶度变小 | 3442.80 1631.48 1468.5 1383.5 1050.5 650.37 500.43 | O-H 层间H2O弯曲振动峰 芳香环的C=C骨架振动吸收峰 O—C=O和C—OH伸缩振动峰 C—O伯醇 层状双氢氧化物骨架金属M—O的收缩振动峰 层状双氢氧化物骨架金属M—O的收缩振动峰 | [28 empty] | 溶液 |  |  |  |  | 1 |  |  |  |  | 5.5±0.1 |  | 180 | 1440 | 25 |  |  |  |  | As(Ⅲ) | 37.4608 |  | Cd | 56.2055 | [11 empty] | CO32- | 60.01 | [21 empty] | 3 | 56.2055 | [36 empty] | 24.83 | 0.36 |  |  |  |  | 66.28262 | 66.28262
8 | 何雅馨, 2023 何雅馨, 2024 | 0.1 gFA@FeMnNi-LDH（富里酸改性) | 老化辅助的共沉淀法 | ①用玻璃导管向装有去离子水的容量瓶中持续通入氮气30 min,得到无氧水. ②准确称取6.758 g FeCl3·6H 2O(0.025 mol)、 3.146 g MnCl2(0.025 mol)和11.885 g NiCl 2·6H 2O (0.05mol),n(Fe)∶n(Mn)∶n(Ni)=1∶1∶2(量比),溶于50 mL无氧水中,搅拌均匀,配制相同5组此混合金属离子溶液(A1、A2、A3、A4和A5).称取0.4 g NaOH配制100 mL 0.1 mol·L- 1 的NaOH溶液,加入不同质量(0.01、0.05、0.1、0.5和1 g)的 FA粉末,制得富里酸钠溶液(B1、B2、B3、B4和 B5).③向500 mL的三颈烧瓶分别加入已配制的 100 mL不同质量的富里酸钠溶液(B1、B2、B3、B4 和B5),持续通入氮气10 min.将上述5组混合金属离子溶液(A1、A2、A3、A4和A5)以0.5 mL·min- 1的速度分别滴入装有(B1、B2、B3、B4和B5)富里酸钠溶液的三颈烧瓶内,同时使用2 mol·L- 1NaOH 保持混合溶液pH为10,并用机械搅拌器搅拌.滴加完成后,持续通入氮气,机械搅拌24 h.④搅拌完成后用塑料膜封闭三颈烧瓶瓶口,放入水浴锅,60℃恒温水浴加热12 h.反应后的固体产物用无氧水冲洗至上清液中性,离心,冷冻干燥48 h.干燥后的产物用玛瑙研钵磨碎过100目筛,得到最终FA@ FeMnNi-LDH复合材料(C1、C2、C3、C4和C5),并妥善密封保存于干燥箱中备用.⑥根据以上步骤,制备未加FA改性的原始FeMnNi-LDH材料 |  |  |  |  | 98.60（0.0986g） |  |  |  | Mn2+、Ni2+ | Fe3+ | 3 | [9 empty] | 0.208 |  | 近似六边形的片层构成,片层紧密堆积,团聚现象明显 | 11.31°、22.62°、34.40°、 39.22°、45.72°、60.12°和61.32° | 003)、(006)、(012)、 (015)、(018)、(110)和(113) FA(131)晶面使复合材料衍射峰变宽，结晶度变小 | 3442.80 1631.48 1468.5 1383.5 1050.5 650.37 500.43 | O-H 层间H2O弯曲振动峰 芳香环的C=C骨架振动吸收峰 O—C=O和C—OH伸缩振动峰 C—O伯醇 层状双氢氧化物骨架金属M—O的收缩振动峰 层状双氢氧化物骨架金属M—O的收缩振动峰 | [28 empty] | 溶液 |  |  |  |  | 1 |  |  |  |  | 5.5±0.1 |  | 180 | 1440 | 25 |  |  |  |  | As(Ⅲ) | 37.4608 |  | Cd | 56.2055 | [11 empty] | CO32- | 120.02 | [21 empty] | 3 | 56.2055 | [36 empty] | 20.62 | 0.29 |  |  |  |  | 55.04421 | 55.04421
8 | 何雅馨, 2023 何雅馨, 2024 | 0.1 gFA@FeMnNi-LDH（富里酸改性) | 老化辅助的共沉淀法 | ①用玻璃导管向装有去离子水的容量瓶中持续通入氮气30 min,得到无氧水. ②准确称取6.758 g FeCl3·6H 2O(0.025 mol)、 3.146 g MnCl2(0.025 mol)和11.885 g NiCl 2·6H 2O (0.05mol),n(Fe)∶n(Mn)∶n(Ni)=1∶1∶2(量比),溶于50 mL无氧水中,搅拌均匀,配制相同5组此混合金属离子溶液(A1、A2、A3、A4和A5).称取0.4 g NaOH配制100 mL 0.1 mol·L- 1 的NaOH溶液,加入不同质量(0.01、0.05、0.1、0.5和1 g)的 FA粉末,制得富里酸钠溶液(B1、B2、B3、B4和 B5).③向500 mL的三颈烧瓶分别加入已配制的 100 mL不同质量的富里酸钠溶液(B1、B2、B3、B4 和B5),持续通入氮气10 min.将上述5组混合金属离子溶液(A1、A2、A3、A4和A5)以0.5 mL·min- 1的速度分别滴入装有(B1、B2、B3、B4和B5)富里酸钠溶液的三颈烧瓶内,同时使用2 mol·L- 1NaOH 保持混合溶液pH为10,并用机械搅拌器搅拌.滴加完成后,持续通入氮气,机械搅拌24 h.④搅拌完成后用塑料膜封闭三颈烧瓶瓶口,放入水浴锅,60℃恒温水浴加热12 h.反应后的固体产物用无氧水冲洗至上清液中性,离心,冷冻干燥48 h.干燥后的产物用玛瑙研钵磨碎过100目筛,得到最终FA@ FeMnNi-LDH复合材料(C1、C2、C3、C4和C5),并妥善密封保存于干燥箱中备用.⑥根据以上步骤,制备未加FA改性的原始FeMnNi-LDH材料 |  |  |  |  | 98.60（0.0986g） |  |  |  | Mn2+、Ni2+ | Fe3+ | 3 | [9 empty] | 0.208 |  | 近似六边形的片层构成,片层紧密堆积,团聚现象明显 | 11.31°、22.62°、34.40°、 39.22°、45.72°、60.12°和61.32° | 003)、(006)、(012)、 (015)、(018)、(110)和(113) FA(131)晶面使复合材料衍射峰变宽，结晶度变小 | 3442.80 1631.48 1468.5 1383.5 1050.5 650.37 500.43 | O-H 层间H2O弯曲振动峰 芳香环的C=C骨架振动吸收峰 O—C=O和C—OH伸缩振动峰 C—O伯醇 层状双氢氧化物骨架金属M—O的收缩振动峰 层状双氢氧化物骨架金属M—O的收缩振动峰 | [28 empty] | 溶液 |  |  |  |  | 1 |  |  |  |  | 5.5±0.1 |  | 180 | 1440 | 25 |  |  |  |  | As(Ⅲ) | 37.4608 |  | Cd | 56.2055 | [11 empty] | CO32- | 240.04 | [21 empty] | 3 | 56.2055 | [36 empty] | 13.56 | 0.21 |  |  |  |  | 36.19784 | 36.19784
8 | 何雅馨, 2023 何雅馨, 2024 | 0.1 gFA@FeMnNi-LDH（富里酸改性) | 老化辅助的共沉淀法 | ①用玻璃导管向装有去离子水的容量瓶中持续通入氮气30 min,得到无氧水. ②准确称取6.758 g FeCl3·6H 2O(0.025 mol)、 3.146 g MnCl2(0.025 mol)和11.885 g NiCl 2·6H 2O (0.05mol),n(Fe)∶n(Mn)∶n(Ni)=1∶1∶2(量比),溶于50 mL无氧水中,搅拌均匀,配制相同5组此混合金属离子溶液(A1、A2、A3、A4和A5).称取0.4 g NaOH配制100 mL 0.1 mol·L- 1 的NaOH溶液,加入不同质量(0.01、0.05、0.1、0.5和1 g)的 FA粉末,制得富里酸钠溶液(B1、B2、B3、B4和 B5).③向500 mL的三颈烧瓶分别加入已配制的 100 mL不同质量的富里酸钠溶液(B1、B2、B3、B4 和B5),持续通入氮气10 min.将上述5组混合金属离子溶液(A1、A2、A3、A4和A5)以0.5 mL·min- 1的速度分别滴入装有(B1、B2、B3、B4和B5)富里酸钠溶液的三颈烧瓶内,同时使用2 mol·L- 1NaOH 保持混合溶液pH为10,并用机械搅拌器搅拌.滴加完成后,持续通入氮气,机械搅拌24 h.④搅拌完成后用塑料膜封闭三颈烧瓶瓶口,放入水浴锅,60℃恒温水浴加热12 h.反应后的固体产物用无氧水冲洗至上清液中性,离心,冷冻干燥48 h.干燥后的产物用玛瑙研钵磨碎过100目筛,得到最终FA@ FeMnNi-LDH复合材料(C1、C2、C3、C4和C5),并妥善密封保存于干燥箱中备用.⑥根据以上步骤,制备未加FA改性的原始FeMnNi-LDH材料 |  |  |  |  | 98.60（0.0986g） |  |  |  | Mn2+、Ni2+ | Fe3+ | 3 | [9 empty] | 0.208 |  | 近似六边形的片层构成,片层紧密堆积,团聚现象明显 | 11.31°、22.62°、34.40°、 39.22°、45.72°、60.12°和61.32° | 003)、(006)、(012)、 (015)、(018)、(110)和(113) FA(131)晶面使复合材料衍射峰变宽，结晶度变小 | 3442.80 1631.48 1468.5 1383.5 1050.5 650.37 500.43 | O-H 层间H2O弯曲振动峰 芳香环的C=C骨架振动吸收峰 O—C=O和C—OH伸缩振动峰 C—O伯醇 层状双氢氧化物骨架金属M—O的收缩振动峰 层状双氢氧化物骨架金属M—O的收缩振动峰 | [28 empty] | 溶液 |  |  |  |  | 1 |  |  |  |  | 5.5±0.1 |  | 180 | 1440 | 25 |  |  |  |  | As(Ⅲ) | 37.4608 |  | Cd | 56.2055 | [11 empty] | NO3- | 15.5 | [21 empty] | 3 | 56.2055 | [36 empty] | 27.61 | 0.14 |  |  |  |  | 73.70371 | 73.70371
8 | 何雅馨, 2023 何雅馨, 2024 | 0.1 gFA@FeMnNi-LDH（富里酸改性) | 老化辅助的共沉淀法 | ①用玻璃导管向装有去离子水的容量瓶中持续通入氮气30 min,得到无氧水. ②准确称取6.758 g FeCl3·6H 2O(0.025 mol)、 3.146 g MnCl2(0.025 mol)和11.885 g NiCl 2·6H 2O (0.05mol),n(Fe)∶n(Mn)∶n(Ni)=1∶1∶2(量比),溶于50 mL无氧水中,搅拌均匀,配制相同5组此混合金属离子溶液(A1、A2、A3、A4和A5).称取0.4 g NaOH配制100 mL 0.1 mol·L- 1 的NaOH溶液,加入不同质量(0.01、0.05、0.1、0.5和1 g)的 FA粉末,制得富里酸钠溶液(B1、B2、B3、B4和 B5).③向500 mL的三颈烧瓶分别加入已配制的 100 mL不同质量的富里酸钠溶液(B1、B2、B3、B4 和B5),持续通入氮气10 min.将上述5组混合金属离子溶液(A1、A2、A3、A4和A5)以0.5 mL·min- 1的速度分别滴入装有(B1、B2、B3、B4和B5)富里酸钠溶液的三颈烧瓶内,同时使用2 mol·L- 1NaOH 保持混合溶液pH为10,并用机械搅拌器搅拌.滴加完成后,持续通入氮气,机械搅拌24 h.④搅拌完成后用塑料膜封闭三颈烧瓶瓶口,放入水浴锅,60℃恒温水浴加热12 h.反应后的固体产物用无氧水冲洗至上清液中性,离心,冷冻干燥48 h.干燥后的产物用玛瑙研钵磨碎过100目筛,得到最终FA@ FeMnNi-LDH复合材料(C1、C2、C3、C4和C5),并妥善密封保存于干燥箱中备用.⑥根据以上步骤,制备未加FA改性的原始FeMnNi-LDH材料 |  |  |  |  | 98.60（0.0986g） |  |  |  | Mn2+、Ni2+ | Fe3+ | 3 | [9 empty] | 0.208 |  | 近似六边形的片层构成,片层紧密堆积,团聚现象明显 | 11.31°、22.62°、34.40°、 39.22°、45.72°、60.12°和61.32° | 003)、(006)、(012)、 (015)、(018)、(110)和(113) FA(131)晶面使复合材料衍射峰变宽，结晶度变小 | 3442.80 1631.48 1468.5 1383.5 1050.5 650.37 500.43 | O-H 层间H2O弯曲振动峰 芳香环的C=C骨架振动吸收峰 O—C=O和C—OH伸缩振动峰 C—O伯醇 层状双氢氧化物骨架金属M—O的收缩振动峰 层状双氢氧化物骨架金属M—O的收缩振动峰 | [28 empty] | 溶液 |  |  |  |  | 1 |  |  |  |  | 5.5±0.1 |  | 180 | 1440 | 25 |  |  |  |  | As(Ⅲ) | 37.4608 |  | Cd | 56.2055 | [11 empty] | NO3- | 31.01 | [21 empty] | 3 | 56.2055 | [36 empty] | 25.76 | 0.64 |  |  |  |  | 68.76522 | 68.76522
8 | 何雅馨, 2023 何雅馨, 2024 | 0.1 gFA@FeMnNi-LDH（富里酸改性) | 老化辅助的共沉淀法 | ①用玻璃导管向装有去离子水的容量瓶中持续通入氮气30 min,得到无氧水. ②准确称取6.758 g FeCl3·6H 2O(0.025 mol)、 3.146 g MnCl2(0.025 mol)和11.885 g NiCl 2·6H 2O (0.05mol),n(Fe)∶n(Mn)∶n(Ni)=1∶1∶2(量比),溶于50 mL无氧水中,搅拌均匀,配制相同5组此混合金属离子溶液(A1、A2、A3、A4和A5).称取0.4 g NaOH配制100 mL 0.1 mol·L- 1 的NaOH溶液,加入不同质量(0.01、0.05、0.1、0.5和1 g)的 FA粉末,制得富里酸钠溶液(B1、B2、B3、B4和 B5).③向500 mL的三颈烧瓶分别加入已配制的 100 mL不同质量的富里酸钠溶液(B1、B2、B3、B4 和B5),持续通入氮气10 min.将上述5组混合金属离子溶液(A1、A2、A3、A4和A5)以0.5 mL·min- 1的速度分别滴入装有(B1、B2、B3、B4和B5)富里酸钠溶液的三颈烧瓶内,同时使用2 mol·L- 1NaOH 保持混合溶液pH为10,并用机械搅拌器搅拌.滴加完成后,持续通入氮气,机械搅拌24 h.④搅拌完成后用塑料膜封闭三颈烧瓶瓶口,放入水浴锅,60℃恒温水浴加热12 h.反应后的固体产物用无氧水冲洗至上清液中性,离心,冷冻干燥48 h.干燥后的产物用玛瑙研钵磨碎过100目筛,得到最终FA@ FeMnNi-LDH复合材料(C1、C2、C3、C4和C5),并妥善密封保存于干燥箱中备用.⑥根据以上步骤,制备未加FA改性的原始FeMnNi-LDH材料 |  |  |  |  | 98.60（0.0986g） |  |  |  | Mn2+、Ni2+ | Fe3+ | 3 | [9 empty] | 0.208 |  | 近似六边形的片层构成,片层紧密堆积,团聚现象明显 | 11.31°、22.62°、34.40°、 39.22°、45.72°、60.12°和61.32° | 003)、(006)、(012)、 (015)、(018)、(110)和(113) FA(131)晶面使复合材料衍射峰变宽，结晶度变小 | 3442.80 1631.48 1468.5 1383.5 1050.5 650.37 500.43 | O-H 层间H2O弯曲振动峰 芳香环的C=C骨架振动吸收峰 O—C=O和C—OH伸缩振动峰 C—O伯醇 层状双氢氧化物骨架金属M—O的收缩振动峰 层状双氢氧化物骨架金属M—O的收缩振动峰 | [28 empty] | 溶液 |  |  |  |  | 1 |  |  |  |  | 5.5±0.1 |  | 180 | 1440 | 25 |  |  |  |  | As(Ⅲ) | 37.4608 |  | Cd | 56.2055 | [11 empty] | NO3- | 62.01 | [21 empty] | 3 | 56.2055 | [36 empty] | 24.12 | 0.07 |  |  |  |  | 64.38731 | 64.38731
8 | 何雅馨, 2023 何雅馨, 2024 | 0.1 gFA@FeMnNi-LDH（富里酸改性) | 老化辅助的共沉淀法 | ①用玻璃导管向装有去离子水的容量瓶中持续通入氮气30 min,得到无氧水. ②准确称取6.758 g FeCl3·6H 2O(0.025 mol)、 3.146 g MnCl2(0.025 mol)和11.885 g NiCl 2·6H 2O (0.05mol),n(Fe)∶n(Mn)∶n(Ni)=1∶1∶2(量比),溶于50 mL无氧水中,搅拌均匀,配制相同5组此混合金属离子溶液(A1、A2、A3、A4和A5).称取0.4 g NaOH配制100 mL 0.1 mol·L- 1 的NaOH溶液,加入不同质量(0.01、0.05、0.1、0.5和1 g)的 FA粉末,制得富里酸钠溶液(B1、B2、B3、B4和 B5).③向500 mL的三颈烧瓶分别加入已配制的 100 mL不同质量的富里酸钠溶液(B1、B2、B3、B4 和B5),持续通入氮气10 min.将上述5组混合金属离子溶液(A1、A2、A3、A4和A5)以0.5 mL·min- 1的速度分别滴入装有(B1、B2、B3、B4和B5)富里酸钠溶液的三颈烧瓶内,同时使用2 mol·L- 1NaOH 保持混合溶液pH为10,并用机械搅拌器搅拌.滴加完成后,持续通入氮气,机械搅拌24 h.④搅拌完成后用塑料膜封闭三颈烧瓶瓶口,放入水浴锅,60℃恒温水浴加热12 h.反应后的固体产物用无氧水冲洗至上清液中性,离心,冷冻干燥48 h.干燥后的产物用玛瑙研钵磨碎过100目筛,得到最终FA@ FeMnNi-LDH复合材料(C1、C2、C3、C4和C5),并妥善密封保存于干燥箱中备用.⑥根据以上步骤,制备未加FA改性的原始FeMnNi-LDH材料 |  |  |  |  | 98.60（0.0986g） |  |  |  | Mn2+、Ni2+ | Fe3+ | 3 | [9 empty] | 0.208 |  | 近似六边形的片层构成,片层紧密堆积,团聚现象明显 | 11.31°、22.62°、34.40°、 39.22°、45.72°、60.12°和61.32° | 003)、(006)、(012)、 (015)、(018)、(110)和(113) FA(131)晶面使复合材料衍射峰变宽，结晶度变小 | 3442.80 1631.48 1468.5 1383.5 1050.5 650.37 500.43 | O-H 层间H2O弯曲振动峰 芳香环的C=C骨架振动吸收峰 O—C=O和C—OH伸缩振动峰 C—O伯醇 层状双氢氧化物骨架金属M—O的收缩振动峰 层状双氢氧化物骨架金属M—O的收缩振动峰 | [28 empty] | 溶液 |  |  |  |  | 1 |  |  |  |  | 5.5±0.1 |  | 180 | 1440 | 25 |  |  |  |  | As(Ⅲ) | 37.4608 |  | Cd | 56.2055 | [11 empty] | NO3- | 124.02 | [21 empty] | 3 | 56.2055 | [36 empty] | 22.98 | 0.36 |  |  |  |  | 61.34413 | 61.34413
8 | 何雅馨, 2023 何雅馨, 2024 | 0.1 gFA@FeMnNi-LDH（富里酸改性) | 老化辅助的共沉淀法 | ①用玻璃导管向装有去离子水的容量瓶中持续通入氮气30 min,得到无氧水. ②准确称取6.758 g FeCl3·6H 2O(0.025 mol)、 3.146 g MnCl2(0.025 mol)和11.885 g NiCl 2·6H 2O (0.05mol),n(Fe)∶n(Mn)∶n(Ni)=1∶1∶2(量比),溶于50 mL无氧水中,搅拌均匀,配制相同5组此混合金属离子溶液(A1、A2、A3、A4和A5).称取0.4 g NaOH配制100 mL 0.1 mol·L- 1 的NaOH溶液,加入不同质量(0.01、0.05、0.1、0.5和1 g)的 FA粉末,制得富里酸钠溶液(B1、B2、B3、B4和 B5).③向500 mL的三颈烧瓶分别加入已配制的 100 mL不同质量的富里酸钠溶液(B1、B2、B3、B4 和B5),持续通入氮气10 min.将上述5组混合金属离子溶液(A1、A2、A3、A4和A5)以0.5 mL·min- 1的速度分别滴入装有(B1、B2、B3、B4和B5)富里酸钠溶液的三颈烧瓶内,同时使用2 mol·L- 1NaOH 保持混合溶液pH为10,并用机械搅拌器搅拌.滴加完成后,持续通入氮气,机械搅拌24 h.④搅拌完成后用塑料膜封闭三颈烧瓶瓶口,放入水浴锅,60℃恒温水浴加热12 h.反应后的固体产物用无氧水冲洗至上清液中性,离心,冷冻干燥48 h.干燥后的产物用玛瑙研钵磨碎过100目筛,得到最终FA@ FeMnNi-LDH复合材料(C1、C2、C3、C4和C5),并妥善密封保存于干燥箱中备用.⑥根据以上步骤,制备未加FA改性的原始FeMnNi-LDH材料 |  |  |  |  | 98.60（0.0986g） |  |  |  | Mn2+、Ni2+ | Fe3+ | 3 | [9 empty] | 0.208 |  | 近似六边形的片层构成,片层紧密堆积,团聚现象明显 | 11.31°、22.62°、34.40°、 39.22°、45.72°、60.12°和61.32° | 003)、(006)、(012)、 (015)、(018)、(110)和(113) FA(131)晶面使复合材料衍射峰变宽，结晶度变小 | 3442.80 1631.48 1468.5 1383.5 1050.5 650.37 500.43 | O-H 层间H2O弯曲振动峰 芳香环的C=C骨架振动吸收峰 O—C=O和C—OH伸缩振动峰 C—O伯醇 层状双氢氧化物骨架金属M—O的收缩振动峰 层状双氢氧化物骨架金属M—O的收缩振动峰 | [28 empty] | 溶液 |  |  |  |  | 1 |  |  |  |  | 5.5±0.1 |  | 180 | 1440 | 25 |  |  |  |  | As(Ⅲ) | 37.4608 |  | Cd | 56.2055 | [11 empty] | NO3- | 248.04 | [21 empty] | 3 | 56.2055 | [36 empty] | 16.55 | 0.07 |  |  |  |  | 44.17952 | 44.17952
8 | 何雅馨, 2023 何雅馨, 2024 | 0.1 gFA@FeMnNi-LDH（富里酸改性) | 老化辅助的共沉淀法 | ①用玻璃导管向装有去离子水的容量瓶中持续通入氮气30 min,得到无氧水. ②准确称取6.758 g FeCl3·6H 2O(0.025 mol)、 3.146 g MnCl2(0.025 mol)和11.885 g NiCl 2·6H 2O (0.05mol),n(Fe)∶n(Mn)∶n(Ni)=1∶1∶2(量比),溶于50 mL无氧水中,搅拌均匀,配制相同5组此混合金属离子溶液(A1、A2、A3、A4和A5).称取0.4 g NaOH配制100 mL 0.1 mol·L- 1 的NaOH溶液,加入不同质量(0.01、0.05、0.1、0.5和1 g)的 FA粉末,制得富里酸钠溶液(B1、B2、B3、B4和 B5).③向500 mL的三颈烧瓶分别加入已配制的 100 mL不同质量的富里酸钠溶液(B1、B2、B3、B4 和B5),持续通入氮气10 min.将上述5组混合金属离子溶液(A1、A2、A3、A4和A5)以0.5 mL·min- 1的速度分别滴入装有(B1、B2、B3、B4和B5)富里酸钠溶液的三颈烧瓶内,同时使用2 mol·L- 1NaOH 保持混合溶液pH为10,并用机械搅拌器搅拌.滴加完成后,持续通入氮气,机械搅拌24 h.④搅拌完成后用塑料膜封闭三颈烧瓶瓶口,放入水浴锅,60℃恒温水浴加热12 h.反应后的固体产物用无氧水冲洗至上清液中性,离心,冷冻干燥48 h.干燥后的产物用玛瑙研钵磨碎过100目筛,得到最终FA@ FeMnNi-LDH复合材料(C1、C2、C3、C4和C5),并妥善密封保存于干燥箱中备用.⑥根据以上步骤,制备未加FA改性的原始FeMnNi-LDH材料 |  |  |  |  | 98.60（0.0986g） |  |  |  | Mn2+、Ni2+ | Fe3+ | 3 | [9 empty] | 0.208 |  | 近似六边形的片层构成,片层紧密堆积,团聚现象明显 | 11.31°、22.62°、34.40°、 39.22°、45.72°、60.12°和61.32° | 003)、(006)、(012)、 (015)、(018)、(110)和(113) FA(131)晶面使复合材料衍射峰变宽，结晶度变小 | 3442.80 1631.48 1468.5 1383.5 1050.5 650.37 500.43 | O-H 层间H2O弯曲振动峰 芳香环的C=C骨架振动吸收峰 O—C=O和C—OH伸缩振动峰 C—O伯醇 层状双氢氧化物骨架金属M—O的收缩振动峰 层状双氢氧化物骨架金属M—O的收缩振动峰 | [28 empty] | 溶液 |  |  |  |  | 1 |  |  |  |  | 5.5±0.1 |  | 180 | 1440 | 25 |  |  |  |  | As(Ⅲ) | 37.4608 |  | Cd | 56.2055 | [11 empty] | Pb2+ | 51.8 | [21 empty] | 3 | 56.2055 | [6 empty] | 40.10108 | [6 empty] | 71.34725
8 | 何雅馨, 2023 何雅馨, 2024 | 0.1 gFA@FeMnNi-LDH（富里酸改性) | 老化辅助的共沉淀法 | ①用玻璃导管向装有去离子水的容量瓶中持续通入氮气30 min,得到无氧水. ②准确称取6.758 g FeCl3·6H 2O(0.025 mol)、 3.146 g MnCl2(0.025 mol)和11.885 g NiCl 2·6H 2O (0.05mol),n(Fe)∶n(Mn)∶n(Ni)=1∶1∶2(量比),溶于50 mL无氧水中,搅拌均匀,配制相同5组此混合金属离子溶液(A1、A2、A3、A4和A5).称取0.4 g NaOH配制100 mL 0.1 mol·L- 1 的NaOH溶液,加入不同质量(0.01、0.05、0.1、0.5和1 g)的 FA粉末,制得富里酸钠溶液(B1、B2、B3、B4和 B5).③向500 mL的三颈烧瓶分别加入已配制的 100 mL不同质量的富里酸钠溶液(B1、B2、B3、B4 和B5),持续通入氮气10 min.将上述5组混合金属离子溶液(A1、A2、A3、A4和A5)以0.5 mL·min- 1的速度分别滴入装有(B1、B2、B3、B4和B5)富里酸钠溶液的三颈烧瓶内,同时使用2 mol·L- 1NaOH 保持混合溶液pH为10,并用机械搅拌器搅拌.滴加完成后,持续通入氮气,机械搅拌24 h.④搅拌完成后用塑料膜封闭三颈烧瓶瓶口,放入水浴锅,60℃恒温水浴加热12 h.反应后的固体产物用无氧水冲洗至上清液中性,离心,冷冻干燥48 h.干燥后的产物用玛瑙研钵磨碎过100目筛,得到最终FA@ FeMnNi-LDH复合材料(C1、C2、C3、C4和C5),并妥善密封保存于干燥箱中备用.⑥根据以上步骤,制备未加FA改性的原始FeMnNi-LDH材料 |  |  |  |  | 98.60（0.0986g） |  |  |  | Mn2+、Ni2+ | Fe3+ | 3 | [9 empty] | 0.208 |  | 近似六边形的片层构成,片层紧密堆积,团聚现象明显 | 11.31°、22.62°、34.40°、 39.22°、45.72°、60.12°和61.32° | 003)、(006)、(012)、 (015)、(018)、(110)和(113) FA(131)晶面使复合材料衍射峰变宽，结晶度变小 | 3442.80 1631.48 1468.5 1383.5 1050.5 650.37 500.43 | O-H 层间H2O弯曲振动峰 芳香环的C=C骨架振动吸收峰 O—C=O和C—OH伸缩振动峰 C—O伯醇 层状双氢氧化物骨架金属M—O的收缩振动峰 层状双氢氧化物骨架金属M—O的收缩振动峰 | [28 empty] | 溶液 |  |  |  |  | 1 |  |  |  |  | 5.5±0.1 |  | 180 | 1440 | 25 |  |  |  |  | As(Ⅲ) | 37.4608 |  | Cd | 56.2055 | [11 empty] | Pb2+ | 103.6 | [21 empty] | 3 | 56.2055 | [6 empty] | 32.63545 | [6 empty] | 58.06452
8 | 何雅馨, 2023 何雅馨, 2024 | 0.1 gFA@FeMnNi-LDH（富里酸改性) | 老化辅助的共沉淀法 | ①用玻璃导管向装有去离子水的容量瓶中持续通入氮气30 min,得到无氧水. ②准确称取6.758 g FeCl3·6H 2O(0.025 mol)、 3.146 g MnCl2(0.025 mol)和11.885 g NiCl 2·6H 2O (0.05mol),n(Fe)∶n(Mn)∶n(Ni)=1∶1∶2(量比),溶于50 mL无氧水中,搅拌均匀,配制相同5组此混合金属离子溶液(A1、A2、A3、A4和A5).称取0.4 g NaOH配制100 mL 0.1 mol·L- 1 的NaOH溶液,加入不同质量(0.01、0.05、0.1、0.5和1 g)的 FA粉末,制得富里酸钠溶液(B1、B2、B3、B4和 B5).③向500 mL的三颈烧瓶分别加入已配制的 100 mL不同质量的富里酸钠溶液(B1、B2、B3、B4 和B5),持续通入氮气10 min.将上述5组混合金属离子溶液(A1、A2、A3、A4和A5)以0.5 mL·min- 1的速度分别滴入装有(B1、B2、B3、B4和B5)富里酸钠溶液的三颈烧瓶内,同时使用2 mol·L- 1NaOH 保持混合溶液pH为10,并用机械搅拌器搅拌.滴加完成后,持续通入氮气,机械搅拌24 h.④搅拌完成后用塑料膜封闭三颈烧瓶瓶口,放入水浴锅,60℃恒温水浴加热12 h.反应后的固体产物用无氧水冲洗至上清液中性,离心,冷冻干燥48 h.干燥后的产物用玛瑙研钵磨碎过100目筛,得到最终FA@ FeMnNi-LDH复合材料(C1、C2、C3、C4和C5),并妥善密封保存于干燥箱中备用.⑥根据以上步骤,制备未加FA改性的原始FeMnNi-LDH材料 |  |  |  |  | 98.60（0.0986g） |  |  |  | Mn2+、Ni2+ | Fe3+ | 3 | [9 empty] | 0.208 |  | 近似六边形的片层构成,片层紧密堆积,团聚现象明显 | 11.31°、22.62°、34.40°、 39.22°、45.72°、60.12°和61.32° | 003)、(006)、(012)、 (015)、(018)、(110)和(113) FA(131)晶面使复合材料衍射峰变宽，结晶度变小 | 3442.80 1631.48 1468.5 1383.5 1050.5 650.37 500.43 | O-H 层间H2O弯曲振动峰 芳香环的C=C骨架振动吸收峰 O—C=O和C—OH伸缩振动峰 C—O伯醇 层状双氢氧化物骨架金属M—O的收缩振动峰 层状双氢氧化物骨架金属M—O的收缩振动峰 | [28 empty] | 溶液 |  |  |  |  | 1 |  |  |  |  | 5.5±0.1 |  | 180 | 1440 | 25 |  |  |  |  | As(Ⅲ) | 37.4608 |  | Cd | 56.2055 | [11 empty] | Pb2+ | 207.2 | [21 empty] | 3 | 56.2055 | [6 empty] | 24.52991 | [6 empty] | 43.64326
8 | 何雅馨, 2023 何雅馨, 2024 | 0.1 gFA@FeMnNi-LDH（富里酸改性) | 老化辅助的共沉淀法 | ①用玻璃导管向装有去离子水的容量瓶中持续通入氮气30 min,得到无氧水. ②准确称取6.758 g FeCl3·6H 2O(0.025 mol)、 3.146 g MnCl2(0.025 mol)和11.885 g NiCl 2·6H 2O (0.05mol),n(Fe)∶n(Mn)∶n(Ni)=1∶1∶2(量比),溶于50 mL无氧水中,搅拌均匀,配制相同5组此混合金属离子溶液(A1、A2、A3、A4和A5).称取0.4 g NaOH配制100 mL 0.1 mol·L- 1 的NaOH溶液,加入不同质量(0.01、0.05、0.1、0.5和1 g)的 FA粉末,制得富里酸钠溶液(B1、B2、B3、B4和 B5).③向500 mL的三颈烧瓶分别加入已配制的 100 mL不同质量的富里酸钠溶液(B1、B2、B3、B4 和B5),持续通入氮气10 min.将上述5组混合金属离子溶液(A1、A2、A3、A4和A5)以0.5 mL·min- 1的速度分别滴入装有(B1、B2、B3、B4和B5)富里酸钠溶液的三颈烧瓶内,同时使用2 mol·L- 1NaOH 保持混合溶液pH为10,并用机械搅拌器搅拌.滴加完成后,持续通入氮气,机械搅拌24 h.④搅拌完成后用塑料膜封闭三颈烧瓶瓶口,放入水浴锅,60℃恒温水浴加热12 h.反应后的固体产物用无氧水冲洗至上清液中性,离心,冷冻干燥48 h.干燥后的产物用玛瑙研钵磨碎过100目筛,得到最终FA@ FeMnNi-LDH复合材料(C1、C2、C3、C4和C5),并妥善密封保存于干燥箱中备用.⑥根据以上步骤,制备未加FA改性的原始FeMnNi-LDH材料 |  |  |  |  | 98.60（0.0986g） |  |  |  | Mn2+、Ni2+ | Fe3+ | 3 | [9 empty] | 0.208 |  | 近似六边形的片层构成,片层紧密堆积,团聚现象明显 | 11.31°、22.62°、34.40°、 39.22°、45.72°、60.12°和61.32° | 003)、(006)、(012)、 (015)、(018)、(110)和(113) FA(131)晶面使复合材料衍射峰变宽，结晶度变小 | 3442.80 1631.48 1468.5 1383.5 1050.5 650.37 500.43 | O-H 层间H2O弯曲振动峰 芳香环的C=C骨架振动吸收峰 O—C=O和C—OH伸缩振动峰 C—O伯醇 层状双氢氧化物骨架金属M—O的收缩振动峰 层状双氢氧化物骨架金属M—O的收缩振动峰 | [28 empty] | 溶液 |  |  |  |  | 1 |  |  |  |  | 5.5±0.1 |  | 180 | 1440 | 25 |  |  |  |  | As(Ⅲ) | 37.4608 |  | Cd | 56.2055 | [11 empty] | Pb2+ | 414.4 | [21 empty] | 3 | 56.2055 | [6 empty] | 25.06317 | [6 empty] | 44.59203
8 | 何雅馨, 2023 何雅馨, 2024 | 0.1 gFA@FeMnNi-LDH（富里酸改性) | 老化辅助的共沉淀法 | ①用玻璃导管向装有去离子水的容量瓶中持续通入氮气30 min,得到无氧水. ②准确称取6.758 g FeCl3·6H 2O(0.025 mol)、 3.146 g MnCl2(0.025 mol)和11.885 g NiCl 2·6H 2O (0.05mol),n(Fe)∶n(Mn)∶n(Ni)=1∶1∶2(量比),溶于50 mL无氧水中,搅拌均匀,配制相同5组此混合金属离子溶液(A1、A2、A3、A4和A5).称取0.4 g NaOH配制100 mL 0.1 mol·L- 1 的NaOH溶液,加入不同质量(0.01、0.05、0.1、0.5和1 g)的 FA粉末,制得富里酸钠溶液(B1、B2、B3、B4和 B5).③向500 mL的三颈烧瓶分别加入已配制的 100 mL不同质量的富里酸钠溶液(B1、B2、B3、B4 和B5),持续通入氮气10 min.将上述5组混合金属离子溶液(A1、A2、A3、A4和A5)以0.5 mL·min- 1的速度分别滴入装有(B1、B2、B3、B4和B5)富里酸钠溶液的三颈烧瓶内,同时使用2 mol·L- 1NaOH 保持混合溶液pH为10,并用机械搅拌器搅拌.滴加完成后,持续通入氮气,机械搅拌24 h.④搅拌完成后用塑料膜封闭三颈烧瓶瓶口,放入水浴锅,60℃恒温水浴加热12 h.反应后的固体产物用无氧水冲洗至上清液中性,离心,冷冻干燥48 h.干燥后的产物用玛瑙研钵磨碎过100目筛,得到最终FA@ FeMnNi-LDH复合材料(C1、C2、C3、C4和C5),并妥善密封保存于干燥箱中备用.⑥根据以上步骤,制备未加FA改性的原始FeMnNi-LDH材料 |  |  |  |  | 98.60（0.0986g） |  |  |  | Mn2+、Ni2+ | Fe3+ | 3 | [9 empty] | 0.208 |  | 近似六边形的片层构成,片层紧密堆积,团聚现象明显 | 11.31°、22.62°、34.40°、 39.22°、45.72°、60.12°和61.32° | 003)、(006)、(012)、 (015)、(018)、(110)和(113) FA(131)晶面使复合材料衍射峰变宽，结晶度变小 | 3442.80 1631.48 1468.5 1383.5 1050.5 650.37 500.43 | O-H 层间H2O弯曲振动峰 芳香环的C=C骨架振动吸收峰 O—C=O和C—OH伸缩振动峰 C—O伯醇 层状双氢氧化物骨架金属M—O的收缩振动峰 层状双氢氧化物骨架金属M—O的收缩振动峰 | [28 empty] | 溶液 |  |  |  |  | 1 |  |  |  |  | 5.5±0.1 |  | 180 | 1440 | 25 |  |  |  |  | As(Ⅲ) | 37.4608 |  | Cd | 56.2055 | [11 empty] | Pb2+ | 828.8 | [21 empty] | 3 | 56.2055 | [6 empty] | 14.71795 | [6 empty] | 26.18596
8 | 何雅馨, 2023 何雅馨, 2024 | 0.1 gFA@FeMnNi-LDH（富里酸改性) | 老化辅助的共沉淀法 | ①用玻璃导管向装有去离子水的容量瓶中持续通入氮气30 min,得到无氧水. ②准确称取6.758 g FeCl3·6H 2O(0.025 mol)、 3.146 g MnCl2(0.025 mol)和11.885 g NiCl 2·6H 2O (0.05mol),n(Fe)∶n(Mn)∶n(Ni)=1∶1∶2(量比),溶于50 mL无氧水中,搅拌均匀,配制相同5组此混合金属离子溶液(A1、A2、A3、A4和A5).称取0.4 g NaOH配制100 mL 0.1 mol·L- 1 的NaOH溶液,加入不同质量(0.01、0.05、0.1、0.5和1 g)的 FA粉末,制得富里酸钠溶液(B1、B2、B3、B4和 B5).③向500 mL的三颈烧瓶分别加入已配制的 100 mL不同质量的富里酸钠溶液(B1、B2、B3、B4 和B5),持续通入氮气10 min.将上述5组混合金属离子溶液(A1、A2、A3、A4和A5)以0.5 mL·min- 1的速度分别滴入装有(B1、B2、B3、B4和B5)富里酸钠溶液的三颈烧瓶内,同时使用2 mol·L- 1NaOH 保持混合溶液pH为10,并用机械搅拌器搅拌.滴加完成后,持续通入氮气,机械搅拌24 h.④搅拌完成后用塑料膜封闭三颈烧瓶瓶口,放入水浴锅,60℃恒温水浴加热12 h.反应后的固体产物用无氧水冲洗至上清液中性,离心,冷冻干燥48 h.干燥后的产物用玛瑙研钵磨碎过100目筛,得到最终FA@ FeMnNi-LDH复合材料(C1、C2、C3、C4和C5),并妥善密封保存于干燥箱中备用.⑥根据以上步骤,制备未加FA改性的原始FeMnNi-LDH材料 |  |  |  |  | 98.60（0.0986g） |  |  |  | Mn2+、Ni2+ | Fe3+ | 3 | [9 empty] | 0.208 |  | 近似六边形的片层构成,片层紧密堆积,团聚现象明显 | 11.31°、22.62°、34.40°、 39.22°、45.72°、60.12°和61.32° | 003)、(006)、(012)、 (015)、(018)、(110)和(113) FA(131)晶面使复合材料衍射峰变宽，结晶度变小 | 3442.80 1631.48 1468.5 1383.5 1050.5 650.37 500.43 | O-H 层间H2O弯曲振动峰 芳香环的C=C骨架振动吸收峰 O—C=O和C—OH伸缩振动峰 C—O伯醇 层状双氢氧化物骨架金属M—O的收缩振动峰 层状双氢氧化物骨架金属M—O的收缩振动峰 | [28 empty] | 溶液 |  |  |  |  | 1 |  |  |  |  | 5.5±0.1 |  | 180 | 1440 | 25 |  |  |  |  | As(Ⅲ) | 37.4608 |  | Cd | 56.2055 | [11 empty] | Cu2+ | 15.89 | [21 empty] | 3 | 56.2055 | [6 empty] | 37.54143 | [6 empty] | 66.79317
8 | 何雅馨, 2023 何雅馨, 2024 | 0.1 gFA@FeMnNi-LDH（富里酸改性) | 老化辅助的共沉淀法 | ①用玻璃导管向装有去离子水的容量瓶中持续通入氮气30 min,得到无氧水. ②准确称取6.758 g FeCl3·6H 2O(0.025 mol)、 3.146 g MnCl2(0.025 mol)和11.885 g NiCl 2·6H 2O (0.05mol),n(Fe)∶n(Mn)∶n(Ni)=1∶1∶2(量比),溶于50 mL无氧水中,搅拌均匀,配制相同5组此混合金属离子溶液(A1、A2、A3、A4和A5).称取0.4 g NaOH配制100 mL 0.1 mol·L- 1 的NaOH溶液,加入不同质量(0.01、0.05、0.1、0.5和1 g)的 FA粉末,制得富里酸钠溶液(B1、B2、B3、B4和 B5).③向500 mL的三颈烧瓶分别加入已配制的 100 mL不同质量的富里酸钠溶液(B1、B2、B3、B4 和B5),持续通入氮气10 min.将上述5组混合金属离子溶液(A1、A2、A3、A4和A5)以0.5 mL·min- 1的速度分别滴入装有(B1、B2、B3、B4和B5)富里酸钠溶液的三颈烧瓶内,同时使用2 mol·L- 1NaOH 保持混合溶液pH为10,并用机械搅拌器搅拌.滴加完成后,持续通入氮气,机械搅拌24 h.④搅拌完成后用塑料膜封闭三颈烧瓶瓶口,放入水浴锅,60℃恒温水浴加热12 h.反应后的固体产物用无氧水冲洗至上清液中性,离心,冷冻干燥48 h.干燥后的产物用玛瑙研钵磨碎过100目筛,得到最终FA@ FeMnNi-LDH复合材料(C1、C2、C3、C4和C5),并妥善密封保存于干燥箱中备用.⑥根据以上步骤,制备未加FA改性的原始FeMnNi-LDH材料 |  |  |  |  | 98.60（0.0986g） |  |  |  | Mn2+、Ni2+ | Fe3+ | 3 | [9 empty] | 0.208 |  | 近似六边形的片层构成,片层紧密堆积,团聚现象明显 | 11.31°、22.62°、34.40°、 39.22°、45.72°、60.12°和61.32° | 003)、(006)、(012)、 (015)、(018)、(110)和(113) FA(131)晶面使复合材料衍射峰变宽，结晶度变小 | 3442.80 1631.48 1468.5 1383.5 1050.5 650.37 500.43 | O-H 层间H2O弯曲振动峰 芳香环的C=C骨架振动吸收峰 O—C=O和C—OH伸缩振动峰 C—O伯醇 层状双氢氧化物骨架金属M—O的收缩振动峰 层状双氢氧化物骨架金属M—O的收缩振动峰 | [28 empty] | 溶液 |  |  |  |  | 1 |  |  |  |  | 5.5±0.1 |  | 180 | 1440 | 25 |  |  |  |  | As(Ⅲ) | 37.4608 |  | Cd | 56.2055 | [11 empty] | Cu2+ | 31.78 | [21 empty] | 3 | 56.2055 | [6 empty] | 31.14233 | [6 empty] | 55.40797
8 | 何雅馨, 2023 何雅馨, 2024 | 0.1 gFA@FeMnNi-LDH（富里酸改性) | 老化辅助的共沉淀法 | ①用玻璃导管向装有去离子水的容量瓶中持续通入氮气30 min,得到无氧水. ②准确称取6.758 g FeCl3·6H 2O(0.025 mol)、 3.146 g MnCl2(0.025 mol)和11.885 g NiCl 2·6H 2O (0.05mol),n(Fe)∶n(Mn)∶n(Ni)=1∶1∶2(量比),溶于50 mL无氧水中,搅拌均匀,配制相同5组此混合金属离子溶液(A1、A2、A3、A4和A5).称取0.4 g NaOH配制100 mL 0.1 mol·L- 1 的NaOH溶液,加入不同质量(0.01、0.05、0.1、0.5和1 g)的 FA粉末,制得富里酸钠溶液(B1、B2、B3、B4和 B5).③向500 mL的三颈烧瓶分别加入已配制的 100 mL不同质量的富里酸钠溶液(B1、B2、B3、B4 和B5),持续通入氮气10 min.将上述5组混合金属离子溶液(A1、A2、A3、A4和A5)以0.5 mL·min- 1的速度分别滴入装有(B1、B2、B3、B4和B5)富里酸钠溶液的三颈烧瓶内,同时使用2 mol·L- 1NaOH 保持混合溶液pH为10,并用机械搅拌器搅拌.滴加完成后,持续通入氮气,机械搅拌24 h.④搅拌完成后用塑料膜封闭三颈烧瓶瓶口,放入水浴锅,60℃恒温水浴加热12 h.反应后的固体产物用无氧水冲洗至上清液中性,离心,冷冻干燥48 h.干燥后的产物用玛瑙研钵磨碎过100目筛,得到最终FA@ FeMnNi-LDH复合材料(C1、C2、C3、C4和C5),并妥善密封保存于干燥箱中备用.⑥根据以上步骤,制备未加FA改性的原始FeMnNi-LDH材料 |  |  |  |  | 98.60（0.0986g） |  |  |  | Mn2+、Ni2+ | Fe3+ | 3 | [9 empty] | 0.208 |  | 近似六边形的片层构成,片层紧密堆积,团聚现象明显 | 11.31°、22.62°、34.40°、 39.22°、45.72°、60.12°和61.32° | 003)、(006)、(012)、 (015)、(018)、(110)和(113) FA(131)晶面使复合材料衍射峰变宽，结晶度变小 | 3442.80 1631.48 1468.5 1383.5 1050.5 650.37 500.43 | O-H 层间H2O弯曲振动峰 芳香环的C=C骨架振动吸收峰 O—C=O和C—OH伸缩振动峰 C—O伯醇 层状双氢氧化物骨架金属M—O的收缩振动峰 层状双氢氧化物骨架金属M—O的收缩振动峰 | [28 empty] | 溶液 |  |  |  |  | 1 |  |  |  |  | 5.5±0.1 |  | 180 | 1440 | 25 |  |  |  |  | As(Ⅲ) | 37.4608 |  | Cd | 56.2055 | [11 empty] | Cu2+ | 63.55 | [21 empty] | 3 | 56.2055 | [6 empty] | 29.4359 | [6 empty] | 52.37192
8 | 何雅馨, 2023 何雅馨, 2024 | 0.1 gFA@FeMnNi-LDH（富里酸改性) | 老化辅助的共沉淀法 | ①用玻璃导管向装有去离子水的容量瓶中持续通入氮气30 min,得到无氧水. ②准确称取6.758 g FeCl3·6H 2O(0.025 mol)、 3.146 g MnCl2(0.025 mol)和11.885 g NiCl 2·6H 2O (0.05mol),n(Fe)∶n(Mn)∶n(Ni)=1∶1∶2(量比),溶于50 mL无氧水中,搅拌均匀,配制相同5组此混合金属离子溶液(A1、A2、A3、A4和A5).称取0.4 g NaOH配制100 mL 0.1 mol·L- 1 的NaOH溶液,加入不同质量(0.01、0.05、0.1、0.5和1 g)的 FA粉末,制得富里酸钠溶液(B1、B2、B3、B4和 B5).③向500 mL的三颈烧瓶分别加入已配制的 100 mL不同质量的富里酸钠溶液(B1、B2、B3、B4 和B5),持续通入氮气10 min.将上述5组混合金属离子溶液(A1、A2、A3、A4和A5)以0.5 mL·min- 1的速度分别滴入装有(B1、B2、B3、B4和B5)富里酸钠溶液的三颈烧瓶内,同时使用2 mol·L- 1NaOH 保持混合溶液pH为10,并用机械搅拌器搅拌.滴加完成后,持续通入氮气,机械搅拌24 h.④搅拌完成后用塑料膜封闭三颈烧瓶瓶口,放入水浴锅,60℃恒温水浴加热12 h.反应后的固体产物用无氧水冲洗至上清液中性,离心,冷冻干燥48 h.干燥后的产物用玛瑙研钵磨碎过100目筛,得到最终FA@ FeMnNi-LDH复合材料(C1、C2、C3、C4和C5),并妥善密封保存于干燥箱中备用.⑥根据以上步骤,制备未加FA改性的原始FeMnNi-LDH材料 |  |  |  |  | 98.60（0.0986g） |  |  |  | Mn2+、Ni2+ | Fe3+ | 3 | [9 empty] | 0.208 |  | 近似六边形的片层构成,片层紧密堆积,团聚现象明显 | 11.31°、22.62°、34.40°、 39.22°、45.72°、60.12°和61.32° | 003)、(006)、(012)、 (015)、(018)、(110)和(113) FA(131)晶面使复合材料衍射峰变宽，结晶度变小 | 3442.80 1631.48 1468.5 1383.5 1050.5 650.37 500.43 | O-H 层间H2O弯曲振动峰 芳香环的C=C骨架振动吸收峰 O—C=O和C—OH伸缩振动峰 C—O伯醇 层状双氢氧化物骨架金属M—O的收缩振动峰 层状双氢氧化物骨架金属M—O的收缩振动峰 | [28 empty] | 溶液 |  |  |  |  | 1 |  |  |  |  | 5.5±0.1 |  | 180 | 1440 | 25 |  |  |  |  | As(Ⅲ) | 37.4608 |  | Cd | 56.2055 | [11 empty] | Cu2+ | 127.1 | [21 empty] | 3 | 56.2055 | [6 empty] | 25.80974 | [6 empty] | 45.9203
8 | 何雅馨, 2023 何雅馨, 2024 | 0.1 gFA@FeMnNi-LDH（富里酸改性) | 老化辅助的共沉淀法 | ①用玻璃导管向装有去离子水的容量瓶中持续通入氮气30 min,得到无氧水. ②准确称取6.758 g FeCl3·6H 2O(0.025 mol)、 3.146 g MnCl2(0.025 mol)和11.885 g NiCl 2·6H 2O (0.05mol),n(Fe)∶n(Mn)∶n(Ni)=1∶1∶2(量比),溶于50 mL无氧水中,搅拌均匀,配制相同5组此混合金属离子溶液(A1、A2、A3、A4和A5).称取0.4 g NaOH配制100 mL 0.1 mol·L- 1 的NaOH溶液,加入不同质量(0.01、0.05、0.1、0.5和1 g)的 FA粉末,制得富里酸钠溶液(B1、B2、B3、B4和 B5).③向500 mL的三颈烧瓶分别加入已配制的 100 mL不同质量的富里酸钠溶液(B1、B2、B3、B4 和B5),持续通入氮气10 min.将上述5组混合金属离子溶液(A1、A2、A3、A4和A5)以0.5 mL·min- 1的速度分别滴入装有(B1、B2、B3、B4和B5)富里酸钠溶液的三颈烧瓶内,同时使用2 mol·L- 1NaOH 保持混合溶液pH为10,并用机械搅拌器搅拌.滴加完成后,持续通入氮气,机械搅拌24 h.④搅拌完成后用塑料膜封闭三颈烧瓶瓶口,放入水浴锅,60℃恒温水浴加热12 h.反应后的固体产物用无氧水冲洗至上清液中性,离心,冷冻干燥48 h.干燥后的产物用玛瑙研钵磨碎过100目筛,得到最终FA@ FeMnNi-LDH复合材料(C1、C2、C3、C4和C5),并妥善密封保存于干燥箱中备用.⑥根据以上步骤,制备未加FA改性的原始FeMnNi-LDH材料 |  |  |  |  | 98.60（0.0986g） |  |  |  | Mn2+、Ni2+ | Fe3+ | 3 | [9 empty] | 0.208 |  | 近似六边形的片层构成,片层紧密堆积,团聚现象明显 | 11.31°、22.62°、34.40°、 39.22°、45.72°、60.12°和61.32° | 003)、(006)、(012)、 (015)、(018)、(110)和(113) FA(131)晶面使复合材料衍射峰变宽，结晶度变小 | 3442.80 1631.48 1468.5 1383.5 1050.5 650.37 500.43 | O-H 层间H2O弯曲振动峰 芳香环的C=C骨架振动吸收峰 O—C=O和C—OH伸缩振动峰 C—O伯醇 层状双氢氧化物骨架金属M—O的收缩振动峰 层状双氢氧化物骨架金属M—O的收缩振动峰 | [28 empty] | 溶液 |  |  |  |  | 1 |  |  |  |  | 5.5±0.1 |  | 180 | 1440 | 25 |  |  |  |  | As(Ⅲ) | 37.4608 |  | Cd | 56.2055 | [11 empty] | Cu2+ | 254.2 | [21 empty] | 3 | 56.2055 | [6 empty] | 11.19844 | [6 empty] | 19.9241
8 | 何雅馨, 2023 何雅馨, 2024 | 0.1 gFA@FeMnNi-LDH（富里酸改性) | 老化辅助的共沉淀法 | ①用玻璃导管向装有去离子水的容量瓶中持续通入氮气30 min,得到无氧水. ②准确称取6.758 g FeCl3·6H 2O(0.025 mol)、 3.146 g MnCl2(0.025 mol)和11.885 g NiCl 2·6H 2O (0.05mol),n(Fe)∶n(Mn)∶n(Ni)=1∶1∶2(量比),溶于50 mL无氧水中,搅拌均匀,配制相同5组此混合金属离子溶液(A1、A2、A3、A4和A5).称取0.4 g NaOH配制100 mL 0.1 mol·L- 1 的NaOH溶液,加入不同质量(0.01、0.05、0.1、0.5和1 g)的 FA粉末,制得富里酸钠溶液(B1、B2、B3、B4和 B5).③向500 mL的三颈烧瓶分别加入已配制的 100 mL不同质量的富里酸钠溶液(B1、B2、B3、B4 和B5),持续通入氮气10 min.将上述5组混合金属离子溶液(A1、A2、A3、A4和A5)以0.5 mL·min- 1的速度分别滴入装有(B1、B2、B3、B4和B5)富里酸钠溶液的三颈烧瓶内,同时使用2 mol·L- 1NaOH 保持混合溶液pH为10,并用机械搅拌器搅拌.滴加完成后,持续通入氮气,机械搅拌24 h.④搅拌完成后用塑料膜封闭三颈烧瓶瓶口,放入水浴锅,60℃恒温水浴加热12 h.反应后的固体产物用无氧水冲洗至上清液中性,离心,冷冻干燥48 h.干燥后的产物用玛瑙研钵磨碎过100目筛,得到最终FA@ FeMnNi-LDH复合材料(C1、C2、C3、C4和C5),并妥善密封保存于干燥箱中备用.⑥根据以上步骤,制备未加FA改性的原始FeMnNi-LDH材料 |  |  |  |  | 98.60（0.0986g） |  |  |  | Mn2+、Ni2+ | Fe3+ | 3 | [9 empty] | 0.208 |  | 近似六边形的片层构成,片层紧密堆积,团聚现象明显 | 11.31°、22.62°、34.40°、 39.22°、45.72°、60.12°和61.32° | 003)、(006)、(012)、 (015)、(018)、(110)和(113) FA(131)晶面使复合材料衍射峰变宽，结晶度变小 | 3442.80 1631.48 1468.5 1383.5 1050.5 650.37 500.43 | O-H 层间H2O弯曲振动峰 芳香环的C=C骨架振动吸收峰 O—C=O和C—OH伸缩振动峰 C—O伯醇 层状双氢氧化物骨架金属M—O的收缩振动峰 层状双氢氧化物骨架金属M—O的收缩振动峰 | [28 empty] | 溶液 |  |  |  |  | 1 |  |  |  |  | 5.5±0.1 |  | 180 | 1440 | 25 |  |  |  |  | As(Ⅲ) | 37.4608 |  | Cd | 56.2055 | [11 empty] | K+ | 9.78 | [21 empty] | 3 | 56.2055 | [6 empty] | 40.52769 | [6 empty] | 72.10626
8 | 何雅馨, 2023 何雅馨, 2024 | 0.1 gFA@FeMnNi-LDH（富里酸改性) | 老化辅助的共沉淀法 | ①用玻璃导管向装有去离子水的容量瓶中持续通入氮气30 min,得到无氧水. ②准确称取6.758 g FeCl3·6H 2O(0.025 mol)、 3.146 g MnCl2(0.025 mol)和11.885 g NiCl 2·6H 2O (0.05mol),n(Fe)∶n(Mn)∶n(Ni)=1∶1∶2(量比),溶于50 mL无氧水中,搅拌均匀,配制相同5组此混合金属离子溶液(A1、A2、A3、A4和A5).称取0.4 g NaOH配制100 mL 0.1 mol·L- 1 的NaOH溶液,加入不同质量(0.01、0.05、0.1、0.5和1 g)的 FA粉末,制得富里酸钠溶液(B1、B2、B3、B4和 B5).③向500 mL的三颈烧瓶分别加入已配制的 100 mL不同质量的富里酸钠溶液(B1、B2、B3、B4 和B5),持续通入氮气10 min.将上述5组混合金属离子溶液(A1、A2、A3、A4和A5)以0.5 mL·min- 1的速度分别滴入装有(B1、B2、B3、B4和B5)富里酸钠溶液的三颈烧瓶内,同时使用2 mol·L- 1NaOH 保持混合溶液pH为10,并用机械搅拌器搅拌.滴加完成后,持续通入氮气,机械搅拌24 h.④搅拌完成后用塑料膜封闭三颈烧瓶瓶口,放入水浴锅,60℃恒温水浴加热12 h.反应后的固体产物用无氧水冲洗至上清液中性,离心,冷冻干燥48 h.干燥后的产物用玛瑙研钵磨碎过100目筛,得到最终FA@ FeMnNi-LDH复合材料(C1、C2、C3、C4和C5),并妥善密封保存于干燥箱中备用.⑥根据以上步骤,制备未加FA改性的原始FeMnNi-LDH材料 |  |  |  |  | 98.60（0.0986g） |  |  |  | Mn2+、Ni2+ | Fe3+ | 3 | [9 empty] | 0.208 |  | 近似六边形的片层构成,片层紧密堆积,团聚现象明显 | 11.31°、22.62°、34.40°、 39.22°、45.72°、60.12°和61.32° | 003)、(006)、(012)、 (015)、(018)、(110)和(113) FA(131)晶面使复合材料衍射峰变宽，结晶度变小 | 3442.80 1631.48 1468.5 1383.5 1050.5 650.37 500.43 | O-H 层间H2O弯曲振动峰 芳香环的C=C骨架振动吸收峰 O—C=O和C—OH伸缩振动峰 C—O伯醇 层状双氢氧化物骨架金属M—O的收缩振动峰 层状双氢氧化物骨架金属M—O的收缩振动峰 | [28 empty] | 溶液 |  |  |  |  | 1 |  |  |  |  | 5.5±0.1 |  | 180 | 1440 | 25 |  |  |  |  | As(Ⅲ) | 37.4608 |  | Cd | 56.2055 | [11 empty] | K+ | 19.55 | [21 empty] | 3 | 56.2055 | [6 empty] | 33.80862 | [6 empty] | 60.1518
8 | 何雅馨, 2023 何雅馨, 2024 | 0.1 gFA@FeMnNi-LDH（富里酸改性) | 老化辅助的共沉淀法 | ①用玻璃导管向装有去离子水的容量瓶中持续通入氮气30 min,得到无氧水. ②准确称取6.758 g FeCl3·6H 2O(0.025 mol)、 3.146 g MnCl2(0.025 mol)和11.885 g NiCl 2·6H 2O (0.05mol),n(Fe)∶n(Mn)∶n(Ni)=1∶1∶2(量比),溶于50 mL无氧水中,搅拌均匀,配制相同5组此混合金属离子溶液(A1、A2、A3、A4和A5).称取0.4 g NaOH配制100 mL 0.1 mol·L- 1 的NaOH溶液,加入不同质量(0.01、0.05、0.1、0.5和1 g)的 FA粉末,制得富里酸钠溶液(B1、B2、B3、B4和 B5).③向500 mL的三颈烧瓶分别加入已配制的 100 mL不同质量的富里酸钠溶液(B1、B2、B3、B4 和B5),持续通入氮气10 min.将上述5组混合金属离子溶液(A1、A2、A3、A4和A5)以0.5 mL·min- 1的速度分别滴入装有(B1、B2、B3、B4和B5)富里酸钠溶液的三颈烧瓶内,同时使用2 mol·L- 1NaOH 保持混合溶液pH为10,并用机械搅拌器搅拌.滴加完成后,持续通入氮气,机械搅拌24 h.④搅拌完成后用塑料膜封闭三颈烧瓶瓶口,放入水浴锅,60℃恒温水浴加热12 h.反应后的固体产物用无氧水冲洗至上清液中性,离心,冷冻干燥48 h.干燥后的产物用玛瑙研钵磨碎过100目筛,得到最终FA@ FeMnNi-LDH复合材料(C1、C2、C3、C4和C5),并妥善密封保存于干燥箱中备用.⑥根据以上步骤,制备未加FA改性的原始FeMnNi-LDH材料 |  |  |  |  | 98.60（0.0986g） |  |  |  | Mn2+、Ni2+ | Fe3+ | 3 | [9 empty] | 0.208 |  | 近似六边形的片层构成,片层紧密堆积,团聚现象明显 | 11.31°、22.62°、34.40°、 39.22°、45.72°、60.12°和61.32° | 003)、(006)、(012)、 (015)、(018)、(110)和(113) FA(131)晶面使复合材料衍射峰变宽，结晶度变小 | 3442.80 1631.48 1468.5 1383.5 1050.5 650.37 500.43 | O-H 层间H2O弯曲振动峰 芳香环的C=C骨架振动吸收峰 O—C=O和C—OH伸缩振动峰 C—O伯醇 层状双氢氧化物骨架金属M—O的收缩振动峰 层状双氢氧化物骨架金属M—O的收缩振动峰 | [28 empty] | 溶液 |  |  |  |  | 1 |  |  |  |  | 5.5±0.1 |  | 180 | 1440 | 25 |  |  |  |  | As(Ⅲ) | 37.4608 |  | Cd | 56.2055 | [11 empty] | K+ | 39.1 | [21 empty] | 3 | 56.2055 | [6 empty] | 31.03567 | [6 empty] | 55.21822
8 | 何雅馨, 2023 何雅馨, 2024 | 0.1 gFA@FeMnNi-LDH（富里酸改性) | 老化辅助的共沉淀法 | ①用玻璃导管向装有去离子水的容量瓶中持续通入氮气30 min,得到无氧水. ②准确称取6.758 g FeCl3·6H 2O(0.025 mol)、 3.146 g MnCl2(0.025 mol)和11.885 g NiCl 2·6H 2O (0.05mol),n(Fe)∶n(Mn)∶n(Ni)=1∶1∶2(量比),溶于50 mL无氧水中,搅拌均匀,配制相同5组此混合金属离子溶液(A1、A2、A3、A4和A5).称取0.4 g NaOH配制100 mL 0.1 mol·L- 1 的NaOH溶液,加入不同质量(0.01、0.05、0.1、0.5和1 g)的 FA粉末,制得富里酸钠溶液(B1、B2、B3、B4和 B5).③向500 mL的三颈烧瓶分别加入已配制的 100 mL不同质量的富里酸钠溶液(B1、B2、B3、B4 和B5),持续通入氮气10 min.将上述5组混合金属离子溶液(A1、A2、A3、A4和A5)以0.5 mL·min- 1的速度分别滴入装有(B1、B2、B3、B4和B5)富里酸钠溶液的三颈烧瓶内,同时使用2 mol·L- 1NaOH 保持混合溶液pH为10,并用机械搅拌器搅拌.滴加完成后,持续通入氮气,机械搅拌24 h.④搅拌完成后用塑料膜封闭三颈烧瓶瓶口,放入水浴锅,60℃恒温水浴加热12 h.反应后的固体产物用无氧水冲洗至上清液中性,离心,冷冻干燥48 h.干燥后的产物用玛瑙研钵磨碎过100目筛,得到最终FA@ FeMnNi-LDH复合材料(C1、C2、C3、C4和C5),并妥善密封保存于干燥箱中备用.⑥根据以上步骤,制备未加FA改性的原始FeMnNi-LDH材料 |  |  |  |  | 98.60（0.0986g） |  |  |  | Mn2+、Ni2+ | Fe3+ | 3 | [9 empty] | 0.208 |  | 近似六边形的片层构成,片层紧密堆积,团聚现象明显 | 11.31°、22.62°、34.40°、 39.22°、45.72°、60.12°和61.32° | 003)、(006)、(012)、 (015)、(018)、(110)和(113) FA(131)晶面使复合材料衍射峰变宽，结晶度变小 | 3442.80 1631.48 1468.5 1383.5 1050.5 650.37 500.43 | O-H 层间H2O弯曲振动峰 芳香环的C=C骨架振动吸收峰 O—C=O和C—OH伸缩振动峰 C—O伯醇 层状双氢氧化物骨架金属M—O的收缩振动峰 层状双氢氧化物骨架金属M—O的收缩振动峰 | [28 empty] | 溶液 |  |  |  |  | 1 |  |  |  |  | 5.5±0.1 |  | 180 | 1440 | 25 |  |  |  |  | As(Ⅲ) | 37.4608 |  | Cd | 56.2055 | [11 empty] | K+ | 78.2 | [21 empty] | 3 | 56.2055 | [6 empty] | 28.04942 | [6 empty] | 49.90512
8 | 何雅馨, 2023 何雅馨, 2024 | 0.1 gFA@FeMnNi-LDH（富里酸改性) | 老化辅助的共沉淀法 | ①用玻璃导管向装有去离子水的容量瓶中持续通入氮气30 min,得到无氧水. ②准确称取6.758 g FeCl3·6H 2O(0.025 mol)、 3.146 g MnCl2(0.025 mol)和11.885 g NiCl 2·6H 2O (0.05mol),n(Fe)∶n(Mn)∶n(Ni)=1∶1∶2(量比),溶于50 mL无氧水中,搅拌均匀,配制相同5组此混合金属离子溶液(A1、A2、A3、A4和A5).称取0.4 g NaOH配制100 mL 0.1 mol·L- 1 的NaOH溶液,加入不同质量(0.01、0.05、0.1、0.5和1 g)的 FA粉末,制得富里酸钠溶液(B1、B2、B3、B4和 B5).③向500 mL的三颈烧瓶分别加入已配制的 100 mL不同质量的富里酸钠溶液(B1、B2、B3、B4 和B5),持续通入氮气10 min.将上述5组混合金属离子溶液(A1、A2、A3、A4和A5)以0.5 mL·min- 1的速度分别滴入装有(B1、B2、B3、B4和B5)富里酸钠溶液的三颈烧瓶内,同时使用2 mol·L- 1NaOH 保持混合溶液pH为10,并用机械搅拌器搅拌.滴加完成后,持续通入氮气,机械搅拌24 h.④搅拌完成后用塑料膜封闭三颈烧瓶瓶口,放入水浴锅,60℃恒温水浴加热12 h.反应后的固体产物用无氧水冲洗至上清液中性,离心,冷冻干燥48 h.干燥后的产物用玛瑙研钵磨碎过100目筛,得到最终FA@ FeMnNi-LDH复合材料(C1、C2、C3、C4和C5),并妥善密封保存于干燥箱中备用.⑥根据以上步骤,制备未加FA改性的原始FeMnNi-LDH材料 |  |  |  |  | 98.60（0.0986g） |  |  |  | Mn2+、Ni2+ | Fe3+ | 3 | [9 empty] | 0.208 |  | 近似六边形的片层构成,片层紧密堆积,团聚现象明显 | 11.31°、22.62°、34.40°、 39.22°、45.72°、60.12°和61.32° | 003)、(006)、(012)、 (015)、(018)、(110)和(113) FA(131)晶面使复合材料衍射峰变宽，结晶度变小 | 3442.80 1631.48 1468.5 1383.5 1050.5 650.37 500.43 | O-H 层间H2O弯曲振动峰 芳香环的C=C骨架振动吸收峰 O—C=O和C—OH伸缩振动峰 C—O伯醇 层状双氢氧化物骨架金属M—O的收缩振动峰 层状双氢氧化物骨架金属M—O的收缩振动峰 | [28 empty] | 溶液 |  |  |  |  | 1 |  |  |  |  | 5.5±0.1 |  | 180 | 1440 | 25 |  |  |  |  | As(Ⅲ) | 37.4608 |  | Cd | 56.2055 | [11 empty] | K+ | 156.4 | [21 empty] | 3 | 56.2055 | [6 empty] | 19.30398 | [6 empty] | 34.34535
8 | 何雅馨, 2023 何雅馨, 2024 | 0.1 gFA@FeMnNi-LDH（富里酸改性) | 老化辅助的共沉淀法 | ①用玻璃导管向装有去离子水的容量瓶中持续通入氮气30 min,得到无氧水. ②准确称取6.758 g FeCl3·6H 2O(0.025 mol)、 3.146 g MnCl2(0.025 mol)和11.885 g NiCl 2·6H 2O (0.05mol),n(Fe)∶n(Mn)∶n(Ni)=1∶1∶2(量比),溶于50 mL无氧水中,搅拌均匀,配制相同5组此混合金属离子溶液(A1、A2、A3、A4和A5).称取0.4 g NaOH配制100 mL 0.1 mol·L- 1 的NaOH溶液,加入不同质量(0.01、0.05、0.1、0.5和1 g)的 FA粉末,制得富里酸钠溶液(B1、B2、B3、B4和 B5).③向500 mL的三颈烧瓶分别加入已配制的 100 mL不同质量的富里酸钠溶液(B1、B2、B3、B4 和B5),持续通入氮气10 min.将上述5组混合金属离子溶液(A1、A2、A3、A4和A5)以0.5 mL·min- 1的速度分别滴入装有(B1、B2、B3、B4和B5)富里酸钠溶液的三颈烧瓶内,同时使用2 mol·L- 1NaOH 保持混合溶液pH为10,并用机械搅拌器搅拌.滴加完成后,持续通入氮气,机械搅拌24 h.④搅拌完成后用塑料膜封闭三颈烧瓶瓶口,放入水浴锅,60℃恒温水浴加热12 h.反应后的固体产物用无氧水冲洗至上清液中性,离心,冷冻干燥48 h.干燥后的产物用玛瑙研钵磨碎过100目筛,得到最终FA@ FeMnNi-LDH复合材料(C1、C2、C3、C4和C5),并妥善密封保存于干燥箱中备用.⑥根据以上步骤,制备未加FA改性的原始FeMnNi-LDH材料 |  |  |  |  | 98.60（0.0986g） |  |  |  | Mn2+、Ni2+ | Fe3+ | 3 | [9 empty] | 0.208 |  | 近似六边形的片层构成,片层紧密堆积,团聚现象明显 | 11.31°、22.62°、34.40°、 39.22°、45.72°、60.12°和61.32° | 003)、(006)、(012)、 (015)、(018)、(110)和(113) FA(131)晶面使复合材料衍射峰变宽，结晶度变小 | 3442.80 1631.48 1468.5 1383.5 1050.5 650.37 500.43 | O-H 层间H2O弯曲振动峰 芳香环的C=C骨架振动吸收峰 O—C=O和C—OH伸缩振动峰 C—O伯醇 层状双氢氧化物骨架金属M—O的收缩振动峰 层状双氢氧化物骨架金属M—O的收缩振动峰 | [28 empty] | 溶液 |  |  |  |  | 1 |  |  |  |  | 2 |  | 180 | 1440 | 25 |  |  |  |  | As(Ⅲ) | 20 | [19 empty] | 3.919192 | [17 empty] | 3 | [37 empty] | 13.57 | 0.39 |  |  |  |  | 67.85 | 67.85
8 | 何雅馨, 2023 何雅馨, 2024 | 0.1 gFA@FeMnNi-LDH（富里酸改性) | 老化辅助的共沉淀法 | ①用玻璃导管向装有去离子水的容量瓶中持续通入氮气30 min,得到无氧水. ②准确称取6.758 g FeCl3·6H 2O(0.025 mol)、 3.146 g MnCl2(0.025 mol)和11.885 g NiCl 2·6H 2O (0.05mol),n(Fe)∶n(Mn)∶n(Ni)=1∶1∶2(量比),溶于50 mL无氧水中,搅拌均匀,配制相同5组此混合金属离子溶液(A1、A2、A3、A4和A5).称取0.4 g NaOH配制100 mL 0.1 mol·L- 1 的NaOH溶液,加入不同质量(0.01、0.05、0.1、0.5和1 g)的 FA粉末,制得富里酸钠溶液(B1、B2、B3、B4和 B5).③向500 mL的三颈烧瓶分别加入已配制的 100 mL不同质量的富里酸钠溶液(B1、B2、B3、B4 和B5),持续通入氮气10 min.将上述5组混合金属离子溶液(A1、A2、A3、A4和A5)以0.5 mL·min- 1的速度分别滴入装有(B1、B2、B3、B4和B5)富里酸钠溶液的三颈烧瓶内,同时使用2 mol·L- 1NaOH 保持混合溶液pH为10,并用机械搅拌器搅拌.滴加完成后,持续通入氮气,机械搅拌24 h.④搅拌完成后用塑料膜封闭三颈烧瓶瓶口,放入水浴锅,60℃恒温水浴加热12 h.反应后的固体产物用无氧水冲洗至上清液中性,离心,冷冻干燥48 h.干燥后的产物用玛瑙研钵磨碎过100目筛,得到最终FA@ FeMnNi-LDH复合材料(C1、C2、C3、C4和C5),并妥善密封保存于干燥箱中备用.⑥根据以上步骤,制备未加FA改性的原始FeMnNi-LDH材料 |  |  |  |  | 98.60（0.0986g） |  |  |  | Mn2+、Ni2+ | Fe3+ | 3 | [9 empty] | 0.208 |  | 近似六边形的片层构成,片层紧密堆积,团聚现象明显 | 11.31°、22.62°、34.40°、 39.22°、45.72°、60.12°和61.32° | 003)、(006)、(012)、 (015)、(018)、(110)和(113) FA(131)晶面使复合材料衍射峰变宽，结晶度变小 | 3442.80 1631.48 1468.5 1383.5 1050.5 650.37 500.43 | O-H 层间H2O弯曲振动峰 芳香环的C=C骨架振动吸收峰 O—C=O和C—OH伸缩振动峰 C—O伯醇 层状双氢氧化物骨架金属M—O的收缩振动峰 层状双氢氧化物骨架金属M—O的收缩振动峰 | [28 empty] | 溶液 |  |  |  |  | 1 |  |  |  |  | 3 |  | 180 | 1440 | 25 |  |  |  |  | As(Ⅲ) | 20 | [19 empty] | 4.424242 | [17 empty] | 3 | [37 empty] | 14.18 | 0.26 |  |  |  |  | 70.9 | 70.9
8 | 何雅馨, 2023 何雅馨, 2024 | 0.1 gFA@FeMnNi-LDH（富里酸改性) | 老化辅助的共沉淀法 | ①用玻璃导管向装有去离子水的容量瓶中持续通入氮气30 min,得到无氧水. ②准确称取6.758 g FeCl3·6H 2O(0.025 mol)、 3.146 g MnCl2(0.025 mol)和11.885 g NiCl 2·6H 2O (0.05mol),n(Fe)∶n(Mn)∶n(Ni)=1∶1∶2(量比),溶于50 mL无氧水中,搅拌均匀,配制相同5组此混合金属离子溶液(A1、A2、A3、A4和A5).称取0.4 g NaOH配制100 mL 0.1 mol·L- 1 的NaOH溶液,加入不同质量(0.01、0.05、0.1、0.5和1 g)的 FA粉末,制得富里酸钠溶液(B1、B2、B3、B4和 B5).③向500 mL的三颈烧瓶分别加入已配制的 100 mL不同质量的富里酸钠溶液(B1、B2、B3、B4 和B5),持续通入氮气10 min.将上述5组混合金属离子溶液(A1、A2、A3、A4和A5)以0.5 mL·min- 1的速度分别滴入装有(B1、B2、B3、B4和B5)富里酸钠溶液的三颈烧瓶内,同时使用2 mol·L- 1NaOH 保持混合溶液pH为10,并用机械搅拌器搅拌.滴加完成后,持续通入氮气,机械搅拌24 h.④搅拌完成后用塑料膜封闭三颈烧瓶瓶口,放入水浴锅,60℃恒温水浴加热12 h.反应后的固体产物用无氧水冲洗至上清液中性,离心,冷冻干燥48 h.干燥后的产物用玛瑙研钵磨碎过100目筛,得到最终FA@ FeMnNi-LDH复合材料(C1、C2、C3、C4和C5),并妥善密封保存于干燥箱中备用.⑥根据以上步骤,制备未加FA改性的原始FeMnNi-LDH材料 |  |  |  |  | 98.60（0.0986g） |  |  |  | Mn2+、Ni2+ | Fe3+ | 3 | [9 empty] | 0.208 |  | 近似六边形的片层构成,片层紧密堆积,团聚现象明显 | 11.31°、22.62°、34.40°、 39.22°、45.72°、60.12°和61.32° | 003)、(006)、(012)、 (015)、(018)、(110)和(113) FA(131)晶面使复合材料衍射峰变宽，结晶度变小 | 3442.80 1631.48 1468.5 1383.5 1050.5 650.37 500.43 | O-H 层间H2O弯曲振动峰 芳香环的C=C骨架振动吸收峰 O—C=O和C—OH伸缩振动峰 C—O伯醇 层状双氢氧化物骨架金属M—O的收缩振动峰 层状双氢氧化物骨架金属M—O的收缩振动峰 | [28 empty] | 溶液 |  |  |  |  | 1 |  |  |  |  | 4 |  | 180 | 1440 | 25 |  |  |  |  | As(Ⅲ) | 20 | [19 empty] | 6.05303 | [17 empty] | 3 | [37 empty] | 14.4 | 0.35 |  |  |  |  | 72 | 72
8 | 何雅馨, 2023 何雅馨, 2024 | 0.1 gFA@FeMnNi-LDH（富里酸改性) | 老化辅助的共沉淀法 | ①用玻璃导管向装有去离子水的容量瓶中持续通入氮气30 min,得到无氧水. ②准确称取6.758 g FeCl3·6H 2O(0.025 mol)、 3.146 g MnCl2(0.025 mol)和11.885 g NiCl 2·6H 2O (0.05mol),n(Fe)∶n(Mn)∶n(Ni)=1∶1∶2(量比),溶于50 mL无氧水中,搅拌均匀,配制相同5组此混合金属离子溶液(A1、A2、A3、A4和A5).称取0.4 g NaOH配制100 mL 0.1 mol·L- 1 的NaOH溶液,加入不同质量(0.01、0.05、0.1、0.5和1 g)的 FA粉末,制得富里酸钠溶液(B1、B2、B3、B4和 B5).③向500 mL的三颈烧瓶分别加入已配制的 100 mL不同质量的富里酸钠溶液(B1、B2、B3、B4 和B5),持续通入氮气10 min.将上述5组混合金属离子溶液(A1、A2、A3、A4和A5)以0.5 mL·min- 1的速度分别滴入装有(B1、B2、B3、B4和B5)富里酸钠溶液的三颈烧瓶内,同时使用2 mol·L- 1NaOH 保持混合溶液pH为10,并用机械搅拌器搅拌.滴加完成后,持续通入氮气,机械搅拌24 h.④搅拌完成后用塑料膜封闭三颈烧瓶瓶口,放入水浴锅,60℃恒温水浴加热12 h.反应后的固体产物用无氧水冲洗至上清液中性,离心,冷冻干燥48 h.干燥后的产物用玛瑙研钵磨碎过100目筛,得到最终FA@ FeMnNi-LDH复合材料(C1、C2、C3、C4和C5),并妥善密封保存于干燥箱中备用.⑥根据以上步骤,制备未加FA改性的原始FeMnNi-LDH材料 |  |  |  |  | 98.60（0.0986g） |  |  |  | Mn2+、Ni2+ | Fe3+ | 3 | [9 empty] | 0.208 |  | 近似六边形的片层构成,片层紧密堆积,团聚现象明显 | 11.31°、22.62°、34.40°、 39.22°、45.72°、60.12°和61.32° | 003)、(006)、(012)、 (015)、(018)、(110)和(113) FA(131)晶面使复合材料衍射峰变宽，结晶度变小 | 3442.80 1631.48 1468.5 1383.5 1050.5 650.37 500.43 | O-H 层间H2O弯曲振动峰 芳香环的C=C骨架振动吸收峰 O—C=O和C—OH伸缩振动峰 C—O伯醇 层状双氢氧化物骨架金属M—O的收缩振动峰 层状双氢氧化物骨架金属M—O的收缩振动峰 | [28 empty] | 溶液 |  |  |  |  | 1 |  |  |  |  | 5 |  | 180 | 1440 | 25 |  |  |  |  | As(Ⅲ) | 20 | [19 empty] | 6.15404 | [17 empty] | 3 | [37 empty] | 14.96 | 0.22 |  |  |  |  | 74.8 | 74.8
8 | 何雅馨, 2023 何雅馨, 2024 | 0.1 gFA@FeMnNi-LDH（富里酸改性) | 老化辅助的共沉淀法 | ①用玻璃导管向装有去离子水的容量瓶中持续通入氮气30 min,得到无氧水. ②准确称取6.758 g FeCl3·6H 2O(0.025 mol)、 3.146 g MnCl2(0.025 mol)和11.885 g NiCl 2·6H 2O (0.05mol),n(Fe)∶n(Mn)∶n(Ni)=1∶1∶2(量比),溶于50 mL无氧水中,搅拌均匀,配制相同5组此混合金属离子溶液(A1、A2、A3、A4和A5).称取0.4 g NaOH配制100 mL 0.1 mol·L- 1 的NaOH溶液,加入不同质量(0.01、0.05、0.1、0.5和1 g)的 FA粉末,制得富里酸钠溶液(B1、B2、B3、B4和 B5).③向500 mL的三颈烧瓶分别加入已配制的 100 mL不同质量的富里酸钠溶液(B1、B2、B3、B4 和B5),持续通入氮气10 min.将上述5组混合金属离子溶液(A1、A2、A3、A4和A5)以0.5 mL·min- 1的速度分别滴入装有(B1、B2、B3、B4和B5)富里酸钠溶液的三颈烧瓶内,同时使用2 mol·L- 1NaOH 保持混合溶液pH为10,并用机械搅拌器搅拌.滴加完成后,持续通入氮气,机械搅拌24 h.④搅拌完成后用塑料膜封闭三颈烧瓶瓶口,放入水浴锅,60℃恒温水浴加热12 h.反应后的固体产物用无氧水冲洗至上清液中性,离心,冷冻干燥48 h.干燥后的产物用玛瑙研钵磨碎过100目筛,得到最终FA@ FeMnNi-LDH复合材料(C1、C2、C3、C4和C5),并妥善密封保存于干燥箱中备用.⑥根据以上步骤,制备未加FA改性的原始FeMnNi-LDH材料 |  |  |  |  | 98.60（0.0986g） |  |  |  | Mn2+、Ni2+ | Fe3+ | 3 | [9 empty] | 0.208 |  | 近似六边形的片层构成,片层紧密堆积,团聚现象明显 | 11.31°、22.62°、34.40°、 39.22°、45.72°、60.12°和61.32° | 003)、(006)、(012)、 (015)、(018)、(110)和(113) FA(131)晶面使复合材料衍射峰变宽，结晶度变小 | 3442.80 1631.48 1468.5 1383.5 1050.5 650.37 500.43 | O-H 层间H2O弯曲振动峰 芳香环的C=C骨架振动吸收峰 O—C=O和C—OH伸缩振动峰 C—O伯醇 层状双氢氧化物骨架金属M—O的收缩振动峰 层状双氢氧化物骨架金属M—O的收缩振动峰 | [28 empty] | 溶液 |  |  |  |  | 1 |  |  |  |  | 6 |  | 180 | 1440 | 25 |  |  |  |  | As(Ⅲ) | 20 | [19 empty] | 6.292929 | [17 empty] | 3 | [37 empty] | 14.66 | 0.52 |  |  |  |  | 73.3 | 73.3
8 | 何雅馨, 2023 何雅馨, 2024 | 0.1 gFA@FeMnNi-LDH（富里酸改性) | 老化辅助的共沉淀法 | ①用玻璃导管向装有去离子水的容量瓶中持续通入氮气30 min,得到无氧水. ②准确称取6.758 g FeCl3·6H 2O(0.025 mol)、 3.146 g MnCl2(0.025 mol)和11.885 g NiCl 2·6H 2O (0.05mol),n(Fe)∶n(Mn)∶n(Ni)=1∶1∶2(量比),溶于50 mL无氧水中,搅拌均匀,配制相同5组此混合金属离子溶液(A1、A2、A3、A4和A5).称取0.4 g NaOH配制100 mL 0.1 mol·L- 1 的NaOH溶液,加入不同质量(0.01、0.05、0.1、0.5和1 g)的 FA粉末,制得富里酸钠溶液(B1、B2、B3、B4和 B5).③向500 mL的三颈烧瓶分别加入已配制的 100 mL不同质量的富里酸钠溶液(B1、B2、B3、B4 和B5),持续通入氮气10 min.将上述5组混合金属离子溶液(A1、A2、A3、A4和A5)以0.5 mL·min- 1的速度分别滴入装有(B1、B2、B3、B4和B5)富里酸钠溶液的三颈烧瓶内,同时使用2 mol·L- 1NaOH 保持混合溶液pH为10,并用机械搅拌器搅拌.滴加完成后,持续通入氮气,机械搅拌24 h.④搅拌完成后用塑料膜封闭三颈烧瓶瓶口,放入水浴锅,60℃恒温水浴加热12 h.反应后的固体产物用无氧水冲洗至上清液中性,离心,冷冻干燥48 h.干燥后的产物用玛瑙研钵磨碎过100目筛,得到最终FA@ FeMnNi-LDH复合材料(C1、C2、C3、C4和C5),并妥善密封保存于干燥箱中备用.⑥根据以上步骤,制备未加FA改性的原始FeMnNi-LDH材料 |  |  |  |  | 98.60（0.0986g） |  |  |  | Mn2+、Ni2+ | Fe3+ | 3 | [9 empty] | 0.208 |  | 近似六边形的片层构成,片层紧密堆积,团聚现象明显 | 11.31°、22.62°、34.40°、 39.22°、45.72°、60.12°和61.32° | 003)、(006)、(012)、 (015)、(018)、(110)和(113) FA(131)晶面使复合材料衍射峰变宽，结晶度变小 | 3442.80 1631.48 1468.5 1383.5 1050.5 650.37 500.43 | O-H 层间H2O弯曲振动峰 芳香环的C=C骨架振动吸收峰 O—C=O和C—OH伸缩振动峰 C—O伯醇 层状双氢氧化物骨架金属M—O的收缩振动峰 层状双氢氧化物骨架金属M—O的收缩振动峰 | [28 empty] | 溶液 |  |  |  |  | 1 |  |  |  |  | 7 |  | 180 | 1440 | 25 |  |  |  |  | As(Ⅲ) | 20 | [19 empty] | 6.406566 | [17 empty] | 3 | [37 empty] | 14.57 | 0.35 |  |  |  |  | 72.85 | 72.85
8 | 何雅馨, 2023 何雅馨, 2024 | 0.1 gFA@FeMnNi-LDH（富里酸改性) | 老化辅助的共沉淀法 | ①用玻璃导管向装有去离子水的容量瓶中持续通入氮气30 min,得到无氧水. ②准确称取6.758 g FeCl3·6H 2O(0.025 mol)、 3.146 g MnCl2(0.025 mol)和11.885 g NiCl 2·6H 2O (0.05mol),n(Fe)∶n(Mn)∶n(Ni)=1∶1∶2(量比),溶于50 mL无氧水中,搅拌均匀,配制相同5组此混合金属离子溶液(A1、A2、A3、A4和A5).称取0.4 g NaOH配制100 mL 0.1 mol·L- 1 的NaOH溶液,加入不同质量(0.01、0.05、0.1、0.5和1 g)的 FA粉末,制得富里酸钠溶液(B1、B2、B3、B4和 B5).③向500 mL的三颈烧瓶分别加入已配制的 100 mL不同质量的富里酸钠溶液(B1、B2、B3、B4 和B5),持续通入氮气10 min.将上述5组混合金属离子溶液(A1、A2、A3、A4和A5)以0.5 mL·min- 1的速度分别滴入装有(B1、B2、B3、B4和B5)富里酸钠溶液的三颈烧瓶内,同时使用2 mol·L- 1NaOH 保持混合溶液pH为10,并用机械搅拌器搅拌.滴加完成后,持续通入氮气,机械搅拌24 h.④搅拌完成后用塑料膜封闭三颈烧瓶瓶口,放入水浴锅,60℃恒温水浴加热12 h.反应后的固体产物用无氧水冲洗至上清液中性,离心,冷冻干燥48 h.干燥后的产物用玛瑙研钵磨碎过100目筛,得到最终FA@ FeMnNi-LDH复合材料(C1、C2、C3、C4和C5),并妥善密封保存于干燥箱中备用.⑥根据以上步骤,制备未加FA改性的原始FeMnNi-LDH材料 |  |  |  |  | 98.60（0.0986g） |  |  |  | Mn2+、Ni2+ | Fe3+ | 3 | [9 empty] | 0.208 |  | 近似六边形的片层构成,片层紧密堆积,团聚现象明显 | 11.31°、22.62°、34.40°、 39.22°、45.72°、60.12°和61.32° | 003)、(006)、(012)、 (015)、(018)、(110)和(113) FA(131)晶面使复合材料衍射峰变宽，结晶度变小 | 3442.80 1631.48 1468.5 1383.5 1050.5 650.37 500.43 | O-H 层间H2O弯曲振动峰 芳香环的C=C骨架振动吸收峰 O—C=O和C—OH伸缩振动峰 C—O伯醇 层状双氢氧化物骨架金属M—O的收缩振动峰 层状双氢氧化物骨架金属M—O的收缩振动峰 | [28 empty] | 溶液 |  |  |  |  | 1 |  |  |  |  | 2 |  | 180 | 1440 | 25 |  |  |  |  | Cd | 20 | [19 empty] | 2.467172 | [17 empty] | 3 | 20 | [6 empty] | 2.27 | 0.26 | [5 empty] | 11.35
8 | 何雅馨, 2023 何雅馨, 2024 | 0.1 gFA@FeMnNi-LDH（富里酸改性) | 老化辅助的共沉淀法 | ①用玻璃导管向装有去离子水的容量瓶中持续通入氮气30 min,得到无氧水. ②准确称取6.758 g FeCl3·6H 2O(0.025 mol)、 3.146 g MnCl2(0.025 mol)和11.885 g NiCl 2·6H 2O (0.05mol),n(Fe)∶n(Mn)∶n(Ni)=1∶1∶2(量比),溶于50 mL无氧水中,搅拌均匀,配制相同5组此混合金属离子溶液(A1、A2、A3、A4和A5).称取0.4 g NaOH配制100 mL 0.1 mol·L- 1 的NaOH溶液,加入不同质量(0.01、0.05、0.1、0.5和1 g)的 FA粉末,制得富里酸钠溶液(B1、B2、B3、B4和 B5).③向500 mL的三颈烧瓶分别加入已配制的 100 mL不同质量的富里酸钠溶液(B1、B2、B3、B4 和B5),持续通入氮气10 min.将上述5组混合金属离子溶液(A1、A2、A3、A4和A5)以0.5 mL·min- 1的速度分别滴入装有(B1、B2、B3、B4和B5)富里酸钠溶液的三颈烧瓶内,同时使用2 mol·L- 1NaOH 保持混合溶液pH为10,并用机械搅拌器搅拌.滴加完成后,持续通入氮气,机械搅拌24 h.④搅拌完成后用塑料膜封闭三颈烧瓶瓶口,放入水浴锅,60℃恒温水浴加热12 h.反应后的固体产物用无氧水冲洗至上清液中性,离心,冷冻干燥48 h.干燥后的产物用玛瑙研钵磨碎过100目筛,得到最终FA@ FeMnNi-LDH复合材料(C1、C2、C3、C4和C5),并妥善密封保存于干燥箱中备用.⑥根据以上步骤,制备未加FA改性的原始FeMnNi-LDH材料 |  |  |  |  | 98.60（0.0986g） |  |  |  | Mn2+、Ni2+ | Fe3+ | 3 | [9 empty] | 0.208 |  | 近似六边形的片层构成,片层紧密堆积,团聚现象明显 | 11.31°、22.62°、34.40°、 39.22°、45.72°、60.12°和61.32° | 003)、(006)、(012)、 (015)、(018)、(110)和(113) FA(131)晶面使复合材料衍射峰变宽，结晶度变小 | 3442.80 1631.48 1468.5 1383.5 1050.5 650.37 500.43 | O-H 层间H2O弯曲振动峰 芳香环的C=C骨架振动吸收峰 O—C=O和C—OH伸缩振动峰 C—O伯醇 层状双氢氧化物骨架金属M—O的收缩振动峰 层状双氢氧化物骨架金属M—O的收缩振动峰 | [28 empty] | 溶液 |  |  |  |  | 1 |  |  |  |  | 3 |  | 180 | 1440 | 25 |  |  |  |  | Cd | 20 | [19 empty] | 3.477273 | [17 empty] | 3 | 20 | [6 empty] | 5.46 | 0.35 | [5 empty] | 27.3
8 | 何雅馨, 2023 何雅馨, 2024 | 0.1 gFA@FeMnNi-LDH（富里酸改性) | 老化辅助的共沉淀法 | ①用玻璃导管向装有去离子水的容量瓶中持续通入氮气30 min,得到无氧水. ②准确称取6.758 g FeCl3·6H 2O(0.025 mol)、 3.146 g MnCl2(0.025 mol)和11.885 g NiCl 2·6H 2O (0.05mol),n(Fe)∶n(Mn)∶n(Ni)=1∶1∶2(量比),溶于50 mL无氧水中,搅拌均匀,配制相同5组此混合金属离子溶液(A1、A2、A3、A4和A5).称取0.4 g NaOH配制100 mL 0.1 mol·L- 1 的NaOH溶液,加入不同质量(0.01、0.05、0.1、0.5和1 g)的 FA粉末,制得富里酸钠溶液(B1、B2、B3、B4和 B5).③向500 mL的三颈烧瓶分别加入已配制的 100 mL不同质量的富里酸钠溶液(B1、B2、B3、B4 和B5),持续通入氮气10 min.将上述5组混合金属离子溶液(A1、A2、A3、A4和A5)以0.5 mL·min- 1的速度分别滴入装有(B1、B2、B3、B4和B5)富里酸钠溶液的三颈烧瓶内,同时使用2 mol·L- 1NaOH 保持混合溶液pH为10,并用机械搅拌器搅拌.滴加完成后,持续通入氮气,机械搅拌24 h.④搅拌完成后用塑料膜封闭三颈烧瓶瓶口,放入水浴锅,60℃恒温水浴加热12 h.反应后的固体产物用无氧水冲洗至上清液中性,离心,冷冻干燥48 h.干燥后的产物用玛瑙研钵磨碎过100目筛,得到最终FA@ FeMnNi-LDH复合材料(C1、C2、C3、C4和C5),并妥善密封保存于干燥箱中备用.⑥根据以上步骤,制备未加FA改性的原始FeMnNi-LDH材料 |  |  |  |  | 98.60（0.0986g） |  |  |  | Mn2+、Ni2+ | Fe3+ | 3 | [9 empty] | 0.208 |  | 近似六边形的片层构成,片层紧密堆积,团聚现象明显 | 11.31°、22.62°、34.40°、 39.22°、45.72°、60.12°和61.32° | 003)、(006)、(012)、 (015)、(018)、(110)和(113) FA(131)晶面使复合材料衍射峰变宽，结晶度变小 | 3442.80 1631.48 1468.5 1383.5 1050.5 650.37 500.43 | O-H 层间H2O弯曲振动峰 芳香环的C=C骨架振动吸收峰 O—C=O和C—OH伸缩振动峰 C—O伯醇 层状双氢氧化物骨架金属M—O的收缩振动峰 层状双氢氧化物骨架金属M—O的收缩振动峰 | [28 empty] | 溶液 |  |  |  |  | 1 |  |  |  |  | 4 |  | 180 | 1440 | 25 |  |  |  |  | Cd | 20 | [19 empty] | 5.964646 | [17 empty] | 3 | 20 | [6 empty] | 6.56 | 0.26 | [5 empty] | 32.8
8 | 何雅馨, 2023 何雅馨, 2024 | 0.1 gFA@FeMnNi-LDH（富里酸改性) | 老化辅助的共沉淀法 | ①用玻璃导管向装有去离子水的容量瓶中持续通入氮气30 min,得到无氧水. ②准确称取6.758 g FeCl3·6H 2O(0.025 mol)、 3.146 g MnCl2(0.025 mol)和11.885 g NiCl 2·6H 2O (0.05mol),n(Fe)∶n(Mn)∶n(Ni)=1∶1∶2(量比),溶于50 mL无氧水中,搅拌均匀,配制相同5组此混合金属离子溶液(A1、A2、A3、A4和A5).称取0.4 g NaOH配制100 mL 0.1 mol·L- 1 的NaOH溶液,加入不同质量(0.01、0.05、0.1、0.5和1 g)的 FA粉末,制得富里酸钠溶液(B1、B2、B3、B4和 B5).③向500 mL的三颈烧瓶分别加入已配制的 100 mL不同质量的富里酸钠溶液(B1、B2、B3、B4 和B5),持续通入氮气10 min.将上述5组混合金属离子溶液(A1、A2、A3、A4和A5)以0.5 mL·min- 1的速度分别滴入装有(B1、B2、B3、B4和B5)富里酸钠溶液的三颈烧瓶内,同时使用2 mol·L- 1NaOH 保持混合溶液pH为10,并用机械搅拌器搅拌.滴加完成后,持续通入氮气,机械搅拌24 h.④搅拌完成后用塑料膜封闭三颈烧瓶瓶口,放入水浴锅,60℃恒温水浴加热12 h.反应后的固体产物用无氧水冲洗至上清液中性,离心,冷冻干燥48 h.干燥后的产物用玛瑙研钵磨碎过100目筛,得到最终FA@ FeMnNi-LDH复合材料(C1、C2、C3、C4和C5),并妥善密封保存于干燥箱中备用.⑥根据以上步骤,制备未加FA改性的原始FeMnNi-LDH材料 |  |  |  |  | 98.60（0.0986g） |  |  |  | Mn2+、Ni2+ | Fe3+ | 3 | [9 empty] | 0.208 |  | 近似六边形的片层构成,片层紧密堆积,团聚现象明显 | 11.31°、22.62°、34.40°、 39.22°、45.72°、60.12°和61.32° | 003)、(006)、(012)、 (015)、(018)、(110)和(113) FA(131)晶面使复合材料衍射峰变宽，结晶度变小 | 3442.80 1631.48 1468.5 1383.5 1050.5 650.37 500.43 | O-H 层间H2O弯曲振动峰 芳香环的C=C骨架振动吸收峰 O—C=O和C—OH伸缩振动峰 C—O伯醇 层状双氢氧化物骨架金属M—O的收缩振动峰 层状双氢氧化物骨架金属M—O的收缩振动峰 | [28 empty] | 溶液 |  |  |  |  | 1 |  |  |  |  | 5 |  | 180 | 1440 | 25 |  |  |  |  | Cd | 20 | [19 empty] | 6.05303 | [17 empty] | 3 | 20 | [6 empty] | 7.01 | 0.2 | [5 empty] | 35.05
8 | 何雅馨, 2023 何雅馨, 2024 | 0.1 gFA@FeMnNi-LDH（富里酸改性) | 老化辅助的共沉淀法 | ①用玻璃导管向装有去离子水的容量瓶中持续通入氮气30 min,得到无氧水. ②准确称取6.758 g FeCl3·6H 2O(0.025 mol)、 3.146 g MnCl2(0.025 mol)和11.885 g NiCl 2·6H 2O (0.05mol),n(Fe)∶n(Mn)∶n(Ni)=1∶1∶2(量比),溶于50 mL无氧水中,搅拌均匀,配制相同5组此混合金属离子溶液(A1、A2、A3、A4和A5).称取0.4 g NaOH配制100 mL 0.1 mol·L- 1 的NaOH溶液,加入不同质量(0.01、0.05、0.1、0.5和1 g)的 FA粉末,制得富里酸钠溶液(B1、B2、B3、B4和 B5).③向500 mL的三颈烧瓶分别加入已配制的 100 mL不同质量的富里酸钠溶液(B1、B2、B3、B4 和B5),持续通入氮气10 min.将上述5组混合金属离子溶液(A1、A2、A3、A4和A5)以0.5 mL·min- 1的速度分别滴入装有(B1、B2、B3、B4和B5)富里酸钠溶液的三颈烧瓶内,同时使用2 mol·L- 1NaOH 保持混合溶液pH为10,并用机械搅拌器搅拌.滴加完成后,持续通入氮气,机械搅拌24 h.④搅拌完成后用塑料膜封闭三颈烧瓶瓶口,放入水浴锅,60℃恒温水浴加热12 h.反应后的固体产物用无氧水冲洗至上清液中性,离心,冷冻干燥48 h.干燥后的产物用玛瑙研钵磨碎过100目筛,得到最终FA@ FeMnNi-LDH复合材料(C1、C2、C3、C4和C5),并妥善密封保存于干燥箱中备用.⑥根据以上步骤,制备未加FA改性的原始FeMnNi-LDH材料 |  |  |  |  | 98.60（0.0986g） |  |  |  | Mn2+、Ni2+ | Fe3+ | 3 | [9 empty] | 0.208 |  | 近似六边形的片层构成,片层紧密堆积,团聚现象明显 | 11.31°、22.62°、34.40°、 39.22°、45.72°、60.12°和61.32° | 003)、(006)、(012)、 (015)、(018)、(110)和(113) FA(131)晶面使复合材料衍射峰变宽，结晶度变小 | 3442.80 1631.48 1468.5 1383.5 1050.5 650.37 500.43 | O-H 层间H2O弯曲振动峰 芳香环的C=C骨架振动吸收峰 O—C=O和C—OH伸缩振动峰 C—O伯醇 层状双氢氧化物骨架金属M—O的收缩振动峰 层状双氢氧化物骨架金属M—O的收缩振动峰 | [28 empty] | 溶液 |  |  |  |  | 1 |  |  |  |  | 6 |  | 180 | 1440 | 25 |  |  |  |  | Cd | 20 | [19 empty] | 6.15404 | [17 empty] | 3 | 20 | [6 empty] | 6.62 | 0.26 | [5 empty] | 33.1
8 | 何雅馨, 2023 何雅馨, 2024 | 0.1 gFA@FeMnNi-LDH（富里酸改性) | 老化辅助的共沉淀法 | ①用玻璃导管向装有去离子水的容量瓶中持续通入氮气30 min,得到无氧水. ②准确称取6.758 g FeCl3·6H 2O(0.025 mol)、 3.146 g MnCl2(0.025 mol)和11.885 g NiCl 2·6H 2O (0.05mol),n(Fe)∶n(Mn)∶n(Ni)=1∶1∶2(量比),溶于50 mL无氧水中,搅拌均匀,配制相同5组此混合金属离子溶液(A1、A2、A3、A4和A5).称取0.4 g NaOH配制100 mL 0.1 mol·L- 1 的NaOH溶液,加入不同质量(0.01、0.05、0.1、0.5和1 g)的 FA粉末,制得富里酸钠溶液(B1、B2、B3、B4和 B5).③向500 mL的三颈烧瓶分别加入已配制的 100 mL不同质量的富里酸钠溶液(B1、B2、B3、B4 和B5),持续通入氮气10 min.将上述5组混合金属离子溶液(A1、A2、A3、A4和A5)以0.5 mL·min- 1的速度分别滴入装有(B1、B2、B3、B4和B5)富里酸钠溶液的三颈烧瓶内,同时使用2 mol·L- 1NaOH 保持混合溶液pH为10,并用机械搅拌器搅拌.滴加完成后,持续通入氮气,机械搅拌24 h.④搅拌完成后用塑料膜封闭三颈烧瓶瓶口,放入水浴锅,60℃恒温水浴加热12 h.反应后的固体产物用无氧水冲洗至上清液中性,离心,冷冻干燥48 h.干燥后的产物用玛瑙研钵磨碎过100目筛,得到最终FA@ FeMnNi-LDH复合材料(C1、C2、C3、C4和C5),并妥善密封保存于干燥箱中备用.⑥根据以上步骤,制备未加FA改性的原始FeMnNi-LDH材料 |  |  |  |  | 98.60（0.0986g） |  |  |  | Mn2+、Ni2+ | Fe3+ | 3 | [9 empty] | 0.208 |  | 近似六边形的片层构成,片层紧密堆积,团聚现象明显 | 11.31°、22.62°、34.40°、 39.22°、45.72°、60.12°和61.32° | 003)、(006)、(012)、 (015)、(018)、(110)和(113) FA(131)晶面使复合材料衍射峰变宽，结晶度变小 | 3442.80 1631.48 1468.5 1383.5 1050.5 650.37 500.43 | O-H 层间H2O弯曲振动峰 芳香环的C=C骨架振动吸收峰 O—C=O和C—OH伸缩振动峰 C—O伯醇 层状双氢氧化物骨架金属M—O的收缩振动峰 层状双氢氧化物骨架金属M—O的收缩振动峰 | [28 empty] | 溶液 |  |  |  |  | 1 |  |  |  |  | 7 |  | 180 | 1440 | 25 |  |  |  |  | Cd | 20 | [19 empty] | 6.267677 | [17 empty] | 3 | 20 | [6 empty] | 6.58 | 0.24 | [5 empty] | 32.9
8 | 何雅馨, 2023 何雅馨, 2024 | 0.1 gFA@FeMnNi-LDH（富里酸改性) | 老化辅助的共沉淀法 | ①用玻璃导管向装有去离子水的容量瓶中持续通入氮气30 min,得到无氧水. ②准确称取6.758 g FeCl3·6H 2O(0.025 mol)、 3.146 g MnCl2(0.025 mol)和11.885 g NiCl 2·6H 2O (0.05mol),n(Fe)∶n(Mn)∶n(Ni)=1∶1∶2(量比),溶于50 mL无氧水中,搅拌均匀,配制相同5组此混合金属离子溶液(A1、A2、A3、A4和A5).称取0.4 g NaOH配制100 mL 0.1 mol·L- 1 的NaOH溶液,加入不同质量(0.01、0.05、0.1、0.5和1 g)的 FA粉末,制得富里酸钠溶液(B1、B2、B3、B4和 B5).③向500 mL的三颈烧瓶分别加入已配制的 100 mL不同质量的富里酸钠溶液(B1、B2、B3、B4 和B5),持续通入氮气10 min.将上述5组混合金属离子溶液(A1、A2、A3、A4和A5)以0.5 mL·min- 1的速度分别滴入装有(B1、B2、B3、B4和B5)富里酸钠溶液的三颈烧瓶内,同时使用2 mol·L- 1NaOH 保持混合溶液pH为10,并用机械搅拌器搅拌.滴加完成后,持续通入氮气,机械搅拌24 h.④搅拌完成后用塑料膜封闭三颈烧瓶瓶口,放入水浴锅,60℃恒温水浴加热12 h.反应后的固体产物用无氧水冲洗至上清液中性,离心,冷冻干燥48 h.干燥后的产物用玛瑙研钵磨碎过100目筛,得到最终FA@ FeMnNi-LDH复合材料(C1、C2、C3、C4和C5),并妥善密封保存于干燥箱中备用.⑥根据以上步骤,制备未加FA改性的原始FeMnNi-LDH材料 |  |  |  |  | 98.60（0.0986g） |  |  |  | Mn2+、Ni2+ | Fe3+ | 3 | [9 empty] | 0.208 |  | 近似六边形的片层构成,片层紧密堆积,团聚现象明显 | 11.31°、22.62°、34.40°、 39.22°、45.72°、60.12°和61.32° | 003)、(006)、(012)、 (015)、(018)、(110)和(113) FA(131)晶面使复合材料衍射峰变宽，结晶度变小 | 3442.80 1631.48 1468.5 1383.5 1050.5 650.37 500.43 | O-H 层间H2O弯曲振动峰 芳香环的C=C骨架振动吸收峰 O—C=O和C—OH伸缩振动峰 C—O伯醇 层状双氢氧化物骨架金属M—O的收缩振动峰 层状双氢氧化物骨架金属M—O的收缩振动峰 | [28 empty] | 溶液 |  |  |  |  | 1 |  |  |  |  | 2 |  | 180 | 1440 | 25 |  |  |  |  | As(Ⅲ) | 20 |  | Cd | 20 | [16 empty] | 3.830808 | [17 empty] | 3 | 20 | [6 empty] | 4.88 | 0.24 | [5 empty] | 24.4 | [22 empty] | 13.66 | 0.56 |  |  |  |  | 68.3 | 68.3
8 | 何雅馨, 2023 何雅馨, 2024 | 0.1 gFA@FeMnNi-LDH（富里酸改性) | 老化辅助的共沉淀法 | ①用玻璃导管向装有去离子水的容量瓶中持续通入氮气30 min,得到无氧水. ②准确称取6.758 g FeCl3·6H 2O(0.025 mol)、 3.146 g MnCl2(0.025 mol)和11.885 g NiCl 2·6H 2O (0.05mol),n(Fe)∶n(Mn)∶n(Ni)=1∶1∶2(量比),溶于50 mL无氧水中,搅拌均匀,配制相同5组此混合金属离子溶液(A1、A2、A3、A4和A5).称取0.4 g NaOH配制100 mL 0.1 mol·L- 1 的NaOH溶液,加入不同质量(0.01、0.05、0.1、0.5和1 g)的 FA粉末,制得富里酸钠溶液(B1、B2、B3、B4和 B5).③向500 mL的三颈烧瓶分别加入已配制的 100 mL不同质量的富里酸钠溶液(B1、B2、B3、B4 和B5),持续通入氮气10 min.将上述5组混合金属离子溶液(A1、A2、A3、A4和A5)以0.5 mL·min- 1的速度分别滴入装有(B1、B2、B3、B4和B5)富里酸钠溶液的三颈烧瓶内,同时使用2 mol·L- 1NaOH 保持混合溶液pH为10,并用机械搅拌器搅拌.滴加完成后,持续通入氮气,机械搅拌24 h.④搅拌完成后用塑料膜封闭三颈烧瓶瓶口,放入水浴锅,60℃恒温水浴加热12 h.反应后的固体产物用无氧水冲洗至上清液中性,离心,冷冻干燥48 h.干燥后的产物用玛瑙研钵磨碎过100目筛,得到最终FA@ FeMnNi-LDH复合材料(C1、C2、C3、C4和C5),并妥善密封保存于干燥箱中备用.⑥根据以上步骤,制备未加FA改性的原始FeMnNi-LDH材料 |  |  |  |  | 98.60（0.0986g） |  |  |  | Mn2+、Ni2+ | Fe3+ | 3 | [9 empty] | 0.208 |  | 近似六边形的片层构成,片层紧密堆积,团聚现象明显 | 11.31°、22.62°、34.40°、 39.22°、45.72°、60.12°和61.32° | 003)、(006)、(012)、 (015)、(018)、(110)和(113) FA(131)晶面使复合材料衍射峰变宽，结晶度变小 | 3442.80 1631.48 1468.5 1383.5 1050.5 650.37 500.43 | O-H 层间H2O弯曲振动峰 芳香环的C=C骨架振动吸收峰 O—C=O和C—OH伸缩振动峰 C—O伯醇 层状双氢氧化物骨架金属M—O的收缩振动峰 层状双氢氧化物骨架金属M—O的收缩振动峰 | [28 empty] | 溶液 |  |  |  |  | 1 |  |  |  |  | 3 |  | 180 | 1440 | 25 |  |  |  |  | As(Ⅲ) | 20 |  | Cd | 20 | [16 empty] | 4.159091 | [17 empty] | 3 | 20 | [6 empty] | 5.64 | 0.24 | [5 empty] | 28.2 | [22 empty] | 14.39 | 0.2 |  |  |  |  | 71.95 | 71.95
8 | 何雅馨, 2023 何雅馨, 2024 | 0.1 gFA@FeMnNi-LDH（富里酸改性) | 老化辅助的共沉淀法 | ①用玻璃导管向装有去离子水的容量瓶中持续通入氮气30 min,得到无氧水. ②准确称取6.758 g FeCl3·6H 2O(0.025 mol)、 3.146 g MnCl2(0.025 mol)和11.885 g NiCl 2·6H 2O (0.05mol),n(Fe)∶n(Mn)∶n(Ni)=1∶1∶2(量比),溶于50 mL无氧水中,搅拌均匀,配制相同5组此混合金属离子溶液(A1、A2、A3、A4和A5).称取0.4 g NaOH配制100 mL 0.1 mol·L- 1 的NaOH溶液,加入不同质量(0.01、0.05、0.1、0.5和1 g)的 FA粉末,制得富里酸钠溶液(B1、B2、B3、B4和 B5).③向500 mL的三颈烧瓶分别加入已配制的 100 mL不同质量的富里酸钠溶液(B1、B2、B3、B4 和B5),持续通入氮气10 min.将上述5组混合金属离子溶液(A1、A2、A3、A4和A5)以0.5 mL·min- 1的速度分别滴入装有(B1、B2、B3、B4和B5)富里酸钠溶液的三颈烧瓶内,同时使用2 mol·L- 1NaOH 保持混合溶液pH为10,并用机械搅拌器搅拌.滴加完成后,持续通入氮气,机械搅拌24 h.④搅拌完成后用塑料膜封闭三颈烧瓶瓶口,放入水浴锅,60℃恒温水浴加热12 h.反应后的固体产物用无氧水冲洗至上清液中性,离心,冷冻干燥48 h.干燥后的产物用玛瑙研钵磨碎过100目筛,得到最终FA@ FeMnNi-LDH复合材料(C1、C2、C3、C4和C5),并妥善密封保存于干燥箱中备用.⑥根据以上步骤,制备未加FA改性的原始FeMnNi-LDH材料 |  |  |  |  | 98.60（0.0986g） |  |  |  | Mn2+、Ni2+ | Fe3+ | 3 | [9 empty] | 0.208 |  | 近似六边形的片层构成,片层紧密堆积,团聚现象明显 | 11.31°、22.62°、34.40°、 39.22°、45.72°、60.12°和61.32° | 003)、(006)、(012)、 (015)、(018)、(110)和(113) FA(131)晶面使复合材料衍射峰变宽，结晶度变小 | 3442.80 1631.48 1468.5 1383.5 1050.5 650.37 500.43 | O-H 层间H2O弯曲振动峰 芳香环的C=C骨架振动吸收峰 O—C=O和C—OH伸缩振动峰 C—O伯醇 层状双氢氧化物骨架金属M—O的收缩振动峰 层状双氢氧化物骨架金属M—O的收缩振动峰 | [28 empty] | 溶液 |  |  |  |  | 1 |  |  |  |  | 4 |  | 180 | 1440 | 25 |  |  |  |  | As(Ⅲ) | 20 |  | Cd | 20 | [16 empty] | 5.977273 | [17 empty] | 3 | 20 | [6 empty] | 6.73 | 0.16 | [5 empty] | 33.65 | [22 empty] | 14.91 | 0.28 |  |  |  |  | 74.55 | 74.55
8 | 何雅馨, 2023 何雅馨, 2024 | 0.1 gFA@FeMnNi-LDH（富里酸改性) | 老化辅助的共沉淀法 | ①用玻璃导管向装有去离子水的容量瓶中持续通入氮气30 min,得到无氧水. ②准确称取6.758 g FeCl3·6H 2O(0.025 mol)、 3.146 g MnCl2(0.025 mol)和11.885 g NiCl 2·6H 2O (0.05mol),n(Fe)∶n(Mn)∶n(Ni)=1∶1∶2(量比),溶于50 mL无氧水中,搅拌均匀,配制相同5组此混合金属离子溶液(A1、A2、A3、A4和A5).称取0.4 g NaOH配制100 mL 0.1 mol·L- 1 的NaOH溶液,加入不同质量(0.01、0.05、0.1、0.5和1 g)的 FA粉末,制得富里酸钠溶液(B1、B2、B3、B4和 B5).③向500 mL的三颈烧瓶分别加入已配制的 100 mL不同质量的富里酸钠溶液(B1、B2、B3、B4 和B5),持续通入氮气10 min.将上述5组混合金属离子溶液(A1、A2、A3、A4和A5)以0.5 mL·min- 1的速度分别滴入装有(B1、B2、B3、B4和B5)富里酸钠溶液的三颈烧瓶内,同时使用2 mol·L- 1NaOH 保持混合溶液pH为10,并用机械搅拌器搅拌.滴加完成后,持续通入氮气,机械搅拌24 h.④搅拌完成后用塑料膜封闭三颈烧瓶瓶口,放入水浴锅,60℃恒温水浴加热12 h.反应后的固体产物用无氧水冲洗至上清液中性,离心,冷冻干燥48 h.干燥后的产物用玛瑙研钵磨碎过100目筛,得到最终FA@ FeMnNi-LDH复合材料(C1、C2、C3、C4和C5),并妥善密封保存于干燥箱中备用.⑥根据以上步骤,制备未加FA改性的原始FeMnNi-LDH材料 |  |  |  |  | 98.60（0.0986g） |  |  |  | Mn2+、Ni2+ | Fe3+ | 3 | [9 empty] | 0.208 |  | 近似六边形的片层构成,片层紧密堆积,团聚现象明显 | 11.31°、22.62°、34.40°、 39.22°、45.72°、60.12°和61.32° | 003)、(006)、(012)、 (015)、(018)、(110)和(113) FA(131)晶面使复合材料衍射峰变宽，结晶度变小 | 3442.80 1631.48 1468.5 1383.5 1050.5 650.37 500.43 | O-H 层间H2O弯曲振动峰 芳香环的C=C骨架振动吸收峰 O—C=O和C—OH伸缩振动峰 C—O伯醇 层状双氢氧化物骨架金属M—O的收缩振动峰 层状双氢氧化物骨架金属M—O的收缩振动峰 | [28 empty] | 溶液 |  |  |  |  | 1 |  |  |  |  | 5 |  | 180 | 1440 | 25 |  |  |  |  | As(Ⅲ) | 20 |  | Cd | 20 | [16 empty] | 6.090909 | [17 empty] | 3 | 20 | [6 empty] | 7.05 | 0 | [5 empty] | 35.25 | [22 empty] | 15.03 | 0.24 |  |  |  |  | 75.15 | 75.15
8 | 何雅馨, 2023 何雅馨, 2024 | 0.1 gFA@FeMnNi-LDH（富里酸改性) | 老化辅助的共沉淀法 | ①用玻璃导管向装有去离子水的容量瓶中持续通入氮气30 min,得到无氧水. ②准确称取6.758 g FeCl3·6H 2O(0.025 mol)、 3.146 g MnCl2(0.025 mol)和11.885 g NiCl 2·6H 2O (0.05mol),n(Fe)∶n(Mn)∶n(Ni)=1∶1∶2(量比),溶于50 mL无氧水中,搅拌均匀,配制相同5组此混合金属离子溶液(A1、A2、A3、A4和A5).称取0.4 g NaOH配制100 mL 0.1 mol·L- 1 的NaOH溶液,加入不同质量(0.01、0.05、0.1、0.5和1 g)的 FA粉末,制得富里酸钠溶液(B1、B2、B3、B4和 B5).③向500 mL的三颈烧瓶分别加入已配制的 100 mL不同质量的富里酸钠溶液(B1、B2、B3、B4 和B5),持续通入氮气10 min.将上述5组混合金属离子溶液(A1、A2、A3、A4和A5)以0.5 mL·min- 1的速度分别滴入装有(B1、B2、B3、B4和B5)富里酸钠溶液的三颈烧瓶内,同时使用2 mol·L- 1NaOH 保持混合溶液pH为10,并用机械搅拌器搅拌.滴加完成后,持续通入氮气,机械搅拌24 h.④搅拌完成后用塑料膜封闭三颈烧瓶瓶口,放入水浴锅,60℃恒温水浴加热12 h.反应后的固体产物用无氧水冲洗至上清液中性,离心,冷冻干燥48 h.干燥后的产物用玛瑙研钵磨碎过100目筛,得到最终FA@ FeMnNi-LDH复合材料(C1、C2、C3、C4和C5),并妥善密封保存于干燥箱中备用.⑥根据以上步骤,制备未加FA改性的原始FeMnNi-LDH材料 |  |  |  |  | 98.60（0.0986g） |  |  |  | Mn2+、Ni2+ | Fe3+ | 3 | [9 empty] | 0.208 |  | 近似六边形的片层构成,片层紧密堆积,团聚现象明显 | 11.31°、22.62°、34.40°、 39.22°、45.72°、60.12°和61.32° | 003)、(006)、(012)、 (015)、(018)、(110)和(113) FA(131)晶面使复合材料衍射峰变宽，结晶度变小 | 3442.80 1631.48 1468.5 1383.5 1050.5 650.37 500.43 | O-H 层间H2O弯曲振动峰 芳香环的C=C骨架振动吸收峰 O—C=O和C—OH伸缩振动峰 C—O伯醇 层状双氢氧化物骨架金属M—O的收缩振动峰 层状双氢氧化物骨架金属M—O的收缩振动峰 | [28 empty] | 溶液 |  |  |  |  | 1 |  |  |  |  | 6 |  | 180 | 1440 | 25 |  |  |  |  | As(Ⅲ) | 20 |  | Cd | 20 | [16 empty] | 6.179293 | [17 empty] | 3 | 20 | [6 empty] | 6.85 | 0.16 | [5 empty] | 34.25 | [22 empty] | 14.95 | 0.24 |  |  |  |  | 74.75 | 74.75
8 | 何雅馨, 2023 何雅馨, 2024 | 0.1 gFA@FeMnNi-LDH（富里酸改性) | 老化辅助的共沉淀法 | ①用玻璃导管向装有去离子水的容量瓶中持续通入氮气30 min,得到无氧水. ②准确称取6.758 g FeCl3·6H 2O(0.025 mol)、 3.146 g MnCl2(0.025 mol)和11.885 g NiCl 2·6H 2O (0.05mol),n(Fe)∶n(Mn)∶n(Ni)=1∶1∶2(量比),溶于50 mL无氧水中,搅拌均匀,配制相同5组此混合金属离子溶液(A1、A2、A3、A4和A5).称取0.4 g NaOH配制100 mL 0.1 mol·L- 1 的NaOH溶液,加入不同质量(0.01、0.05、0.1、0.5和1 g)的 FA粉末,制得富里酸钠溶液(B1、B2、B3、B4和 B5).③向500 mL的三颈烧瓶分别加入已配制的 100 mL不同质量的富里酸钠溶液(B1、B2、B3、B4 和B5),持续通入氮气10 min.将上述5组混合金属离子溶液(A1、A2、A3、A4和A5)以0.5 mL·min- 1的速度分别滴入装有(B1、B2、B3、B4和B5)富里酸钠溶液的三颈烧瓶内,同时使用2 mol·L- 1NaOH 保持混合溶液pH为10,并用机械搅拌器搅拌.滴加完成后,持续通入氮气,机械搅拌24 h.④搅拌完成后用塑料膜封闭三颈烧瓶瓶口,放入水浴锅,60℃恒温水浴加热12 h.反应后的固体产物用无氧水冲洗至上清液中性,离心,冷冻干燥48 h.干燥后的产物用玛瑙研钵磨碎过100目筛,得到最终FA@ FeMnNi-LDH复合材料(C1、C2、C3、C4和C5),并妥善密封保存于干燥箱中备用.⑥根据以上步骤,制备未加FA改性的原始FeMnNi-LDH材料 |  |  |  |  | 98.60（0.0986g） |  |  |  | Mn2+、Ni2+ | Fe3+ | 3 | [9 empty] | 0.208 |  | 近似六边形的片层构成,片层紧密堆积,团聚现象明显 | 11.31°、22.62°、34.40°、 39.22°、45.72°、60.12°和61.32° | 003)、(006)、(012)、 (015)、(018)、(110)和(113) FA(131)晶面使复合材料衍射峰变宽，结晶度变小 | 3442.80 1631.48 1468.5 1383.5 1050.5 650.37 500.43 | O-H 层间H2O弯曲振动峰 芳香环的C=C骨架振动吸收峰 O—C=O和C—OH伸缩振动峰 C—O伯醇 层状双氢氧化物骨架金属M—O的收缩振动峰 层状双氢氧化物骨架金属M—O的收缩振动峰 | [28 empty] | 溶液 |  |  |  |  | 1 |  |  |  |  | 7 |  | 180 | 1440 | 25 |  |  |  |  | As(Ⅲ) | 20 |  | Cd | 20 | [16 empty] | 6.292929 | [17 empty] | 3 | 20 | [6 empty] | 6.73 | 0.08 | [5 empty] | 33.65 | [22 empty] | 14.79 | 0.12 |  |  |  |  | 73.95 | 73.95
8 | 何雅馨, 2023 何雅馨, 2024 | 0.1 gFA@FeMnNi-LDH（富里酸改性) | 老化辅助的共沉淀法 | ①用玻璃导管向装有去离子水的容量瓶中持续通入氮气30 min,得到无氧水. ②准确称取6.758 g FeCl3·6H 2O(0.025 mol)、 3.146 g MnCl2(0.025 mol)和11.885 g NiCl 2·6H 2O (0.05mol),n(Fe)∶n(Mn)∶n(Ni)=1∶1∶2(量比),溶于50 mL无氧水中,搅拌均匀,配制相同5组此混合金属离子溶液(A1、A2、A3、A4和A5).称取0.4 g NaOH配制100 mL 0.1 mol·L- 1 的NaOH溶液,加入不同质量(0.01、0.05、0.1、0.5和1 g)的 FA粉末,制得富里酸钠溶液(B1、B2、B3、B4和 B5).③向500 mL的三颈烧瓶分别加入已配制的 100 mL不同质量的富里酸钠溶液(B1、B2、B3、B4 和B5),持续通入氮气10 min.将上述5组混合金属离子溶液(A1、A2、A3、A4和A5)以0.5 mL·min- 1的速度分别滴入装有(B1、B2、B3、B4和B5)富里酸钠溶液的三颈烧瓶内,同时使用2 mol·L- 1NaOH 保持混合溶液pH为10,并用机械搅拌器搅拌.滴加完成后,持续通入氮气,机械搅拌24 h.④搅拌完成后用塑料膜封闭三颈烧瓶瓶口,放入水浴锅,60℃恒温水浴加热12 h.反应后的固体产物用无氧水冲洗至上清液中性,离心,冷冻干燥48 h.干燥后的产物用玛瑙研钵磨碎过100目筛,得到最终FA@ FeMnNi-LDH复合材料(C1、C2、C3、C4和C5),并妥善密封保存于干燥箱中备用.⑥根据以上步骤,制备未加FA改性的原始FeMnNi-LDH材料 |  |  |  |  | 98.60（0.0986g） |  |  |  | Mn2+、Ni2+ | Fe3+ | 3 | [9 empty] | 0.208 |  | 近似六边形的片层构成,片层紧密堆积,团聚现象明显 | 11.31°、22.62°、34.40°、 39.22°、45.72°、60.12°和61.32° | 003)、(006)、(012)、 (015)、(018)、(110)和(113) FA(131)晶面使复合材料衍射峰变宽，结晶度变小 | 3442.80 1631.48 1468.5 1383.5 1050.5 650.37 500.43 | O-H 层间H2O弯曲振动峰 芳香环的C=C骨架振动吸收峰 O—C=O和C—OH伸缩振动峰 C—O伯醇 层状双氢氧化物骨架金属M—O的收缩振动峰 层状双氢氧化物骨架金属M—O的收缩振动峰 |  |  | 重庆西南大学紫色土基地 |  |  | 耕层0~20cm | 6.85 |  | 6.91 |  | 总As | 4.49 | 总Cd | 0.14 | [9 empty] | 通过向原始土壤添加一定浓度的CdCl2和NaAsO2,设置了4个外源As(Ⅲ)和 Cd(Ⅱ)的复合污染水平.控制土壤含水率为田间最大持水率的60%,室温下避光培养60d, 使土壤自然风干,待土壤中As(Ⅲ)和Cd(Ⅱ)形态稳定后,研磨过2mm筛,测定污染物含量. | 总As、总Cd：浓酸消解；有效As：NaHCO3浸提法；有效Cd：DTPA提取法 |  |  |  | 土壤 |  |  | 1500 |  | 0 |  |  |  |  | 5.5 |  |  | 60d |  | 田间最大持水率的60% |  | 2 |  | 总As(Ⅲ) |  | 46.79 | 有效态As(Ⅲ) |  | 25.25 | 总Cd |  | 0.68 | 有效态Cd |  | 0.069 | [9 empty] | 5.79 | [17 empty] | 3 | 0.069 |  |  | 0.06039813 | 0.00197 | [9 empty] | 12.46648 | [18 empty] | 22.13 | 3.72 | [8 empty] | 12.35644 | 12.35644
8 | 何雅馨, 2023 何雅馨, 2024 | 0.1 gFA@FeMnNi-LDH（富里酸改性) | 老化辅助的共沉淀法 | ①用玻璃导管向装有去离子水的容量瓶中持续通入氮气30 min,得到无氧水. ②准确称取6.758 g FeCl3·6H 2O(0.025 mol)、 3.146 g MnCl2(0.025 mol)和11.885 g NiCl 2·6H 2O (0.05mol),n(Fe)∶n(Mn)∶n(Ni)=1∶1∶2(量比),溶于50 mL无氧水中,搅拌均匀,配制相同5组此混合金属离子溶液(A1、A2、A3、A4和A5).称取0.4 g NaOH配制100 mL 0.1 mol·L- 1 的NaOH溶液,加入不同质量(0.01、0.05、0.1、0.5和1 g)的 FA粉末,制得富里酸钠溶液(B1、B2、B3、B4和 B5).③向500 mL的三颈烧瓶分别加入已配制的 100 mL不同质量的富里酸钠溶液(B1、B2、B3、B4 和B5),持续通入氮气10 min.将上述5组混合金属离子溶液(A1、A2、A3、A4和A5)以0.5 mL·min- 1的速度分别滴入装有(B1、B2、B3、B4和B5)富里酸钠溶液的三颈烧瓶内,同时使用2 mol·L- 1NaOH 保持混合溶液pH为10,并用机械搅拌器搅拌.滴加完成后,持续通入氮气,机械搅拌24 h.④搅拌完成后用塑料膜封闭三颈烧瓶瓶口,放入水浴锅,60℃恒温水浴加热12 h.反应后的固体产物用无氧水冲洗至上清液中性,离心,冷冻干燥48 h.干燥后的产物用玛瑙研钵磨碎过100目筛,得到最终FA@ FeMnNi-LDH复合材料(C1、C2、C3、C4和C5),并妥善密封保存于干燥箱中备用.⑥根据以上步骤,制备未加FA改性的原始FeMnNi-LDH材料 |  |  |  |  | 98.60（0.0986g） |  |  |  | Mn2+、Ni2+ | Fe3+ | 3 | [9 empty] | 0.208 |  | 近似六边形的片层构成,片层紧密堆积,团聚现象明显 | 11.31°、22.62°、34.40°、 39.22°、45.72°、60.12°和61.32° | 003)、(006)、(012)、 (015)、(018)、(110)和(113) FA(131)晶面使复合材料衍射峰变宽，结晶度变小 | 3442.80 1631.48 1468.5 1383.5 1050.5 650.37 500.43 | O-H 层间H2O弯曲振动峰 芳香环的C=C骨架振动吸收峰 O—C=O和C—OH伸缩振动峰 C—O伯醇 层状双氢氧化物骨架金属M—O的收缩振动峰 层状双氢氧化物骨架金属M—O的收缩振动峰 |  |  | 重庆西南大学紫色土基地 |  |  | 耕层0~20cm | 6.85 |  | 6.91 |  | 总As | 4.49 | 总Cd | 0.14 | [9 empty] | 通过向原始土壤添加一定浓度的CdCl2和NaAsO2,设置了4个外源As(Ⅲ)和 Cd(Ⅱ)的复合污染水平.控制土壤含水率为田间最大持水率的60%,室温下避光培养60d, 使土壤自然风干,待土壤中As(Ⅲ)和Cd(Ⅱ)形态稳定后,研磨过2mm筛,测定污染物含量. | 总As、总Cd：浓酸消解；有效As：NaHCO3浸提法；有效Cd：DTPA提取法 |  |  |  | 土壤 |  |  | 1500 |  | 1 |  |  |  |  | 5.5 |  |  | 60d |  | 田间最大持水率的60% |  | 2 |  | 总As(Ⅲ) |  | 46.79 | 有效态As(Ⅲ) |  | 25.25 | 总Cd |  | 0.68 | 有效态Cd |  | 0.069 | [9 empty] | 6.41 | [17 empty] | 3 | 0.069 | 0.06039813 | 0.00197 | 0.055363 | 0.00164 | [9 empty] | 19.76377 | [18 empty] | 18.62 | 1.69 | [8 empty] | 26.25743 | 26.25743
8 | 何雅馨, 2023 何雅馨, 2024 | 0.1 gFA@FeMnNi-LDH（富里酸改性) | 老化辅助的共沉淀法 | ①用玻璃导管向装有去离子水的容量瓶中持续通入氮气30 min,得到无氧水. ②准确称取6.758 g FeCl3·6H 2O(0.025 mol)、 3.146 g MnCl2(0.025 mol)和11.885 g NiCl 2·6H 2O (0.05mol),n(Fe)∶n(Mn)∶n(Ni)=1∶1∶2(量比),溶于50 mL无氧水中,搅拌均匀,配制相同5组此混合金属离子溶液(A1、A2、A3、A4和A5).称取0.4 g NaOH配制100 mL 0.1 mol·L- 1 的NaOH溶液,加入不同质量(0.01、0.05、0.1、0.5和1 g)的 FA粉末,制得富里酸钠溶液(B1、B2、B3、B4和 B5).③向500 mL的三颈烧瓶分别加入已配制的 100 mL不同质量的富里酸钠溶液(B1、B2、B3、B4 和B5),持续通入氮气10 min.将上述5组混合金属离子溶液(A1、A2、A3、A4和A5)以0.5 mL·min- 1的速度分别滴入装有(B1、B2、B3、B4和B5)富里酸钠溶液的三颈烧瓶内,同时使用2 mol·L- 1NaOH 保持混合溶液pH为10,并用机械搅拌器搅拌.滴加完成后,持续通入氮气,机械搅拌24 h.④搅拌完成后用塑料膜封闭三颈烧瓶瓶口,放入水浴锅,60℃恒温水浴加热12 h.反应后的固体产物用无氧水冲洗至上清液中性,离心,冷冻干燥48 h.干燥后的产物用玛瑙研钵磨碎过100目筛,得到最终FA@ FeMnNi-LDH复合材料(C1、C2、C3、C4和C5),并妥善密封保存于干燥箱中备用.⑥根据以上步骤,制备未加FA改性的原始FeMnNi-LDH材料 |  |  |  |  | 98.60（0.0986g） |  |  |  | Mn2+、Ni2+ | Fe3+ | 3 | [9 empty] | 0.208 |  | 近似六边形的片层构成,片层紧密堆积,团聚现象明显 | 11.31°、22.62°、34.40°、 39.22°、45.72°、60.12°和61.32° | 003)、(006)、(012)、 (015)、(018)、(110)和(113) FA(131)晶面使复合材料衍射峰变宽，结晶度变小 | 3442.80 1631.48 1468.5 1383.5 1050.5 650.37 500.43 | O-H 层间H2O弯曲振动峰 芳香环的C=C骨架振动吸收峰 O—C=O和C—OH伸缩振动峰 C—O伯醇 层状双氢氧化物骨架金属M—O的收缩振动峰 层状双氢氧化物骨架金属M—O的收缩振动峰 |  |  | 重庆西南大学紫色土基地 |  |  | 耕层0~20cm | 6.85 |  | 6.91 |  | 总As | 4.49 | 总Cd | 0.14 | [9 empty] | 通过向原始土壤添加一定浓度的CdCl2和NaAsO2,设置了4个外源As(Ⅲ)和 Cd(Ⅱ)的复合污染水平.控制土壤含水率为田间最大持水率的60%,室温下避光培养60d, 使土壤自然风干,待土壤中As(Ⅲ)和Cd(Ⅱ)形态稳定后,研磨过2mm筛,测定污染物含量. | 总As、总Cd：浓酸消解；有效As：NaHCO3浸提法；有效Cd：DTPA提取法 |  |  |  | 土壤 |  |  | 1500 |  | 5 |  |  |  |  | 5.5 |  |  | 60d |  | 田间最大持水率的60% |  | 2 |  | 总As(Ⅲ) |  | 46.79 | 有效态As(Ⅲ) |  | 25.25 | 总Cd |  | 0.68 | 有效态Cd |  | 0.069 | [9 empty] | 6.74 | [17 empty] | 3 | 0.069 | 0.06039813 | 0.00197 | 0.04681499 | 0.00098 | [9 empty] | 32.15219 | [18 empty] | 5.83 | 1.97 | [8 empty] | 76.91089 | 76.91089
8 | 何雅馨, 2023 何雅馨, 2024 | 0.1 gFA@FeMnNi-LDH（富里酸改性) | 老化辅助的共沉淀法 | ①用玻璃导管向装有去离子水的容量瓶中持续通入氮气30 min,得到无氧水. ②准确称取6.758 g FeCl3·6H 2O(0.025 mol)、 3.146 g MnCl2(0.025 mol)和11.885 g NiCl 2·6H 2O (0.05mol),n(Fe)∶n(Mn)∶n(Ni)=1∶1∶2(量比),溶于50 mL无氧水中,搅拌均匀,配制相同5组此混合金属离子溶液(A1、A2、A3、A4和A5).称取0.4 g NaOH配制100 mL 0.1 mol·L- 1 的NaOH溶液,加入不同质量(0.01、0.05、0.1、0.5和1 g)的 FA粉末,制得富里酸钠溶液(B1、B2、B3、B4和 B5).③向500 mL的三颈烧瓶分别加入已配制的 100 mL不同质量的富里酸钠溶液(B1、B2、B3、B4 和B5),持续通入氮气10 min.将上述5组混合金属离子溶液(A1、A2、A3、A4和A5)以0.5 mL·min- 1的速度分别滴入装有(B1、B2、B3、B4和B5)富里酸钠溶液的三颈烧瓶内,同时使用2 mol·L- 1NaOH 保持混合溶液pH为10,并用机械搅拌器搅拌.滴加完成后,持续通入氮气,机械搅拌24 h.④搅拌完成后用塑料膜封闭三颈烧瓶瓶口,放入水浴锅,60℃恒温水浴加热12 h.反应后的固体产物用无氧水冲洗至上清液中性,离心,冷冻干燥48 h.干燥后的产物用玛瑙研钵磨碎过100目筛,得到最终FA@ FeMnNi-LDH复合材料(C1、C2、C3、C4和C5),并妥善密封保存于干燥箱中备用.⑥根据以上步骤,制备未加FA改性的原始FeMnNi-LDH材料 |  |  |  |  | 98.60（0.0986g） |  |  |  | Mn2+、Ni2+ | Fe3+ | 3 | [9 empty] | 0.208 |  | 近似六边形的片层构成,片层紧密堆积,团聚现象明显 | 11.31°、22.62°、34.40°、 39.22°、45.72°、60.12°和61.32° | 003)、(006)、(012)、 (015)、(018)、(110)和(113) FA(131)晶面使复合材料衍射峰变宽，结晶度变小 | 3442.80 1631.48 1468.5 1383.5 1050.5 650.37 500.43 | O-H 层间H2O弯曲振动峰 芳香环的C=C骨架振动吸收峰 O—C=O和C—OH伸缩振动峰 C—O伯醇 层状双氢氧化物骨架金属M—O的收缩振动峰 层状双氢氧化物骨架金属M—O的收缩振动峰 |  |  | 重庆西南大学紫色土基地 |  |  | 耕层0~20cm | 6.85 |  | 6.91 |  | 总As | 4.49 | 总Cd | 0.14 | [9 empty] | 通过向原始土壤添加一定浓度的CdCl2和NaAsO2,设置了4个外源As(Ⅲ)和 Cd(Ⅱ)的复合污染水平.控制土壤含水率为田间最大持水率的60%,室温下避光培养60d, 使土壤自然风干,待土壤中As(Ⅲ)和Cd(Ⅱ)形态稳定后,研磨过2mm筛,测定污染物含量. | 总As、总Cd：浓酸消解；有效As：NaHCO3浸提法；有效Cd：DTPA提取法 |  |  |  | 土壤 |  |  | 1500 |  | 10 |  |  |  |  | 5.5 |  |  | 60d |  | 田间最大持水率的60% |  | 2 |  | 总As(Ⅲ) |  | 46.79 | 有效态As(Ⅲ) |  | 25.25 | 总Cd |  | 0.68 | 有效态Cd |  | 0.069 | [9 empty] | 7.12 | [17 empty] | 3 | 0.069 | 0.06039813 | 0.00197 | 0.03896956 | 0.00328 | [9 empty] | 43.52238 | [18 empty] | 5.2 | 2.25 | [8 empty] | 79.40594 | 79.40594
8 | 何雅馨, 2023 何雅馨, 2024 | 0.1 gFA@FeMnNi-LDH（富里酸改性) | 老化辅助的共沉淀法 | ①用玻璃导管向装有去离子水的容量瓶中持续通入氮气30 min,得到无氧水. ②准确称取6.758 g FeCl3·6H 2O(0.025 mol)、 3.146 g MnCl2(0.025 mol)和11.885 g NiCl 2·6H 2O (0.05mol),n(Fe)∶n(Mn)∶n(Ni)=1∶1∶2(量比),溶于50 mL无氧水中,搅拌均匀,配制相同5组此混合金属离子溶液(A1、A2、A3、A4和A5).称取0.4 g NaOH配制100 mL 0.1 mol·L- 1 的NaOH溶液,加入不同质量(0.01、0.05、0.1、0.5和1 g)的 FA粉末,制得富里酸钠溶液(B1、B2、B3、B4和 B5).③向500 mL的三颈烧瓶分别加入已配制的 100 mL不同质量的富里酸钠溶液(B1、B2、B3、B4 和B5),持续通入氮气10 min.将上述5组混合金属离子溶液(A1、A2、A3、A4和A5)以0.5 mL·min- 1的速度分别滴入装有(B1、B2、B3、B4和B5)富里酸钠溶液的三颈烧瓶内,同时使用2 mol·L- 1NaOH 保持混合溶液pH为10,并用机械搅拌器搅拌.滴加完成后,持续通入氮气,机械搅拌24 h.④搅拌完成后用塑料膜封闭三颈烧瓶瓶口,放入水浴锅,60℃恒温水浴加热12 h.反应后的固体产物用无氧水冲洗至上清液中性,离心,冷冻干燥48 h.干燥后的产物用玛瑙研钵磨碎过100目筛,得到最终FA@ FeMnNi-LDH复合材料(C1、C2、C3、C4和C5),并妥善密封保存于干燥箱中备用.⑥根据以上步骤,制备未加FA改性的原始FeMnNi-LDH材料 |  |  |  |  | 98.60（0.0986g） |  |  |  | Mn2+、Ni2+ | Fe3+ | 3 | [9 empty] | 0.208 |  | 近似六边形的片层构成,片层紧密堆积,团聚现象明显 | 11.31°、22.62°、34.40°、 39.22°、45.72°、60.12°和61.32° | 003)、(006)、(012)、 (015)、(018)、(110)和(113) FA(131)晶面使复合材料衍射峰变宽，结晶度变小 | 3442.80 1631.48 1468.5 1383.5 1050.5 650.37 500.43 | O-H 层间H2O弯曲振动峰 芳香环的C=C骨架振动吸收峰 O—C=O和C—OH伸缩振动峰 C—O伯醇 层状双氢氧化物骨架金属M—O的收缩振动峰 层状双氢氧化物骨架金属M—O的收缩振动峰 |  |  | 重庆西南大学紫色土基地 |  |  | 耕层0~20cm | 6.85 |  | 6.91 |  | 总As | 4.49 | 总Cd | 0.14 | [9 empty] | 通过向原始土壤添加一定浓度的CdCl2和NaAsO2,设置了4个外源As(Ⅲ)和 Cd(Ⅱ)的复合污染水平.控制土壤含水率为田间最大持水率的60%,室温下避光培养60d, 使土壤自然风干,待土壤中As(Ⅲ)和Cd(Ⅱ)形态稳定后,研磨过2mm筛,测定污染物含量. | 总As、总Cd：浓酸消解；有效As：NaHCO3浸提法；有效Cd：DTPA提取法 |  |  |  | 土壤 |  |  | 1500 |  | 0 |  |  |  |  | 7.5 |  |  | 60d |  | 田间最大持水率的60% |  | 2 |  | 总As(Ⅲ) |  | 46.79 | 有效态As(Ⅲ) |  | 25.25 | 总Cd |  | 0.68 | 有效态Cd |  | 0.069 | [9 empty] | 5.81 | [17 empty] | 3 | 0.069 |  |  | 0.06250585 | 0.00443 | [9 empty] | 9.411805 | [18 empty] | 22.34 | 1.83 | [8 empty] | 11.52475 | 11.52475
8 | 何雅馨, 2023 何雅馨, 2024 | 0.1 gFA@FeMnNi-LDH（富里酸改性) | 老化辅助的共沉淀法 | ①用玻璃导管向装有去离子水的容量瓶中持续通入氮气30 min,得到无氧水. ②准确称取6.758 g FeCl3·6H 2O(0.025 mol)、 3.146 g MnCl2(0.025 mol)和11.885 g NiCl 2·6H 2O (0.05mol),n(Fe)∶n(Mn)∶n(Ni)=1∶1∶2(量比),溶于50 mL无氧水中,搅拌均匀,配制相同5组此混合金属离子溶液(A1、A2、A3、A4和A5).称取0.4 g NaOH配制100 mL 0.1 mol·L- 1 的NaOH溶液,加入不同质量(0.01、0.05、0.1、0.5和1 g)的 FA粉末,制得富里酸钠溶液(B1、B2、B3、B4和 B5).③向500 mL的三颈烧瓶分别加入已配制的 100 mL不同质量的富里酸钠溶液(B1、B2、B3、B4 和B5),持续通入氮气10 min.将上述5组混合金属离子溶液(A1、A2、A3、A4和A5)以0.5 mL·min- 1的速度分别滴入装有(B1、B2、B3、B4和B5)富里酸钠溶液的三颈烧瓶内,同时使用2 mol·L- 1NaOH 保持混合溶液pH为10,并用机械搅拌器搅拌.滴加完成后,持续通入氮气,机械搅拌24 h.④搅拌完成后用塑料膜封闭三颈烧瓶瓶口,放入水浴锅,60℃恒温水浴加热12 h.反应后的固体产物用无氧水冲洗至上清液中性,离心,冷冻干燥48 h.干燥后的产物用玛瑙研钵磨碎过100目筛,得到最终FA@ FeMnNi-LDH复合材料(C1、C2、C3、C4和C5),并妥善密封保存于干燥箱中备用.⑥根据以上步骤,制备未加FA改性的原始FeMnNi-LDH材料 |  |  |  |  | 98.60（0.0986g） |  |  |  | Mn2+、Ni2+ | Fe3+ | 3 | [9 empty] | 0.208 |  | 近似六边形的片层构成,片层紧密堆积,团聚现象明显 | 11.31°、22.62°、34.40°、 39.22°、45.72°、60.12°和61.32° | 003)、(006)、(012)、 (015)、(018)、(110)和(113) FA(131)晶面使复合材料衍射峰变宽，结晶度变小 | 3442.80 1631.48 1468.5 1383.5 1050.5 650.37 500.43 | O-H 层间H2O弯曲振动峰 芳香环的C=C骨架振动吸收峰 O—C=O和C—OH伸缩振动峰 C—O伯醇 层状双氢氧化物骨架金属M—O的收缩振动峰 层状双氢氧化物骨架金属M—O的收缩振动峰 |  |  | 重庆西南大学紫色土基地 |  |  | 耕层0~20cm | 6.85 |  | 6.91 |  | 总As | 4.49 | 总Cd | 0.14 | [9 empty] | 通过向原始土壤添加一定浓度的CdCl2和NaAsO2,设置了4个外源As(Ⅲ)和 Cd(Ⅱ)的复合污染水平.控制土壤含水率为田间最大持水率的60%,室温下避光培养60d, 使土壤自然风干,待土壤中As(Ⅲ)和Cd(Ⅱ)形态稳定后,研磨过2mm筛,测定污染物含量. | 总As、总Cd：浓酸消解；有效As：NaHCO3浸提法；有效Cd：DTPA提取法 |  |  |  | 土壤 |  |  | 1500 |  | 1 |  |  |  |  | 7.5 |  |  | 60d |  | 田间最大持水率的60% |  | 2 |  | 总As(Ⅲ) |  | 46.79 | 有效态As(Ⅲ) |  | 25.25 | 总Cd |  | 0.68 | 有效态Cd |  | 0.069 | [9 empty] | 6.53 | [17 empty] | 3 | 0.069 | 0.06250585 | 0.00443 | 0.05665105 | 0.00115 | [9 empty] | 17.89702 | [18 empty] | 16.72 | 0 | [8 empty] | 33.78218 | 33.78218
8 | 何雅馨, 2023 何雅馨, 2024 | 0.1 gFA@FeMnNi-LDH（富里酸改性) | 老化辅助的共沉淀法 | ①用玻璃导管向装有去离子水的容量瓶中持续通入氮气30 min,得到无氧水. ②准确称取6.758 g FeCl3·6H 2O(0.025 mol)、 3.146 g MnCl2(0.025 mol)和11.885 g NiCl 2·6H 2O (0.05mol),n(Fe)∶n(Mn)∶n(Ni)=1∶1∶2(量比),溶于50 mL无氧水中,搅拌均匀,配制相同5组此混合金属离子溶液(A1、A2、A3、A4和A5).称取0.4 g NaOH配制100 mL 0.1 mol·L- 1 的NaOH溶液,加入不同质量(0.01、0.05、0.1、0.5和1 g)的 FA粉末,制得富里酸钠溶液(B1、B2、B3、B4和 B5).③向500 mL的三颈烧瓶分别加入已配制的 100 mL不同质量的富里酸钠溶液(B1、B2、B3、B4 和B5),持续通入氮气10 min.将上述5组混合金属离子溶液(A1、A2、A3、A4和A5)以0.5 mL·min- 1的速度分别滴入装有(B1、B2、B3、B4和B5)富里酸钠溶液的三颈烧瓶内,同时使用2 mol·L- 1NaOH 保持混合溶液pH为10,并用机械搅拌器搅拌.滴加完成后,持续通入氮气,机械搅拌24 h.④搅拌完成后用塑料膜封闭三颈烧瓶瓶口,放入水浴锅,60℃恒温水浴加热12 h.反应后的固体产物用无氧水冲洗至上清液中性,离心,冷冻干燥48 h.干燥后的产物用玛瑙研钵磨碎过100目筛,得到最终FA@ FeMnNi-LDH复合材料(C1、C2、C3、C4和C5),并妥善密封保存于干燥箱中备用.⑥根据以上步骤,制备未加FA改性的原始FeMnNi-LDH材料 |  |  |  |  | 98.60（0.0986g） |  |  |  | Mn2+、Ni2+ | Fe3+ | 3 | [9 empty] | 0.208 |  | 近似六边形的片层构成,片层紧密堆积,团聚现象明显 | 11.31°、22.62°、34.40°、 39.22°、45.72°、60.12°和61.32° | 003)、(006)、(012)、 (015)、(018)、(110)和(113) FA(131)晶面使复合材料衍射峰变宽，结晶度变小 | 3442.80 1631.48 1468.5 1383.5 1050.5 650.37 500.43 | O-H 层间H2O弯曲振动峰 芳香环的C=C骨架振动吸收峰 O—C=O和C—OH伸缩振动峰 C—O伯醇 层状双氢氧化物骨架金属M—O的收缩振动峰 层状双氢氧化物骨架金属M—O的收缩振动峰 |  |  | 重庆西南大学紫色土基地 |  |  | 耕层0~20cm | 6.85 |  | 6.91 |  | 总As | 4.49 | 总Cd | 0.14 | [9 empty] | 通过向原始土壤添加一定浓度的CdCl2和NaAsO2,设置了4个外源As(Ⅲ)和 Cd(Ⅱ)的复合污染水平.控制土壤含水率为田间最大持水率的60%,室温下避光培养60d, 使土壤自然风干,待土壤中As(Ⅲ)和Cd(Ⅱ)形态稳定后,研磨过2mm筛,测定污染物含量. | 总As、总Cd：浓酸消解；有效As：NaHCO3浸提法；有效Cd：DTPA提取法 |  |  |  | 土壤 |  |  | 1500 |  | 5 |  |  |  |  | 7.5 |  |  | 60d |  | 田间最大持水率的60% |  | 2 |  | 总As(Ⅲ) |  | 46.79 | 有效态As(Ⅲ) |  | 25.25 | 总Cd |  | 0.68 | 有效态Cd |  | 0.069 | [9 empty] | 6.79 | [17 empty] | 3 | 0.069 | 0.06250585 | 0.00443 | 0.04552693 | 0.00213 | [9 empty] | 34.01894 | [18 empty] | 9.56 | 1.62 | [8 empty] | 62.13861 | 62.13861
8 | 何雅馨, 2023 何雅馨, 2024 | 0.1 gFA@FeMnNi-LDH（富里酸改性) | 老化辅助的共沉淀法 | ①用玻璃导管向装有去离子水的容量瓶中持续通入氮气30 min,得到无氧水. ②准确称取6.758 g FeCl3·6H 2O(0.025 mol)、 3.146 g MnCl2(0.025 mol)和11.885 g NiCl 2·6H 2O (0.05mol),n(Fe)∶n(Mn)∶n(Ni)=1∶1∶2(量比),溶于50 mL无氧水中,搅拌均匀,配制相同5组此混合金属离子溶液(A1、A2、A3、A4和A5).称取0.4 g NaOH配制100 mL 0.1 mol·L- 1 的NaOH溶液,加入不同质量(0.01、0.05、0.1、0.5和1 g)的 FA粉末,制得富里酸钠溶液(B1、B2、B3、B4和 B5).③向500 mL的三颈烧瓶分别加入已配制的 100 mL不同质量的富里酸钠溶液(B1、B2、B3、B4 和B5),持续通入氮气10 min.将上述5组混合金属离子溶液(A1、A2、A3、A4和A5)以0.5 mL·min- 1的速度分别滴入装有(B1、B2、B3、B4和B5)富里酸钠溶液的三颈烧瓶内,同时使用2 mol·L- 1NaOH 保持混合溶液pH为10,并用机械搅拌器搅拌.滴加完成后,持续通入氮气,机械搅拌24 h.④搅拌完成后用塑料膜封闭三颈烧瓶瓶口,放入水浴锅,60℃恒温水浴加热12 h.反应后的固体产物用无氧水冲洗至上清液中性,离心,冷冻干燥48 h.干燥后的产物用玛瑙研钵磨碎过100目筛,得到最终FA@ FeMnNi-LDH复合材料(C1、C2、C3、C4和C5),并妥善密封保存于干燥箱中备用.⑥根据以上步骤,制备未加FA改性的原始FeMnNi-LDH材料 |  |  |  |  | 98.60（0.0986g） |  |  |  | Mn2+、Ni2+ | Fe3+ | 3 | [9 empty] | 0.208 |  | 近似六边形的片层构成,片层紧密堆积,团聚现象明显 | 11.31°、22.62°、34.40°、 39.22°、45.72°、60.12°和61.32° | 003)、(006)、(012)、 (015)、(018)、(110)和(113) FA(131)晶面使复合材料衍射峰变宽，结晶度变小 | 3442.80 1631.48 1468.5 1383.5 1050.5 650.37 500.43 | O-H 层间H2O弯曲振动峰 芳香环的C=C骨架振动吸收峰 O—C=O和C—OH伸缩振动峰 C—O伯醇 层状双氢氧化物骨架金属M—O的收缩振动峰 层状双氢氧化物骨架金属M—O的收缩振动峰 |  |  | 重庆西南大学紫色土基地 |  |  | 耕层0~20cm | 6.85 |  | 6.91 |  | 总As | 4.49 | 总Cd | 0.14 | [9 empty] | 通过向原始土壤添加一定浓度的CdCl2和NaAsO2,设置了4个外源As(Ⅲ)和 Cd(Ⅱ)的复合污染水平.控制土壤含水率为田间最大持水率的60%,室温下避光培养60d, 使土壤自然风干,待土壤中As(Ⅲ)和Cd(Ⅱ)形态稳定后,研磨过2mm筛,测定污染物含量. | 总As、总Cd：浓酸消解；有效As：NaHCO3浸提法；有效Cd：DTPA提取法 |  |  |  | 土壤 |  |  | 1500 |  | 10 |  |  |  |  | 7.5 |  |  | 60d |  | 田间最大持水率的60% |  | 2 |  | 总As(Ⅲ) |  | 46.79 | 有效态As(Ⅲ) |  | 25.25 | 总Cd |  | 0.68 | 有效态Cd |  | 0.069 | [9 empty] | 7.18 | [17 empty] | 3 | 0.069 | 0.06250585 | 0.00443 | 0.0376815 | 0.01686 | [9 empty] | 45.38913 | [18 empty] | 8.29 | 1.9 | [8 empty] | 67.16832 | 67.16832
8 | 何雅馨, 2023 何雅馨, 2024 | 0.1 gFA@FeMnNi-LDH（富里酸改性) | 老化辅助的共沉淀法 | ①用玻璃导管向装有去离子水的容量瓶中持续通入氮气30 min,得到无氧水. ②准确称取6.758 g FeCl3·6H 2O(0.025 mol)、 3.146 g MnCl2(0.025 mol)和11.885 g NiCl 2·6H 2O (0.05mol),n(Fe)∶n(Mn)∶n(Ni)=1∶1∶2(量比),溶于50 mL无氧水中,搅拌均匀,配制相同5组此混合金属离子溶液(A1、A2、A3、A4和A5).称取0.4 g NaOH配制100 mL 0.1 mol·L- 1 的NaOH溶液,加入不同质量(0.01、0.05、0.1、0.5和1 g)的 FA粉末,制得富里酸钠溶液(B1、B2、B3、B4和 B5).③向500 mL的三颈烧瓶分别加入已配制的 100 mL不同质量的富里酸钠溶液(B1、B2、B3、B4 和B5),持续通入氮气10 min.将上述5组混合金属离子溶液(A1、A2、A3、A4和A5)以0.5 mL·min- 1的速度分别滴入装有(B1、B2、B3、B4和B5)富里酸钠溶液的三颈烧瓶内,同时使用2 mol·L- 1NaOH 保持混合溶液pH为10,并用机械搅拌器搅拌.滴加完成后,持续通入氮气,机械搅拌24 h.④搅拌完成后用塑料膜封闭三颈烧瓶瓶口,放入水浴锅,60℃恒温水浴加热12 h.反应后的固体产物用无氧水冲洗至上清液中性,离心,冷冻干燥48 h.干燥后的产物用玛瑙研钵磨碎过100目筛,得到最终FA@ FeMnNi-LDH复合材料(C1、C2、C3、C4和C5),并妥善密封保存于干燥箱中备用.⑥根据以上步骤,制备未加FA改性的原始FeMnNi-LDH材料 |  |  |  |  | 98.60（0.0986g） |  |  |  | Mn2+、Ni2+ | Fe3+ | 3 | [9 empty] | 0.208 |  | 近似六边形的片层构成,片层紧密堆积,团聚现象明显 | 11.31°、22.62°、34.40°、 39.22°、45.72°、60.12°和61.32° | 003)、(006)、(012)、 (015)、(018)、(110)和(113) FA(131)晶面使复合材料衍射峰变宽，结晶度变小 | 3442.80 1631.48 1468.5 1383.5 1050.5 650.37 500.43 | O-H 层间H2O弯曲振动峰 芳香环的C=C骨架振动吸收峰 O—C=O和C—OH伸缩振动峰 C—O伯醇 层状双氢氧化物骨架金属M—O的收缩振动峰 层状双氢氧化物骨架金属M—O的收缩振动峰 |  |  | 重庆西南大学紫色土基地 |  |  | 耕层0~20cm | 6.85 |  | 6.91 |  | 总As | 4.49 | 总Cd | 0.14 | [9 empty] | 通过向原始土壤添加一定浓度的CdCl2和NaAsO2,设置了4个外源As(Ⅲ)和 Cd(Ⅱ)的复合污染水平.控制土壤含水率为田间最大持水率的60%,室温下避光培养60d, 使土壤自然风干,待土壤中As(Ⅲ)和Cd(Ⅱ)形态稳定后,研磨过2mm筛,测定污染物含量. | 总As、总Cd：浓酸消解；有效As：NaHCO3浸提法；有效Cd：DTPA提取法 |  |  |  | 土壤 |  |  | 1500 |  | 0 |  |  |  |  | 5.5 |  |  | 60d |  | 田间最大持水率的60% |  | 2 |  | 总As(Ⅲ) |  | 173.7 | 有效态As(Ⅲ) |  | 88.63 | 总Cd |  | 2.3 | 有效态Cd |  | 0.684 | [9 empty] | 7.65 | [17 empty] | 3 | 0.684 |  |  | 0.6782201 | 0.02436 | [9 empty] | 0.8450087 | [18 empty] | 65.76 | 5.48 | [8 empty] | 25.8039 | 25.8039
8 | 何雅馨, 2023 何雅馨, 2024 | 0.1 gFA@FeMnNi-LDH（富里酸改性) | 老化辅助的共沉淀法 | ①用玻璃导管向装有去离子水的容量瓶中持续通入氮气30 min,得到无氧水. ②准确称取6.758 g FeCl3·6H 2O(0.025 mol)、 3.146 g MnCl2(0.025 mol)和11.885 g NiCl 2·6H 2O (0.05mol),n(Fe)∶n(Mn)∶n(Ni)=1∶1∶2(量比),溶于50 mL无氧水中,搅拌均匀,配制相同5组此混合金属离子溶液(A1、A2、A3、A4和A5).称取0.4 g NaOH配制100 mL 0.1 mol·L- 1 的NaOH溶液,加入不同质量(0.01、0.05、0.1、0.5和1 g)的 FA粉末,制得富里酸钠溶液(B1、B2、B3、B4和 B5).③向500 mL的三颈烧瓶分别加入已配制的 100 mL不同质量的富里酸钠溶液(B1、B2、B3、B4 和B5),持续通入氮气10 min.将上述5组混合金属离子溶液(A1、A2、A3、A4和A5)以0.5 mL·min- 1的速度分别滴入装有(B1、B2、B3、B4和B5)富里酸钠溶液的三颈烧瓶内,同时使用2 mol·L- 1NaOH 保持混合溶液pH为10,并用机械搅拌器搅拌.滴加完成后,持续通入氮气,机械搅拌24 h.④搅拌完成后用塑料膜封闭三颈烧瓶瓶口,放入水浴锅,60℃恒温水浴加热12 h.反应后的固体产物用无氧水冲洗至上清液中性,离心,冷冻干燥48 h.干燥后的产物用玛瑙研钵磨碎过100目筛,得到最终FA@ FeMnNi-LDH复合材料(C1、C2、C3、C4和C5),并妥善密封保存于干燥箱中备用.⑥根据以上步骤,制备未加FA改性的原始FeMnNi-LDH材料 |  |  |  |  | 98.60（0.0986g） |  |  |  | Mn2+、Ni2+ | Fe3+ | 3 | [9 empty] | 0.208 |  | 近似六边形的片层构成,片层紧密堆积,团聚现象明显 | 11.31°、22.62°、34.40°、 39.22°、45.72°、60.12°和61.32° | 003)、(006)、(012)、 (015)、(018)、(110)和(113) FA(131)晶面使复合材料衍射峰变宽，结晶度变小 | 3442.80 1631.48 1468.5 1383.5 1050.5 650.37 500.43 | O-H 层间H2O弯曲振动峰 芳香环的C=C骨架振动吸收峰 O—C=O和C—OH伸缩振动峰 C—O伯醇 层状双氢氧化物骨架金属M—O的收缩振动峰 层状双氢氧化物骨架金属M—O的收缩振动峰 |  |  | 重庆西南大学紫色土基地 |  |  | 耕层0~20cm | 6.85 |  | 6.91 |  | 总As | 4.49 | 总Cd | 0.14 | [9 empty] | 通过向原始土壤添加一定浓度的CdCl2和NaAsO2,设置了4个外源As(Ⅲ)和 Cd(Ⅱ)的复合污染水平.控制土壤含水率为田间最大持水率的60%,室温下避光培养60d, 使土壤自然风干,待土壤中As(Ⅲ)和Cd(Ⅱ)形态稳定后,研磨过2mm筛,测定污染物含量. | 总As、总Cd：浓酸消解；有效As：NaHCO3浸提法；有效Cd：DTPA提取法 |  |  |  | 土壤 |  |  | 1500 |  | 1 |  |  |  |  | 5.5 |  |  | 60d |  | 田间最大持水率的60% |  | 2 |  | 总As(Ⅲ) |  | 173.7 | 有效态As(Ⅲ) |  | 88.63 | 总Cd |  | 2.3 | 有效态Cd |  | 0.684 | [9 empty] | 7.78 | [17 empty] | 3 | 0.684 | 0.6782201 | 0.02436 | 0.5714286 | 0.01499 | [9 empty] | 16.45781 | [18 empty] | 55.22 | 5.06 | [8 empty] | 37.69604 | 37.69604
8 | 何雅馨, 2023 何雅馨, 2024 | 0.1 gFA@FeMnNi-LDH（富里酸改性) | 老化辅助的共沉淀法 | ①用玻璃导管向装有去离子水的容量瓶中持续通入氮气30 min,得到无氧水. ②准确称取6.758 g FeCl3·6H 2O(0.025 mol)、 3.146 g MnCl2(0.025 mol)和11.885 g NiCl 2·6H 2O (0.05mol),n(Fe)∶n(Mn)∶n(Ni)=1∶1∶2(量比),溶于50 mL无氧水中,搅拌均匀,配制相同5组此混合金属离子溶液(A1、A2、A3、A4和A5).称取0.4 g NaOH配制100 mL 0.1 mol·L- 1 的NaOH溶液,加入不同质量(0.01、0.05、0.1、0.5和1 g)的 FA粉末,制得富里酸钠溶液(B1、B2、B3、B4和 B5).③向500 mL的三颈烧瓶分别加入已配制的 100 mL不同质量的富里酸钠溶液(B1、B2、B3、B4 和B5),持续通入氮气10 min.将上述5组混合金属离子溶液(A1、A2、A3、A4和A5)以0.5 mL·min- 1的速度分别滴入装有(B1、B2、B3、B4和B5)富里酸钠溶液的三颈烧瓶内,同时使用2 mol·L- 1NaOH 保持混合溶液pH为10,并用机械搅拌器搅拌.滴加完成后,持续通入氮气,机械搅拌24 h.④搅拌完成后用塑料膜封闭三颈烧瓶瓶口,放入水浴锅,60℃恒温水浴加热12 h.反应后的固体产物用无氧水冲洗至上清液中性,离心,冷冻干燥48 h.干燥后的产物用玛瑙研钵磨碎过100目筛,得到最终FA@ FeMnNi-LDH复合材料(C1、C2、C3、C4和C5),并妥善密封保存于干燥箱中备用.⑥根据以上步骤,制备未加FA改性的原始FeMnNi-LDH材料 |  |  |  |  | 98.60（0.0986g） |  |  |  | Mn2+、Ni2+ | Fe3+ | 3 | [9 empty] | 0.208 |  | 近似六边形的片层构成,片层紧密堆积,团聚现象明显 | 11.31°、22.62°、34.40°、 39.22°、45.72°、60.12°和61.32° | 003)、(006)、(012)、 (015)、(018)、(110)和(113) FA(131)晶面使复合材料衍射峰变宽，结晶度变小 | 3442.80 1631.48 1468.5 1383.5 1050.5 650.37 500.43 | O-H 层间H2O弯曲振动峰 芳香环的C=C骨架振动吸收峰 O—C=O和C—OH伸缩振动峰 C—O伯醇 层状双氢氧化物骨架金属M—O的收缩振动峰 层状双氢氧化物骨架金属M—O的收缩振动峰 |  |  | 重庆西南大学紫色土基地 |  |  | 耕层0~20cm | 6.85 |  | 6.91 |  | 总As | 4.49 | 总Cd | 0.14 | [9 empty] | 通过向原始土壤添加一定浓度的CdCl2和NaAsO2,设置了4个外源As(Ⅲ)和 Cd(Ⅱ)的复合污染水平.控制土壤含水率为田间最大持水率的60%,室温下避光培养60d, 使土壤自然风干,待土壤中As(Ⅲ)和Cd(Ⅱ)形态稳定后,研磨过2mm筛,测定污染物含量. | 总As、总Cd：浓酸消解；有效As：NaHCO3浸提法；有效Cd：DTPA提取法 |  |  |  | 土壤 |  |  | 1500 |  | 5 |  |  |  |  | 5.5 |  |  | 60d |  | 田间最大持水率的60% |  | 2 |  | 总As(Ⅲ) |  | 173.7 | 有效态As(Ⅲ) |  | 88.63 | 总Cd |  | 2.3 | 有效态Cd |  | 0.684 | [9 empty] | 7.92 | [17 empty] | 3 | 0.684 | 0.6782201 | 0.02436 | 0.3466042 | 0.01311 | [9 empty] | 49.32687 | [18 empty] | 37.94 | 6.96 | [8 empty] | 57.19282 | 57.19282
8 | 何雅馨, 2023 何雅馨, 2024 | 0.1 gFA@FeMnNi-LDH（富里酸改性) | 老化辅助的共沉淀法 | ①用玻璃导管向装有去离子水的容量瓶中持续通入氮气30 min,得到无氧水. ②准确称取6.758 g FeCl3·6H 2O(0.025 mol)、 3.146 g MnCl2(0.025 mol)和11.885 g NiCl 2·6H 2O (0.05mol),n(Fe)∶n(Mn)∶n(Ni)=1∶1∶2(量比),溶于50 mL无氧水中,搅拌均匀,配制相同5组此混合金属离子溶液(A1、A2、A3、A4和A5).称取0.4 g NaOH配制100 mL 0.1 mol·L- 1 的NaOH溶液,加入不同质量(0.01、0.05、0.1、0.5和1 g)的 FA粉末,制得富里酸钠溶液(B1、B2、B3、B4和 B5).③向500 mL的三颈烧瓶分别加入已配制的 100 mL不同质量的富里酸钠溶液(B1、B2、B3、B4 和B5),持续通入氮气10 min.将上述5组混合金属离子溶液(A1、A2、A3、A4和A5)以0.5 mL·min- 1的速度分别滴入装有(B1、B2、B3、B4和B5)富里酸钠溶液的三颈烧瓶内,同时使用2 mol·L- 1NaOH 保持混合溶液pH为10,并用机械搅拌器搅拌.滴加完成后,持续通入氮气,机械搅拌24 h.④搅拌完成后用塑料膜封闭三颈烧瓶瓶口,放入水浴锅,60℃恒温水浴加热12 h.反应后的固体产物用无氧水冲洗至上清液中性,离心,冷冻干燥48 h.干燥后的产物用玛瑙研钵磨碎过100目筛,得到最终FA@ FeMnNi-LDH复合材料(C1、C2、C3、C4和C5),并妥善密封保存于干燥箱中备用.⑥根据以上步骤,制备未加FA改性的原始FeMnNi-LDH材料 |  |  |  |  | 98.60（0.0986g） |  |  |  | Mn2+、Ni2+ | Fe3+ | 3 | [9 empty] | 0.208 |  | 近似六边形的片层构成,片层紧密堆积,团聚现象明显 | 11.31°、22.62°、34.40°、 39.22°、45.72°、60.12°和61.32° | 003)、(006)、(012)、 (015)、(018)、(110)和(113) FA(131)晶面使复合材料衍射峰变宽，结晶度变小 | 3442.80 1631.48 1468.5 1383.5 1050.5 650.37 500.43 | O-H 层间H2O弯曲振动峰 芳香环的C=C骨架振动吸收峰 O—C=O和C—OH伸缩振动峰 C—O伯醇 层状双氢氧化物骨架金属M—O的收缩振动峰 层状双氢氧化物骨架金属M—O的收缩振动峰 |  |  | 重庆西南大学紫色土基地 |  |  | 耕层0~20cm | 6.85 |  | 6.91 |  | 总As | 4.49 | 总Cd | 0.14 | [9 empty] | 通过向原始土壤添加一定浓度的CdCl2和NaAsO2,设置了4个外源As(Ⅲ)和 Cd(Ⅱ)的复合污染水平.控制土壤含水率为田间最大持水率的60%,室温下避光培养60d, 使土壤自然风干,待土壤中As(Ⅲ)和Cd(Ⅱ)形态稳定后,研磨过2mm筛,测定污染物含量. | 总As、总Cd：浓酸消解；有效As：NaHCO3浸提法；有效Cd：DTPA提取法 |  |  |  | 土壤 |  |  | 1500 |  | 10 |  |  |  |  | 5.5 |  |  | 60d |  | 田间最大持水率的60% |  | 2 |  | 总As(Ⅲ) |  | 173.7 | 有效态As(Ⅲ) |  | 88.63 | 总Cd |  | 2.3 | 有效态Cd |  | 0.684 | [9 empty] | 8.15 | [17 empty] | 3 | 0.684 | 0.6782201 | 0.02436 | 0.2810304 | 0.02623 | [9 empty] | 58.91368 | [18 empty] | 35.41 | 4.64 | [8 empty] | 60.04739 | 60.04739
8 | 何雅馨, 2023 何雅馨, 2024 | 0.1 gFA@FeMnNi-LDH（富里酸改性) | 老化辅助的共沉淀法 | ①用玻璃导管向装有去离子水的容量瓶中持续通入氮气30 min,得到无氧水. ②准确称取6.758 g FeCl3·6H 2O(0.025 mol)、 3.146 g MnCl2(0.025 mol)和11.885 g NiCl 2·6H 2O (0.05mol),n(Fe)∶n(Mn)∶n(Ni)=1∶1∶2(量比),溶于50 mL无氧水中,搅拌均匀,配制相同5组此混合金属离子溶液(A1、A2、A3、A4和A5).称取0.4 g NaOH配制100 mL 0.1 mol·L- 1 的NaOH溶液,加入不同质量(0.01、0.05、0.1、0.5和1 g)的 FA粉末,制得富里酸钠溶液(B1、B2、B3、B4和 B5).③向500 mL的三颈烧瓶分别加入已配制的 100 mL不同质量的富里酸钠溶液(B1、B2、B3、B4 和B5),持续通入氮气10 min.将上述5组混合金属离子溶液(A1、A2、A3、A4和A5)以0.5 mL·min- 1的速度分别滴入装有(B1、B2、B3、B4和B5)富里酸钠溶液的三颈烧瓶内,同时使用2 mol·L- 1NaOH 保持混合溶液pH为10,并用机械搅拌器搅拌.滴加完成后,持续通入氮气,机械搅拌24 h.④搅拌完成后用塑料膜封闭三颈烧瓶瓶口,放入水浴锅,60℃恒温水浴加热12 h.反应后的固体产物用无氧水冲洗至上清液中性,离心,冷冻干燥48 h.干燥后的产物用玛瑙研钵磨碎过100目筛,得到最终FA@ FeMnNi-LDH复合材料(C1、C2、C3、C4和C5),并妥善密封保存于干燥箱中备用.⑥根据以上步骤,制备未加FA改性的原始FeMnNi-LDH材料 |  |  |  |  | 98.60（0.0986g） |  |  |  | Mn2+、Ni2+ | Fe3+ | 3 | [9 empty] | 0.208 |  | 近似六边形的片层构成,片层紧密堆积,团聚现象明显 | 11.31°、22.62°、34.40°、 39.22°、45.72°、60.12°和61.32° | 003)、(006)、(012)、 (015)、(018)、(110)和(113) FA(131)晶面使复合材料衍射峰变宽，结晶度变小 | 3442.80 1631.48 1468.5 1383.5 1050.5 650.37 500.43 | O-H 层间H2O弯曲振动峰 芳香环的C=C骨架振动吸收峰 O—C=O和C—OH伸缩振动峰 C—O伯醇 层状双氢氧化物骨架金属M—O的收缩振动峰 层状双氢氧化物骨架金属M—O的收缩振动峰 |  |  | 重庆西南大学紫色土基地 |  |  | 耕层0~20cm | 6.85 |  | 6.91 |  | 总As | 4.49 | 总Cd | 0.14 | [9 empty] | 通过向原始土壤添加一定浓度的CdCl2和NaAsO2,设置了4个外源As(Ⅲ)和 Cd(Ⅱ)的复合污染水平.控制土壤含水率为田间最大持水率的60%,室温下避光培养60d, 使土壤自然风干,待土壤中As(Ⅲ)和Cd(Ⅱ)形态稳定后,研磨过2mm筛,测定污染物含量. | 总As、总Cd：浓酸消解；有效As：NaHCO3浸提法；有效Cd：DTPA提取法 |  |  |  | 土壤 |  |  | 1500 |  | 0 |  |  |  |  | 7.5 |  |  | 60d |  | 田间最大持水率的60% |  | 2 |  | 总As(Ⅲ) |  | 173.7 | 有效态As(Ⅲ) |  | 88.63 | 总Cd |  | 2.3 | 有效态Cd |  | 0.684 | [9 empty] | 7.64 | [17 empty] | 3 | 0.684 |  |  | 0.5751756 | 0.02061 | [9 empty] | 15.90999 | [18 empty] | 78.41 | 8.01 | [8 empty] | 11.53108 | 11.53108
8 | 何雅馨, 2023 何雅馨, 2024 | 0.1 gFA@FeMnNi-LDH（富里酸改性) | 老化辅助的共沉淀法 | ①用玻璃导管向装有去离子水的容量瓶中持续通入氮气30 min,得到无氧水. ②准确称取6.758 g FeCl3·6H 2O(0.025 mol)、 3.146 g MnCl2(0.025 mol)和11.885 g NiCl 2·6H 2O (0.05mol),n(Fe)∶n(Mn)∶n(Ni)=1∶1∶2(量比),溶于50 mL无氧水中,搅拌均匀,配制相同5组此混合金属离子溶液(A1、A2、A3、A4和A5).称取0.4 g NaOH配制100 mL 0.1 mol·L- 1 的NaOH溶液,加入不同质量(0.01、0.05、0.1、0.5和1 g)的 FA粉末,制得富里酸钠溶液(B1、B2、B3、B4和 B5).③向500 mL的三颈烧瓶分别加入已配制的 100 mL不同质量的富里酸钠溶液(B1、B2、B3、B4 和B5),持续通入氮气10 min.将上述5组混合金属离子溶液(A1、A2、A3、A4和A5)以0.5 mL·min- 1的速度分别滴入装有(B1、B2、B3、B4和B5)富里酸钠溶液的三颈烧瓶内,同时使用2 mol·L- 1NaOH 保持混合溶液pH为10,并用机械搅拌器搅拌.滴加完成后,持续通入氮气,机械搅拌24 h.④搅拌完成后用塑料膜封闭三颈烧瓶瓶口,放入水浴锅,60℃恒温水浴加热12 h.反应后的固体产物用无氧水冲洗至上清液中性,离心,冷冻干燥48 h.干燥后的产物用玛瑙研钵磨碎过100目筛,得到最终FA@ FeMnNi-LDH复合材料(C1、C2、C3、C4和C5),并妥善密封保存于干燥箱中备用.⑥根据以上步骤,制备未加FA改性的原始FeMnNi-LDH材料 |  |  |  |  | 98.60（0.0986g） |  |  |  | Mn2+、Ni2+ | Fe3+ | 3 | [9 empty] | 0.208 |  | 近似六边形的片层构成,片层紧密堆积,团聚现象明显 | 11.31°、22.62°、34.40°、 39.22°、45.72°、60.12°和61.32° | 003)、(006)、(012)、 (015)、(018)、(110)和(113) FA(131)晶面使复合材料衍射峰变宽，结晶度变小 | 3442.80 1631.48 1468.5 1383.5 1050.5 650.37 500.43 | O-H 层间H2O弯曲振动峰 芳香环的C=C骨架振动吸收峰 O—C=O和C—OH伸缩振动峰 C—O伯醇 层状双氢氧化物骨架金属M—O的收缩振动峰 层状双氢氧化物骨架金属M—O的收缩振动峰 |  |  | 重庆西南大学紫色土基地 |  |  | 耕层0~20cm | 6.85 |  | 6.91 |  | 总As | 4.49 | 总Cd | 0.14 | [9 empty] | 通过向原始土壤添加一定浓度的CdCl2和NaAsO2,设置了4个外源As(Ⅲ)和 Cd(Ⅱ)的复合污染水平.控制土壤含水率为田间最大持水率的60%,室温下避光培养60d, 使土壤自然风干,待土壤中As(Ⅲ)和Cd(Ⅱ)形态稳定后,研磨过2mm筛,测定污染物含量. | 总As、总Cd：浓酸消解；有效As：NaHCO3浸提法；有效Cd：DTPA提取法 |  |  |  | 土壤 |  |  | 1500 |  | 1 |  |  |  |  | 7.5 |  |  | 60d |  | 田间最大持水率的60% |  | 2 |  | 总As(Ⅲ) |  | 173.7 | 有效态As(Ⅲ) |  | 88.63 | 总Cd |  | 2.3 | 有效态Cd |  | 0.684 | [9 empty] | 7.81 | [17 empty] | 3 | 0.684 | 0.5751756 | 0.02061 | 0.4871194 | 0.01311 | [9 empty] | 28.78371 | [18 empty] | 56.49 | 5.06 | [8 empty] | 36.26312 | 36.26312
8 | 何雅馨, 2023 何雅馨, 2024 | 0.1 gFA@FeMnNi-LDH（富里酸改性) | 老化辅助的共沉淀法 | ①用玻璃导管向装有去离子水的容量瓶中持续通入氮气30 min,得到无氧水. ②准确称取6.758 g FeCl3·6H 2O(0.025 mol)、 3.146 g MnCl2(0.025 mol)和11.885 g NiCl 2·6H 2O (0.05mol),n(Fe)∶n(Mn)∶n(Ni)=1∶1∶2(量比),溶于50 mL无氧水中,搅拌均匀,配制相同5组此混合金属离子溶液(A1、A2、A3、A4和A5).称取0.4 g NaOH配制100 mL 0.1 mol·L- 1 的NaOH溶液,加入不同质量(0.01、0.05、0.1、0.5和1 g)的 FA粉末,制得富里酸钠溶液(B1、B2、B3、B4和 B5).③向500 mL的三颈烧瓶分别加入已配制的 100 mL不同质量的富里酸钠溶液(B1、B2、B3、B4 和B5),持续通入氮气10 min.将上述5组混合金属离子溶液(A1、A2、A3、A4和A5)以0.5 mL·min- 1的速度分别滴入装有(B1、B2、B3、B4和B5)富里酸钠溶液的三颈烧瓶内,同时使用2 mol·L- 1NaOH 保持混合溶液pH为10,并用机械搅拌器搅拌.滴加完成后,持续通入氮气,机械搅拌24 h.④搅拌完成后用塑料膜封闭三颈烧瓶瓶口,放入水浴锅,60℃恒温水浴加热12 h.反应后的固体产物用无氧水冲洗至上清液中性,离心,冷冻干燥48 h.干燥后的产物用玛瑙研钵磨碎过100目筛,得到最终FA@ FeMnNi-LDH复合材料(C1、C2、C3、C4和C5),并妥善密封保存于干燥箱中备用.⑥根据以上步骤,制备未加FA改性的原始FeMnNi-LDH材料 |  |  |  |  | 98.60（0.0986g） |  |  |  | Mn2+、Ni2+ | Fe3+ | 3 | [9 empty] | 0.208 |  | 近似六边形的片层构成,片层紧密堆积,团聚现象明显 | 11.31°、22.62°、34.40°、 39.22°、45.72°、60.12°和61.32° | 003)、(006)、(012)、 (015)、(018)、(110)和(113) FA(131)晶面使复合材料衍射峰变宽，结晶度变小 | 3442.80 1631.48 1468.5 1383.5 1050.5 650.37 500.43 | O-H 层间H2O弯曲振动峰 芳香环的C=C骨架振动吸收峰 O—C=O和C—OH伸缩振动峰 C—O伯醇 层状双氢氧化物骨架金属M—O的收缩振动峰 层状双氢氧化物骨架金属M—O的收缩振动峰 |  |  | 重庆西南大学紫色土基地 |  |  | 耕层0~20cm | 6.85 |  | 6.91 |  | 总As | 4.49 | 总Cd | 0.14 | [9 empty] | 通过向原始土壤添加一定浓度的CdCl2和NaAsO2,设置了4个外源As(Ⅲ)和 Cd(Ⅱ)的复合污染水平.控制土壤含水率为田间最大持水率的60%,室温下避光培养60d, 使土壤自然风干,待土壤中As(Ⅲ)和Cd(Ⅱ)形态稳定后,研磨过2mm筛,测定污染物含量. | 总As、总Cd：浓酸消解；有效As：NaHCO3浸提法；有效Cd：DTPA提取法 |  |  |  | 土壤 |  |  | 1500 |  | 5 |  |  |  |  | 7.5 |  |  | 60d |  | 田间最大持水率的60% |  | 2 |  | 总As(Ⅲ) |  | 173.7 | 有效态As(Ⅲ) |  | 88.63 | 总Cd |  | 2.3 | 有效态Cd |  | 0.684 | [9 empty] | 7.94 | [17 empty] | 3 | 0.684 | 0.5751756 | 0.02061 | 0.3728337 | 0.01499 | [9 empty] | 45.49215 | [18 empty] | 41.73 | 2.32 | [8 empty] | 52.91662 | 52.91662
8 | 何雅馨, 2023 何雅馨, 2024 | 0.1 gFA@FeMnNi-LDH（富里酸改性) | 老化辅助的共沉淀法 | ①用玻璃导管向装有去离子水的容量瓶中持续通入氮气30 min,得到无氧水. ②准确称取6.758 g FeCl3·6H 2O(0.025 mol)、 3.146 g MnCl2(0.025 mol)和11.885 g NiCl 2·6H 2O (0.05mol),n(Fe)∶n(Mn)∶n(Ni)=1∶1∶2(量比),溶于50 mL无氧水中,搅拌均匀,配制相同5组此混合金属离子溶液(A1、A2、A3、A4和A5).称取0.4 g NaOH配制100 mL 0.1 mol·L- 1 的NaOH溶液,加入不同质量(0.01、0.05、0.1、0.5和1 g)的 FA粉末,制得富里酸钠溶液(B1、B2、B3、B4和 B5).③向500 mL的三颈烧瓶分别加入已配制的 100 mL不同质量的富里酸钠溶液(B1、B2、B3、B4 和B5),持续通入氮气10 min.将上述5组混合金属离子溶液(A1、A2、A3、A4和A5)以0.5 mL·min- 1的速度分别滴入装有(B1、B2、B3、B4和B5)富里酸钠溶液的三颈烧瓶内,同时使用2 mol·L- 1NaOH 保持混合溶液pH为10,并用机械搅拌器搅拌.滴加完成后,持续通入氮气,机械搅拌24 h.④搅拌完成后用塑料膜封闭三颈烧瓶瓶口,放入水浴锅,60℃恒温水浴加热12 h.反应后的固体产物用无氧水冲洗至上清液中性,离心,冷冻干燥48 h.干燥后的产物用玛瑙研钵磨碎过100目筛,得到最终FA@ FeMnNi-LDH复合材料(C1、C2、C3、C4和C5),并妥善密封保存于干燥箱中备用.⑥根据以上步骤,制备未加FA改性的原始FeMnNi-LDH材料 |  |  |  |  | 98.60（0.0986g） |  |  |  | Mn2+、Ni2+ | Fe3+ | 3 | [9 empty] | 0.208 |  | 近似六边形的片层构成,片层紧密堆积,团聚现象明显 | 11.31°、22.62°、34.40°、 39.22°、45.72°、60.12°和61.32° | 003)、(006)、(012)、 (015)、(018)、(110)和(113) FA(131)晶面使复合材料衍射峰变宽，结晶度变小 | 3442.80 1631.48 1468.5 1383.5 1050.5 650.37 500.43 | O-H 层间H2O弯曲振动峰 芳香环的C=C骨架振动吸收峰 O—C=O和C—OH伸缩振动峰 C—O伯醇 层状双氢氧化物骨架金属M—O的收缩振动峰 层状双氢氧化物骨架金属M—O的收缩振动峰 |  |  | 重庆西南大学紫色土基地 |  |  | 耕层0~20cm | 6.85 |  | 6.91 |  | 总As | 4.49 | 总Cd | 0.14 | [9 empty] | 通过向原始土壤添加一定浓度的CdCl2和NaAsO2,设置了4个外源As(Ⅲ)和 Cd(Ⅱ)的复合污染水平.控制土壤含水率为田间最大持水率的60%,室温下避光培养60d, 使土壤自然风干,待土壤中As(Ⅲ)和Cd(Ⅱ)形态稳定后,研磨过2mm筛,测定污染物含量. | 总As、总Cd：浓酸消解；有效As：NaHCO3浸提法；有效Cd：DTPA提取法 |  |  |  | 土壤 |  |  | 1500 |  | 10 |  |  |  |  | 7.5 |  |  | 60d |  | 田间最大持水率的60% |  | 2 |  | 总As(Ⅲ) |  | 173.7 | 有效态As(Ⅲ) |  | 88.63 | 总Cd |  | 2.3 | 有效态Cd |  | 0.684 | [9 empty] | 8.13 | [17 empty] | 3 | 0.684 | 0.5751756 | 0.02061 | 0.2791569 | [10 empty] | 59.18759 | [18 empty] | 35.62 | 3.79 | [8 empty] | 59.81045 | 59.81045
8 | 何雅馨, 2023 何雅馨, 2024 | 0.1 gFA@FeMnNi-LDH（富里酸改性) | 老化辅助的共沉淀法 | ①用玻璃导管向装有去离子水的容量瓶中持续通入氮气30 min,得到无氧水. ②准确称取6.758 g FeCl3·6H 2O(0.025 mol)、 3.146 g MnCl2(0.025 mol)和11.885 g NiCl 2·6H 2O (0.05mol),n(Fe)∶n(Mn)∶n(Ni)=1∶1∶2(量比),溶于50 mL无氧水中,搅拌均匀,配制相同5组此混合金属离子溶液(A1、A2、A3、A4和A5).称取0.4 g NaOH配制100 mL 0.1 mol·L- 1 的NaOH溶液,加入不同质量(0.01、0.05、0.1、0.5和1 g)的 FA粉末,制得富里酸钠溶液(B1、B2、B3、B4和 B5).③向500 mL的三颈烧瓶分别加入已配制的 100 mL不同质量的富里酸钠溶液(B1、B2、B3、B4 和B5),持续通入氮气10 min.将上述5组混合金属离子溶液(A1、A2、A3、A4和A5)以0.5 mL·min- 1的速度分别滴入装有(B1、B2、B3、B4和B5)富里酸钠溶液的三颈烧瓶内,同时使用2 mol·L- 1NaOH 保持混合溶液pH为10,并用机械搅拌器搅拌.滴加完成后,持续通入氮气,机械搅拌24 h.④搅拌完成后用塑料膜封闭三颈烧瓶瓶口,放入水浴锅,60℃恒温水浴加热12 h.反应后的固体产物用无氧水冲洗至上清液中性,离心,冷冻干燥48 h.干燥后的产物用玛瑙研钵磨碎过100目筛,得到最终FA@ FeMnNi-LDH复合材料(C1、C2、C3、C4和C5),并妥善密封保存于干燥箱中备用.⑥根据以上步骤,制备未加FA改性的原始FeMnNi-LDH材料 |  |  |  |  | 98.60（0.0986g） |  |  |  | Mn2+、Ni2+ | Fe3+ | 3 | [9 empty] | 0.208 |  | 近似六边形的片层构成,片层紧密堆积,团聚现象明显 | 11.31°、22.62°、34.40°、 39.22°、45.72°、60.12°和61.32° | 003)、(006)、(012)、 (015)、(018)、(110)和(113) FA(131)晶面使复合材料衍射峰变宽，结晶度变小 | 3442.80 1631.48 1468.5 1383.5 1050.5 650.37 500.43 | O-H 层间H2O弯曲振动峰 芳香环的C=C骨架振动吸收峰 O—C=O和C—OH伸缩振动峰 C—O伯醇 层状双氢氧化物骨架金属M—O的收缩振动峰 层状双氢氧化物骨架金属M—O的收缩振动峰 |  |  | 重庆西南大学紫色土基地 |  |  | 耕层0~20cm | 6.85 |  | 6.91 |  | 总As | 4.49 | 总Cd | 0.14 | [14 empty] | 土壤 |  |  | 1500 |  |  |  | 0 |  |  | 5.5 | [8 empty] | 总As(Ⅲ) |  | 46.79 | 有效态As(Ⅲ) |  | 25.25 | 总Cd |  | 0.68 | 有效态Cd |  | 0.069 | [27 empty] | 3 | 0.069
8 | 何雅馨, 2023 何雅馨, 2024 | 0.1 gFA@FeMnNi-LDH（富里酸改性) | 老化辅助的共沉淀法 | ①用玻璃导管向装有去离子水的容量瓶中持续通入氮气30 min,得到无氧水. ②准确称取6.758 g FeCl3·6H 2O(0.025 mol)、 3.146 g MnCl2(0.025 mol)和11.885 g NiCl 2·6H 2O (0.05mol),n(Fe)∶n(Mn)∶n(Ni)=1∶1∶2(量比),溶于50 mL无氧水中,搅拌均匀,配制相同5组此混合金属离子溶液(A1、A2、A3、A4和A5).称取0.4 g NaOH配制100 mL 0.1 mol·L- 1 的NaOH溶液,加入不同质量(0.01、0.05、0.1、0.5和1 g)的 FA粉末,制得富里酸钠溶液(B1、B2、B3、B4和 B5).③向500 mL的三颈烧瓶分别加入已配制的 100 mL不同质量的富里酸钠溶液(B1、B2、B3、B4 和B5),持续通入氮气10 min.将上述5组混合金属离子溶液(A1、A2、A3、A4和A5)以0.5 mL·min- 1的速度分别滴入装有(B1、B2、B3、B4和B5)富里酸钠溶液的三颈烧瓶内,同时使用2 mol·L- 1NaOH 保持混合溶液pH为10,并用机械搅拌器搅拌.滴加完成后,持续通入氮气,机械搅拌24 h.④搅拌完成后用塑料膜封闭三颈烧瓶瓶口,放入水浴锅,60℃恒温水浴加热12 h.反应后的固体产物用无氧水冲洗至上清液中性,离心,冷冻干燥48 h.干燥后的产物用玛瑙研钵磨碎过100目筛,得到最终FA@ FeMnNi-LDH复合材料(C1、C2、C3、C4和C5),并妥善密封保存于干燥箱中备用.⑥根据以上步骤,制备未加FA改性的原始FeMnNi-LDH材料 |  |  |  |  | 98.60（0.0986g） |  |  |  | Mn2+、Ni2+ | Fe3+ | 3 | [9 empty] | 0.208 |  | 近似六边形的片层构成,片层紧密堆积,团聚现象明显 | 11.31°、22.62°、34.40°、 39.22°、45.72°、60.12°和61.32° | 003)、(006)、(012)、 (015)、(018)、(110)和(113) FA(131)晶面使复合材料衍射峰变宽，结晶度变小 | 3442.80 1631.48 1468.5 1383.5 1050.5 650.37 500.43 | O-H 层间H2O弯曲振动峰 芳香环的C=C骨架振动吸收峰 O—C=O和C—OH伸缩振动峰 C—O伯醇 层状双氢氧化物骨架金属M—O的收缩振动峰 层状双氢氧化物骨架金属M—O的收缩振动峰 |  |  | 重庆西南大学紫色土基地 |  |  | 耕层0~20cm | 6.85 |  | 6.91 |  | 总As | 4.49 | 总Cd | 0.14 | [14 empty] | 土壤 |  |  | 1500 |  |  |  | 0.1 |  |  | 5.5 | [8 empty] | 总As(Ⅲ) |  | 46.79 | 有效态As(Ⅲ) |  | 25.25 | 总Cd |  | 0.68 | 有效态Cd |  | 0.069 | [27 empty] | 3 | 0.069
8 | 何雅馨, 2023 何雅馨, 2024 | 0.1 gFA@FeMnNi-LDH（富里酸改性) | 老化辅助的共沉淀法 | ①用玻璃导管向装有去离子水的容量瓶中持续通入氮气30 min,得到无氧水. ②准确称取6.758 g FeCl3·6H 2O(0.025 mol)、 3.146 g MnCl2(0.025 mol)和11.885 g NiCl 2·6H 2O (0.05mol),n(Fe)∶n(Mn)∶n(Ni)=1∶1∶2(量比),溶于50 mL无氧水中,搅拌均匀,配制相同5组此混合金属离子溶液(A1、A2、A3、A4和A5).称取0.4 g NaOH配制100 mL 0.1 mol·L- 1 的NaOH溶液,加入不同质量(0.01、0.05、0.1、0.5和1 g)的 FA粉末,制得富里酸钠溶液(B1、B2、B3、B4和 B5).③向500 mL的三颈烧瓶分别加入已配制的 100 mL不同质量的富里酸钠溶液(B1、B2、B3、B4 和B5),持续通入氮气10 min.将上述5组混合金属离子溶液(A1、A2、A3、A4和A5)以0.5 mL·min- 1的速度分别滴入装有(B1、B2、B3、B4和B5)富里酸钠溶液的三颈烧瓶内,同时使用2 mol·L- 1NaOH 保持混合溶液pH为10,并用机械搅拌器搅拌.滴加完成后,持续通入氮气,机械搅拌24 h.④搅拌完成后用塑料膜封闭三颈烧瓶瓶口,放入水浴锅,60℃恒温水浴加热12 h.反应后的固体产物用无氧水冲洗至上清液中性,离心,冷冻干燥48 h.干燥后的产物用玛瑙研钵磨碎过100目筛,得到最终FA@ FeMnNi-LDH复合材料(C1、C2、C3、C4和C5),并妥善密封保存于干燥箱中备用.⑥根据以上步骤,制备未加FA改性的原始FeMnNi-LDH材料 |  |  |  |  | 98.60（0.0986g） |  |  |  | Mn2+、Ni2+ | Fe3+ | 3 | [9 empty] | 0.208 |  | 近似六边形的片层构成,片层紧密堆积,团聚现象明显 | 11.31°、22.62°、34.40°、 39.22°、45.72°、60.12°和61.32° | 003)、(006)、(012)、 (015)、(018)、(110)和(113) FA(131)晶面使复合材料衍射峰变宽，结晶度变小 | 3442.80 1631.48 1468.5 1383.5 1050.5 650.37 500.43 | O-H 层间H2O弯曲振动峰 芳香环的C=C骨架振动吸收峰 O—C=O和C—OH伸缩振动峰 C—O伯醇 层状双氢氧化物骨架金属M—O的收缩振动峰 层状双氢氧化物骨架金属M—O的收缩振动峰 |  |  | 重庆西南大学紫色土基地 |  |  | 耕层0~20cm | 6.85 |  | 6.91 |  | 总As | 4.49 | 总Cd | 0.14 | [14 empty] | 土壤 |  |  | 1500 |  |  |  | 0.5 |  |  | 5.5 | [8 empty] | 总As(Ⅲ) |  | 46.79 | 有效态As(Ⅲ) |  | 25.25 | 总Cd |  | 0.68 | 有效态Cd |  | 0.069 | [27 empty] | 3 | 0.069
8 | 何雅馨, 2023 何雅馨, 2024 | 0.1 gFA@FeMnNi-LDH（富里酸改性) | 老化辅助的共沉淀法 | ①用玻璃导管向装有去离子水的容量瓶中持续通入氮气30 min,得到无氧水. ②准确称取6.758 g FeCl3·6H 2O(0.025 mol)、 3.146 g MnCl2(0.025 mol)和11.885 g NiCl 2·6H 2O (0.05mol),n(Fe)∶n(Mn)∶n(Ni)=1∶1∶2(量比),溶于50 mL无氧水中,搅拌均匀,配制相同5组此混合金属离子溶液(A1、A2、A3、A4和A5).称取0.4 g NaOH配制100 mL 0.1 mol·L- 1 的NaOH溶液,加入不同质量(0.01、0.05、0.1、0.5和1 g)的 FA粉末,制得富里酸钠溶液(B1、B2、B3、B4和 B5).③向500 mL的三颈烧瓶分别加入已配制的 100 mL不同质量的富里酸钠溶液(B1、B2、B3、B4 和B5),持续通入氮气10 min.将上述5组混合金属离子溶液(A1、A2、A3、A4和A5)以0.5 mL·min- 1的速度分别滴入装有(B1、B2、B3、B4和B5)富里酸钠溶液的三颈烧瓶内,同时使用2 mol·L- 1NaOH 保持混合溶液pH为10,并用机械搅拌器搅拌.滴加完成后,持续通入氮气,机械搅拌24 h.④搅拌完成后用塑料膜封闭三颈烧瓶瓶口,放入水浴锅,60℃恒温水浴加热12 h.反应后的固体产物用无氧水冲洗至上清液中性,离心,冷冻干燥48 h.干燥后的产物用玛瑙研钵磨碎过100目筛,得到最终FA@ FeMnNi-LDH复合材料(C1、C2、C3、C4和C5),并妥善密封保存于干燥箱中备用.⑥根据以上步骤,制备未加FA改性的原始FeMnNi-LDH材料 |  |  |  |  | 98.60（0.0986g） |  |  |  | Mn2+、Ni2+ | Fe3+ | 3 | [9 empty] | 0.208 |  | 近似六边形的片层构成,片层紧密堆积,团聚现象明显 | 11.31°、22.62°、34.40°、 39.22°、45.72°、60.12°和61.32° | 003)、(006)、(012)、 (015)、(018)、(110)和(113) FA(131)晶面使复合材料衍射峰变宽，结晶度变小 | 3442.80 1631.48 1468.5 1383.5 1050.5 650.37 500.43 | O-H 层间H2O弯曲振动峰 芳香环的C=C骨架振动吸收峰 O—C=O和C—OH伸缩振动峰 C—O伯醇 层状双氢氧化物骨架金属M—O的收缩振动峰 层状双氢氧化物骨架金属M—O的收缩振动峰 |  |  | 重庆西南大学紫色土基地 |  |  | 耕层0~20cm | 6.85 |  | 6.91 |  | 总As | 4.49 | 总Cd | 0.14 | [14 empty] | 土壤 |  |  | 1500 |  |  |  | 1 |  |  | 5.5 | [8 empty] | 总As(Ⅲ) |  | 46.79 | 有效态As(Ⅲ) |  | 25.25 | 总Cd |  | 0.68 | 有效态Cd |  | 0.069 | [27 empty] | 3 | 0.069
8 | 何雅馨, 2023 何雅馨, 2024 | 0.1 gFA@FeMnNi-LDH（富里酸改性) | 老化辅助的共沉淀法 | ①用玻璃导管向装有去离子水的容量瓶中持续通入氮气30 min,得到无氧水. ②准确称取6.758 g FeCl3·6H 2O(0.025 mol)、 3.146 g MnCl2(0.025 mol)和11.885 g NiCl 2·6H 2O (0.05mol),n(Fe)∶n(Mn)∶n(Ni)=1∶1∶2(量比),溶于50 mL无氧水中,搅拌均匀,配制相同5组此混合金属离子溶液(A1、A2、A3、A4和A5).称取0.4 g NaOH配制100 mL 0.1 mol·L- 1 的NaOH溶液,加入不同质量(0.01、0.05、0.1、0.5和1 g)的 FA粉末,制得富里酸钠溶液(B1、B2、B3、B4和 B5).③向500 mL的三颈烧瓶分别加入已配制的 100 mL不同质量的富里酸钠溶液(B1、B2、B3、B4 和B5),持续通入氮气10 min.将上述5组混合金属离子溶液(A1、A2、A3、A4和A5)以0.5 mL·min- 1的速度分别滴入装有(B1、B2、B3、B4和B5)富里酸钠溶液的三颈烧瓶内,同时使用2 mol·L- 1NaOH 保持混合溶液pH为10,并用机械搅拌器搅拌.滴加完成后,持续通入氮气,机械搅拌24 h.④搅拌完成后用塑料膜封闭三颈烧瓶瓶口,放入水浴锅,60℃恒温水浴加热12 h.反应后的固体产物用无氧水冲洗至上清液中性,离心,冷冻干燥48 h.干燥后的产物用玛瑙研钵磨碎过100目筛,得到最终FA@ FeMnNi-LDH复合材料(C1、C2、C3、C4和C5),并妥善密封保存于干燥箱中备用.⑥根据以上步骤,制备未加FA改性的原始FeMnNi-LDH材料 |  |  |  |  | 98.60（0.0986g） |  |  |  | Mn2+、Ni2+ | Fe3+ | 3 | [9 empty] | 0.208 |  | 近似六边形的片层构成,片层紧密堆积,团聚现象明显 | 11.31°、22.62°、34.40°、 39.22°、45.72°、60.12°和61.32° | 003)、(006)、(012)、 (015)、(018)、(110)和(113) FA(131)晶面使复合材料衍射峰变宽，结晶度变小 | 3442.80 1631.48 1468.5 1383.5 1050.5 650.37 500.43 | O-H 层间H2O弯曲振动峰 芳香环的C=C骨架振动吸收峰 O—C=O和C—OH伸缩振动峰 C—O伯醇 层状双氢氧化物骨架金属M—O的收缩振动峰 层状双氢氧化物骨架金属M—O的收缩振动峰 |  |  | 重庆西南大学紫色土基地 |  |  | 耕层0~20cm | 6.85 |  | 6.91 |  | 总As | 4.49 | 总Cd | 0.14 | [14 empty] | 土壤 |  |  | 1500 |  |  |  | 0 |  |  | 7.5 | [8 empty] | 总As(Ⅲ) |  | 46.79 | 有效态As(Ⅲ) |  | 25.25 | 总Cd |  | 0.68 | 有效态Cd |  | 0.069 | [27 empty] | 3 | 0.069
8 | 何雅馨, 2023 何雅馨, 2024 | 0.1 gFA@FeMnNi-LDH（富里酸改性) | 老化辅助的共沉淀法 | ①用玻璃导管向装有去离子水的容量瓶中持续通入氮气30 min,得到无氧水. ②准确称取6.758 g FeCl3·6H 2O(0.025 mol)、 3.146 g MnCl2(0.025 mol)和11.885 g NiCl 2·6H 2O (0.05mol),n(Fe)∶n(Mn)∶n(Ni)=1∶1∶2(量比),溶于50 mL无氧水中,搅拌均匀,配制相同5组此混合金属离子溶液(A1、A2、A3、A4和A5).称取0.4 g NaOH配制100 mL 0.1 mol·L- 1 的NaOH溶液,加入不同质量(0.01、0.05、0.1、0.5和1 g)的 FA粉末,制得富里酸钠溶液(B1、B2、B3、B4和 B5).③向500 mL的三颈烧瓶分别加入已配制的 100 mL不同质量的富里酸钠溶液(B1、B2、B3、B4 和B5),持续通入氮气10 min.将上述5组混合金属离子溶液(A1、A2、A3、A4和A5)以0.5 mL·min- 1的速度分别滴入装有(B1、B2、B3、B4和B5)富里酸钠溶液的三颈烧瓶内,同时使用2 mol·L- 1NaOH 保持混合溶液pH为10,并用机械搅拌器搅拌.滴加完成后,持续通入氮气,机械搅拌24 h.④搅拌完成后用塑料膜封闭三颈烧瓶瓶口,放入水浴锅,60℃恒温水浴加热12 h.反应后的固体产物用无氧水冲洗至上清液中性,离心,冷冻干燥48 h.干燥后的产物用玛瑙研钵磨碎过100目筛,得到最终FA@ FeMnNi-LDH复合材料(C1、C2、C3、C4和C5),并妥善密封保存于干燥箱中备用.⑥根据以上步骤,制备未加FA改性的原始FeMnNi-LDH材料 |  |  |  |  | 98.60（0.0986g） |  |  |  | Mn2+、Ni2+ | Fe3+ | 3 | [9 empty] | 0.208 |  | 近似六边形的片层构成,片层紧密堆积,团聚现象明显 | 11.31°、22.62°、34.40°、 39.22°、45.72°、60.12°和61.32° | 003)、(006)、(012)、 (015)、(018)、(110)和(113) FA(131)晶面使复合材料衍射峰变宽，结晶度变小 | 3442.80 1631.48 1468.5 1383.5 1050.5 650.37 500.43 | O-H 层间H2O弯曲振动峰 芳香环的C=C骨架振动吸收峰 O—C=O和C—OH伸缩振动峰 C—O伯醇 层状双氢氧化物骨架金属M—O的收缩振动峰 层状双氢氧化物骨架金属M—O的收缩振动峰 |  |  | 重庆西南大学紫色土基地 |  |  | 耕层0~20cm | 6.85 |  | 6.91 |  | 总As | 4.49 | 总Cd | 0.14 | [14 empty] | 土壤 |  |  | 1500 |  |  |  | 0.1 |  |  | 7.5 | [8 empty] | 总As(Ⅲ) |  | 46.79 | 有效态As(Ⅲ) |  | 25.25 | 总Cd |  | 0.68 | 有效态Cd |  | 0.069 | [27 empty] | 3 | 0.069
8 | 何雅馨, 2023 何雅馨, 2024 | 0.1 gFA@FeMnNi-LDH（富里酸改性) | 老化辅助的共沉淀法 | ①用玻璃导管向装有去离子水的容量瓶中持续通入氮气30 min,得到无氧水. ②准确称取6.758 g FeCl3·6H 2O(0.025 mol)、 3.146 g MnCl2(0.025 mol)和11.885 g NiCl 2·6H 2O (0.05mol),n(Fe)∶n(Mn)∶n(Ni)=1∶1∶2(量比),溶于50 mL无氧水中,搅拌均匀,配制相同5组此混合金属离子溶液(A1、A2、A3、A4和A5).称取0.4 g NaOH配制100 mL 0.1 mol·L- 1 的NaOH溶液,加入不同质量(0.01、0.05、0.1、0.5和1 g)的 FA粉末,制得富里酸钠溶液(B1、B2、B3、B4和 B5).③向500 mL的三颈烧瓶分别加入已配制的 100 mL不同质量的富里酸钠溶液(B1、B2、B3、B4 和B5),持续通入氮气10 min.将上述5组混合金属离子溶液(A1、A2、A3、A4和A5)以0.5 mL·min- 1的速度分别滴入装有(B1、B2、B3、B4和B5)富里酸钠溶液的三颈烧瓶内,同时使用2 mol·L- 1NaOH 保持混合溶液pH为10,并用机械搅拌器搅拌.滴加完成后,持续通入氮气,机械搅拌24 h.④搅拌完成后用塑料膜封闭三颈烧瓶瓶口,放入水浴锅,60℃恒温水浴加热12 h.反应后的固体产物用无氧水冲洗至上清液中性,离心,冷冻干燥48 h.干燥后的产物用玛瑙研钵磨碎过100目筛,得到最终FA@ FeMnNi-LDH复合材料(C1、C2、C3、C4和C5),并妥善密封保存于干燥箱中备用.⑥根据以上步骤,制备未加FA改性的原始FeMnNi-LDH材料 |  |  |  |  | 98.60（0.0986g） |  |  |  | Mn2+、Ni2+ | Fe3+ | 3 | [9 empty] | 0.208 |  | 近似六边形的片层构成,片层紧密堆积,团聚现象明显 | 11.31°、22.62°、34.40°、 39.22°、45.72°、60.12°和61.32° | 003)、(006)、(012)、 (015)、(018)、(110)和(113) FA(131)晶面使复合材料衍射峰变宽，结晶度变小 | 3442.80 1631.48 1468.5 1383.5 1050.5 650.37 500.43 | O-H 层间H2O弯曲振动峰 芳香环的C=C骨架振动吸收峰 O—C=O和C—OH伸缩振动峰 C—O伯醇 层状双氢氧化物骨架金属M—O的收缩振动峰 层状双氢氧化物骨架金属M—O的收缩振动峰 |  |  | 重庆西南大学紫色土基地 |  |  | 耕层0~20cm | 6.85 |  | 6.91 |  | 总As | 4.49 | 总Cd | 0.14 | [14 empty] | 土壤 |  |  | 1500 |  |  |  | 0.5 |  |  | 7.5 | [8 empty] | 总As(Ⅲ) |  | 46.79 | 有效态As(Ⅲ) |  | 25.25 | 总Cd |  | 0.68 | 有效态Cd |  | 0.069 | [27 empty] | 3 | 0.069
8 | 何雅馨, 2023 何雅馨, 2024 | 0.1 gFA@FeMnNi-LDH（富里酸改性) | 老化辅助的共沉淀法 | ①用玻璃导管向装有去离子水的容量瓶中持续通入氮气30 min,得到无氧水. ②准确称取6.758 g FeCl3·6H 2O(0.025 mol)、 3.146 g MnCl2(0.025 mol)和11.885 g NiCl 2·6H 2O (0.05mol),n(Fe)∶n(Mn)∶n(Ni)=1∶1∶2(量比),溶于50 mL无氧水中,搅拌均匀,配制相同5组此混合金属离子溶液(A1、A2、A3、A4和A5).称取0.4 g NaOH配制100 mL 0.1 mol·L- 1 的NaOH溶液,加入不同质量(0.01、0.05、0.1、0.5和1 g)的 FA粉末,制得富里酸钠溶液(B1、B2、B3、B4和 B5).③向500 mL的三颈烧瓶分别加入已配制的 100 mL不同质量的富里酸钠溶液(B1、B2、B3、B4 和B5),持续通入氮气10 min.将上述5组混合金属离子溶液(A1、A2、A3、A4和A5)以0.5 mL·min- 1的速度分别滴入装有(B1、B2、B3、B4和B5)富里酸钠溶液的三颈烧瓶内,同时使用2 mol·L- 1NaOH 保持混合溶液pH为10,并用机械搅拌器搅拌.滴加完成后,持续通入氮气,机械搅拌24 h.④搅拌完成后用塑料膜封闭三颈烧瓶瓶口,放入水浴锅,60℃恒温水浴加热12 h.反应后的固体产物用无氧水冲洗至上清液中性,离心,冷冻干燥48 h.干燥后的产物用玛瑙研钵磨碎过100目筛,得到最终FA@ FeMnNi-LDH复合材料(C1、C2、C3、C4和C5),并妥善密封保存于干燥箱中备用.⑥根据以上步骤,制备未加FA改性的原始FeMnNi-LDH材料 |  |  |  |  | 98.60（0.0986g） |  |  |  | Mn2+、Ni2+ | Fe3+ | 3 | [9 empty] | 0.208 |  | 近似六边形的片层构成,片层紧密堆积,团聚现象明显 | 11.31°、22.62°、34.40°、 39.22°、45.72°、60.12°和61.32° | 003)、(006)、(012)、 (015)、(018)、(110)和(113) FA(131)晶面使复合材料衍射峰变宽，结晶度变小 | 3442.80 1631.48 1468.5 1383.5 1050.5 650.37 500.43 | O-H 层间H2O弯曲振动峰 芳香环的C=C骨架振动吸收峰 O—C=O和C—OH伸缩振动峰 C—O伯醇 层状双氢氧化物骨架金属M—O的收缩振动峰 层状双氢氧化物骨架金属M—O的收缩振动峰 |  |  | 重庆西南大学紫色土基地 |  |  | 耕层0~20cm | 6.85 |  | 6.91 |  | 总As | 4.49 | 总Cd | 0.14 | [14 empty] | 土壤 |  |  | 1500 |  |  |  | 1 |  |  | 7.5 | [8 empty] | 总As(Ⅲ) |  | 46.79 | 有效态As(Ⅲ) |  | 25.25 | 总Cd |  | 0.68 | 有效态Cd |  | 0.069 | [27 empty] | 3 | 0.069
8 | 何雅馨, 2023 何雅馨, 2024 | 0.1 gFA@FeMnNi-LDH（富里酸改性) | 老化辅助的共沉淀法 | ①用玻璃导管向装有去离子水的容量瓶中持续通入氮气30 min,得到无氧水. ②准确称取6.758 g FeCl3·6H 2O(0.025 mol)、 3.146 g MnCl2(0.025 mol)和11.885 g NiCl 2·6H 2O (0.05mol),n(Fe)∶n(Mn)∶n(Ni)=1∶1∶2(量比),溶于50 mL无氧水中,搅拌均匀,配制相同5组此混合金属离子溶液(A1、A2、A3、A4和A5).称取0.4 g NaOH配制100 mL 0.1 mol·L- 1 的NaOH溶液,加入不同质量(0.01、0.05、0.1、0.5和1 g)的 FA粉末,制得富里酸钠溶液(B1、B2、B3、B4和 B5).③向500 mL的三颈烧瓶分别加入已配制的 100 mL不同质量的富里酸钠溶液(B1、B2、B3、B4 和B5),持续通入氮气10 min.将上述5组混合金属离子溶液(A1、A2、A3、A4和A5)以0.5 mL·min- 1的速度分别滴入装有(B1、B2、B3、B4和B5)富里酸钠溶液的三颈烧瓶内,同时使用2 mol·L- 1NaOH 保持混合溶液pH为10,并用机械搅拌器搅拌.滴加完成后,持续通入氮气,机械搅拌24 h.④搅拌完成后用塑料膜封闭三颈烧瓶瓶口,放入水浴锅,60℃恒温水浴加热12 h.反应后的固体产物用无氧水冲洗至上清液中性,离心,冷冻干燥48 h.干燥后的产物用玛瑙研钵磨碎过100目筛,得到最终FA@ FeMnNi-LDH复合材料(C1、C2、C3、C4和C5),并妥善密封保存于干燥箱中备用.⑥根据以上步骤,制备未加FA改性的原始FeMnNi-LDH材料 |  |  |  |  | 98.60（0.0986g） |  |  |  | Mn2+、Ni2+ | Fe3+ | 3 | [9 empty] | 0.208 |  | 近似六边形的片层构成,片层紧密堆积,团聚现象明显 | 11.31°、22.62°、34.40°、 39.22°、45.72°、60.12°和61.32° | 003)、(006)、(012)、 (015)、(018)、(110)和(113) FA(131)晶面使复合材料衍射峰变宽，结晶度变小 | 3442.80 1631.48 1468.5 1383.5 1050.5 650.37 500.43 | O-H 层间H2O弯曲振动峰 芳香环的C=C骨架振动吸收峰 O—C=O和C—OH伸缩振动峰 C—O伯醇 层状双氢氧化物骨架金属M—O的收缩振动峰 层状双氢氧化物骨架金属M—O的收缩振动峰 |  |  | 重庆西南大学紫色土基地 |  |  | 耕层0~20cm | 6.85 |  | 6.91 |  | 总As | 4.49 | 总Cd | 0.14 | [14 empty] | 土壤 |  |  | 1500 |  |  |  | 0 |  |  | 5.5 | [8 empty] | 总As(Ⅲ) |  | 173.7 | 有效态As(Ⅲ) |  | 88.63 | 总Cd |  | 2.3 | 有效态Cd |  | 0.684 | [27 empty] | 3 | 0.684
8 | 何雅馨, 2023 何雅馨, 2024 | 0.1 gFA@FeMnNi-LDH（富里酸改性) | 老化辅助的共沉淀法 | ①用玻璃导管向装有去离子水的容量瓶中持续通入氮气30 min,得到无氧水. ②准确称取6.758 g FeCl3·6H 2O(0.025 mol)、 3.146 g MnCl2(0.025 mol)和11.885 g NiCl 2·6H 2O (0.05mol),n(Fe)∶n(Mn)∶n(Ni)=1∶1∶2(量比),溶于50 mL无氧水中,搅拌均匀,配制相同5组此混合金属离子溶液(A1、A2、A3、A4和A5).称取0.4 g NaOH配制100 mL 0.1 mol·L- 1 的NaOH溶液,加入不同质量(0.01、0.05、0.1、0.5和1 g)的 FA粉末,制得富里酸钠溶液(B1、B2、B3、B4和 B5).③向500 mL的三颈烧瓶分别加入已配制的 100 mL不同质量的富里酸钠溶液(B1、B2、B3、B4 和B5),持续通入氮气10 min.将上述5组混合金属离子溶液(A1、A2、A3、A4和A5)以0.5 mL·min- 1的速度分别滴入装有(B1、B2、B3、B4和B5)富里酸钠溶液的三颈烧瓶内,同时使用2 mol·L- 1NaOH 保持混合溶液pH为10,并用机械搅拌器搅拌.滴加完成后,持续通入氮气,机械搅拌24 h.④搅拌完成后用塑料膜封闭三颈烧瓶瓶口,放入水浴锅,60℃恒温水浴加热12 h.反应后的固体产物用无氧水冲洗至上清液中性,离心,冷冻干燥48 h.干燥后的产物用玛瑙研钵磨碎过100目筛,得到最终FA@ FeMnNi-LDH复合材料(C1、C2、C3、C4和C5),并妥善密封保存于干燥箱中备用.⑥根据以上步骤,制备未加FA改性的原始FeMnNi-LDH材料 |  |  |  |  | 98.60（0.0986g） |  |  |  | Mn2+、Ni2+ | Fe3+ | 3 | [9 empty] | 0.208 |  | 近似六边形的片层构成,片层紧密堆积,团聚现象明显 | 11.31°、22.62°、34.40°、 39.22°、45.72°、60.12°和61.32° | 003)、(006)、(012)、 (015)、(018)、(110)和(113) FA(131)晶面使复合材料衍射峰变宽，结晶度变小 | 3442.80 1631.48 1468.5 1383.5 1050.5 650.37 500.43 | O-H 层间H2O弯曲振动峰 芳香环的C=C骨架振动吸收峰 O—C=O和C—OH伸缩振动峰 C—O伯醇 层状双氢氧化物骨架金属M—O的收缩振动峰 层状双氢氧化物骨架金属M—O的收缩振动峰 |  |  | 重庆西南大学紫色土基地 |  |  | 耕层0~20cm | 6.85 |  | 6.91 |  | 总As | 4.49 | 总Cd | 0.14 | [14 empty] | 土壤 |  |  | 1500 |  |  |  | 0.1 |  |  | 5.5 | [8 empty] | 总As(Ⅲ) |  | 173.7 | 有效态As(Ⅲ) |  | 88.63 | 总Cd |  | 2.3 | 有效态Cd |  | 0.684 | [27 empty] | 3 | 0.684
8 | 何雅馨, 2023 何雅馨, 2024 | 0.1 gFA@FeMnNi-LDH（富里酸改性) | 老化辅助的共沉淀法 | ①用玻璃导管向装有去离子水的容量瓶中持续通入氮气30 min,得到无氧水. ②准确称取6.758 g FeCl3·6H 2O(0.025 mol)、 3.146 g MnCl2(0.025 mol)和11.885 g NiCl 2·6H 2O (0.05mol),n(Fe)∶n(Mn)∶n(Ni)=1∶1∶2(量比),溶于50 mL无氧水中,搅拌均匀,配制相同5组此混合金属离子溶液(A1、A2、A3、A4和A5).称取0.4 g NaOH配制100 mL 0.1 mol·L- 1 的NaOH溶液,加入不同质量(0.01、0.05、0.1、0.5和1 g)的 FA粉末,制得富里酸钠溶液(B1、B2、B3、B4和 B5).③向500 mL的三颈烧瓶分别加入已配制的 100 mL不同质量的富里酸钠溶液(B1、B2、B3、B4 和B5),持续通入氮气10 min.将上述5组混合金属离子溶液(A1、A2、A3、A4和A5)以0.5 mL·min- 1的速度分别滴入装有(B1、B2、B3、B4和B5)富里酸钠溶液的三颈烧瓶内,同时使用2 mol·L- 1NaOH 保持混合溶液pH为10,并用机械搅拌器搅拌.滴加完成后,持续通入氮气,机械搅拌24 h.④搅拌完成后用塑料膜封闭三颈烧瓶瓶口,放入水浴锅,60℃恒温水浴加热12 h.反应后的固体产物用无氧水冲洗至上清液中性,离心,冷冻干燥48 h.干燥后的产物用玛瑙研钵磨碎过100目筛,得到最终FA@ FeMnNi-LDH复合材料(C1、C2、C3、C4和C5),并妥善密封保存于干燥箱中备用.⑥根据以上步骤,制备未加FA改性的原始FeMnNi-LDH材料 |  |  |  |  | 98.60（0.0986g） |  |  |  | Mn2+、Ni2+ | Fe3+ | 3 | [9 empty] | 0.208 |  | 近似六边形的片层构成,片层紧密堆积,团聚现象明显 | 11.31°、22.62°、34.40°、 39.22°、45.72°、60.12°和61.32° | 003)、(006)、(012)、 (015)、(018)、(110)和(113) FA(131)晶面使复合材料衍射峰变宽，结晶度变小 | 3442.80 1631.48 1468.5 1383.5 1050.5 650.37 500.43 | O-H 层间H2O弯曲振动峰 芳香环的C=C骨架振动吸收峰 O—C=O和C—OH伸缩振动峰 C—O伯醇 层状双氢氧化物骨架金属M—O的收缩振动峰 层状双氢氧化物骨架金属M—O的收缩振动峰 |  |  | 重庆西南大学紫色土基地 |  |  | 耕层0~20cm | 6.85 |  | 6.91 |  | 总As | 4.49 | 总Cd | 0.14 | [14 empty] | 土壤 |  |  | 1500 |  |  |  | 0.5 |  |  | 5.5 | [8 empty] | 总As(Ⅲ) |  | 173.7 | 有效态As(Ⅲ) |  | 88.63 | 总Cd |  | 2.3 | 有效态Cd |  | 0.684 | [27 empty] | 3 | 0.684
8 | 何雅馨, 2023 何雅馨, 2024 | 0.1 gFA@FeMnNi-LDH（富里酸改性) | 老化辅助的共沉淀法 | ①用玻璃导管向装有去离子水的容量瓶中持续通入氮气30 min,得到无氧水. ②准确称取6.758 g FeCl3·6H 2O(0.025 mol)、 3.146 g MnCl2(0.025 mol)和11.885 g NiCl 2·6H 2O (0.05mol),n(Fe)∶n(Mn)∶n(Ni)=1∶1∶2(量比),溶于50 mL无氧水中,搅拌均匀,配制相同5组此混合金属离子溶液(A1、A2、A3、A4和A5).称取0.4 g NaOH配制100 mL 0.1 mol·L- 1 的NaOH溶液,加入不同质量(0.01、0.05、0.1、0.5和1 g)的 FA粉末,制得富里酸钠溶液(B1、B2、B3、B4和 B5).③向500 mL的三颈烧瓶分别加入已配制的 100 mL不同质量的富里酸钠溶液(B1、B2、B3、B4 和B5),持续通入氮气10 min.将上述5组混合金属离子溶液(A1、A2、A3、A4和A5)以0.5 mL·min- 1的速度分别滴入装有(B1、B2、B3、B4和B5)富里酸钠溶液的三颈烧瓶内,同时使用2 mol·L- 1NaOH 保持混合溶液pH为10,并用机械搅拌器搅拌.滴加完成后,持续通入氮气,机械搅拌24 h.④搅拌完成后用塑料膜封闭三颈烧瓶瓶口,放入水浴锅,60℃恒温水浴加热12 h.反应后的固体产物用无氧水冲洗至上清液中性,离心,冷冻干燥48 h.干燥后的产物用玛瑙研钵磨碎过100目筛,得到最终FA@ FeMnNi-LDH复合材料(C1、C2、C3、C4和C5),并妥善密封保存于干燥箱中备用.⑥根据以上步骤,制备未加FA改性的原始FeMnNi-LDH材料 |  |  |  |  | 98.60（0.0986g） |  |  |  | Mn2+、Ni2+ | Fe3+ | 3 | [9 empty] | 0.208 |  | 近似六边形的片层构成,片层紧密堆积,团聚现象明显 | 11.31°、22.62°、34.40°、 39.22°、45.72°、60.12°和61.32° | 003)、(006)、(012)、 (015)、(018)、(110)和(113) FA(131)晶面使复合材料衍射峰变宽，结晶度变小 | 3442.80 1631.48 1468.5 1383.5 1050.5 650.37 500.43 | O-H 层间H2O弯曲振动峰 芳香环的C=C骨架振动吸收峰 O—C=O和C—OH伸缩振动峰 C—O伯醇 层状双氢氧化物骨架金属M—O的收缩振动峰 层状双氢氧化物骨架金属M—O的收缩振动峰 |  |  | 重庆西南大学紫色土基地 |  |  | 耕层0~20cm | 6.85 |  | 6.91 |  | 总As | 4.49 | 总Cd | 0.14 | [14 empty] | 土壤 |  |  | 1500 |  |  |  | 1 |  |  | 5.5 | [8 empty] | 总As(Ⅲ) |  | 173.7 | 有效态As(Ⅲ) |  | 88.63 | 总Cd |  | 2.3 | 有效态Cd |  | 0.684 | [27 empty] | 3 | 0.684
8 | 何雅馨, 2023 何雅馨, 2024 | 0.1 gFA@FeMnNi-LDH（富里酸改性) | 老化辅助的共沉淀法 | ①用玻璃导管向装有去离子水的容量瓶中持续通入氮气30 min,得到无氧水. ②准确称取6.758 g FeCl3·6H 2O(0.025 mol)、 3.146 g MnCl2(0.025 mol)和11.885 g NiCl 2·6H 2O (0.05mol),n(Fe)∶n(Mn)∶n(Ni)=1∶1∶2(量比),溶于50 mL无氧水中,搅拌均匀,配制相同5组此混合金属离子溶液(A1、A2、A3、A4和A5).称取0.4 g NaOH配制100 mL 0.1 mol·L- 1 的NaOH溶液,加入不同质量(0.01、0.05、0.1、0.5和1 g)的 FA粉末,制得富里酸钠溶液(B1、B2、B3、B4和 B5).③向500 mL的三颈烧瓶分别加入已配制的 100 mL不同质量的富里酸钠溶液(B1、B2、B3、B4 和B5),持续通入氮气10 min.将上述5组混合金属离子溶液(A1、A2、A3、A4和A5)以0.5 mL·min- 1的速度分别滴入装有(B1、B2、B3、B4和B5)富里酸钠溶液的三颈烧瓶内,同时使用2 mol·L- 1NaOH 保持混合溶液pH为10,并用机械搅拌器搅拌.滴加完成后,持续通入氮气,机械搅拌24 h.④搅拌完成后用塑料膜封闭三颈烧瓶瓶口,放入水浴锅,60℃恒温水浴加热12 h.反应后的固体产物用无氧水冲洗至上清液中性,离心,冷冻干燥48 h.干燥后的产物用玛瑙研钵磨碎过100目筛,得到最终FA@ FeMnNi-LDH复合材料(C1、C2、C3、C4和C5),并妥善密封保存于干燥箱中备用.⑥根据以上步骤,制备未加FA改性的原始FeMnNi-LDH材料 |  |  |  |  | 98.60（0.0986g） |  |  |  | Mn2+、Ni2+ | Fe3+ | 3 | [9 empty] | 0.208 |  | 近似六边形的片层构成,片层紧密堆积,团聚现象明显 | 11.31°、22.62°、34.40°、 39.22°、45.72°、60.12°和61.32° | 003)、(006)、(012)、 (015)、(018)、(110)和(113) FA(131)晶面使复合材料衍射峰变宽，结晶度变小 | 3442.80 1631.48 1468.5 1383.5 1050.5 650.37 500.43 | O-H 层间H2O弯曲振动峰 芳香环的C=C骨架振动吸收峰 O—C=O和C—OH伸缩振动峰 C—O伯醇 层状双氢氧化物骨架金属M—O的收缩振动峰 层状双氢氧化物骨架金属M—O的收缩振动峰 |  |  | 重庆西南大学紫色土基地 |  |  | 耕层0~20cm | 6.85 |  | 6.91 |  | 总As | 4.49 | 总Cd | 0.14 | [14 empty] | 土壤 |  |  | 1500 |  |  |  | 0 |  |  | 7.5 | [8 empty] | 总As(Ⅲ) |  | 173.7 | 有效态As(Ⅲ) |  | 88.63 | 总Cd |  | 2.3 | 有效态Cd |  | 0.684 | [27 empty] | 3 | 0.684
8 | 何雅馨, 2023 何雅馨, 2024 | 0.1 gFA@FeMnNi-LDH（富里酸改性) | 老化辅助的共沉淀法 | ①用玻璃导管向装有去离子水的容量瓶中持续通入氮气30 min,得到无氧水. ②准确称取6.758 g FeCl3·6H 2O(0.025 mol)、 3.146 g MnCl2(0.025 mol)和11.885 g NiCl 2·6H 2O (0.05mol),n(Fe)∶n(Mn)∶n(Ni)=1∶1∶2(量比),溶于50 mL无氧水中,搅拌均匀,配制相同5组此混合金属离子溶液(A1、A2、A3、A4和A5).称取0.4 g NaOH配制100 mL 0.1 mol·L- 1 的NaOH溶液,加入不同质量(0.01、0.05、0.1、0.5和1 g)的 FA粉末,制得富里酸钠溶液(B1、B2、B3、B4和 B5).③向500 mL的三颈烧瓶分别加入已配制的 100 mL不同质量的富里酸钠溶液(B1、B2、B3、B4 和B5),持续通入氮气10 min.将上述5组混合金属离子溶液(A1、A2、A3、A4和A5)以0.5 mL·min- 1的速度分别滴入装有(B1、B2、B3、B4和B5)富里酸钠溶液的三颈烧瓶内,同时使用2 mol·L- 1NaOH 保持混合溶液pH为10,并用机械搅拌器搅拌.滴加完成后,持续通入氮气,机械搅拌24 h.④搅拌完成后用塑料膜封闭三颈烧瓶瓶口,放入水浴锅,60℃恒温水浴加热12 h.反应后的固体产物用无氧水冲洗至上清液中性,离心,冷冻干燥48 h.干燥后的产物用玛瑙研钵磨碎过100目筛,得到最终FA@ FeMnNi-LDH复合材料(C1、C2、C3、C4和C5),并妥善密封保存于干燥箱中备用.⑥根据以上步骤,制备未加FA改性的原始FeMnNi-LDH材料 |  |  |  |  | 98.60（0.0986g） |  |  |  | Mn2+、Ni2+ | Fe3+ | 3 | [9 empty] | 0.208 |  | 近似六边形的片层构成,片层紧密堆积,团聚现象明显 | 11.31°、22.62°、34.40°、 39.22°、45.72°、60.12°和61.32° | 003)、(006)、(012)、 (015)、(018)、(110)和(113) FA(131)晶面使复合材料衍射峰变宽，结晶度变小 | 3442.80 1631.48 1468.5 1383.5 1050.5 650.37 500.43 | O-H 层间H2O弯曲振动峰 芳香环的C=C骨架振动吸收峰 O—C=O和C—OH伸缩振动峰 C—O伯醇 层状双氢氧化物骨架金属M—O的收缩振动峰 层状双氢氧化物骨架金属M—O的收缩振动峰 |  |  | 重庆西南大学紫色土基地 |  |  | 耕层0~20cm | 6.85 |  | 6.91 |  | 总As | 4.49 | 总Cd | 0.14 | [14 empty] | 土壤 |  |  | 1500 |  |  |  | 0.1 |  |  | 7.5 | [8 empty] | 总As(Ⅲ) |  | 173.7 | 有效态As(Ⅲ) |  | 88.63 | 总Cd |  | 2.3 | 有效态Cd |  | 0.684 | [27 empty] | 3 | 0.684
8 | 何雅馨, 2023 何雅馨, 2024 | 0.1 gFA@FeMnNi-LDH（富里酸改性) | 老化辅助的共沉淀法 | ①用玻璃导管向装有去离子水的容量瓶中持续通入氮气30 min,得到无氧水. ②准确称取6.758 g FeCl3·6H 2O(0.025 mol)、 3.146 g MnCl2(0.025 mol)和11.885 g NiCl 2·6H 2O (0.05mol),n(Fe)∶n(Mn)∶n(Ni)=1∶1∶2(量比),溶于50 mL无氧水中,搅拌均匀,配制相同5组此混合金属离子溶液(A1、A2、A3、A4和A5).称取0.4 g NaOH配制100 mL 0.1 mol·L- 1 的NaOH溶液,加入不同质量(0.01、0.05、0.1、0.5和1 g)的 FA粉末,制得富里酸钠溶液(B1、B2、B3、B4和 B5).③向500 mL的三颈烧瓶分别加入已配制的 100 mL不同质量的富里酸钠溶液(B1、B2、B3、B4 和B5),持续通入氮气10 min.将上述5组混合金属离子溶液(A1、A2、A3、A4和A5)以0.5 mL·min- 1的速度分别滴入装有(B1、B2、B3、B4和B5)富里酸钠溶液的三颈烧瓶内,同时使用2 mol·L- 1NaOH 保持混合溶液pH为10,并用机械搅拌器搅拌.滴加完成后,持续通入氮气,机械搅拌24 h.④搅拌完成后用塑料膜封闭三颈烧瓶瓶口,放入水浴锅,60℃恒温水浴加热12 h.反应后的固体产物用无氧水冲洗至上清液中性,离心,冷冻干燥48 h.干燥后的产物用玛瑙研钵磨碎过100目筛,得到最终FA@ FeMnNi-LDH复合材料(C1、C2、C3、C4和C5),并妥善密封保存于干燥箱中备用.⑥根据以上步骤,制备未加FA改性的原始FeMnNi-LDH材料 |  |  |  |  | 98.60（0.0986g） |  |  |  | Mn2+、Ni2+ | Fe3+ | 3 | [9 empty] | 0.208 |  | 近似六边形的片层构成,片层紧密堆积,团聚现象明显 | 11.31°、22.62°、34.40°、 39.22°、45.72°、60.12°和61.32° | 003)、(006)、(012)、 (015)、(018)、(110)和(113) FA(131)晶面使复合材料衍射峰变宽，结晶度变小 | 3442.80 1631.48 1468.5 1383.5 1050.5 650.37 500.43 | O-H 层间H2O弯曲振动峰 芳香环的C=C骨架振动吸收峰 O—C=O和C—OH伸缩振动峰 C—O伯醇 层状双氢氧化物骨架金属M—O的收缩振动峰 层状双氢氧化物骨架金属M—O的收缩振动峰 |  |  | 重庆西南大学紫色土基地 |  |  | 耕层0~20cm | 6.85 |  | 6.91 |  | 总As | 4.49 | 总Cd | 0.14 | [14 empty] | 土壤 |  |  | 1500 |  |  |  | 0.5 |  |  | 7.5 | [8 empty] | 总As(Ⅲ) |  | 173.7 | 有效态As(Ⅲ) |  | 88.63 | 总Cd |  | 2.3 | 有效态Cd |  | 0.684 | [27 empty] | 3 | 0.684
8 | 何雅馨, 2023 何雅馨, 2024 | 0.1 gFA@FeMnNi-LDH（富里酸改性) | 老化辅助的共沉淀法 | ①用玻璃导管向装有去离子水的容量瓶中持续通入氮气30 min,得到无氧水. ②准确称取6.758 g FeCl3·6H 2O(0.025 mol)、 3.146 g MnCl2(0.025 mol)和11.885 g NiCl 2·6H 2O (0.05mol),n(Fe)∶n(Mn)∶n(Ni)=1∶1∶2(量比),溶于50 mL无氧水中,搅拌均匀,配制相同5组此混合金属离子溶液(A1、A2、A3、A4和A5).称取0.4 g NaOH配制100 mL 0.1 mol·L- 1 的NaOH溶液,加入不同质量(0.01、0.05、0.1、0.5和1 g)的 FA粉末,制得富里酸钠溶液(B1、B2、B3、B4和 B5).③向500 mL的三颈烧瓶分别加入已配制的 100 mL不同质量的富里酸钠溶液(B1、B2、B3、B4 和B5),持续通入氮气10 min.将上述5组混合金属离子溶液(A1、A2、A3、A4和A5)以0.5 mL·min- 1的速度分别滴入装有(B1、B2、B3、B4和B5)富里酸钠溶液的三颈烧瓶内,同时使用2 mol·L- 1NaOH 保持混合溶液pH为10,并用机械搅拌器搅拌.滴加完成后,持续通入氮气,机械搅拌24 h.④搅拌完成后用塑料膜封闭三颈烧瓶瓶口,放入水浴锅,60℃恒温水浴加热12 h.反应后的固体产物用无氧水冲洗至上清液中性,离心,冷冻干燥48 h.干燥后的产物用玛瑙研钵磨碎过100目筛,得到最终FA@ FeMnNi-LDH复合材料(C1、C2、C3、C4和C5),并妥善密封保存于干燥箱中备用.⑥根据以上步骤,制备未加FA改性的原始FeMnNi-LDH材料 |  |  |  |  | 98.60（0.0986g） |  |  |  | Mn2+、Ni2+ | Fe3+ | 3 | [9 empty] | 0.208 |  | 近似六边形的片层构成,片层紧密堆积,团聚现象明显 | 11.31°、22.62°、34.40°、 39.22°、45.72°、60.12°和61.32° | 003)、(006)、(012)、 (015)、(018)、(110)和(113) FA(131)晶面使复合材料衍射峰变宽，结晶度变小 | 3442.80 1631.48 1468.5 1383.5 1050.5 650.37 500.43 | O-H 层间H2O弯曲振动峰 芳香环的C=C骨架振动吸收峰 O—C=O和C—OH伸缩振动峰 C—O伯醇 层状双氢氧化物骨架金属M—O的收缩振动峰 层状双氢氧化物骨架金属M—O的收缩振动峰 |  |  | 重庆西南大学紫色土基地 |  |  | 耕层0~20cm | 6.85 |  | 6.91 |  | 总As | 4.49 | 总Cd | 0.14 | [14 empty] | 土壤 |  |  | 1500 |  |  |  | 1 |  |  | 7.5 | [8 empty] | 总As(Ⅲ) |  | 173.7 | 有效态As(Ⅲ) |  | 88.63 | 总Cd |  | 2.3 | 有效态Cd |  | 0.684 | [27 empty] | 3 | 0.684
9 | Peng Lyu，2024 | 铁（羟基）氧化物预浸渍的竹源BC负载CaMgAl-LDH( FLBC ) | 水热辅助的共沉淀法 | 将40 g干燥的竹屑浸渍于400 m L 0.37 M Fe ( NO3 ) 3∙9H2O和0.18 M Fe SO4∙7H2O (摩尔比: Fe3 + : Fe2 + = 2 : 1)溶液中，固液比为1∶10 (质量比,生物质:铁氧化物= 1 : 1)。混合物在25 C下振荡3 h，然后过滤，在60 C下干燥8 h。将8 g Fe - BC浸入含有0.12 M AlCl3 · 6H2O，0.18 M CaCl2 · 6H2O和0.18 M MgCl2 · 6H2O的混合溶液中(摩尔比, M3 + : ( M2 + + M2 + )) = 1：3；质量比，Fe-BC：LDH前驱体= 1：1 )，然后在25 C下振荡12 h。接着用5 M NaOH调节悬浮液至pH 10。最后，将混合物在90 C水浴中孵育，直到悬浮水蒸发。将固体用超纯水洗涤数次至p H中性，然后在60 C下烘干，得到的BC、Fe - BC和Fe - BC @ LDH分别用玛瑙研钵研磨，过0.125 mm筛，然后分别置于密封袋中备用。 |  |  | 是 | 磁性生物炭：铁（羟基）氧化物预浸渍竹源生物炭 |  |  |  |  | Ca2+、Mg2+ | Al3+ |  |  | Ⅱ型 | H3 | 220.1 | 0.218 | 3.961 |  |  |  |  | C:33.23%;H:1.97%;O:24.56%;N:0.39%;S:1.63 | [46 empty] | 120 | [5 empty] | As(Ⅲ) | 50~200 | [18 empty] | 100 | [5 empty] | Freundlich |  |  | 265.3 | [9 empty] | 3 | [37 empty] | 265.3
9 | Peng Lyu，2024 | 铁（羟基）氧化物预浸渍的竹源BC负载CaMgAl-LDH( FLBC ) | 水热辅助的共沉淀法 | 将40 g干燥的竹屑浸渍于400 m L 0.37 M Fe ( NO3 ) 3∙9H2O和0.18 M Fe SO4∙7H2O (摩尔比: Fe3 + : Fe2 + = 2 : 1)溶液中，固液比为1∶10 (质量比,生物质:铁氧化物= 1 : 1)。混合物在25 C下振荡3 h，然后过滤，在60 C下干燥8 h。将8 g Fe - BC浸入含有0.12 M AlCl3 · 6H2O，0.18 M CaCl2 · 6H2O和0.18 M MgCl2 · 6H2O的混合溶液中(摩尔比, M3 + : ( M2 + + M2 + )) = 1：3；质量比，Fe-BC：LDH前驱体= 1：1 )，然后在25 C下振荡12 h。接着用5 M NaOH调节悬浮液至pH 10。最后，将混合物在90 C水浴中孵育，直到悬浮水蒸发。将固体用超纯水洗涤数次至p H中性，然后在60 C下烘干，得到的BC、Fe - BC和Fe - BC @ LDH分别用玛瑙研钵研磨，过0.125 mm筛，然后分别置于密封袋中备用。 |  |  | 是 | 磁性生物炭：铁（羟基）氧化物预浸渍竹源生物炭 |  |  |  |  | Ca2+、Mg2+ | Al3+ |  |  | Ⅱ型 | H3 | 220.1 | 0.218 | 3.961 |  |  |  |  | C:33.23%;H:1.97%;O:24.56%;N:0.39%;S:1.63 | [46 empty] | 120 | [5 empty] | Cd | 50~200 | [18 empty] | 10 | [5 empty] | Freundlich |  |  | 320.7 | [9 empty] | 3 | [7 empty] | 320.7
9 | Peng Lyu，2024 | 铁（羟基）氧化物预浸渍的竹源BC负载CaMgAl-LDH( FLBC ) | 水热辅助的共沉淀法 | 将40 g干燥的竹屑浸渍于400 m L 0.37 M Fe ( NO3 ) 3∙9H2O和0.18 M Fe SO4∙7H2O (摩尔比: Fe3 + : Fe2 + = 2 : 1)溶液中，固液比为1∶10 (质量比,生物质:铁氧化物= 1 : 1)。混合物在25 C下振荡3 h，然后过滤，在60 C下干燥8 h。将8 g Fe - BC浸入含有0.12 M AlCl3 · 6H2O，0.18 M CaCl2 · 6H2O和0.18 M MgCl2 · 6H2O的混合溶液中(摩尔比, M3 + : ( M2 + + M2 + )) = 1：3；质量比，Fe-BC：LDH前驱体= 1：1 )，然后在25 C下振荡12 h。接着用5 M NaOH调节悬浮液至pH 10。最后，将混合物在90 C水浴中孵育，直到悬浮水蒸发。将固体用超纯水洗涤数次至p H中性，然后在60 C下烘干，得到的BC、Fe - BC和Fe - BC @ LDH分别用玛瑙研钵研磨，过0.125 mm筛，然后分别置于密封袋中备用。 |  |  | 是 | 磁性生物炭：铁（羟基）氧化物预浸渍竹源生物炭 |  |  |  |  | Ca2+、Mg2+ | Al3+ |  |  | Ⅱ型 | H3 | 220.1 | 0.218 | 3.961 |  |  |  |  | C:33.23%;H:1.97%;O:24.56%;N:0.39%;S:1.63 | [52 empty] | As(Ⅲ) | 50~200 |  | Cd | 50~200 | [21 empty] | Langmuir isotherm |  |  | 165.08 |  | 268.69 | [7 empty] | 3 | [7 empty] | 269 | [29 empty] | 165.08
9 | Peng Lyu，2024 | 铁（羟基）氧化物预浸渍的竹源BC负载CaMgAl-LDH( FLBC ) | 水热辅助的共沉淀法 | 将40 g干燥的竹屑浸渍于400 m L 0.37 M Fe ( NO3 ) 3∙9H2O和0.18 M Fe SO4∙7H2O (摩尔比: Fe3 + : Fe2 + = 2 : 1)溶液中，固液比为1∶10 (质量比,生物质:铁氧化物= 1 : 1)。混合物在25 C下振荡3 h，然后过滤，在60 C下干燥8 h。将8 g Fe - BC浸入含有0.12 M AlCl3 · 6H2O，0.18 M CaCl2 · 6H2O和0.18 M MgCl2 · 6H2O的混合溶液中(摩尔比, M3 + : ( M2 + + M2 + )) = 1：3；质量比，Fe-BC：LDH前驱体= 1：1 )，然后在25 C下振荡12 h。接着用5 M NaOH调节悬浮液至pH 10。最后，将混合物在90 C水浴中孵育，直到悬浮水蒸发。将固体用超纯水洗涤数次至p H中性，然后在60 C下烘干，得到的BC、Fe - BC和Fe - BC @ LDH分别用玛瑙研钵研磨，过0.125 mm筛，然后分别置于密封袋中备用。 |  |  | 是 | 磁性生物炭：铁（羟基）氧化物预浸渍竹源生物炭 |  |  |  |  | Ca2+、Mg2+ | Al3+ |  |  | Ⅱ型 | H3 | 220.1 | 0.218 | 3.961 |  |  |  |  | C:33.23%;H:1.97%;O:24.56%;N:0.39%;S:1.63 | [33 empty] | 溶液 |  |  |  |  | 1 |  |  |  |  | 4.5 |  | 170 | 5~360 | 25 |  |  |  |  | As(Ⅲ) | 60 |  | Cd | 60 | [15 empty] | 100 | [18 empty] | 3 | 60
9 | Peng Lyu，2024 | 铁（羟基）氧化物预浸渍的竹源BC负载CaMgAl-LDH( FLBC ) | 水热辅助的共沉淀法 | 将40 g干燥的竹屑浸渍于400 m L 0.37 M Fe ( NO3 ) 3∙9H2O和0.18 M Fe SO4∙7H2O (摩尔比: Fe3 + : Fe2 + = 2 : 1)溶液中，固液比为1∶10 (质量比,生物质:铁氧化物= 1 : 1)。混合物在25 C下振荡3 h，然后过滤，在60 C下干燥8 h。将8 g Fe - BC浸入含有0.12 M AlCl3 · 6H2O，0.18 M CaCl2 · 6H2O和0.18 M MgCl2 · 6H2O的混合溶液中(摩尔比, M3 + : ( M2 + + M2 + )) = 1：3；质量比，Fe-BC：LDH前驱体= 1：1 )，然后在25 C下振荡12 h。接着用5 M NaOH调节悬浮液至pH 10。最后，将混合物在90 C水浴中孵育，直到悬浮水蒸发。将固体用超纯水洗涤数次至p H中性，然后在60 C下烘干，得到的BC、Fe - BC和Fe - BC @ LDH分别用玛瑙研钵研磨，过0.125 mm筛，然后分别置于密封袋中备用。 |  |  | 是 | 磁性生物炭：铁（羟基）氧化物预浸渍竹源生物炭 |  |  |  |  | Ca2+、Mg2+ | Al3+ |  |  | Ⅱ型 | H3 | 220.1 | 0.218 | 3.961 |  |  |  |  | C:33.23%;H:1.97%;O:24.56%;N:0.39%;S:1.63 | [33 empty] | 溶液 |  |  |  |  | 1 |  |  |  |  | 4.5 |  | 170 | 120 | 25 |  |  |  |  | As(Ⅲ) | 60 |  | Cd | 60 | [11 empty] | 无 | 0 | [21 empty] | 3 | 60 | [10 empty] | 98.08 | 0.19 |  | 98.08 | [26 empty] | 100 | 0.19 |  | 100
9 | Peng Lyu，2024 | 铁（羟基）氧化物预浸渍的竹源BC负载CaMgAl-LDH( FLBC ) | 水热辅助的共沉淀法 | 将40 g干燥的竹屑浸渍于400 m L 0.37 M Fe ( NO3 ) 3∙9H2O和0.18 M Fe SO4∙7H2O (摩尔比: Fe3 + : Fe2 + = 2 : 1)溶液中，固液比为1∶10 (质量比,生物质:铁氧化物= 1 : 1)。混合物在25 C下振荡3 h，然后过滤，在60 C下干燥8 h。将8 g Fe - BC浸入含有0.12 M AlCl3 · 6H2O，0.18 M CaCl2 · 6H2O和0.18 M MgCl2 · 6H2O的混合溶液中(摩尔比, M3 + : ( M2 + + M2 + )) = 1：3；质量比，Fe-BC：LDH前驱体= 1：1 )，然后在25 C下振荡12 h。接着用5 M NaOH调节悬浮液至pH 10。最后，将混合物在90 C水浴中孵育，直到悬浮水蒸发。将固体用超纯水洗涤数次至p H中性，然后在60 C下烘干，得到的BC、Fe - BC和Fe - BC @ LDH分别用玛瑙研钵研磨，过0.125 mm筛，然后分别置于密封袋中备用。 |  |  | 是 | 磁性生物炭：铁（羟基）氧化物预浸渍竹源生物炭 |  |  |  |  | Ca2+、Mg2+ | Al3+ |  |  | Ⅱ型 | H3 | 220.1 | 0.218 | 3.961 |  |  |  |  | C:33.23%;H:1.97%;O:24.56%;N:0.39%;S:1.63 | [33 empty] | 溶液 |  |  |  |  | 1 |  |  |  |  | 4.5 |  | 170 | 120 | 25 |  |  |  |  | As(Ⅲ) | 60 |  | Cd | 60 | [11 empty] | Ca2+ | 60 | [21 empty] | 3 | 60 | [10 empty] | 66.28 | 1.92 |  | 66.28 | [26 empty] | 99.62 | 0.19 |  | 99.62
9 | Peng Lyu，2024 | 铁（羟基）氧化物预浸渍的竹源BC负载CaMgAl-LDH( FLBC ) | 水热辅助的共沉淀法 | 将40 g干燥的竹屑浸渍于400 m L 0.37 M Fe ( NO3 ) 3∙9H2O和0.18 M Fe SO4∙7H2O (摩尔比: Fe3 + : Fe2 + = 2 : 1)溶液中，固液比为1∶10 (质量比,生物质:铁氧化物= 1 : 1)。混合物在25 C下振荡3 h，然后过滤，在60 C下干燥8 h。将8 g Fe - BC浸入含有0.12 M AlCl3 · 6H2O，0.18 M CaCl2 · 6H2O和0.18 M MgCl2 · 6H2O的混合溶液中(摩尔比, M3 + : ( M2 + + M2 + )) = 1：3；质量比，Fe-BC：LDH前驱体= 1：1 )，然后在25 C下振荡12 h。接着用5 M NaOH调节悬浮液至pH 10。最后，将混合物在90 C水浴中孵育，直到悬浮水蒸发。将固体用超纯水洗涤数次至p H中性，然后在60 C下烘干，得到的BC、Fe - BC和Fe - BC @ LDH分别用玛瑙研钵研磨，过0.125 mm筛，然后分别置于密封袋中备用。 |  |  | 是 | 磁性生物炭：铁（羟基）氧化物预浸渍竹源生物炭 |  |  |  |  | Ca2+、Mg2+ | Al3+ |  |  | Ⅱ型 | H3 | 220.1 | 0.218 | 3.961 |  |  |  |  | C:33.23%;H:1.97%;O:24.56%;N:0.39%;S:1.63 | [33 empty] | 溶液 |  |  |  |  | 1 |  |  |  |  | 4.5 |  | 170 | 120 | 25 |  |  |  |  | As(Ⅲ) | 60 |  | Cd | 60 | [11 empty] | Na+ | 60 | [21 empty] | 3 | 60 | [10 empty] | 80.08 | 1.54 |  | 80.08 | [26 empty] | 99.43 | 0.19 |  | 99.43
9 | Peng Lyu，2024 | 铁（羟基）氧化物预浸渍的竹源BC负载CaMgAl-LDH( FLBC ) | 水热辅助的共沉淀法 | 将40 g干燥的竹屑浸渍于400 m L 0.37 M Fe ( NO3 ) 3∙9H2O和0.18 M Fe SO4∙7H2O (摩尔比: Fe3 + : Fe2 + = 2 : 1)溶液中，固液比为1∶10 (质量比,生物质:铁氧化物= 1 : 1)。混合物在25 C下振荡3 h，然后过滤，在60 C下干燥8 h。将8 g Fe - BC浸入含有0.12 M AlCl3 · 6H2O，0.18 M CaCl2 · 6H2O和0.18 M MgCl2 · 6H2O的混合溶液中(摩尔比, M3 + : ( M2 + + M2 + )) = 1：3；质量比，Fe-BC：LDH前驱体= 1：1 )，然后在25 C下振荡12 h。接着用5 M NaOH调节悬浮液至pH 10。最后，将混合物在90 C水浴中孵育，直到悬浮水蒸发。将固体用超纯水洗涤数次至p H中性，然后在60 C下烘干，得到的BC、Fe - BC和Fe - BC @ LDH分别用玛瑙研钵研磨，过0.125 mm筛，然后分别置于密封袋中备用。 |  |  | 是 | 磁性生物炭：铁（羟基）氧化物预浸渍竹源生物炭 |  |  |  |  | Ca2+、Mg2+ | Al3+ |  |  | Ⅱ型 | H3 | 220.1 | 0.218 | 3.961 |  |  |  |  | C:33.23%;H:1.97%;O:24.56%;N:0.39%;S:1.63 | [33 empty] | 溶液 |  |  |  |  | 1 |  |  |  |  | 4.5 |  | 170 | 120 | 25 |  |  |  |  | As(Ⅲ) | 60 |  | Cd | 60 | [11 empty] | K+ | 60 | [21 empty] | 3 | 60 | [10 empty] | 83.91 | 1.92 |  | 83.91 | [26 empty] | 99.62 | 0.19 |  | 99.62
9 | Peng Lyu，2024 | 铁（羟基）氧化物预浸渍的竹源BC负载CaMgAl-LDH( FLBC ) | 水热辅助的共沉淀法 | 将40 g干燥的竹屑浸渍于400 m L 0.37 M Fe ( NO3 ) 3∙9H2O和0.18 M Fe SO4∙7H2O (摩尔比: Fe3 + : Fe2 + = 2 : 1)溶液中，固液比为1∶10 (质量比,生物质:铁氧化物= 1 : 1)。混合物在25 C下振荡3 h，然后过滤，在60 C下干燥8 h。将8 g Fe - BC浸入含有0.12 M AlCl3 · 6H2O，0.18 M CaCl2 · 6H2O和0.18 M MgCl2 · 6H2O的混合溶液中(摩尔比, M3 + : ( M2 + + M2 + )) = 1：3；质量比，Fe-BC：LDH前驱体= 1：1 )，然后在25 C下振荡12 h。接着用5 M NaOH调节悬浮液至pH 10。最后，将混合物在90 C水浴中孵育，直到悬浮水蒸发。将固体用超纯水洗涤数次至p H中性，然后在60 C下烘干，得到的BC、Fe - BC和Fe - BC @ LDH分别用玛瑙研钵研磨，过0.125 mm筛，然后分别置于密封袋中备用。 |  |  | 是 | 磁性生物炭：铁（羟基）氧化物预浸渍竹源生物炭 |  |  |  |  | Ca2+、Mg2+ | Al3+ |  |  | Ⅱ型 | H3 | 220.1 | 0.218 | 3.961 |  |  |  |  | C:33.23%;H:1.97%;O:24.56%;N:0.39%;S:1.63 | [33 empty] | 溶液 |  |  |  |  | 1 |  |  |  |  | 4.5 |  | 170 | 120 | 25 |  |  |  |  | As(Ⅲ) | 60 |  | Cd | 60 | [11 empty] | Cl- | 60 | [21 empty] | 3 | 60 | [10 empty] | 95.02 | 0.19 |  | 95.02 | [26 empty] | 95.79 | 0.19 |  | 95.79
9 | Peng Lyu，2024 | 铁（羟基）氧化物预浸渍的竹源BC负载CaMgAl-LDH( FLBC ) | 水热辅助的共沉淀法 | 将40 g干燥的竹屑浸渍于400 m L 0.37 M Fe ( NO3 ) 3∙9H2O和0.18 M Fe SO4∙7H2O (摩尔比: Fe3 + : Fe2 + = 2 : 1)溶液中，固液比为1∶10 (质量比,生物质:铁氧化物= 1 : 1)。混合物在25 C下振荡3 h，然后过滤，在60 C下干燥8 h。将8 g Fe - BC浸入含有0.12 M AlCl3 · 6H2O，0.18 M CaCl2 · 6H2O和0.18 M MgCl2 · 6H2O的混合溶液中(摩尔比, M3 + : ( M2 + + M2 + )) = 1：3；质量比，Fe-BC：LDH前驱体= 1：1 )，然后在25 C下振荡12 h。接着用5 M NaOH调节悬浮液至pH 10。最后，将混合物在90 C水浴中孵育，直到悬浮水蒸发。将固体用超纯水洗涤数次至p H中性，然后在60 C下烘干，得到的BC、Fe - BC和Fe - BC @ LDH分别用玛瑙研钵研磨，过0.125 mm筛，然后分别置于密封袋中备用。 |  |  | 是 | 磁性生物炭：铁（羟基）氧化物预浸渍竹源生物炭 |  |  |  |  | Ca2+、Mg2+ | Al3+ |  |  | Ⅱ型 | H3 | 220.1 | 0.218 | 3.961 |  |  |  |  | C:33.23%;H:1.97%;O:24.56%;N:0.39%;S:1.63 | [33 empty] | 溶液 |  |  |  |  | 1 |  |  |  |  | 4.5 |  | 170 | 120 | 25 |  |  |  |  | As(Ⅲ) | 60 |  | Cd | 60 | [11 empty] | NO3- | 60 | [21 empty] | 3 | 60 | [10 empty] | 97.7 | 0.19 |  | 97.7 | [26 empty] | 97.7 | 0.38 |  | 97.7
9 | Peng Lyu，2024 | 铁（羟基）氧化物预浸渍的竹源BC负载CaMgAl-LDH( FLBC ) | 水热辅助的共沉淀法 | 将40 g干燥的竹屑浸渍于400 m L 0.37 M Fe ( NO3 ) 3∙9H2O和0.18 M Fe SO4∙7H2O (摩尔比: Fe3 + : Fe2 + = 2 : 1)溶液中，固液比为1∶10 (质量比,生物质:铁氧化物= 1 : 1)。混合物在25 C下振荡3 h，然后过滤，在60 C下干燥8 h。将8 g Fe - BC浸入含有0.12 M AlCl3 · 6H2O，0.18 M CaCl2 · 6H2O和0.18 M MgCl2 · 6H2O的混合溶液中(摩尔比, M3 + : ( M2 + + M2 + )) = 1：3；质量比，Fe-BC：LDH前驱体= 1：1 )，然后在25 C下振荡12 h。接着用5 M NaOH调节悬浮液至pH 10。最后，将混合物在90 C水浴中孵育，直到悬浮水蒸发。将固体用超纯水洗涤数次至p H中性，然后在60 C下烘干，得到的BC、Fe - BC和Fe - BC @ LDH分别用玛瑙研钵研磨，过0.125 mm筛，然后分别置于密封袋中备用。 |  |  | 是 | 磁性生物炭：铁（羟基）氧化物预浸渍竹源生物炭 |  |  |  |  | Ca2+、Mg2+ | Al3+ |  |  | Ⅱ型 | H3 | 220.1 | 0.218 | 3.961 |  |  |  |  | C:33.23%;H:1.97%;O:24.56%;N:0.39%;S:1.63 | [33 empty] | 溶液 |  |  |  |  | 1 |  |  |  |  | 4.5 |  | 170 | 120 | 25 |  |  |  |  | As(Ⅲ) | 60 |  | Cd | 60 | [11 empty] | SO42- | 60 | [21 empty] | 3 | 60 | [10 empty] | 93.87 | 0.77 |  | 93.87 | [26 empty] | 87.93 | 0.19 |  | 87.93
9 | Peng Lyu，2024 | 铁（羟基）氧化物预浸渍的竹源BC负载CaMgAl-LDH( FLBC ) | 水热辅助的共沉淀法 | 将40 g干燥的竹屑浸渍于400 m L 0.37 M Fe ( NO3 ) 3∙9H2O和0.18 M Fe SO4∙7H2O (摩尔比: Fe3 + : Fe2 + = 2 : 1)溶液中，固液比为1∶10 (质量比,生物质:铁氧化物= 1 : 1)。混合物在25 C下振荡3 h，然后过滤，在60 C下干燥8 h。将8 g Fe - BC浸入含有0.12 M AlCl3 · 6H2O，0.18 M CaCl2 · 6H2O和0.18 M MgCl2 · 6H2O的混合溶液中(摩尔比, M3 + : ( M2 + + M2 + )) = 1：3；质量比，Fe-BC：LDH前驱体= 1：1 )，然后在25 C下振荡12 h。接着用5 M NaOH调节悬浮液至pH 10。最后，将混合物在90 C水浴中孵育，直到悬浮水蒸发。将固体用超纯水洗涤数次至p H中性，然后在60 C下烘干，得到的BC、Fe - BC和Fe - BC @ LDH分别用玛瑙研钵研磨，过0.125 mm筛，然后分别置于密封袋中备用。 |  |  | 是 | 磁性生物炭：铁（羟基）氧化物预浸渍竹源生物炭 |  |  |  |  | Ca2+、Mg2+ | Al3+ |  |  | Ⅱ型 | H3 | 220.1 | 0.218 | 3.961 |  |  |  |  | C:33.23%;H:1.97%;O:24.56%;N:0.39%;S:1.63 | [33 empty] | 溶液 |  |  |  |  | 1 |  |  |  |  | 4.5 |  | 170 | 120 | 25 |  |  |  |  | As(Ⅲ) | 60 |  | Cd | 60 | [11 empty] | CO32- | 60 | [21 empty] | 3 | 60 | [10 empty] | 93.1 | 3.84 |  | 93.1 | [26 empty] | 80.08 | 0.96 |  | 80.08
9 | Peng Lyu，2024 | 铁（羟基）氧化物预浸渍的竹源BC负载CaMgAl-LDH( FLBC ) | 水热辅助的共沉淀法 | 将40 g干燥的竹屑浸渍于400 m L 0.37 M Fe ( NO3 ) 3∙9H2O和0.18 M Fe SO4∙7H2O (摩尔比: Fe3 + : Fe2 + = 2 : 1)溶液中，固液比为1∶10 (质量比,生物质:铁氧化物= 1 : 1)。混合物在25 C下振荡3 h，然后过滤，在60 C下干燥8 h。将8 g Fe - BC浸入含有0.12 M AlCl3 · 6H2O，0.18 M CaCl2 · 6H2O和0.18 M MgCl2 · 6H2O的混合溶液中(摩尔比, M3 + : ( M2 + + M2 + )) = 1：3；质量比，Fe-BC：LDH前驱体= 1：1 )，然后在25 C下振荡12 h。接着用5 M NaOH调节悬浮液至pH 10。最后，将混合物在90 C水浴中孵育，直到悬浮水蒸发。将固体用超纯水洗涤数次至p H中性，然后在60 C下烘干，得到的BC、Fe - BC和Fe - BC @ LDH分别用玛瑙研钵研磨，过0.125 mm筛，然后分别置于密封袋中备用。 |  |  | 是 | 磁性生物炭：铁（羟基）氧化物预浸渍竹源生物炭 |  |  |  |  | Ca2+、Mg2+ | Al3+ |  |  | Ⅱ型 | H3 | 220.1 | 0.218 | 3.961 |  |  |  |  | C:33.23%;H:1.97%;O:24.56%;N:0.39%;S:1.63 | [33 empty] | 溶液 |  |  |  |  | 1 |  |  |  |  | 2 |  | 170 | 120 | 25 |  |  |  |  | As(Ⅲ) | 80 |  | Cd | 80 | [34 empty] | 3 | 80 | [6 empty] | 31.14 | 1.28 |  |  | 48.12 | 1.71 |  | 48.12 | [22 empty] | 78.58 | 0.18 |  |  | 99.98 | 1.3 |  | 99.98
9 | Peng Lyu，2024 | 铁（羟基）氧化物预浸渍的竹源BC负载CaMgAl-LDH( FLBC ) | 水热辅助的共沉淀法 | 将40 g干燥的竹屑浸渍于400 m L 0.37 M Fe ( NO3 ) 3∙9H2O和0.18 M Fe SO4∙7H2O (摩尔比: Fe3 + : Fe2 + = 2 : 1)溶液中，固液比为1∶10 (质量比,生物质:铁氧化物= 1 : 1)。混合物在25 C下振荡3 h，然后过滤，在60 C下干燥8 h。将8 g Fe - BC浸入含有0.12 M AlCl3 · 6H2O，0.18 M CaCl2 · 6H2O和0.18 M MgCl2 · 6H2O的混合溶液中(摩尔比, M3 + : ( M2 + + M2 + )) = 1：3；质量比，Fe-BC：LDH前驱体= 1：1 )，然后在25 C下振荡12 h。接着用5 M NaOH调节悬浮液至pH 10。最后，将混合物在90 C水浴中孵育，直到悬浮水蒸发。将固体用超纯水洗涤数次至p H中性，然后在60 C下烘干，得到的BC、Fe - BC和Fe - BC @ LDH分别用玛瑙研钵研磨，过0.125 mm筛，然后分别置于密封袋中备用。 |  |  | 是 | 磁性生物炭：铁（羟基）氧化物预浸渍竹源生物炭 |  |  |  |  | Ca2+、Mg2+ | Al3+ |  |  | Ⅱ型 | H3 | 220.1 | 0.218 | 3.961 |  |  |  |  | C:33.23%;H:1.97%;O:24.56%;N:0.39%;S:1.63 | [33 empty] | 溶液 |  |  |  |  | 1 |  |  |  |  | 3 |  | 170 | 120 | 25 |  |  |  |  | As(Ⅲ) | 80 |  | Cd | 80 | [34 empty] | 3 | 80 | [6 empty] | 68.82 | 0.48 |  |  | 98.22 | 1.5 |  | 98.22 | [22 empty] | 81.42 | 0.18 |  |  | 99.8 | 1.3 |  | 99.8
9 | Peng Lyu，2024 | 铁（羟基）氧化物预浸渍的竹源BC负载CaMgAl-LDH( FLBC ) | 水热辅助的共沉淀法 | 将40 g干燥的竹屑浸渍于400 m L 0.37 M Fe ( NO3 ) 3∙9H2O和0.18 M Fe SO4∙7H2O (摩尔比: Fe3 + : Fe2 + = 2 : 1)溶液中，固液比为1∶10 (质量比,生物质:铁氧化物= 1 : 1)。混合物在25 C下振荡3 h，然后过滤，在60 C下干燥8 h。将8 g Fe - BC浸入含有0.12 M AlCl3 · 6H2O，0.18 M CaCl2 · 6H2O和0.18 M MgCl2 · 6H2O的混合溶液中(摩尔比, M3 + : ( M2 + + M2 + )) = 1：3；质量比，Fe-BC：LDH前驱体= 1：1 )，然后在25 C下振荡12 h。接着用5 M NaOH调节悬浮液至pH 10。最后，将混合物在90 C水浴中孵育，直到悬浮水蒸发。将固体用超纯水洗涤数次至p H中性，然后在60 C下烘干，得到的BC、Fe - BC和Fe - BC @ LDH分别用玛瑙研钵研磨，过0.125 mm筛，然后分别置于密封袋中备用。 |  |  | 是 | 磁性生物炭：铁（羟基）氧化物预浸渍竹源生物炭 |  |  |  |  | Ca2+、Mg2+ | Al3+ |  |  | Ⅱ型 | H3 | 220.1 | 0.218 | 3.961 |  |  |  |  | C:33.23%;H:1.97%;O:24.56%;N:0.39%;S:1.63 | [33 empty] | 溶液 |  |  |  |  | 1 |  |  |  |  | 4 |  | 170 | 120 | 25 |  |  |  |  | As(Ⅲ) | 80 |  | Cd | 80 | [34 empty] | 3 | 80 | [6 empty] | 73.13 | 0.48 |  |  | 96.94 | 1.28 |  | 96.94 | [22 empty] | 70.97 | 0.71 |  |  | 85.88 | 1.3 |  | 85.88
9 | Peng Lyu，2024 | 铁（羟基）氧化物预浸渍的竹源BC负载CaMgAl-LDH( FLBC ) | 水热辅助的共沉淀法 | 将40 g干燥的竹屑浸渍于400 m L 0.37 M Fe ( NO3 ) 3∙9H2O和0.18 M Fe SO4∙7H2O (摩尔比: Fe3 + : Fe2 + = 2 : 1)溶液中，固液比为1∶10 (质量比,生物质:铁氧化物= 1 : 1)。混合物在25 C下振荡3 h，然后过滤，在60 C下干燥8 h。将8 g Fe - BC浸入含有0.12 M AlCl3 · 6H2O，0.18 M CaCl2 · 6H2O和0.18 M MgCl2 · 6H2O的混合溶液中(摩尔比, M3 + : ( M2 + + M2 + )) = 1：3；质量比，Fe-BC：LDH前驱体= 1：1 )，然后在25 C下振荡12 h。接着用5 M NaOH调节悬浮液至pH 10。最后，将混合物在90 C水浴中孵育，直到悬浮水蒸发。将固体用超纯水洗涤数次至p H中性，然后在60 C下烘干，得到的BC、Fe - BC和Fe - BC @ LDH分别用玛瑙研钵研磨，过0.125 mm筛，然后分别置于密封袋中备用。 |  |  | 是 | 磁性生物炭：铁（羟基）氧化物预浸渍竹源生物炭 |  |  |  |  | Ca2+、Mg2+ | Al3+ |  |  | Ⅱ型 | H3 | 220.1 | 0.218 | 3.961 |  |  |  |  | C:33.23%;H:1.97%;O:24.56%;N:0.39%;S:1.63 | [33 empty] | 溶液 |  |  |  |  | 1 |  |  |  |  | 5 |  | 170 | 120 | 25 |  |  |  |  | As(Ⅲ) | 80 |  | Cd | 80 | [34 empty] | 3 | 80 | [6 empty] | 71.22 | 0.64 |  |  | 95.44 | 1.07 |  | 95.44 | [22 empty] | 65.49 | 1.06 |  |  | 78.65 | 1.48 |  | 78.65
9 | Peng Lyu，2024 | 铁（羟基）氧化物预浸渍的竹源BC负载CaMgAl-LDH( FLBC ) | 水热辅助的共沉淀法 | 将40 g干燥的竹屑浸渍于400 m L 0.37 M Fe ( NO3 ) 3∙9H2O和0.18 M Fe SO4∙7H2O (摩尔比: Fe3 + : Fe2 + = 2 : 1)溶液中，固液比为1∶10 (质量比,生物质:铁氧化物= 1 : 1)。混合物在25 C下振荡3 h，然后过滤，在60 C下干燥8 h。将8 g Fe - BC浸入含有0.12 M AlCl3 · 6H2O，0.18 M CaCl2 · 6H2O和0.18 M MgCl2 · 6H2O的混合溶液中(摩尔比, M3 + : ( M2 + + M2 + )) = 1：3；质量比，Fe-BC：LDH前驱体= 1：1 )，然后在25 C下振荡12 h。接着用5 M NaOH调节悬浮液至pH 10。最后，将混合物在90 C水浴中孵育，直到悬浮水蒸发。将固体用超纯水洗涤数次至p H中性，然后在60 C下烘干，得到的BC、Fe - BC和Fe - BC @ LDH分别用玛瑙研钵研磨，过0.125 mm筛，然后分别置于密封袋中备用。 |  |  | 是 | 磁性生物炭：铁（羟基）氧化物预浸渍竹源生物炭 |  |  |  |  | Ca2+、Mg2+ | Al3+ |  |  | Ⅱ型 | H3 | 220.1 | 0.218 | 3.961 |  |  |  |  | C:33.23%;H:1.97%;O:24.56%;N:0.39%;S:1.63 | [33 empty] | 溶液 |  |  |  |  | 1 |  |  |  |  | 6 |  | 170 | 120 | 25 |  |  |  |  | As(Ⅲ) | 80 |  | Cd | 80 | [34 empty] | 3 | 80 | [6 empty] | 68.02 | 0.48 |  |  | 97.15 | 1.5 |  | 97.15 | [22 empty] | 57.35 | 0.88 |  |  | 79.94 | 1.11 |  | 79.94
9 | Peng Lyu，2024 | 铁（羟基）氧化物预浸渍的竹源BC负载CaMgAl-LDH( FLBC ) | 水热辅助的共沉淀法 | 将40 g干燥的竹屑浸渍于400 m L 0.37 M Fe ( NO3 ) 3∙9H2O和0.18 M Fe SO4∙7H2O (摩尔比: Fe3 + : Fe2 + = 2 : 1)溶液中，固液比为1∶10 (质量比,生物质:铁氧化物= 1 : 1)。混合物在25 C下振荡3 h，然后过滤，在60 C下干燥8 h。将8 g Fe - BC浸入含有0.12 M AlCl3 · 6H2O，0.18 M CaCl2 · 6H2O和0.18 M MgCl2 · 6H2O的混合溶液中(摩尔比, M3 + : ( M2 + + M2 + )) = 1：3；质量比，Fe-BC：LDH前驱体= 1：1 )，然后在25 C下振荡12 h。接着用5 M NaOH调节悬浮液至pH 10。最后，将混合物在90 C水浴中孵育，直到悬浮水蒸发。将固体用超纯水洗涤数次至p H中性，然后在60 C下烘干，得到的BC、Fe - BC和Fe - BC @ LDH分别用玛瑙研钵研磨，过0.125 mm筛，然后分别置于密封袋中备用。 |  |  | 是 | 磁性生物炭：铁（羟基）氧化物预浸渍竹源生物炭 |  |  |  |  | Ca2+、Mg2+ | Al3+ |  |  | Ⅱ型 | H3 | 220.1 | 0.218 | 3.961 |  |  |  |  | C:33.23%;H:1.97%;O:24.56%;N:0.39%;S:1.63 | [91 empty] | 3
9 | Peng Lyu，2024 | 铁（羟基）氧化物预浸渍的竹源BC负载CaMgAl-LDH( FLBC ) | 水热辅助的共沉淀法 | 将40 g干燥的竹屑浸渍于400 m L 0.37 M Fe ( NO3 ) 3∙9H2O和0.18 M Fe SO4∙7H2O (摩尔比: Fe3 + : Fe2 + = 2 : 1)溶液中，固液比为1∶10 (质量比,生物质:铁氧化物= 1 : 1)。混合物在25 C下振荡3 h，然后过滤，在60 C下干燥8 h。将8 g Fe - BC浸入含有0.12 M AlCl3 · 6H2O，0.18 M CaCl2 · 6H2O和0.18 M MgCl2 · 6H2O的混合溶液中(摩尔比, M3 + : ( M2 + + M2 + )) = 1：3；质量比，Fe-BC：LDH前驱体= 1：1 )，然后在25 C下振荡12 h。接着用5 M NaOH调节悬浮液至pH 10。最后，将混合物在90 C水浴中孵育，直到悬浮水蒸发。将固体用超纯水洗涤数次至p H中性，然后在60 C下烘干，得到的BC、Fe - BC和Fe - BC @ LDH分别用玛瑙研钵研磨，过0.125 mm筛，然后分别置于密封袋中备用。 |  |  | 是 | 磁性生物炭：铁（羟基）氧化物预浸渍竹源生物炭 |  |  |  |  | Ca2+、Mg2+ | Al3+ |  |  | Ⅱ型 | H3 | 220.1 | 0.218 | 3.961 |  |  |  |  | C:33.23%;H:1.97%;O:24.56%;N:0.39%;S:1.63 | [6 empty] | 辽宁省 | 大连市某近化工厂废弃地 | 38◦57ʼ15ʼʼ N | 121°38'64''E |  | 8.18 | 15.96 | 4.775 | 281.12 | 总As | 178.75 | 总Cd | 8.12 | [8 empty] | 黑钙土 | [5 empty] | 土壤 |  |  | 50 |  |  |  | 0 | [5 empty] | 60d |  | 田间最大持水率的70% |  |  |  | TCLP-As |  |  | TCLP-Cd | [35 empty] | 3 |  |  |  | 0.21(TCLP) | [10 empty] | 0 | [31 empty] | 4.74 |  | 4.74(TCLP) | 0.056 | [8 empty] | #VALUE! | 0 | [90 empty] | Tessier、Wenzel | As、Cd
9 | Peng Lyu，2024 | 铁（羟基）氧化物预浸渍的竹源BC负载CaMgAl-LDH( FLBC ) | 水热辅助的共沉淀法 | 将40 g干燥的竹屑浸渍于400 m L 0.37 M Fe ( NO3 ) 3∙9H2O和0.18 M Fe SO4∙7H2O (摩尔比: Fe3 + : Fe2 + = 2 : 1)溶液中，固液比为1∶10 (质量比,生物质:铁氧化物= 1 : 1)。混合物在25 C下振荡3 h，然后过滤，在60 C下干燥8 h。将8 g Fe - BC浸入含有0.12 M AlCl3 · 6H2O，0.18 M CaCl2 · 6H2O和0.18 M MgCl2 · 6H2O的混合溶液中(摩尔比, M3 + : ( M2 + + M2 + )) = 1：3；质量比，Fe-BC：LDH前驱体= 1：1 )，然后在25 C下振荡12 h。接着用5 M NaOH调节悬浮液至pH 10。最后，将混合物在90 C水浴中孵育，直到悬浮水蒸发。将固体用超纯水洗涤数次至p H中性，然后在60 C下烘干，得到的BC、Fe - BC和Fe - BC @ LDH分别用玛瑙研钵研磨，过0.125 mm筛，然后分别置于密封袋中备用。 |  |  | 是 | 磁性生物炭：铁（羟基）氧化物预浸渍竹源生物炭 |  |  |  |  | Ca2+、Mg2+ | Al3+ |  |  | Ⅱ型 | H3 | 220.1 | 0.218 | 3.961 |  |  |  |  | C:33.23%;H:1.97%;O:24.56%;N:0.39%;S:1.63 | [6 empty] | 辽宁省 | 大连市某近化工厂废弃地 | 38◦57ʼ15ʼʼ N | 121°38'64''E |  | 8.18 | 15.96 | 4.775 | 281.12 | 总As | 178.75 | 总Cd | 8.12 | [8 empty] | 黑钙土 | [5 empty] | 土壤 |  |  | 50 |  |  |  | 1 | [5 empty] | 60d |  | 田间最大持水率的70% |  |  |  | TCLP-As |  |  | TCLP-Cd | [35 empty] | 3 |  | 0.21 |  | 0.13 | 0.0031 | [9 empty] | 38.09524 | [31 empty] | 4.74 |  | 1.63 | 0.028 | [8 empty] | 65.61181 | 65.61181 | [90 empty] | Tessier、Wenzel | As、Cd
9 | Peng Lyu，2024 | 铁（羟基）氧化物预浸渍的竹源BC负载CaMgAl-LDH( FLBC ) | 水热辅助的共沉淀法 | 将40 g干燥的竹屑浸渍于400 m L 0.37 M Fe ( NO3 ) 3∙9H2O和0.18 M Fe SO4∙7H2O (摩尔比: Fe3 + : Fe2 + = 2 : 1)溶液中，固液比为1∶10 (质量比,生物质:铁氧化物= 1 : 1)。混合物在25 C下振荡3 h，然后过滤，在60 C下干燥8 h。将8 g Fe - BC浸入含有0.12 M AlCl3 · 6H2O，0.18 M CaCl2 · 6H2O和0.18 M MgCl2 · 6H2O的混合溶液中(摩尔比, M3 + : ( M2 + + M2 + )) = 1：3；质量比，Fe-BC：LDH前驱体= 1：1 )，然后在25 C下振荡12 h。接着用5 M NaOH调节悬浮液至pH 10。最后，将混合物在90 C水浴中孵育，直到悬浮水蒸发。将固体用超纯水洗涤数次至p H中性，然后在60 C下烘干，得到的BC、Fe - BC和Fe - BC @ LDH分别用玛瑙研钵研磨，过0.125 mm筛，然后分别置于密封袋中备用。 |  |  | 是 | 磁性生物炭：铁（羟基）氧化物预浸渍竹源生物炭 |  |  |  |  | Ca2+、Mg2+ | Al3+ |  |  | Ⅱ型 | H3 | 220.1 | 0.218 | 3.961 |  |  |  |  | C:33.23%;H:1.97%;O:24.56%;N:0.39%;S:1.63 | [6 empty] | 辽宁省 | 大连市某近化工厂废弃地 | 38◦57ʼ15ʼʼ N | 121°38'64''E |  | 8.18 | 15.96 | 4.775 | 281.12 | 总As | 178.75 | 总Cd | 8.12 | [8 empty] | 黑钙土 | [5 empty] | 土壤 |  |  | 50 |  |  |  | 3 | [5 empty] | 60d |  | 田间最大持水率的70% |  |  |  | TCLP-As |  |  | TCLP-Cd | [35 empty] | 3 |  | 0.21 |  | 0.06 | [10 empty] | 71.42857 | [31 empty] | 4.74 |  | 1.12 | 0.084 | [8 empty] | 76.37131 | 76.37131 | [90 empty] | Tessier、Wenzel | As、Cd
9 | Peng Lyu，2024 | 铁（羟基）氧化物预浸渍的竹源BC负载CaMgAl-LDH( FLBC ) | 水热辅助的共沉淀法 | 将40 g干燥的竹屑浸渍于400 m L 0.37 M Fe ( NO3 ) 3∙9H2O和0.18 M Fe SO4∙7H2O (摩尔比: Fe3 + : Fe2 + = 2 : 1)溶液中，固液比为1∶10 (质量比,生物质:铁氧化物= 1 : 1)。混合物在25 C下振荡3 h，然后过滤，在60 C下干燥8 h。将8 g Fe - BC浸入含有0.12 M AlCl3 · 6H2O，0.18 M CaCl2 · 6H2O和0.18 M MgCl2 · 6H2O的混合溶液中(摩尔比, M3 + : ( M2 + + M2 + )) = 1：3；质量比，Fe-BC：LDH前驱体= 1：1 )，然后在25 C下振荡12 h。接着用5 M NaOH调节悬浮液至pH 10。最后，将混合物在90 C水浴中孵育，直到悬浮水蒸发。将固体用超纯水洗涤数次至p H中性，然后在60 C下烘干，得到的BC、Fe - BC和Fe - BC @ LDH分别用玛瑙研钵研磨，过0.125 mm筛，然后分别置于密封袋中备用。 |  |  | 是 | 磁性生物炭：铁（羟基）氧化物预浸渍竹源生物炭 |  |  |  |  | Ca2+、Mg2+ | Al3+ |  |  | Ⅱ型 | H3 | 220.1 | 0.218 | 3.961 |  |  |  |  | C:33.23%;H:1.97%;O:24.56%;N:0.39%;S:1.63 | [6 empty] | 辽宁省 | 大连市某近化工厂废弃地 | 38◦57ʼ15ʼʼ N | 121°38'64''E |  | 8.18 | 15.96 | 4.775 | 281.12 | 总As | 178.75 | 总Cd | 8.12 | [8 empty] | 黑钙土 | [5 empty] | 土壤 |  |  | 50 |  |  |  | 5 | [5 empty] | 60d |  | 田间最大持水率的70% |  |  |  | TCLP-As |  |  | TCLP-Cd | [35 empty] | 3 |  | 0.21 |  | 0.04 | [10 empty] | 80.95238 | [31 empty] | 4.74 |  | 0.64 | 0.084 | [8 empty] | 86.49789 | 86.49789 | [90 empty] | Tessier、Wenzel | As、Cd
9 | Peng Lyu，2024 | 铁（羟基）氧化物预浸渍的竹源BC负载CaMgAl-LDH( FLBC ) | 水热辅助的共沉淀法 | 将40 g干燥的竹屑浸渍于400 m L 0.37 M Fe ( NO3 ) 3∙9H2O和0.18 M Fe SO4∙7H2O (摩尔比: Fe3 + : Fe2 + = 2 : 1)溶液中，固液比为1∶10 (质量比,生物质:铁氧化物= 1 : 1)。混合物在25 C下振荡3 h，然后过滤，在60 C下干燥8 h。将8 g Fe - BC浸入含有0.12 M AlCl3 · 6H2O，0.18 M CaCl2 · 6H2O和0.18 M MgCl2 · 6H2O的混合溶液中(摩尔比, M3 + : ( M2 + + M2 + )) = 1：3；质量比，Fe-BC：LDH前驱体= 1：1 )，然后在25 C下振荡12 h。接着用5 M NaOH调节悬浮液至pH 10。最后，将混合物在90 C水浴中孵育，直到悬浮水蒸发。将固体用超纯水洗涤数次至p H中性，然后在60 C下烘干，得到的BC、Fe - BC和Fe - BC @ LDH分别用玛瑙研钵研磨，过0.125 mm筛，然后分别置于密封袋中备用。 |  |  | 是 | 磁性生物炭：铁（羟基）氧化物预浸渍竹源生物炭 |  |  |  |  | Ca2+、Mg2+ | Al3+ |  |  | Ⅱ型 | H3 | 220.1 | 0.218 | 3.961 |  |  |  |  | C:33.23%;H:1.97%;O:24.56%;N:0.39%;S:1.63 | [6 empty] | 湖南省 | 株洲市某近冶炼厂农田 | 27°49ʼ39ʼʼ N | 113°8ʼ2ʼʼ E |  | 6.51 | 13.68 | 0.169 | 143.45 | 总As | 325.76 | 总Cd | 11.96 | [8 empty] | 黑钙土 | [5 empty] | 土壤 |  |  | 50 |  |  |  | 0 | [5 empty] | 60d |  | 田间最大持水率的70% |  |  |  | TCLP-As |  |  | TCLP-Cd | [35 empty] | 3 |  |  |  | 2.66 | 1.73 | [9 empty] | 0 | [31 empty] | 23.33 |  | 23.33 | 16.71 | [8 empty] | 0 | 0 | [90 empty] | Tessier、Wenzel | As、Cd
9 | Peng Lyu，2024 | 铁（羟基）氧化物预浸渍的竹源BC负载CaMgAl-LDH( FLBC ) | 水热辅助的共沉淀法 | 将40 g干燥的竹屑浸渍于400 m L 0.37 M Fe ( NO3 ) 3∙9H2O和0.18 M Fe SO4∙7H2O (摩尔比: Fe3 + : Fe2 + = 2 : 1)溶液中，固液比为1∶10 (质量比,生物质:铁氧化物= 1 : 1)。混合物在25 C下振荡3 h，然后过滤，在60 C下干燥8 h。将8 g Fe - BC浸入含有0.12 M AlCl3 · 6H2O，0.18 M CaCl2 · 6H2O和0.18 M MgCl2 · 6H2O的混合溶液中(摩尔比, M3 + : ( M2 + + M2 + )) = 1：3；质量比，Fe-BC：LDH前驱体= 1：1 )，然后在25 C下振荡12 h。接着用5 M NaOH调节悬浮液至pH 10。最后，将混合物在90 C水浴中孵育，直到悬浮水蒸发。将固体用超纯水洗涤数次至p H中性，然后在60 C下烘干，得到的BC、Fe - BC和Fe - BC @ LDH分别用玛瑙研钵研磨，过0.125 mm筛，然后分别置于密封袋中备用。 |  |  | 是 | 磁性生物炭：铁（羟基）氧化物预浸渍竹源生物炭 |  |  |  |  | Ca2+、Mg2+ | Al3+ |  |  | Ⅱ型 | H3 | 220.1 | 0.218 | 3.961 |  |  |  |  | C:33.23%;H:1.97%;O:24.56%;N:0.39%;S:1.63 | [6 empty] | 湖南省 | 株洲市某近冶炼厂农田 | 27°49ʼ39ʼʼ N | 113°8ʼ2ʼʼ E |  | 6.51 | 13.68 | 0.169 | 143.45 | 总As | 325.76 | 总Cd | 11.96 | [8 empty] | 黑钙土 | [5 empty] | 土壤 |  |  | 50 |  |  |  | 1 | [5 empty] | 60d |  | 田间最大持水率的70% |  |  |  | TCLP-As |  |  | TCLP-Cd | [35 empty] | 3 |  | 2.66 | 1.73 | 0.92 | 0.95 | [9 empty] | 65.41353 | [31 empty] | 23.33 |  | 5.83 | 3.25 | [8 empty] | 75.01072 | 75.01072 | [90 empty] | Tessier、Wenzel | As、Cd
9 | Peng Lyu，2024 | 铁（羟基）氧化物预浸渍的竹源BC负载CaMgAl-LDH( FLBC ) | 水热辅助的共沉淀法 | 将40 g干燥的竹屑浸渍于400 m L 0.37 M Fe ( NO3 ) 3∙9H2O和0.18 M Fe SO4∙7H2O (摩尔比: Fe3 + : Fe2 + = 2 : 1)溶液中，固液比为1∶10 (质量比,生物质:铁氧化物= 1 : 1)。混合物在25 C下振荡3 h，然后过滤，在60 C下干燥8 h。将8 g Fe - BC浸入含有0.12 M AlCl3 · 6H2O，0.18 M CaCl2 · 6H2O和0.18 M MgCl2 · 6H2O的混合溶液中(摩尔比, M3 + : ( M2 + + M2 + )) = 1：3；质量比，Fe-BC：LDH前驱体= 1：1 )，然后在25 C下振荡12 h。接着用5 M NaOH调节悬浮液至pH 10。最后，将混合物在90 C水浴中孵育，直到悬浮水蒸发。将固体用超纯水洗涤数次至p H中性，然后在60 C下烘干，得到的BC、Fe - BC和Fe - BC @ LDH分别用玛瑙研钵研磨，过0.125 mm筛，然后分别置于密封袋中备用。 |  |  | 是 | 磁性生物炭：铁（羟基）氧化物预浸渍竹源生物炭 |  |  |  |  | Ca2+、Mg2+ | Al3+ |  |  | Ⅱ型 | H3 | 220.1 | 0.218 | 3.961 |  |  |  |  | C:33.23%;H:1.97%;O:24.56%;N:0.39%;S:1.63 | [6 empty] | 湖南省 | 株洲市某近冶炼厂农田 | 27°49ʼ39ʼʼ N | 113°8ʼ2ʼʼ E |  | 6.51 | 13.68 | 0.169 | 143.45 | 总As | 325.76 | 总Cd | 11.96 | [8 empty] | 黑钙土 | [5 empty] | 土壤 |  |  | 50 |  |  |  | 3 | [5 empty] | 60d |  | 田间最大持水率的70% |  |  |  | TCLP-As |  |  | TCLP-Cd | [35 empty] | 3 |  | 2.66 | 1.73 | 0.52 | 0.53 | [9 empty] | 80.45113 | [31 empty] | 23.33 |  | 2.13 | 1.35 | [8 empty] | 90.87012 | 90.87012 | [90 empty] | Tessier、Wenzel | As、Cd
9 | Peng Lyu，2024 | 铁（羟基）氧化物预浸渍的竹源BC负载CaMgAl-LDH( FLBC ) | 水热辅助的共沉淀法 | 将40 g干燥的竹屑浸渍于400 m L 0.37 M Fe ( NO3 ) 3∙9H2O和0.18 M Fe SO4∙7H2O (摩尔比: Fe3 + : Fe2 + = 2 : 1)溶液中，固液比为1∶10 (质量比,生物质:铁氧化物= 1 : 1)。混合物在25 C下振荡3 h，然后过滤，在60 C下干燥8 h。将8 g Fe - BC浸入含有0.12 M AlCl3 · 6H2O，0.18 M CaCl2 · 6H2O和0.18 M MgCl2 · 6H2O的混合溶液中(摩尔比, M3 + : ( M2 + + M2 + )) = 1：3；质量比，Fe-BC：LDH前驱体= 1：1 )，然后在25 C下振荡12 h。接着用5 M NaOH调节悬浮液至pH 10。最后，将混合物在90 C水浴中孵育，直到悬浮水蒸发。将固体用超纯水洗涤数次至p H中性，然后在60 C下烘干，得到的BC、Fe - BC和Fe - BC @ LDH分别用玛瑙研钵研磨，过0.125 mm筛，然后分别置于密封袋中备用。 |  |  | 是 | 磁性生物炭：铁（羟基）氧化物预浸渍竹源生物炭 |  |  |  |  | Ca2+、Mg2+ | Al3+ |  |  | Ⅱ型 | H3 | 220.1 | 0.218 | 3.961 |  |  |  |  | C:33.23%;H:1.97%;O:24.56%;N:0.39%;S:1.63 | [6 empty] | 湖南省 | 株洲市某近冶炼厂农田 | 27°49ʼ39ʼʼ N | 113°8ʼ2ʼʼ E |  | 6.51 | 13.68 | 0.169 | 143.45 | 总As | 325.76 | 总Cd | 11.96 | [8 empty] | 黑钙土 | [5 empty] | 土壤 |  |  | 50 |  |  |  | 5 | [5 empty] | 60d |  | 田间最大持水率的70% |  |  |  | TCLP-As |  |  | TCLP-Cd | [35 empty] | 3 |  | 2.66 | 1.73 | 0.15 | 0.17 | [9 empty] | 94.3609 | [31 empty] | 23.33 |  | 0.79 | 0.56 | [8 empty] | 96.6138 | 96.6138 | [90 empty] | Tessier、Wenzel | As、Cd
9 | Peng Lyu，2024 | 铁（羟基）氧化物预浸渍的竹源BC负载CaMgAl-LDH( FLBC ) | 水热辅助的共沉淀法 | 将40 g干燥的竹屑浸渍于400 m L 0.37 M Fe ( NO3 ) 3∙9H2O和0.18 M Fe SO4∙7H2O (摩尔比: Fe3 + : Fe2 + = 2 : 1)溶液中，固液比为1∶10 (质量比,生物质:铁氧化物= 1 : 1)。混合物在25 C下振荡3 h，然后过滤，在60 C下干燥8 h。将8 g Fe - BC浸入含有0.12 M AlCl3 · 6H2O，0.18 M CaCl2 · 6H2O和0.18 M MgCl2 · 6H2O的混合溶液中(摩尔比, M3 + : ( M2 + + M2 + )) = 1：3；质量比，Fe-BC：LDH前驱体= 1：1 )，然后在25 C下振荡12 h。接着用5 M NaOH调节悬浮液至pH 10。最后，将混合物在90 C水浴中孵育，直到悬浮水蒸发。将固体用超纯水洗涤数次至p H中性，然后在60 C下烘干，得到的BC、Fe - BC和Fe - BC @ LDH分别用玛瑙研钵研磨，过0.125 mm筛，然后分别置于密封袋中备用。 |  |  | 是 | 磁性生物炭：铁（羟基）氧化物预浸渍竹源生物炭 |  |  |  |  | Ca2+、Mg2+ | Al3+ |  |  | Ⅱ型 | H3 | 220.1 | 0.218 | 3.961 |  |  |  |  | C:33.23%;H:1.97%;O:24.56%;N:0.39%;S:1.63 | [6 empty] | 辽宁省 | 大连市某近化工厂废弃地 | 38◦57ʼ15ʼʼ N | 121°38'64''E |  | 8.18 | 15.96 | 4.775 | 281.12 | 总As | 178.75 | 总Cd | 8.12 | [8 empty] | 黑钙土 | [63 empty] | 3
9 | Peng Lyu，2024 | 铁（羟基）氧化物预浸渍的竹源BC负载CaMgAl-LDH( FLBC ) | 水热辅助的共沉淀法 | 将40 g干燥的竹屑浸渍于400 m L 0.37 M Fe ( NO3 ) 3∙9H2O和0.18 M Fe SO4∙7H2O (摩尔比: Fe3 + : Fe2 + = 2 : 1)溶液中，固液比为1∶10 (质量比,生物质:铁氧化物= 1 : 1)。混合物在25 C下振荡3 h，然后过滤，在60 C下干燥8 h。将8 g Fe - BC浸入含有0.12 M AlCl3 · 6H2O，0.18 M CaCl2 · 6H2O和0.18 M MgCl2 · 6H2O的混合溶液中(摩尔比, M3 + : ( M2 + + M2 + )) = 1：3；质量比，Fe-BC：LDH前驱体= 1：1 )，然后在25 C下振荡12 h。接着用5 M NaOH调节悬浮液至pH 10。最后，将混合物在90 C水浴中孵育，直到悬浮水蒸发。将固体用超纯水洗涤数次至p H中性，然后在60 C下烘干，得到的BC、Fe - BC和Fe - BC @ LDH分别用玛瑙研钵研磨，过0.125 mm筛，然后分别置于密封袋中备用。 |  |  | 是 | 磁性生物炭：铁（羟基）氧化物预浸渍竹源生物炭 |  |  |  |  | Ca2+、Mg2+ | Al3+ |  |  | Ⅱ型 | H3 | 220.1 | 0.218 | 3.961 |  |  |  |  | C:33.23%;H:1.97%;O:24.56%;N:0.39%;S:1.63 | [6 empty] | 湖南省 | 株洲市某近冶炼厂农田 | 27°49ʼ39ʼʼ N | 113°8ʼ2ʼʼ E |  | 6.51 | 13.68 | 0.169 | 143.45 | 总As | 325.76 | 总Cd | 11.96 | [8 empty] | 黑钙土 | [63 empty] | 3
9 | Peng Lyu，2024 | 铁（羟基）氧化物预浸渍的竹源BC负载CaMgAl-LDH( FLBC ) | 水热辅助的共沉淀法 | 将40 g干燥的竹屑浸渍于400 m L 0.37 M Fe ( NO3 ) 3∙9H2O和0.18 M Fe SO4∙7H2O (摩尔比: Fe3 + : Fe2 + = 2 : 1)溶液中，固液比为1∶10 (质量比,生物质:铁氧化物= 1 : 1)。混合物在25 C下振荡3 h，然后过滤，在60 C下干燥8 h。将8 g Fe - BC浸入含有0.12 M AlCl3 · 6H2O，0.18 M CaCl2 · 6H2O和0.18 M MgCl2 · 6H2O的混合溶液中(摩尔比, M3 + : ( M2 + + M2 + )) = 1：3；质量比，Fe-BC：LDH前驱体= 1：1 )，然后在25 C下振荡12 h。接着用5 M NaOH调节悬浮液至pH 10。最后，将混合物在90 C水浴中孵育，直到悬浮水蒸发。将固体用超纯水洗涤数次至p H中性，然后在60 C下烘干，得到的BC、Fe - BC和Fe - BC @ LDH分别用玛瑙研钵研磨，过0.125 mm筛，然后分别置于密封袋中备用。 |  |  | 是 | 磁性生物炭：铁（羟基）氧化物预浸渍竹源生物炭 |  |  |  |  | Ca2+、Mg2+ | Al3+ |  |  | Ⅱ型 | H3 | 220.1 | 0.218 | 3.961 |  |  |  |  | C:33.23%;H:1.97%;O:24.56%;N:0.39%;S:1.63 | [6 empty] | 湖南省 | 株洲市某近冶炼厂农田 | 27°49ʼ39ʼʼ N | 113°8ʼ2ʼʼ E |  | 6.51 | 13.68 | 0.169 | 143.45 | 总As | 325.76 | 总Cd | 11.96 | [8 empty] | 黑钙土 | [5 empty] | 土壤 |  |  | 3000 |  |  |  | 0 | [5 empty] | 104d |  | 70 %田间持水量 | [42 empty] | 3
9 | Peng Lyu，2024 | 铁（羟基）氧化物预浸渍的竹源BC负载CaMgAl-LDH( FLBC ) | 水热辅助的共沉淀法 | 将40 g干燥的竹屑浸渍于400 m L 0.37 M Fe ( NO3 ) 3∙9H2O和0.18 M Fe SO4∙7H2O (摩尔比: Fe3 + : Fe2 + = 2 : 1)溶液中，固液比为1∶10 (质量比,生物质:铁氧化物= 1 : 1)。混合物在25 C下振荡3 h，然后过滤，在60 C下干燥8 h。将8 g Fe - BC浸入含有0.12 M AlCl3 · 6H2O，0.18 M CaCl2 · 6H2O和0.18 M MgCl2 · 6H2O的混合溶液中(摩尔比, M3 + : ( M2 + + M2 + )) = 1：3；质量比，Fe-BC：LDH前驱体= 1：1 )，然后在25 C下振荡12 h。接着用5 M NaOH调节悬浮液至pH 10。最后，将混合物在90 C水浴中孵育，直到悬浮水蒸发。将固体用超纯水洗涤数次至p H中性，然后在60 C下烘干，得到的BC、Fe - BC和Fe - BC @ LDH分别用玛瑙研钵研磨，过0.125 mm筛，然后分别置于密封袋中备用。 |  |  | 是 | 磁性生物炭：铁（羟基）氧化物预浸渍竹源生物炭 |  |  |  |  | Ca2+、Mg2+ | Al3+ |  |  | Ⅱ型 | H3 | 220.1 | 0.218 | 3.961 |  |  |  |  | C:33.23%;H:1.97%;O:24.56%;N:0.39%;S:1.63 | [6 empty] | 湖南省 | 株洲市某近冶炼厂农田 | 27°49ʼ39ʼʼ N | 113°8ʼ2ʼʼ E |  | 6.51 | 13.68 | 0.169 | 143.45 | 总As | 325.76 | 总Cd | 11.96 | [8 empty] | 黑钙土 | [5 empty] | 土壤 |  |  | 3000 |  |  |  | 0.5 | [5 empty] | 104d |  | 70 %田间持水量 | [42 empty] | 3
9 | Peng Lyu，2024 | 铁（羟基）氧化物预浸渍的竹源BC负载CaMgAl-LDH( FLBC ) | 水热辅助的共沉淀法 | 将40 g干燥的竹屑浸渍于400 m L 0.37 M Fe ( NO3 ) 3∙9H2O和0.18 M Fe SO4∙7H2O (摩尔比: Fe3 + : Fe2 + = 2 : 1)溶液中，固液比为1∶10 (质量比,生物质:铁氧化物= 1 : 1)。混合物在25 C下振荡3 h，然后过滤，在60 C下干燥8 h。将8 g Fe - BC浸入含有0.12 M AlCl3 · 6H2O，0.18 M CaCl2 · 6H2O和0.18 M MgCl2 · 6H2O的混合溶液中(摩尔比, M3 + : ( M2 + + M2 + )) = 1：3；质量比，Fe-BC：LDH前驱体= 1：1 )，然后在25 C下振荡12 h。接着用5 M NaOH调节悬浮液至pH 10。最后，将混合物在90 C水浴中孵育，直到悬浮水蒸发。将固体用超纯水洗涤数次至p H中性，然后在60 C下烘干，得到的BC、Fe - BC和Fe - BC @ LDH分别用玛瑙研钵研磨，过0.125 mm筛，然后分别置于密封袋中备用。 |  |  | 是 | 磁性生物炭：铁（羟基）氧化物预浸渍竹源生物炭 |  |  |  |  | Ca2+、Mg2+ | Al3+ |  |  | Ⅱ型 | H3 | 220.1 | 0.218 | 3.961 |  |  |  |  | C:33.23%;H:1.97%;O:24.56%;N:0.39%;S:1.63 | [6 empty] | 湖南省 | 株洲市某近冶炼厂农田 | 27°49ʼ39ʼʼ N | 113°8ʼ2ʼʼ E |  | 6.51 | 13.68 | 0.169 | 143.45 | 总As | 325.76 | 总Cd | 11.96 | [8 empty] | 黑钙土 | [5 empty] | 土壤 |  |  | 3000 |  |  |  | 1 | [5 empty] | 104d |  | 70 %田间持水量 | [42 empty] | 3
9 | Peng Lyu，2024 | CaMgAl-LDH | 水热法 | 制备200 mL前体溶液，其中含有0.12 M AlCl3∙6H2O、0.18 M CaCl2∙6H2O和0.18 M MgCl2∙6H2O。LDH的M3+与M2+的摩尔质量比等于1:3。然后，用1M NaOH将前体溶液的pH值调节至10，搅拌混合物2小时，然后密封并在聚四氟乙烯内衬的不锈钢高压釜中在150℃下加热15小时，最后以1℃/min的速度冷却，以实现良好的结晶。形成LDH粉末并用超纯水洗涤数次，然后离心、干燥、研磨并通过0.125mm筛 | [8 empty] | Ca2+、Mg2+ | Al3+ | 3 |  |  |  | 65.56 | [6 empty] | C:8.72%;H:0.37%;O:50.95% | [6 empty] | 湖南省 | 株洲市某近冶炼厂农田 | 27°49ʼ39ʼʼ N | 113°8ʼ2ʼʼ E |  | 6.51 | 13.68 | 0.169 | 143.45 | 总As | 325.76 | 总Cd | 11.96 | [8 empty] | 黑钙土 | [63 empty] | 3
9 | Peng Lyu，2024 | CaMgAl-LDH | 水热法 | 制备200 mL前体溶液，其中含有0.12 M AlCl3∙6H2O、0.18 M CaCl2∙6H2O和0.18 M MgCl2∙6H2O。LDH的M3+与M2+的摩尔质量比等于1:3。然后，用1M NaOH将前体溶液的pH值调节至10，搅拌混合物2小时，然后密封并在聚四氟乙烯内衬的不锈钢高压釜中在150℃下加热15小时，最后以1℃/min的速度冷却，以实现良好的结晶。形成LDH粉末并用超纯水洗涤数次，然后离心、干燥、研磨并通过0.125mm筛 | [8 empty] | Ca2+、Mg2+ | Al3+ | 3 |  |  |  | 65.56 | [6 empty] | C:8.72%;H:0.37%;O:50.95% | [6 empty] | 辽宁省 | 大连市某近化工厂废弃地 | 38◦57ʼ15ʼʼ N | 121°38'64''E |  | 8.18 | 15.96 | 4.775 | 281.12 | 总As | 178.75 | 总Cd | 8.12 | [8 empty] | 黑钙土 | [5 empty] | 土壤 |  |  | 50 |  |  |  | 0 | [5 empty] | 60d |  | 田间最大持水率的70% |  |  |  | TCLP-As |  |  | TCLP-Cd | [35 empty] | 3 |  |  |  | 0.21(TCLP) | [9 empty] | #VALUE! | 0 | [31 empty] | 4.74 |  | 4.74(TCLP) | 0.056 | [8 empty] | #VALUE! | 0 | [90 empty] | Tessier、Wenzel | As、Cd
9 | Peng Lyu，2024 | CaMgAl-LDH | 水热法 | 制备200 mL前体溶液，其中含有0.12 M AlCl3∙6H2O、0.18 M CaCl2∙6H2O和0.18 M MgCl2∙6H2O。LDH的M3+与M2+的摩尔质量比等于1:3。然后，用1M NaOH将前体溶液的pH值调节至10，搅拌混合物2小时，然后密封并在聚四氟乙烯内衬的不锈钢高压釜中在150℃下加热15小时，最后以1℃/min的速度冷却，以实现良好的结晶。形成LDH粉末并用超纯水洗涤数次，然后离心、干燥、研磨并通过0.125mm筛 | [8 empty] | Ca2+、Mg2+ | Al3+ | 3 |  |  |  | 65.56 | [6 empty] | C:8.72%;H:0.37%;O:50.95% | [6 empty] | 辽宁省 | 大连市某近化工厂废弃地 | 38◦57ʼ15ʼʼ N | 121°38'64''E |  | 8.18 | 15.96 | 4.775 | 281.12 | 总As | 178.75 | 总Cd | 8.12 | [8 empty] | 黑钙土 | [5 empty] | 土壤 |  |  | 50 |  |  |  | 1 | [5 empty] | 60d |  | 田间最大持水率的70% |  |  |  | TCLP-As |  |  | TCLP-Cd | [35 empty] | 3 |  | 0.21 |  | 0.14 | 0.023 | [8 empty] | 33.33333 | 33.33333 | [31 empty] | 4.74 |  | 2.33 | 0.084 | [8 empty] | 50.84388 | 50.84388 | [90 empty] | Tessier、Wenzel | As、Cd
9 | Peng Lyu，2024 | CaMgAl-LDH | 水热法 | 制备200 mL前体溶液，其中含有0.12 M AlCl3∙6H2O、0.18 M CaCl2∙6H2O和0.18 M MgCl2∙6H2O。LDH的M3+与M2+的摩尔质量比等于1:3。然后，用1M NaOH将前体溶液的pH值调节至10，搅拌混合物2小时，然后密封并在聚四氟乙烯内衬的不锈钢高压釜中在150℃下加热15小时，最后以1℃/min的速度冷却，以实现良好的结晶。形成LDH粉末并用超纯水洗涤数次，然后离心、干燥、研磨并通过0.125mm筛 | [8 empty] | Ca2+、Mg2+ | Al3+ | 3 |  |  |  | 65.56 | [6 empty] | C:8.72%;H:0.37%;O:50.95% | [6 empty] | 辽宁省 | 大连市某近化工厂废弃地 | 38◦57ʼ15ʼʼ N | 121°38'64''E |  | 8.18 | 15.96 | 4.775 | 281.12 | 总As | 178.75 | 总Cd | 8.12 | [8 empty] | 黑钙土 | [5 empty] | 土壤 |  |  | 50 |  |  |  | 3 | [5 empty] | 60d |  | 田间最大持水率的70% |  |  |  | TCLP-As |  |  | TCLP-Cd | [35 empty] | 3 |  | 0.21 |  | 0.11 | 0.11 | [8 empty] | 47.61905 | 47.61905 | [31 empty] | 4.74 |  | 1.63 | 0.056 | [8 empty] | 65.61181 | 65.61181 | [90 empty] | Tessier、Wenzel | As、Cd
9 | Peng Lyu，2024 | CaMgAl-LDH | 水热法 | 制备200 mL前体溶液，其中含有0.12 M AlCl3∙6H2O、0.18 M CaCl2∙6H2O和0.18 M MgCl2∙6H2O。LDH的M3+与M2+的摩尔质量比等于1:3。然后，用1M NaOH将前体溶液的pH值调节至10，搅拌混合物2小时，然后密封并在聚四氟乙烯内衬的不锈钢高压釜中在150℃下加热15小时，最后以1℃/min的速度冷却，以实现良好的结晶。形成LDH粉末并用超纯水洗涤数次，然后离心、干燥、研磨并通过0.125mm筛 | [8 empty] | Ca2+、Mg2+ | Al3+ | 3 |  |  |  | 65.56 | [6 empty] | C:8.72%;H:0.37%;O:50.95% | [6 empty] | 辽宁省 | 大连市某近化工厂废弃地 | 38◦57ʼ15ʼʼ N | 121°38'64''E |  | 8.18 | 15.96 | 4.775 | 281.12 | 总As | 178.75 | 总Cd | 8.12 | [8 empty] | 黑钙土 | [5 empty] | 土壤 |  |  | 50 |  |  |  | 5 | [5 empty] | 60d |  | 田间最大持水率的70% |  |  |  | TCLP-As |  |  | TCLP-Cd | [35 empty] | 3 |  | 0.21 |  | 0.07 | [9 empty] | 66.66667 | 66.66667 | [31 empty] | 4.74 |  | 1.18 | 0.056 | [8 empty] | 75.10549 | 75.10549 | [90 empty] | Tessier、Wenzel | As、Cd
9 | Peng Lyu，2024 | CaMgAl-LDH | 水热法 | 制备200 mL前体溶液，其中含有0.12 M AlCl3∙6H2O、0.18 M CaCl2∙6H2O和0.18 M MgCl2∙6H2O。LDH的M3+与M2+的摩尔质量比等于1:3。然后，用1M NaOH将前体溶液的pH值调节至10，搅拌混合物2小时，然后密封并在聚四氟乙烯内衬的不锈钢高压釜中在150℃下加热15小时，最后以1℃/min的速度冷却，以实现良好的结晶。形成LDH粉末并用超纯水洗涤数次，然后离心、干燥、研磨并通过0.125mm筛 | [8 empty] | Ca2+、Mg2+ | Al3+ | 3 |  |  |  | 65.56 | [6 empty] | C:8.72%;H:0.37%;O:50.95% | [6 empty] | 湖南省 | 株洲市某近冶炼厂农田 | 27°49ʼ39ʼʼ N | 113°8ʼ2ʼʼ E |  | 6.51 | 13.68 | 0.169 | 143.45 | 总As | 325.76 | 总Cd | 11.96 | [8 empty] | 黑钙土 | [5 empty] | 土壤 |  |  | 50 |  |  |  | 0 | [5 empty] | 60d |  | 田间最大持水率的70% |  |  |  | TCLP-As |  |  | TCLP-Cd | [35 empty] | 3 |  |  |  | 2.66 | 1.73 | [8 empty] | #DIV/0! | 0 | [31 empty] | 23.33 |  | 23.33 | 16.71 | [8 empty] | 0 | 0 | [90 empty] | Tessier、Wenzel | As、Cd
9 | Peng Lyu，2024 | CaMgAl-LDH | 水热法 | 制备200 mL前体溶液，其中含有0.12 M AlCl3∙6H2O、0.18 M CaCl2∙6H2O和0.18 M MgCl2∙6H2O。LDH的M3+与M2+的摩尔质量比等于1:3。然后，用1M NaOH将前体溶液的pH值调节至10，搅拌混合物2小时，然后密封并在聚四氟乙烯内衬的不锈钢高压釜中在150℃下加热15小时，最后以1℃/min的速度冷却，以实现良好的结晶。形成LDH粉末并用超纯水洗涤数次，然后离心、干燥、研磨并通过0.125mm筛 | [8 empty] | Ca2+、Mg2+ | Al3+ | 3 |  |  |  | 65.56 | [6 empty] | C:8.72%;H:0.37%;O:50.95% | [6 empty] | 湖南省 | 株洲市某近冶炼厂农田 | 27°49ʼ39ʼʼ N | 113°8ʼ2ʼʼ E |  | 6.51 | 13.68 | 0.169 | 143.45 | 总As | 325.76 | 总Cd | 11.96 | [8 empty] | 黑钙土 | [5 empty] | 土壤 |  |  | 50 |  |  |  | 1 | [5 empty] | 60d |  | 田间最大持水率的70% |  |  |  | TCLP-As |  |  | TCLP-Cd | [35 empty] | 3 |  | 2.66 | 1.73 | 0.88 | 0.45 | [8 empty] | 66.91729 | 66.91729 | [31 empty] | 23.33 |  | 6.28 | 3.7 | [8 empty] | 73.08187 | 73.08187 | [90 empty] | Tessier、Wenzel | As、Cd
9 | Peng Lyu，2024 | CaMgAl-LDH | 水热法 | 制备200 mL前体溶液，其中含有0.12 M AlCl3∙6H2O、0.18 M CaCl2∙6H2O和0.18 M MgCl2∙6H2O。LDH的M3+与M2+的摩尔质量比等于1:3。然后，用1M NaOH将前体溶液的pH值调节至10，搅拌混合物2小时，然后密封并在聚四氟乙烯内衬的不锈钢高压釜中在150℃下加热15小时，最后以1℃/min的速度冷却，以实现良好的结晶。形成LDH粉末并用超纯水洗涤数次，然后离心、干燥、研磨并通过0.125mm筛 | [8 empty] | Ca2+、Mg2+ | Al3+ | 3 |  |  |  | 65.56 | [6 empty] | C:8.72%;H:0.37%;O:50.95% | [6 empty] | 湖南省 | 株洲市某近冶炼厂农田 | 27°49ʼ39ʼʼ N | 113°8ʼ2ʼʼ E |  | 6.51 | 13.68 | 0.169 | 143.45 | 总As | 325.76 | 总Cd | 11.96 | [8 empty] | 黑钙土 | [5 empty] | 土壤 |  |  | 50 |  |  |  | 3 | [5 empty] | 60d |  | 田间最大持水率的70% |  |  |  | TCLP-As |  |  | TCLP-Cd | [35 empty] | 3 |  | 2.66 | 1.73 | 0.43 | 0.15 | [8 empty] | 83.83459 | 83.83459 | [31 empty] | 23.33 |  | 2.36 | 0.67 | [8 empty] | 89.88427 | 89.88427 | [90 empty] | Tessier、Wenzel | As、Cd
9 | Peng Lyu，2024 | CaMgAl-LDH | 水热法 | 制备200 mL前体溶液，其中含有0.12 M AlCl3∙6H2O、0.18 M CaCl2∙6H2O和0.18 M MgCl2∙6H2O。LDH的M3+与M2+的摩尔质量比等于1:3。然后，用1M NaOH将前体溶液的pH值调节至10，搅拌混合物2小时，然后密封并在聚四氟乙烯内衬的不锈钢高压釜中在150℃下加热15小时，最后以1℃/min的速度冷却，以实现良好的结晶。形成LDH粉末并用超纯水洗涤数次，然后离心、干燥、研磨并通过0.125mm筛 | [8 empty] | Ca2+、Mg2+ | Al3+ | 3 |  |  |  | 65.56 | [6 empty] | C:8.72%;H:0.37%;O:50.95% | [6 empty] | 湖南省 | 株洲市某近冶炼厂农田 | 27°49ʼ39ʼʼ N | 113°8ʼ2ʼʼ E |  | 6.51 | 13.68 | 0.169 | 143.45 | 总As | 325.76 | 总Cd | 11.96 | [8 empty] | 黑钙土 | [5 empty] | 土壤 |  |  | 50 |  |  |  | 5 | [5 empty] | 60d |  | 田间最大持水率的70% |  |  |  | TCLP-As |  |  | TCLP-Cd | [35 empty] | 3 |  | 2.66 | 1.73 | 0.24 | 0.25 | [8 empty] | 90.97744 | 90.97744 | [31 empty] | 23.33 |  | 1.46 | 1.46 | [8 empty] | 93.74196 | 93.74196 | [90 empty] | Tessier、Wenzel | As、Cd
9 | Peng Lyu，2024 | CaMgAl-LDH | 水热法 | 制备200 mL前体溶液，其中含有0.12 M AlCl3∙6H2O、0.18 M CaCl2∙6H2O和0.18 M MgCl2∙6H2O。LDH的M3+与M2+的摩尔质量比等于1:3。然后，用1M NaOH将前体溶液的pH值调节至10，搅拌混合物2小时，然后密封并在聚四氟乙烯内衬的不锈钢高压釜中在150℃下加热15小时，最后以1℃/min的速度冷却，以实现良好的结晶。形成LDH粉末并用超纯水洗涤数次，然后离心、干燥、研磨并通过0.125mm筛 | [8 empty] | Ca2+、Mg2+ | Al3+ | 3 |  |  |  | 65.56 | [6 empty] | C:8.72%;H:0.37%;O:50.95% | [6 empty] | 湖南省 | 株洲市某近冶炼厂农田 | 27°49ʼ39ʼʼ N | 113°8ʼ2ʼʼ E |  | 6.51 | 13.68 | 0.169 | 143.45 | 总As | 325.76 | 总Cd | 11.96 | [8 empty] | 黑钙土 | [5 empty] | 土壤 |  |  | 3000 |  |  |  | 0 | [5 empty] | 104d |  | 70 %田间持水量 | [42 empty] | 3
9 | Peng Lyu，2024 | CaMgAl-LDH | 水热法 | 制备200 mL前体溶液，其中含有0.12 M AlCl3∙6H2O、0.18 M CaCl2∙6H2O和0.18 M MgCl2∙6H2O。LDH的M3+与M2+的摩尔质量比等于1:3。然后，用1M NaOH将前体溶液的pH值调节至10，搅拌混合物2小时，然后密封并在聚四氟乙烯内衬的不锈钢高压釜中在150℃下加热15小时，最后以1℃/min的速度冷却，以实现良好的结晶。形成LDH粉末并用超纯水洗涤数次，然后离心、干燥、研磨并通过0.125mm筛 | [8 empty] | Ca2+、Mg2+ | Al3+ | 3 |  |  |  | 65.56 | [6 empty] | C:8.72%;H:0.37%;O:50.95% | [6 empty] | 湖南省 | 株洲市某近冶炼厂农田 | 27°49ʼ39ʼʼ N | 113°8ʼ2ʼʼ E |  | 6.51 | 13.68 | 0.169 | 143.45 | 总As | 325.76 | 总Cd | 11.96 | [8 empty] | 黑钙土 | [5 empty] | 土壤 |  |  | 3000 |  |  |  | 0.5 | [5 empty] | 104d |  | 70 %田间持水量 | [42 empty] | 3
9 | Peng Lyu，2024 | CaMgAl-LDH | 水热法 | 制备200 mL前体溶液，其中含有0.12 M AlCl3∙6H2O、0.18 M CaCl2∙6H2O和0.18 M MgCl2∙6H2O。LDH的M3+与M2+的摩尔质量比等于1:3。然后，用1M NaOH将前体溶液的pH值调节至10，搅拌混合物2小时，然后密封并在聚四氟乙烯内衬的不锈钢高压釜中在150℃下加热15小时，最后以1℃/min的速度冷却，以实现良好的结晶。形成LDH粉末并用超纯水洗涤数次，然后离心、干燥、研磨并通过0.125mm筛 | [8 empty] | Ca2+、Mg2+ | Al3+ | 3 |  |  |  | 65.56 | [6 empty] | C:8.72%;H:0.37%;O:50.95% | [6 empty] | 湖南省 | 株洲市某近冶炼厂农田 | 27°49ʼ39ʼʼ N | 113°8ʼ2ʼʼ E |  | 6.51 | 13.68 | 0.169 | 143.45 | 总As | 325.76 | 总Cd | 11.96 | [8 empty] | 黑钙土 | [5 empty] | 土壤 |  |  | 3000 |  |  |  | 1 | [5 empty] | 104d |  | 70 %田间持水量 | [42 empty] | 3
10 | Shifeng Zhao，2023 | MoS42-插层、Fe3O4磁改性的MgAl层状双氢氧化物( M-MoS4-LDH ) | 一锅法 | 将0.05 g Fe3O4分散在50 m L 0.5 mmol / L ( NH4 ) 2Mo S4溶液中。采用双滴法，在剧烈搅拌下向废水中同时滴加25 m L含0.154 g Mg ( NO3 ) 2⋅6H2O / 0.113 g Al ( NO3 ) 3⋅9H2O的混合溶液和25 m L Na OH溶液，调节p H至9 ~ 10。将得到的棕色沉淀陈化24 h，4000 r / min离心5 min，60℃干燥过夜 | 是 | MoS42 - | [6 empty] | Mg2+ | Al3+ |  | MoS42- | [6 empty] | 0.806 |  |  |  |  | 30.22、36.65、44.02、56.95和62.74 11.34、23.24、32.35、34.97、39.68、61.03和62.36 | Fe3SO4：( 220 )、( 311 )、( 400 )、( 511 )和( 440 ) 典型的( 003 )、( 006 )、( 009 )、( 018 )、( 012 )、( 110 )和( 013 ) | 1633 3436 1357 480 | H - O - H - OH伸缩 LDHs中NO - 3的伸缩振动 Mo - S振动 |  | 山东省 |  |  |  |  | 8.20±0.1 | 21±2.9 |  |  | Cu (Ⅱ) | 27.43±2.56 | Pb | 3.5± 1.54 | Zn | 62.66±3.78 | Ni | 4.75±1.26 | [5 empty] | 制备了浓度为30-800mg/L的CuSO4·5H2O、Zn（NO3）2·6H2O、NiCl2·6H2O和Pb（NO3）2。将土壤放入聚乙烯烧杯中，将重金属储存溶液以1mL溶液对1g土壤的比例加入土壤中，充分搅拌并混合均匀，使重金属尽可能均匀地分布在土壤中。受污染的土壤在室温下避光保存7天。忽略了原始重金属含量和制备过程中损失的影响。将受污染的土壤风干，研磨成粉末状，在室温下密封保存。 |  |  |  |  | 土壤 |  | 25 |  |  |  | 0.1 | [5 empty] | 250 | 0~600 | 25 |  |  | 4 |  | Cu (Ⅱ) |  | 300 | Pb |  | 300 | Zn |  | 300 | Ni |  | 300 | [10 empty] | 伪二级动力学模型 |  | 是 | 吸附过程可以分为表面扩散、颗粒内扩散和吸附平衡三个阶段 | [13 empty] | 3
10 | Shifeng Zhao，2023 | MoS42-插层、Fe3O4磁改性的MgAl层状双氢氧化物( M-MoS4-LDH ) | 一锅法 | 将0.05 g Fe3O4分散在50 m L 0.5 mmol / L ( NH4 ) 2Mo S4溶液中。采用双滴法，在剧烈搅拌下向废水中同时滴加25 m L含0.154 g Mg ( NO3 ) 2⋅6H2O / 0.113 g Al ( NO3 ) 3⋅9H2O的混合溶液和25 m L Na OH溶液，调节p H至9 ~ 10。将得到的棕色沉淀陈化24 h，4000 r / min离心5 min，60℃干燥过夜 | 是 | MoS42 - | [6 empty] | Mg2+ | Al3+ |  | MoS42- | [6 empty] | 0.806 |  |  |  |  | 30.22、36.65、44.02、56.95和62.74 11.34、23.24、32.35、34.97、39.68、61.03和62.36 | Fe3SO4：( 220 )、( 311 )、( 400 )、( 511 )和( 440 ) 典型的( 003 )、( 006 )、( 009 )、( 018 )、( 012 )、( 110 )和( 013 ) | 1633 3436 1357 480 | H - O - H - OH伸缩 LDHs中NO - 3的伸缩振动 Mo - S振动 |  | 山东省 |  |  |  |  | 8.20±0.1 | 21±2.9 |  |  | Cu (Ⅱ) | 27.43±2.56 | Pb | 3.5± 1.54 | Zn | 62.66±3.78 | Ni | 4.75±1.26 | [5 empty] | 制备了浓度为30-800mg/L的CuSO4·5H2O、Zn（NO3）2·6H2O、NiCl2·6H2O和Pb（NO3）2。将土壤放入聚乙烯烧杯中，将重金属储存溶液以1mL溶液对1g土壤的比例加入土壤中，充分搅拌并混合均匀，使重金属尽可能均匀地分布在土壤中。受污染的土壤在室温下避光保存7天。忽略了原始重金属含量和制备过程中损失的影响。将受污染的土壤风干，研磨成粉末状，在室温下密封保存。 |  |  |  |  | 土壤 |  | 25 |  |  |  | 0.1 | [5 empty] | 250 | 600 | 25 |  |  | 4 |  | Cu (Ⅱ) |  | 50~1000 | Pb |  | 50~1000 | Zn |  | 50~1000 | Ni |  | 50~1000 | [14 empty] | Cu2+/Pb2+：Freundlich模型 Zn2+/Ni2+：Langmuir模型 | Cu2+/Pb2+：非均相表面多层吸附； Zn2+/Ni2+：均相表面单分子层吸附，吸附位点较多 |  | 526.45 |  | 370.23 | 277.58 | 220.17 | [5 empty] | 3 | [67 empty] | 370.23 | [14 empty] | 526.45 | [59 empty] | 220.17
10 | Shifeng Zhao，2023 | MoS42-插层、Fe3O4磁改性的MgAl层状双氢氧化物( M-MoS4-LDH ) | 一锅法 | 将0.05 g Fe3O4分散在50 m L 0.5 mmol / L ( NH4 ) 2Mo S4溶液中。采用双滴法，在剧烈搅拌下向废水中同时滴加25 m L含0.154 g Mg ( NO3 ) 2⋅6H2O / 0.113 g Al ( NO3 ) 3⋅9H2O的混合溶液和25 m L Na OH溶液，调节p H至9 ~ 10。将得到的棕色沉淀陈化24 h，4000 r / min离心5 min，60℃干燥过夜 | 是 | MoS42 - | [6 empty] | Mg2+ | Al3+ |  | MoS42- | [6 empty] | 0.806 |  |  |  |  | 30.22、36.65、44.02、56.95和62.74 11.34、23.24、32.35、34.97、39.68、61.03和62.36 | Fe3SO4：( 220 )、( 311 )、( 400 )、( 511 )和( 440 ) 典型的( 003 )、( 006 )、( 009 )、( 018 )、( 012 )、( 110 )和( 013 ) | 1633 3436 1357 480 | H - O - H - OH伸缩 LDHs中NO - 3的伸缩振动 Mo - S振动 |  | 山东省 |  |  |  |  | 8.20±0.1 | 21±2.9 |  |  | Cu (Ⅱ) | 27.43±2.56 | Pb | 3.5± 1.54 | Zn | 62.66±3.78 | Ni | 4.75±1.26 | [5 empty] | 制备了浓度为30-800mg/L的CuSO4·5H2O、Zn（NO3）2·6H2O、NiCl2·6H2O和Pb（NO3）2。将土壤放入聚乙烯烧杯中，将重金属储存溶液以1mL溶液对1g土壤的比例加入土壤中，充分搅拌并混合均匀，使重金属尽可能均匀地分布在土壤中。受污染的土壤在室温下避光保存7天。忽略了原始重金属含量和制备过程中损失的影响。将受污染的土壤风干，研磨成粉末状，在室温下密封保存。 |  |  |  |  | 土壤 |  | 25 |  |  |  | 0.1 | [5 empty] | 250 | 600 | 25 |  |  | 4 |  | Cu (Ⅱ) |  | 50~1000 | Pb |  | 50~1000 | Zn |  | 50~1000 | Ni |  | 50~1000 | [27 empty] | 3
10 | Shifeng Zhao，2023 | MoS42-插层、Fe3O4磁改性的MgAl层状双氢氧化物( M-MoS4-LDH ) | 一锅法 | 将0.05 g Fe3O4分散在50 m L 0.5 mmol / L ( NH4 ) 2Mo S4溶液中。采用双滴法，在剧烈搅拌下向废水中同时滴加25 m L含0.154 g Mg ( NO3 ) 2⋅6H2O / 0.113 g Al ( NO3 ) 3⋅9H2O的混合溶液和25 m L Na OH溶液，调节p H至9 ~ 10。将得到的棕色沉淀陈化24 h，4000 r / min离心5 min，60℃干燥过夜 | 是 | MoS42 - | [6 empty] | Mg2+ | Al3+ |  | MoS42- | [6 empty] | 0.806 |  |  |  |  | 30.22、36.65、44.02、56.95和62.74 11.34、23.24、32.35、34.97、39.68、61.03和62.36 | Fe3SO4：( 220 )、( 311 )、( 400 )、( 511 )和( 440 ) 典型的( 003 )、( 006 )、( 009 )、( 018 )、( 012 )、( 110 )和( 013 ) | 1633 3436 1357 480 | H - O - H - OH伸缩 LDHs中NO - 3的伸缩振动 Mo - S振动 |  | 山东省 |  |  |  |  | 8.20±0.1 | 21±2.9 |  |  | Cu (Ⅱ) | 27.43±2.56 | Pb | 3.5± 1.54 | Zn | 62.66±3.78 | Ni | 4.75±1.26 | [5 empty] | 制备了浓度为30-800mg/L的CuSO4·5H2O、Zn（NO3）2·6H2O、NiCl2·6H2O和Pb（NO3）2。将土壤放入聚乙烯烧杯中，将重金属储存溶液以1mL溶液对1g土壤的比例加入土壤中，充分搅拌并混合均匀，使重金属尽可能均匀地分布在土壤中。受污染的土壤在室温下避光保存7天。忽略了原始重金属含量和制备过程中损失的影响。将受污染的土壤风干，研磨成粉末状，在室温下密封保存。 |  |  |  |  | 土壤 |  | 25 |  |  |  | 0.1 | [5 empty] | 250 | 600 | 25 |  |  | 4 |  | Cu (Ⅱ) |  | 50~1000 | Pb |  | 50~1000 | Zn |  | 50~1000 | Ni |  | 50~1000 | [27 empty] | 3
10 | Shifeng Zhao，2023 | MoS42-插层、Fe3O4磁改性的MgAl层状双氢氧化物( M-MoS4-LDH ) | 一锅法 | 将0.05 g Fe3O4分散在50 m L 0.5 mmol / L ( NH4 ) 2Mo S4溶液中。采用双滴法，在剧烈搅拌下向废水中同时滴加25 m L含0.154 g Mg ( NO3 ) 2⋅6H2O / 0.113 g Al ( NO3 ) 3⋅9H2O的混合溶液和25 m L Na OH溶液，调节p H至9 ~ 10。将得到的棕色沉淀陈化24 h，4000 r / min离心5 min，60℃干燥过夜 | 是 | MoS42 - | [6 empty] | Mg2+ | Al3+ |  | MoS42- | [43 empty] | 土壤 |  | 25 |  |  |  | 0.1 | [5 empty] | 250 | 0~600 | 25 |  |  | 4 |  | Cu (Ⅱ) |  | 300 | Pb |  | 300 | Zn |  | 300 | Ni |  | 300 |  |  |  |  | 无 | 0 | [21 empty] | 3 | [72 empty] | 100 | [13 empty] | 100 |  |  | 100 | [26 empty] | 100 |  |  | 100 | [26 empty] | 100 |  |  | 100
10 | Shifeng Zhao，2023 | MoS42-插层、Fe3O4磁改性的MgAl层状双氢氧化物( M-MoS4-LDH ) | 一锅法 | 将0.05 g Fe3O4分散在50 m L 0.5 mmol / L ( NH4 ) 2Mo S4溶液中。采用双滴法，在剧烈搅拌下向废水中同时滴加25 m L含0.154 g Mg ( NO3 ) 2⋅6H2O / 0.113 g Al ( NO3 ) 3⋅9H2O的混合溶液和25 m L Na OH溶液，调节p H至9 ~ 10。将得到的棕色沉淀陈化24 h，4000 r / min离心5 min，60℃干燥过夜 | 是 | MoS42 - | [6 empty] | Mg2+ | Al3+ |  | MoS42- | [43 empty] | 土壤 |  | 25 |  |  |  | 0.1 | [5 empty] | 250 | 0~600 | 25 |  |  | 4 |  | Cu (Ⅱ) |  | 300 | Pb |  | 300 | Zn |  | 300 | Ni |  | 300 |  |  |  |  | Na+ | 300 | [21 empty] | 3 | [72 empty] | 96.96429 | [13 empty] | 92.85714 |  |  | 92.85714 | [26 empty] | 92.67857 |  |  | 92.67857 | [26 empty] | 96.60714 |  |  | 96.60714
10 | Shifeng Zhao，2023 | MoS42-插层、Fe3O4磁改性的MgAl层状双氢氧化物( M-MoS4-LDH ) | 一锅法 | 将0.05 g Fe3O4分散在50 m L 0.5 mmol / L ( NH4 ) 2Mo S4溶液中。采用双滴法，在剧烈搅拌下向废水中同时滴加25 m L含0.154 g Mg ( NO3 ) 2⋅6H2O / 0.113 g Al ( NO3 ) 3⋅9H2O的混合溶液和25 m L Na OH溶液，调节p H至9 ~ 10。将得到的棕色沉淀陈化24 h，4000 r / min离心5 min，60℃干燥过夜 | 是 | MoS42 - | [6 empty] | Mg2+ | Al3+ |  | MoS42- | [43 empty] | 土壤 |  | 25 |  |  |  | 0.1 | [5 empty] | 250 | 0~600 | 25 |  |  | 4 |  | Cu (Ⅱ) |  | 300 | Pb |  | 300 | Zn |  | 300 | Ni |  | 300 |  |  |  |  | K+ | 300 | [21 empty] | 3 | [72 empty] | 93.57143 | [13 empty] | 96.07143 |  |  | 96.07143 | [26 empty] | 94.46429 |  |  | 94.46429 | [26 empty] | 99.64286 |  |  | 99.64286
10 | Shifeng Zhao，2023 | MoS42-插层、Fe3O4磁改性的MgAl层状双氢氧化物( M-MoS4-LDH ) | 一锅法 | 将0.05 g Fe3O4分散在50 m L 0.5 mmol / L ( NH4 ) 2Mo S4溶液中。采用双滴法，在剧烈搅拌下向废水中同时滴加25 m L含0.154 g Mg ( NO3 ) 2⋅6H2O / 0.113 g Al ( NO3 ) 3⋅9H2O的混合溶液和25 m L Na OH溶液，调节p H至9 ~ 10。将得到的棕色沉淀陈化24 h，4000 r / min离心5 min，60℃干燥过夜 | 是 | MoS42 - | [6 empty] | Mg2+ | Al3+ |  | MoS42- | [43 empty] | 土壤 |  | 25 |  |  |  | 0.1 | [5 empty] | 250 | 0~600 | 25 |  |  | 4 |  | Cu (Ⅱ) |  | 300 | Pb |  | 300 | Zn |  | 300 | Ni |  | 300 |  |  |  |  | Ca2+ | 300 | [21 empty] | 3 | [72 empty] | 96.07143 | [13 empty] | 94.82143 |  |  | 94.82143 | [26 empty] | 93.39286 |  |  | 93.39286 | [26 empty] | 98.75 |  |  | 98.75
10 | Shifeng Zhao，2023 | MoS42-插层、Fe3O4磁改性的MgAl层状双氢氧化物( M-MoS4-LDH ) | 一锅法 | 将0.05 g Fe3O4分散在50 m L 0.5 mmol / L ( NH4 ) 2Mo S4溶液中。采用双滴法，在剧烈搅拌下向废水中同时滴加25 m L含0.154 g Mg ( NO3 ) 2⋅6H2O / 0.113 g Al ( NO3 ) 3⋅9H2O的混合溶液和25 m L Na OH溶液，调节p H至9 ~ 10。将得到的棕色沉淀陈化24 h，4000 r / min离心5 min，60℃干燥过夜 | 是 | MoS42 - | [6 empty] | Mg2+ | Al3+ |  | MoS42- | [43 empty] | 土壤 |  | 25 |  |  |  | 0.1 | [5 empty] | 250 | 0~600 | 25 |  |  | 4 |  | Cu (Ⅱ) |  | 300 | Pb |  | 300 | Zn |  | 300 | Ni |  | 300 |  |  |  |  | Mg2+ | 300 | [21 empty] | 3 | [72 empty] | 94.28571 | [13 empty] | 96.07143 |  |  | 96.07143 | [26 empty] | 91.25 |  |  | 91.25 | [26 empty] | 90.89286 |  |  | 90.89286
10 | Shifeng Zhao，2023 | MoS42-插层、Fe3O4磁改性的MgAl层状双氢氧化物( M-MoS4-LDH ) | 一锅法 | 将0.05 g Fe3O4分散在50 m L 0.5 mmol / L ( NH4 ) 2Mo S4溶液中。采用双滴法，在剧烈搅拌下向废水中同时滴加25 m L含0.154 g Mg ( NO3 ) 2⋅6H2O / 0.113 g Al ( NO3 ) 3⋅9H2O的混合溶液和25 m L Na OH溶液，调节p H至9 ~ 10。将得到的棕色沉淀陈化24 h，4000 r / min离心5 min，60℃干燥过夜 | 是 | MoS42 - | [6 empty] | Mg2+ | Al3+ |  | MoS42- | [43 empty] | 土壤 |  | 25 |  |  |  | 0.1 | [5 empty] | 250 | 0~600 | 25 |  |  | 4 |  | Cu (Ⅱ) |  | 300 | Pb |  | 300 | Zn |  | 300 | Ni |  | 300 |  |  |  |  | Cl- | 300 | [21 empty] | 3 | [72 empty] | 97.14286 | [13 empty] | 98.39286 |  |  | 98.39286 | [26 empty] | 96.60714 |  |  | 96.60714 | [26 empty] | 98.92857 |  |  | 98.92857
10 | Shifeng Zhao，2023 | MoS42-插层、Fe3O4磁改性的MgAl层状双氢氧化物( M-MoS4-LDH ) | 一锅法 | 将0.05 g Fe3O4分散在50 m L 0.5 mmol / L ( NH4 ) 2Mo S4溶液中。采用双滴法，在剧烈搅拌下向废水中同时滴加25 m L含0.154 g Mg ( NO3 ) 2⋅6H2O / 0.113 g Al ( NO3 ) 3⋅9H2O的混合溶液和25 m L Na OH溶液，调节p H至9 ~ 10。将得到的棕色沉淀陈化24 h，4000 r / min离心5 min，60℃干燥过夜 | 是 | MoS42 - | [6 empty] | Mg2+ | Al3+ |  | MoS42- | [43 empty] | 土壤 |  | 25 |  |  |  | 0.1 | [5 empty] | 250 | 0~600 | 25 |  |  | 4 |  | Cu (Ⅱ) |  | 300 | Pb |  | 300 | Zn |  | 300 | Ni |  | 300 |  |  |  |  | NO3- | 300 | [21 empty] | 3 | [72 empty] | 98.57143 | [13 empty] | 97.14286 |  |  | 97.14286 | [26 empty] | 95.17857 |  |  | 95.17857 | [26 empty] | 98.21429 |  |  | 98.21429
10 | Shifeng Zhao，2023 | MoS42-插层、Fe3O4磁改性的MgAl层状双氢氧化物( M-MoS4-LDH ) | 一锅法 | 将0.05 g Fe3O4分散在50 m L 0.5 mmol / L ( NH4 ) 2Mo S4溶液中。采用双滴法，在剧烈搅拌下向废水中同时滴加25 m L含0.154 g Mg ( NO3 ) 2⋅6H2O / 0.113 g Al ( NO3 ) 3⋅9H2O的混合溶液和25 m L Na OH溶液，调节p H至9 ~ 10。将得到的棕色沉淀陈化24 h，4000 r / min离心5 min，60℃干燥过夜 | 是 | MoS42 - | [6 empty] | Mg2+ | Al3+ |  | MoS42- | [43 empty] | 土壤 |  | 25 |  |  |  | 0.1 | [5 empty] | 250 | 0~600 | 25 |  |  | 4 |  | Cu (Ⅱ) |  | 300 | Pb |  | 300 | Zn |  | 300 | Ni |  | 300 |  |  |  |  | SO42- | 300 | [21 empty] | 3 | [72 empty] | 96.42857 | [13 empty] | 96.07143 |  |  | 96.07143 | [26 empty] | 98.03571 |  |  | 98.03571 | [26 empty] | 94.64286 |  |  | 94.64286
10 | Shifeng Zhao，2023 | MoS42-插层、Fe3O4磁改性的MgAl层状双氢氧化物( M-MoS4-LDH ) | 一锅法 | 将0.05 g Fe3O4分散在50 m L 0.5 mmol / L ( NH4 ) 2Mo S4溶液中。采用双滴法，在剧烈搅拌下向废水中同时滴加25 m L含0.154 g Mg ( NO3 ) 2⋅6H2O / 0.113 g Al ( NO3 ) 3⋅9H2O的混合溶液和25 m L Na OH溶液，调节p H至9 ~ 10。将得到的棕色沉淀陈化24 h，4000 r / min离心5 min，60℃干燥过夜 | 是 | MoS42 - | [6 empty] | Mg2+ | Al3+ |  | MoS42- | [43 empty] | 土壤 |  | 25 |  |  |  | 0.1 | [5 empty] | 250 | 0~600 | 25 |  |  | 4 |  | Cu (Ⅱ) |  | 300 | Pb |  | 300 | Zn |  | 300 | Ni |  | 300 |  |  |  |  | HPO42- | 300 | [21 empty] | 3 | [72 empty] | 97.5 | [13 empty] | 98.03571 |  |  | 98.03571 | [26 empty] | 96.60714 |  |  | 96.60714 | [26 empty] | 96.07143 |  |  | 96.07143
10 | Shifeng Zhao，2023 | MoS42-插层、Fe3O4磁改性的MgAl层状双氢氧化物( M-MoS4-LDH ) | 一锅法 | 将0.05 g Fe3O4分散在50 m L 0.5 mmol / L ( NH4 ) 2Mo S4溶液中。采用双滴法，在剧烈搅拌下向废水中同时滴加25 m L含0.154 g Mg ( NO3 ) 2⋅6H2O / 0.113 g Al ( NO3 ) 3⋅9H2O的混合溶液和25 m L Na OH溶液，调节p H至9 ~ 10。将得到的棕色沉淀陈化24 h，4000 r / min离心5 min，60℃干燥过夜 | 是 | MoS42 - | [6 empty] | Mg2+ | Al3+ |  | MoS42- | [101 empty] | 3 | [67 empty] | 156.05 | [14 empty] | 161.92 | [29 empty] | 138.55 | [29 empty] | 125.76
10 | Shifeng Zhao，2023 | MoS42-插层、Fe3O4磁改性的MgAl层状双氢氧化物( M-MoS4-LDH ) | 一锅法 | 将0.05 g Fe3O4分散在50 m L 0.5 mmol / L ( NH4 ) 2Mo S4溶液中。采用双滴法，在剧烈搅拌下向废水中同时滴加25 m L含0.154 g Mg ( NO3 ) 2⋅6H2O / 0.113 g Al ( NO3 ) 3⋅9H2O的混合溶液和25 m L Na OH溶液，调节p H至9 ~ 10。将得到的棕色沉淀陈化24 h，4000 r / min离心5 min，60℃干燥过夜 | 是 | MoS42 - | [6 empty] | Mg2+ | Al3+ |  | MoS42- | [101 empty] | 3
10 | Shifeng Zhao，2023 | MgAl-LDH | 共沉淀法 | [9 empty] | Mg2+ | Al3+ | [8 empty] | 0.743 |  |  |  |  | 11.34、23.24、32.35、34.97、39.68、61.03和62.36 | 典型的( 003 )、( 006 )、( 009 )、( 018 )、( 012 )、( 110 )和( 013 ) | 1640 3437 1361 | H - O - H - OH伸缩 LDHs中NO - 3的伸缩振动 |  | 山东省 |  |  |  |  | 8.20±0.1 | 21±2.9 |  |  | Cu (Ⅱ) | 27.43±2.56 | Pb | 3.5± 1.54 | Zn | 62.66±3.78 | Ni | 4.75±1.26 | [5 empty] | 制备了浓度为30-800mg/L的CuSO4·5H2O、Zn（NO3）2·6H2O、NiCl2·6H2O和Pb（NO3）2。将土壤放入聚乙烯烧杯中，将重金属储存溶液以1mL溶液对1g土壤的比例加入土壤中，充分搅拌并混合均匀，使重金属尽可能均匀地分布在土壤中。受污染的土壤在室温下避光保存7天。忽略了原始重金属含量和制备过程中损失的影响。将受污染的土壤风干，研磨成粉末状，在室温下密封保存。 |  |  |  |  | 土壤 |  | 25 |  |  |  | 0.1 | [5 empty] | 250 | 0~600 | 25 |  |  | 4 |  | Cu (Ⅱ) |  | 300 | Pb |  | 300 | Zn |  | 300 | Ni |  | 300 | [10 empty] | 伪二级动力学模型 |  | 否 | 只存在表面扩散和平衡阶段，无内扩散过程 | [13 empty] | 3
10 | Shifeng Zhao，2023 | MgAl-LDH | 共沉淀法 | [9 empty] | Mg2+ | Al3+ | [8 empty] | 0.743 |  |  |  |  | 11.34、23.24、32.35、34.97、39.68、61.03和62.36 | 典型的( 003 )、( 006 )、( 009 )、( 018 )、( 012 )、( 110 )和( 013 ) | 1640 3437 1361 | H - O - H - OH伸缩 LDHs中NO - 3的伸缩振动 |  | 山东省 |  |  |  |  | 8.20±0.1 | 21±2.9 |  |  | Cu (Ⅱ) | 27.43±2.56 | Pb | 3.5± 1.54 | Zn | 62.66±3.78 | Ni | 4.75±1.26 | [5 empty] | 制备了浓度为30-800mg/L的CuSO4·5H2O、Zn（NO3）2·6H2O、NiCl2·6H2O和Pb（NO3）2。将土壤放入聚乙烯烧杯中，将重金属储存溶液以1mL溶液对1g土壤的比例加入土壤中，充分搅拌并混合均匀，使重金属尽可能均匀地分布在土壤中。受污染的土壤在室温下避光保存7天。忽略了原始重金属含量和制备过程中损失的影响。将受污染的土壤风干，研磨成粉末状，在室温下密封保存。 |  |  |  |  | 土壤 |  | 25 |  |  |  | 0.1 | [5 empty] | 250 | 600 | 25 |  |  | 4 |  | Cu (Ⅱ) |  | 50~1000 | Pb |  | 50~1000 | Zn |  | 50~1000 | Ni |  | 50~1000 | [14 empty] | Cu2+/Pb2+：Freundlich模型 Zn2+/Ni2+：Langmuir模型 | Cu2+/Pb2+：非均相表面多层吸附； Zn2+/Ni2+：均相表面单分子层吸附，吸附位点较多 |  | 200.47 |  | 145.49 | 135.69 | 172.45 | [5 empty] | 3 | [67 empty] | 145.49 | [14 empty] | 200.47 | [29 empty] | 135.69 | [29 empty] | 172.45
10 | Shifeng Zhao，2023 | MgAl-LDH | 共沉淀法 | [9 empty] | Mg2+ | Al3+ | [8 empty] | 0.743 |  |  |  |  | 11.34、23.24、32.35、34.97、39.68、61.03和62.36 | 典型的( 003 )、( 006 )、( 009 )、( 018 )、( 012 )、( 110 )和( 013 ) | 1640 3437 1361 | H - O - H - OH伸缩 LDHs中NO - 3的伸缩振动 |  | 山东省 |  |  |  |  | 8.20±0.1 | 21±2.9 |  |  | Cu (Ⅱ) | 27.43±2.56 | Pb | 3.5± 1.54 | Zn | 62.66±3.78 | Ni | 4.75±1.26 | [5 empty] | 制备了浓度为30-800mg/L的CuSO4·5H2O、Zn（NO3）2·6H2O、NiCl2·6H2O和Pb（NO3）2。将土壤放入聚乙烯烧杯中，将重金属储存溶液以1mL溶液对1g土壤的比例加入土壤中，充分搅拌并混合均匀，使重金属尽可能均匀地分布在土壤中。受污染的土壤在室温下避光保存7天。忽略了原始重金属含量和制备过程中损失的影响。将受污染的土壤风干，研磨成粉末状，在室温下密封保存。 |  |  |  |  | 土壤 |  | 25 |  |  |  | 0.1 | [5 empty] | 250 | 600 | 25 |  |  | 4 |  | Cu (Ⅱ) |  | 50~1000 | Pb |  | 50~1000 | Zn |  | 50~1000 | Ni |  | 50~1000 | [27 empty] | 3
10 | Shifeng Zhao，2023 | MgAl-LDH | 共沉淀法 | [9 empty] | Mg2+ | Al3+ | [8 empty] | 0.743 |  |  |  |  | 11.34、23.24、32.35、34.97、39.68、61.03和62.36 | 典型的( 003 )、( 006 )、( 009 )、( 018 )、( 012 )、( 110 )和( 013 ) | 1640 3437 1361 | H - O - H - OH伸缩 LDHs中NO - 3的伸缩振动 |  | 山东省 |  |  |  |  | 8.20±0.1 | 21±2.9 |  |  | Cu (Ⅱ) | 27.43±2.56 | Pb | 3.5± 1.54 | Zn | 62.66±3.78 | Ni | 4.75±1.26 | [5 empty] | 制备了浓度为30-800mg/L的CuSO4·5H2O、Zn（NO3）2·6H2O、NiCl2·6H2O和Pb（NO3）2。将土壤放入聚乙烯烧杯中，将重金属储存溶液以1mL溶液对1g土壤的比例加入土壤中，充分搅拌并混合均匀，使重金属尽可能均匀地分布在土壤中。受污染的土壤在室温下避光保存7天。忽略了原始重金属含量和制备过程中损失的影响。将受污染的土壤风干，研磨成粉末状，在室温下密封保存。 |  |  |  |  | 土壤 |  | 25 |  |  |  | 0.1 | [5 empty] | 250 | 600 | 25 |  |  | 4 |  | Cu (Ⅱ) |  | 50~1000 | Pb |  | 50~1000 | Zn |  | 50~1000 | Ni |  | 50~1000 | [27 empty] | 3
11 | Zhenhui Li，2023 | 0%LDH-AL | [6 empty] | 100 | [18 empty] | 11.39、23.11、35.13 | LDHs的( 003 )、( 006 )、( 012 ) |  |  | 中国 | 江苏省 |  |  |  | 无铬土壤样品 | [17 empty] | 将一定浓度的K2Cr2O4溶液( 10 mL )与土壤样品( 10 g )混合，搅拌至混合物风干至恒重。然后对土壤样品进行测试，以确定负载的Cr (Ⅵ)浓度。除用0.1 M HCl或0.1 M NaOH调节Cr (Ⅵ)污染土壤的p H外，其余步骤相同，制备不同p H的土壤样品 |  |  |  |  | 土壤 |  | 5 | 1 |  |  | 0.03 |  |  |  | 7.82 |  | 30 | 0~1440 | [5 empty] | Cr(Ⅵ) | 594 | [35 empty] | 1440 |  | 3 | [26 empty] | 17.77 | 3.88 |  | 17.77
11 | Zhenhui Li，2023 | 2%LDH-AL | 水热辅助的共沉淀法 |  |  |  | 是 | 海藻酸盐 | 98 |  |  |  | Ca2+、Mg2+ | Al3+ | 2 | NO3-、CO32- | [10 empty] | 清晰地看到褐藻胶，微球中的LDH被完全包裹 | 11.39、23.11、35.13 27.0 | LDHs的( 003 )、( 006 )、( 012 ) | 3400 1600 1400和1360 | O - H伸缩振动 H - O - H弯曲 N - O和C - O伸缩振动 | 中国 | 江苏省 |  |  |  | 无铬土壤样品 | [17 empty] | 将一定浓度的K2Cr2O4溶液( 10 mL )与土壤样品( 10 g )混合，搅拌至混合物风干至恒重。然后对土壤样品进行测试，以确定负载的Cr (Ⅵ)浓度。除用0.1 M HCl或0.1 M NaOH调节Cr (Ⅵ)污染土壤的p H外，其余步骤相同，制备不同p H的土壤样品 |  |  |  |  | 土壤 |  | 5 | 1 |  |  | 0.03 |  |  |  | 7.82 |  | 30 | 0~1440 | [5 empty] | Cr(Ⅵ) | 594 | [35 empty] | 1440 |  | 3 | [26 empty] | 57.97 | 2.82 |  | 57.97
11 | Zhenhui Li，2023 | 6%LDH-AL | 水热辅助的共沉淀法 |  |  |  | 是 | 海藻酸盐 | 94 |  |  |  | Ca2+、Mg2+ | Al3+ | 2 | NO3-、CO32- | [9 empty] | C:24.48%;O:58.70%;Mg:9.35%;Al:5.52%;Ca:1.22% | 清晰地看到褐藻胶，微球中的LDH被完全包裹 | 11.39、23.11、35.13 27.0 | LDHs的( 003 )、( 006 )、( 012 ) | 3400 1600 1400和1360 | O - H伸缩振动 H - O - H弯曲 N - O和C - O伸缩振动 | 中国 | 江苏省 |  |  |  | 无铬土壤样品 | [17 empty] | 将一定浓度的K2Cr2O4溶液( 10 mL )与土壤样品( 10 g )混合，搅拌至混合物风干至恒重。然后对土壤样品进行测试，以确定负载的Cr (Ⅵ)浓度。除用0.1 M HCl或0.1 M NaOH调节Cr (Ⅵ)污染土壤的p H外，其余步骤相同，制备不同p H的土壤样品 |  |  |  |  | 土壤 |  | 5 | 1 |  |  | 0.03 |  |  |  | 7.82 |  | 30 | 0~1440 | [5 empty] | Cr(Ⅵ) | 594 | [35 empty] | 1440 |  | 3 | [26 empty] | 78.42 | 1.59 |  | 78.42
11 | Zhenhui Li，2023 | 8%LDH-AL | 水热辅助的共沉淀法 |  |  |  | 是 | 海藻酸盐 | 92 |  |  |  | Ca2+、Mg2+ | Al3+ | 2 | NO3-、CO32- | [8 empty] | 0.225 | C:24.48%;O:58.70%;Mg:9.35%;Al:5.52%;Ca:1.22% | 清晰地看到褐藻胶，微球中的LDH被完全包裹 | 11.39、23.11、35.13 27.0 | LDHs的( 003 )、( 006 )、( 012 ) | 3400 1600 1400和1360 | O - H伸缩振动 H - O - H弯曲 N - O和C - O伸缩振动 | 中国 | 江苏省 |  |  |  | 无铬土壤样品 | [17 empty] | 将一定浓度的K2Cr2O4溶液( 10 mL )与土壤样品( 10 g )混合，搅拌至混合物风干至恒重。然后对土壤样品进行测试，以确定负载的Cr (Ⅵ)浓度。除用0.1 M HCl或0.1 M NaOH调节Cr (Ⅵ)污染土壤的p H外，其余步骤相同，制备不同p H的土壤样品 |  |  |  |  | 土壤 |  | 5 | 1 |  |  | 0.03 |  |  |  | 7.82 |  | 30 | 0~1440 | [5 empty] | Cr(Ⅵ) | 594 | [35 empty] | 1440 |  | 3 | [26 empty] | 84.49 | 4.23 |  | 84.49
11 | Zhenhui Li，2023 | 8%LDH-AL | 水热辅助的共沉淀法 |  |  |  | 是 | 海藻酸盐 | 92 |  |  |  | Ca2+、Mg2+ | Al3+ | 2 | NO3-、CO32- | [8 empty] | 0.225 | C:24.48%;O:58.70%;Mg:9.35%;Al:5.52%;Ca:1.22% | 清晰地看到褐藻胶，微球中的LDH被完全包裹 | 11.39、23.11、35.13 27.0 | LDHs的( 003 )、( 006 )、( 012 ) | 3400 1600 1400和1360 | O - H伸缩振动 H - O - H弯曲 N - O和C - O伸缩振动 | 中国 | 江苏省 |  |  |  | 无铬土壤样品 | [17 empty] | 将一定浓度的K2Cr2O4溶液( 10 mL )与土壤样品( 10 g )混合，搅拌至混合物风干至恒重。然后对土壤样品进行测试，以确定负载的Cr (Ⅵ)浓度。除用0.1 M HCl或0.1 M NaOH调节Cr (Ⅵ)污染土壤的p H外，其余步骤相同，制备不同p H的土壤样品 |  |  |  |  | 土壤 |  | 5 | 1 |  |  | 0.01 |  |  |  | 7.82 |  | 30 | 1440 | [5 empty] | Cr(Ⅵ) | 594 | [35 empty] | 1440 |  | 3 | [26 empty] | 63.03 | 1.1 |  | 63.03
11 | Zhenhui Li，2023 | 8%LDH-AL | 水热辅助的共沉淀法 |  |  |  | 是 | 海藻酸盐 | 92 |  |  |  | Ca2+、Mg2+ | Al3+ | 2 | NO3-、CO32- | [8 empty] | 0.225 | C:24.48%;O:58.70%;Mg:9.35%;Al:5.52%;Ca:1.22% | 清晰地看到褐藻胶，微球中的LDH被完全包裹 | 11.39、23.11、35.13 27.0 | LDHs的( 003 )、( 006 )、( 012 ) | 3400 1600 1400和1360 | O - H伸缩振动 H - O - H弯曲 N - O和C - O伸缩振动 | 中国 | 江苏省 |  |  |  | 无铬土壤样品 | [17 empty] | 将一定浓度的K2Cr2O4溶液( 10 mL )与土壤样品( 10 g )混合，搅拌至混合物风干至恒重。然后对土壤样品进行测试，以确定负载的Cr (Ⅵ)浓度。除用0.1 M HCl或0.1 M NaOH调节Cr (Ⅵ)污染土壤的p H外，其余步骤相同，制备不同p H的土壤样品 |  |  |  |  | 土壤 |  | 5 | 1 |  |  | 0.02 |  |  |  | 7.82 |  | 30 | 1440 | [5 empty] | Cr(Ⅵ) | 594 | [35 empty] | 1440 |  | 3 | [26 empty] | 75.04 | 1.74 |  | 75.04
11 | Zhenhui Li，2023 | 8%LDH-AL | 水热辅助的共沉淀法 |  |  |  | 是 | 海藻酸盐 | 92 |  |  |  | Ca2+、Mg2+ | Al3+ | 2 | NO3-、CO32- | [8 empty] | 0.225 | C:24.48%;O:58.70%;Mg:9.35%;Al:5.52%;Ca:1.22% | 清晰地看到褐藻胶，微球中的LDH被完全包裹 | 11.39、23.11、35.13 27.0 | LDHs的( 003 )、( 006 )、( 012 ) | 3400 1600 1400和1360 | O - H伸缩振动 H - O - H弯曲 N - O和C - O伸缩振动 | 中国 | 江苏省 |  |  |  | 无铬土壤样品 | [17 empty] | 将一定浓度的K2Cr2O4溶液( 10 mL )与土壤样品( 10 g )混合，搅拌至混合物风干至恒重。然后对土壤样品进行测试，以确定负载的Cr (Ⅵ)浓度。除用0.1 M HCl或0.1 M NaOH调节Cr (Ⅵ)污染土壤的p H外，其余步骤相同，制备不同p H的土壤样品 |  |  |  |  | 土壤 |  | 5 | 1 |  |  | 0.03 |  |  |  | 7.82 |  | 30 | 1440 | [5 empty] | Cr(Ⅵ) | 594 | [35 empty] | 1440 |  | 3 | [26 empty] | 87.05 | 0.95 |  | 87.05
11 | Zhenhui Li，2023 | 8%LDH-AL | 水热辅助的共沉淀法 |  |  |  | 是 | 海藻酸盐 | 92 |  |  |  | Ca2+、Mg2+ | Al3+ | 2 | NO3-、CO32- | [8 empty] | 0.225 | C:24.48%;O:58.70%;Mg:9.35%;Al:5.52%;Ca:1.22% | 清晰地看到褐藻胶，微球中的LDH被完全包裹 | 11.39、23.11、35.13 27.0 | LDHs的( 003 )、( 006 )、( 012 ) | 3400 1600 1400和1360 | O - H伸缩振动 H - O - H弯曲 N - O和C - O伸缩振动 | 中国 | 江苏省 |  |  |  | 无铬土壤样品 | [17 empty] | 将一定浓度的K2Cr2O4溶液( 10 mL )与土壤样品( 10 g )混合，搅拌至混合物风干至恒重。然后对土壤样品进行测试，以确定负载的Cr (Ⅵ)浓度。除用0.1 M HCl或0.1 M NaOH调节Cr (Ⅵ)污染土壤的p H外，其余步骤相同，制备不同p H的土壤样品 |  |  |  |  | 土壤 |  | 5 | 1 |  |  | 0.05 |  |  |  | 7.82 |  | 30 | 1440 | [5 empty] | Cr(Ⅵ) | 594 | [35 empty] | 1440 |  | 3 | [26 empty] | 95.42 | 0.32 |  | 95.42
11 | Zhenhui Li，2023 | 8%LDH-AL | 水热辅助的共沉淀法 |  |  |  | 是 | 海藻酸盐 | 92 |  |  |  | Ca2+、Mg2+ | Al3+ | 2 | NO3-、CO32- | [8 empty] | 0.225 | C:24.48%;O:58.70%;Mg:9.35%;Al:5.52%;Ca:1.22% | 清晰地看到褐藻胶，微球中的LDH被完全包裹 | 11.39、23.11、35.13 27.0 | LDHs的( 003 )、( 006 )、( 012 ) | 3400 1600 1400和1360 | O - H伸缩振动 H - O - H弯曲 N - O和C - O伸缩振动 | 中国 | 江苏省 |  |  |  | 无铬土壤样品 | [17 empty] | 将一定浓度的K2Cr2O4溶液( 10 mL )与土壤样品( 10 g )混合，搅拌至混合物风干至恒重。然后对土壤样品进行测试，以确定负载的Cr (Ⅵ)浓度。除用0.1 M HCl或0.1 M NaOH调节Cr (Ⅵ)污染土壤的p H外，其余步骤相同，制备不同p H的土壤样品 |  |  |  |  | 土壤 |  | 5 | 1 |  |  | 0.08 |  |  |  | 7.82 |  | 30 | 1440 | [5 empty] | Cr(Ⅵ) | 594 | [35 empty] | 1440 |  | 3 | [26 empty] | 94.47 | 1.1 |  | 94.47
11 | Zhenhui Li，2023 | 8%LDH-AL | 水热辅助的共沉淀法 |  |  |  | 是 | 海藻酸盐 | 92 |  |  |  | Ca2+、Mg2+ | Al3+ | 2 | NO3-、CO32- | [8 empty] | 0.225 | C:24.48%;O:58.70%;Mg:9.35%;Al:5.52%;Ca:1.22% | 清晰地看到褐藻胶，微球中的LDH被完全包裹 | 11.39、23.11、35.13 27.0 | LDHs的( 003 )、( 006 )、( 012 ) | 3400 1600 1400和1360 | O - H伸缩振动 H - O - H弯曲 N - O和C - O伸缩振动 | 中国 | 江苏省 |  |  |  | 无铬土壤样品 | [17 empty] | 将一定浓度的K2Cr2O4溶液( 10 mL )与土壤样品( 10 g )混合，搅拌至混合物风干至恒重。然后对土壤样品进行测试，以确定负载的Cr (Ⅵ)浓度。除用0.1 M HCl或0.1 M NaOH调节Cr (Ⅵ)污染土壤的p H外，其余步骤相同，制备不同p H的土壤样品 |  |  |  |  | 土壤 |  | 5 | 1 |  |  | 0.1 |  |  |  | 7.82 |  | 30 | 1440 | [5 empty] | Cr(Ⅵ) | 594 | [35 empty] | 1440 |  | 3 | [26 empty] | 95.26 | 95.43 |  | 95.26
11 | Zhenhui Li，2023 | 8%LDH-AL | 水热辅助的共沉淀法 |  |  |  | 是 | 海藻酸盐 | 92 |  |  |  | Ca2+、Mg2+ | Al3+ | 2 | NO3-、CO32- | [8 empty] | 0.225 | C:24.48%;O:58.70%;Mg:9.35%;Al:5.52%;Ca:1.22% | 清晰地看到褐藻胶，微球中的LDH被完全包裹 | 11.39、23.11、35.13 27.0 | LDHs的( 003 )、( 006 )、( 012 ) | 3400 1600 1400和1360 | O - H伸缩振动 H - O - H弯曲 N - O和C - O伸缩振动 | 中国 | 江苏省 |  |  |  | 无铬土壤样品 | [17 empty] | 将一定浓度的K2Cr2O4溶液( 10 mL )与土壤样品( 10 g )混合，搅拌至混合物风干至恒重。然后对土壤样品进行测试，以确定负载的Cr (Ⅵ)浓度。除用0.1 M HCl或0.1 M NaOH调节Cr (Ⅵ)污染土壤的p H外，其余步骤相同，制备不同p H的土壤样品 |  |  |  |  | 土壤 |  | 5 | 1 |  |  | 0.03 |  |  |  | 2 |  | 30 | 1440 | [5 empty] | Cr(Ⅵ) | 594 | [19 empty] | 8.1 | [15 empty] | 1440 |  | 3 | [26 empty] | 65.91 | 0.53 |  | 65.91
11 | Zhenhui Li，2023 | 8%LDH-AL | 水热辅助的共沉淀法 |  |  |  | 是 | 海藻酸盐 | 92 |  |  |  | Ca2+、Mg2+ | Al3+ | 2 | NO3-、CO32- | [8 empty] | 0.225 | C:24.48%;O:58.70%;Mg:9.35%;Al:5.52%;Ca:1.22% | 清晰地看到褐藻胶，微球中的LDH被完全包裹 | 11.39、23.11、35.13 27.0 | LDHs的( 003 )、( 006 )、( 012 ) | 3400 1600 1400和1360 | O - H伸缩振动 H - O - H弯曲 N - O和C - O伸缩振动 | 中国 | 江苏省 |  |  |  | 无铬土壤样品 | [17 empty] | 将一定浓度的K2Cr2O4溶液( 10 mL )与土壤样品( 10 g )混合，搅拌至混合物风干至恒重。然后对土壤样品进行测试，以确定负载的Cr (Ⅵ)浓度。除用0.1 M HCl或0.1 M NaOH调节Cr (Ⅵ)污染土壤的p H外，其余步骤相同，制备不同p H的土壤样品 |  |  |  |  | 土壤 |  | 5 | 1 |  |  | 0.03 |  |  |  | 3 |  | 30 | 1440 | [5 empty] | Cr(Ⅵ) | 594 | [19 empty] | 6.94 | [15 empty] | 1440 |  | 3 | [26 empty] | 76.85 | 0.13 |  | 76.85
11 | Zhenhui Li，2023 | 8%LDH-AL | 水热辅助的共沉淀法 |  |  |  | 是 | 海藻酸盐 | 92 |  |  |  | Ca2+、Mg2+ | Al3+ | 2 | NO3-、CO32- | [8 empty] | 0.225 | C:24.48%;O:58.70%;Mg:9.35%;Al:5.52%;Ca:1.22% | 清晰地看到褐藻胶，微球中的LDH被完全包裹 | 11.39、23.11、35.13 27.0 | LDHs的( 003 )、( 006 )、( 012 ) | 3400 1600 1400和1360 | O - H伸缩振动 H - O - H弯曲 N - O和C - O伸缩振动 | 中国 | 江苏省 |  |  |  | 无铬土壤样品 | [17 empty] | 将一定浓度的K2Cr2O4溶液( 10 mL )与土壤样品( 10 g )混合，搅拌至混合物风干至恒重。然后对土壤样品进行测试，以确定负载的Cr (Ⅵ)浓度。除用0.1 M HCl或0.1 M NaOH调节Cr (Ⅵ)污染土壤的p H外，其余步骤相同，制备不同p H的土壤样品 |  |  |  |  | 土壤 |  | 5 | 1 |  |  | 0.03 |  |  |  | 5 |  | 30 | 1440 | [5 empty] | Cr(Ⅵ) | 594 | [19 empty] | 7.09 | [15 empty] | 1440 |  | 3 | [26 empty] | 85.65 | 0.67 |  | 85.65
11 | Zhenhui Li，2023 | 8%LDH-AL | 水热辅助的共沉淀法 |  |  |  | 是 | 海藻酸盐 | 92 |  |  |  | Ca2+、Mg2+ | Al3+ | 2 | NO3-、CO32- | [8 empty] | 0.225 | C:24.48%;O:58.70%;Mg:9.35%;Al:5.52%;Ca:1.22% | 清晰地看到褐藻胶，微球中的LDH被完全包裹 | 11.39、23.11、35.13 27.0 | LDHs的( 003 )、( 006 )、( 012 ) | 3400 1600 1400和1360 | O - H伸缩振动 H - O - H弯曲 N - O和C - O伸缩振动 | 中国 | 江苏省 |  |  |  | 无铬土壤样品 | [17 empty] | 将一定浓度的K2Cr2O4溶液( 10 mL )与土壤样品( 10 g )混合，搅拌至混合物风干至恒重。然后对土壤样品进行测试，以确定负载的Cr (Ⅵ)浓度。除用0.1 M HCl或0.1 M NaOH调节Cr (Ⅵ)污染土壤的p H外，其余步骤相同，制备不同p H的土壤样品 |  |  |  |  | 土壤 |  | 5 | 1 |  |  | 0.03 |  |  |  | 7 |  | 30 | 1440 | [5 empty] | Cr(Ⅵ) | 594 | [19 empty] | 7.54 | [15 empty] | 1440 |  | 3 | [26 empty] | 87.07 | 0 |  | 87.07
11 | Zhenhui Li，2023 | 8%LDH-AL | 水热辅助的共沉淀法 |  |  |  | 是 | 海藻酸盐 | 92 |  |  |  | Ca2+、Mg2+ | Al3+ | 2 | NO3-、CO32- | [8 empty] | 0.225 | C:24.48%;O:58.70%;Mg:9.35%;Al:5.52%;Ca:1.22% | 清晰地看到褐藻胶，微球中的LDH被完全包裹 | 11.39、23.11、35.13 27.0 | LDHs的( 003 )、( 006 )、( 012 ) | 3400 1600 1400和1360 | O - H伸缩振动 H - O - H弯曲 N - O和C - O伸缩振动 | 中国 | 江苏省 |  |  |  | 无铬土壤样品 | [17 empty] | 将一定浓度的K2Cr2O4溶液( 10 mL )与土壤样品( 10 g )混合，搅拌至混合物风干至恒重。然后对土壤样品进行测试，以确定负载的Cr (Ⅵ)浓度。除用0.1 M HCl或0.1 M NaOH调节Cr (Ⅵ)污染土壤的p H外，其余步骤相同，制备不同p H的土壤样品 |  |  |  |  | 土壤 |  | 5 | 1 |  |  | 0.03 |  |  |  | 10 |  | 30 | 1440 | [5 empty] | Cr(Ⅵ) | 594 | [19 empty] | 7.97 | [15 empty] | 1440 |  | 3 | [26 empty] | 86.08 | 0.13 |  | 86.08
11 | Zhenhui Li，2023 | 8%LDH-AL | 水热辅助的共沉淀法 |  |  |  | 是 | 海藻酸盐 | 92 |  |  |  | Ca2+、Mg2+ | Al3+ | 2 | NO3-、CO32- | [8 empty] | 0.225 | C:24.48%;O:58.70%;Mg:9.35%;Al:5.52%;Ca:1.22% | 清晰地看到褐藻胶，微球中的LDH被完全包裹 | 11.39、23.11、35.13 27.0 | LDHs的( 003 )、( 006 )、( 012 ) | 3400 1600 1400和1360 | O - H伸缩振动 H - O - H弯曲 N - O和C - O伸缩振动 | 中国 | 江苏省 |  |  |  | 无铬土壤样品 | [17 empty] | 将一定浓度的K2Cr2O4溶液( 10 mL )与土壤样品( 10 g )混合，搅拌至混合物风干至恒重。然后对土壤样品进行测试，以确定负载的Cr (Ⅵ)浓度。除用0.1 M HCl或0.1 M NaOH调节Cr (Ⅵ)污染土壤的p H外，其余步骤相同，制备不同p H的土壤样品 |  |  |  |  | 土壤 |  | 5 | 1 |  |  | 0.03 |  |  |  | 7.82 |  | 30 | 1440 | [5 empty] | Cr(Ⅵ) | 200 | [19 empty] | 8.65 | [15 empty] | 1440 |  | 3 | [26 empty] | 93.5 | 0 |  | 93.5
11 | Zhenhui Li，2023 | 8%LDH-AL | 水热辅助的共沉淀法 |  |  |  | 是 | 海藻酸盐 | 92 |  |  |  | Ca2+、Mg2+ | Al3+ | 2 | NO3-、CO32- | [8 empty] | 0.225 | C:24.48%;O:58.70%;Mg:9.35%;Al:5.52%;Ca:1.22% | 清晰地看到褐藻胶，微球中的LDH被完全包裹 | 11.39、23.11、35.13 27.0 | LDHs的( 003 )、( 006 )、( 012 ) | 3400 1600 1400和1360 | O - H伸缩振动 H - O - H弯曲 N - O和C - O伸缩振动 | 中国 | 江苏省 |  |  |  | 无铬土壤样品 | [17 empty] | 将一定浓度的K2Cr2O4溶液( 10 mL )与土壤样品( 10 g )混合，搅拌至混合物风干至恒重。然后对土壤样品进行测试，以确定负载的Cr (Ⅵ)浓度。除用0.1 M HCl或0.1 M NaOH调节Cr (Ⅵ)污染土壤的p H外，其余步骤相同，制备不同p H的土壤样品 |  |  |  |  | 土壤 |  | 5 | 1 |  |  | 0.03 |  |  |  | 7.82 |  | 30 | 1440 | [5 empty] | Cr(Ⅵ) | 400 | [35 empty] | 1440 |  | 3 | [26 empty] | 89.54 | 1.27 |  | 89.54
11 | Zhenhui Li，2023 | 8%LDH-AL | 水热辅助的共沉淀法 |  |  |  | 是 | 海藻酸盐 | 92 |  |  |  | Ca2+、Mg2+ | Al3+ | 2 | NO3-、CO32- | [8 empty] | 0.225 | C:24.48%;O:58.70%;Mg:9.35%;Al:5.52%;Ca:1.22% | 清晰地看到褐藻胶，微球中的LDH被完全包裹 | 11.39、23.11、35.13 27.0 | LDHs的( 003 )、( 006 )、( 012 ) | 3400 1600 1400和1360 | O - H伸缩振动 H - O - H弯曲 N - O和C - O伸缩振动 | 中国 | 江苏省 |  |  |  | 无铬土壤样品 | [17 empty] | 将一定浓度的K2Cr2O4溶液( 10 mL )与土壤样品( 10 g )混合，搅拌至混合物风干至恒重。然后对土壤样品进行测试，以确定负载的Cr (Ⅵ)浓度。除用0.1 M HCl或0.1 M NaOH调节Cr (Ⅵ)污染土壤的p H外，其余步骤相同，制备不同p H的土壤样品 |  |  |  |  | 土壤 |  | 5 | 1 |  |  | 0.03 |  |  |  | 7.82 |  | 30 | 1440 | [5 empty] | Cr(Ⅵ) | 600 | [35 empty] | 1440 |  | 3 | [26 empty] | 77.34 | 0.95 |  | 77.34
11 | Zhenhui Li，2023 | 8%LDH-AL | 水热辅助的共沉淀法 |  |  |  | 是 | 海藻酸盐 | 92 |  |  |  | Ca2+、Mg2+ | Al3+ | 2 | NO3-、CO32- | [8 empty] | 0.225 | C:24.48%;O:58.70%;Mg:9.35%;Al:5.52%;Ca:1.22% | 清晰地看到褐藻胶，微球中的LDH被完全包裹 | 11.39、23.11、35.13 27.0 | LDHs的( 003 )、( 006 )、( 012 ) | 3400 1600 1400和1360 | O - H伸缩振动 H - O - H弯曲 N - O和C - O伸缩振动 | 中国 | 江苏省 |  |  |  | 无铬土壤样品 | [17 empty] | 将一定浓度的K2Cr2O4溶液( 10 mL )与土壤样品( 10 g )混合，搅拌至混合物风干至恒重。然后对土壤样品进行测试，以确定负载的Cr (Ⅵ)浓度。除用0.1 M HCl或0.1 M NaOH调节Cr (Ⅵ)污染土壤的p H外，其余步骤相同，制备不同p H的土壤样品 |  |  |  |  | 土壤 |  | 5 | 1 |  |  | 0.03 |  |  |  | 7.82 |  | 30 | 1440 | [5 empty] | Cr(Ⅵ) | 800 | [35 empty] | 1440 |  | 3 | [26 empty] | 78.29 | 0.95 |  | 78.29
11 | Zhenhui Li，2023 | 8%LDH-AL | 水热辅助的共沉淀法 |  |  |  | 是 | 海藻酸盐 | 92 |  |  |  | Ca2+、Mg2+ | Al3+ | 2 | NO3-、CO32- | [8 empty] | 0.225 | C:24.48%;O:58.70%;Mg:9.35%;Al:5.52%;Ca:1.22% | 清晰地看到褐藻胶，微球中的LDH被完全包裹 | 11.39、23.11、35.13 27.0 | LDHs的( 003 )、( 006 )、( 012 ) | 3400 1600 1400和1360 | O - H伸缩振动 H - O - H弯曲 N - O和C - O伸缩振动 | 中国 | 江苏省 |  |  |  | 无铬土壤样品 | [17 empty] | 将一定浓度的K2Cr2O4溶液( 10 mL )与土壤样品( 10 g )混合，搅拌至混合物风干至恒重。然后对土壤样品进行测试，以确定负载的Cr (Ⅵ)浓度。除用0.1 M HCl或0.1 M NaOH调节Cr (Ⅵ)污染土壤的p H外，其余步骤相同，制备不同p H的土壤样品 |  |  |  |  | 土壤 |  | 5 | 1 |  |  | 0.03 |  |  |  | 7.82 |  | 30 | 1440 | [5 empty] | Cr(Ⅵ) | 1000 | [35 empty] | 1440 |  | 3 | [26 empty] | 67.83 | 7.91 |  | 67.83
11 | Zhenhui Li，2023 | 8%LDH-AL | 水热辅助的共沉淀法 |  |  |  | 是 | 海藻酸盐 | 92 |  |  |  | Ca2+、Mg2+ | Al3+ | 2 | NO3- | [8 empty] | 0.225 | C:24.48%;O:58.70%;Mg:9.35%;Al:5.52%;Ca:1.22% | 清晰地看到褐藻胶，微球中的LDH被完全包裹 | 11.39、23.11、35.13 27.0 | LDHs的( 003 )、( 006 )、( 012 ) | 3400 1600 1400和1360 | O - H伸缩振动 H - O - H弯曲 N - O和C - O伸缩振动 | 中国 | 江苏省 |  |  |  | 无铬土壤样品 | [17 empty] | 将一定浓度的K2Cr2O4溶液( 10 mL )与土壤样品( 10 g )混合，搅拌至混合物风干至恒重。然后对土壤样品进行测试，以确定负载的Cr (Ⅵ)浓度。除用0.1 M HCl或0.1 M NaOH调节Cr (Ⅵ)污染土壤的p H外，其余步骤相同，制备不同p H的土壤样品 |  |  |  |  | 土壤 |  | 5 | 1 |  |  | 0.03 |  |  |  | 7.82 |  | 30 | 1440 | [5 empty] | Cr(Ⅵ) | 594 | [35 empty] | 1440 |  | 3 | [26 empty] | 87.61 | 1.01 |  | 87.61
11 | Zhenhui Li，2023 | 8%LDH-AL | 水热辅助的共沉淀法 |  |  |  | 是 | 海藻酸盐 | 92 |  |  |  | Ca2+、Mg2+ | Al3+ | 2 | Cl- | [8 empty] | 0.225 | C:24.48%;O:58.70%;Mg:9.35%;Al:5.52%;Ca:1.22% | 清晰地看到褐藻胶，微球中的LDH被完全包裹 | 11.39、23.11、35.13 27.0 | LDHs的( 003 )、( 006 )、( 012 ) | 3400 1600 1400和1360 | O - H伸缩振动 H - O - H弯曲 N - O和C - O伸缩振动 | 中国 | 江苏省 |  |  |  | 无铬土壤样品 | [17 empty] | 将一定浓度的K2Cr2O4溶液( 10 mL )与土壤样品( 10 g )混合，搅拌至混合物风干至恒重。然后对土壤样品进行测试，以确定负载的Cr (Ⅵ)浓度。除用0.1 M HCl或0.1 M NaOH调节Cr (Ⅵ)污染土壤的p H外，其余步骤相同，制备不同p H的土壤样品 |  |  |  |  | 土壤 |  | 5 | 1 |  |  | 0.03 |  |  |  | 7.82 |  | 30 | 1440 | [5 empty] | Cr(Ⅵ) | 594 | [35 empty] | 1440 |  | 3 | [26 empty] | 81.56 | 2.74 |  | 81.56
11 | Zhenhui Li，2023 | 8%LDH-AL | 水热辅助的共沉淀法 |  |  |  | 是 | 海藻酸盐 | 92 |  |  |  | Ca2+、Mg2+ | Al3+ | 2 | CO32- | [8 empty] | 0.225 | C:24.48%;O:58.70%;Mg:9.35%;Al:5.52%;Ca:1.22% | 清晰地看到褐藻胶，微球中的LDH被完全包裹 | 11.39、23.11、35.13 27.0 | LDHs的( 003 )、( 006 )、( 012 ) | 3400 1600 1400和1360 | O - H伸缩振动 H - O - H弯曲 N - O和C - O伸缩振动 | 中国 | 江苏省 |  |  |  | 无铬土壤样品 | [17 empty] | 将一定浓度的K2Cr2O4溶液( 10 mL )与土壤样品( 10 g )混合，搅拌至混合物风干至恒重。然后对土壤样品进行测试，以确定负载的Cr (Ⅵ)浓度。除用0.1 M HCl或0.1 M NaOH调节Cr (Ⅵ)污染土壤的p H外，其余步骤相同，制备不同p H的土壤样品 |  |  |  |  | 土壤 |  | 5 | 1 |  |  | 0.03 |  |  |  | 7.82 |  | 30 | 1440 | [5 empty] | Cr(Ⅵ) | 594 | [35 empty] | 1440 |  | 3 | [26 empty] | 7.64 | 1.3 |  | 7.64
11 | Zhenhui Li，2023 | 8%LDH-AL | 水热辅助的共沉淀法 |  |  |  | 是 | 海藻酸盐 | 92 |  |  |  | Ca2+、Mg2+ | Al3+ | 2 | NO3-、CO32- | [8 empty] | 0.225 | C:24.48%;O:58.70%;Mg:9.35%;Al:5.52%;Ca:1.22% | 清晰地看到褐藻胶，微球中的LDH被完全包裹 | 11.39、23.11、35.13 27.0 | LDHs的( 003 )、( 006 )、( 012 ) | 3400 1600 1400和1360 | O - H伸缩振动 H - O - H弯曲 N - O和C - O伸缩振动 | 中国 | 江苏省 |  |  |  | 无铬土壤样品 | [17 empty] | 将一定浓度的K2Cr2O4溶液( 10 mL )与土壤样品( 10 g )混合，搅拌至混合物风干至恒重。然后对土壤样品进行测试，以确定负载的Cr (Ⅵ)浓度。除用0.1 M HCl或0.1 M NaOH调节Cr (Ⅵ)污染土壤的p H外，其余步骤相同，制备不同p H的土壤样品 |  |  |  |  | 土壤 |  |  | 1 |  |  | 0 |  |  |  | 7.82 |  | 30±2 | 1440 | [5 empty] | Cr(Ⅵ) | 594 | [37 empty] | 3 | [16 empty] | 118.3 |  | 118.3 | 1.68 | [9 empty] | 0
11 | Zhenhui Li，2023 | 8%LDH-AL | 水热辅助的共沉淀法 |  |  |  | 是 | 海藻酸盐 | 92 |  |  |  | Ca2+、Mg2+ | Al3+ | 2 | NO3-、CO32- | [8 empty] | 0.225 | C:24.48%;O:58.70%;Mg:9.35%;Al:5.52%;Ca:1.22% | 清晰地看到褐藻胶，微球中的LDH被完全包裹 | 11.39、23.11、35.13 27.0 | LDHs的( 003 )、( 006 )、( 012 ) | 3400 1600 1400和1360 | O - H伸缩振动 H - O - H弯曲 N - O和C - O伸缩振动 | 中国 | 江苏省 |  |  |  | 无铬土壤样品 | [17 empty] | 将一定浓度的K2Cr2O4溶液( 10 mL )与土壤样品( 10 g )混合，搅拌至混合物风干至恒重。然后对土壤样品进行测试，以确定负载的Cr (Ⅵ)浓度。除用0.1 M HCl或0.1 M NaOH调节Cr (Ⅵ)污染土壤的p H外，其余步骤相同，制备不同p H的土壤样品 |  |  |  |  | 土壤 |  |  | 1 |  |  | 0.03 |  |  |  | 7.82 |  | 30±2 | 1440 | [5 empty] | Cr(Ⅵ) | 594 | [37 empty] | 3 | [16 empty] | 118.3 | 1.68 | 9.04 | 3.78 | [8 empty] | 92.35841 | 92.35841 | [162 empty] | Cr (Ⅵ) | 层间离子交换、表面吸附
11 | Zhenhui Li，2023 | 8%LDH-AL | 水热辅助的共沉淀法 |  |  |  | 是 | 海藻酸盐 | 92 |  |  |  | Ca2+、Mg2+ | Al3+ | 2 | NO3-、CO32- | [8 empty] | 0.225 | C:24.48%;O:58.70%;Mg:9.35%;Al:5.52%;Ca:1.22% | 清晰地看到褐藻胶，微球中的LDH被完全包裹 | 11.39、23.11、35.13 27.0 | LDHs的( 003 )、( 006 )、( 012 ) | 3400 1600 1400和1360 | O - H伸缩振动 H - O - H弯曲 N - O和C - O伸缩振动 | 中国 | 江苏省 |  |  |  | 无铬土壤样品 | [17 empty] | 将一定浓度的K2Cr2O4溶液( 10 mL )与土壤样品( 10 g )混合，搅拌至混合物风干至恒重。然后对土壤样品进行测试，以确定负载的Cr (Ⅵ)浓度。除用0.1 M HCl或0.1 M NaOH调节Cr (Ⅵ)污染土壤的p H外，其余步骤相同，制备不同p H的土壤样品 |  |  |  |  | 清洁土壤 |  | 25 | 5 |  |  | 0 | [6 empty] | 7d | [44 empty] | 3
11 | Zhenhui Li，2023 | 8%LDH-AL | 水热辅助的共沉淀法 |  |  |  | 是 | 海藻酸盐 | 92 |  |  |  | Ca2+、Mg2+ | Al3+ | 2 | NO3-、CO32- | [8 empty] | 0.225 | C:24.48%;O:58.70%;Mg:9.35%;Al:5.52%;Ca:1.22% | 清晰地看到褐藻胶，微球中的LDH被完全包裹 | 11.39、23.11、35.13 27.0 | LDHs的( 003 )、( 006 )、( 012 ) | 3400 1600 1400和1360 | O - H伸缩振动 H - O - H弯曲 N - O和C - O伸缩振动 | 中国 | 江苏省 |  |  |  | 无铬土壤样品 | [17 empty] | 将一定浓度的K2Cr2O4溶液( 10 mL )与土壤样品( 10 g )混合，搅拌至混合物风干至恒重。然后对土壤样品进行测试，以确定负载的Cr (Ⅵ)浓度。除用0.1 M HCl或0.1 M NaOH调节Cr (Ⅵ)污染土壤的p H外，其余步骤相同，制备不同p H的土壤样品 |  |  |  |  | 土壤 |  | 25 | 5 |  |  | 0 | [6 empty] | 7d | [44 empty] | 3
11 | Zhenhui Li，2023 | 8%LDH-AL | 水热辅助的共沉淀法 |  |  |  | 是 | 海藻酸盐 | 92 |  |  |  | Ca2+、Mg2+ | Al3+ | 2 | NO3-、CO32- | [8 empty] | 0.225 | C:24.48%;O:58.70%;Mg:9.35%;Al:5.52%;Ca:1.22% | 清晰地看到褐藻胶，微球中的LDH被完全包裹 | 11.39、23.11、35.13 27.0 | LDHs的( 003 )、( 006 )、( 012 ) | 3400 1600 1400和1360 | O - H伸缩振动 H - O - H弯曲 N - O和C - O伸缩振动 | 中国 | 江苏省 |  |  |  | 无铬土壤样品 | [17 empty] | 将一定浓度的K2Cr2O4溶液( 10 mL )与土壤样品( 10 g )混合，搅拌至混合物风干至恒重。然后对土壤样品进行测试，以确定负载的Cr (Ⅵ)浓度。除用0.1 M HCl或0.1 M NaOH调节Cr (Ⅵ)污染土壤的p H外，其余步骤相同，制备不同p H的土壤样品 |  |  |  |  | 土壤 |  | 25 | 5 |  |  | 0.03 | [6 empty] | 7d | [44 empty] | 3
12 | Zhenhui Li，2023 | Ldhs - M 层状双金属氢氧化物和磁性颗粒封装到海藻酸盐微球 | 海藻酸钙微球共负载法 |  |  |  | 是 | 磁性氧化铁、海藻酸盐 | [17 empty] | O:52.71%;C:18.28%;Mg:18.62%;Al:8.07%;N:2%;Fe:0.32% | 珠子表面不光滑。得益于海藻酸钙的交联特性，LDHs和磁性氧化铁被包裹在磁珠中。两种成分均散落在珠子中，偶尔可观察到。 | 11.27 22.57 34.54 | (003) (006) (012) | 3300 ~ 3400 1406.3 1362.9 1064.5 1608.5 | O - H键的伸缩振动 N = O伸缩振动，归属于NO3 - C=O（CO32 -的红外特征振动） C-O（CO32 -的红外特征振动） 水分子O - H的弯曲振动 | 中国 | 江苏省 |  |  |  | 无铬土壤样品 | [17 empty] | 将不同浓度的K2Cr2O4溶液与铬与土壤的比例为1:1的无铬土壤混合。将混合物在磁力搅拌器上搅拌3小时，并干燥至恒重。然后得到不同Cr（VI）浓度的土壤（200mg/kg、400mg/kg、600mg/kg、800mg/kg和1000mg/kg） |  |  |  |  | 土壤 | [18 empty] | Cr(Ⅵ) |  | 400 | [19 empty] | 伪二级动力学模型 |  | 是 | [14 empty] | 3 | [194 empty] | 有
12 | Zhenhui Li，2023 | LDHs-M：(7-1)% | 海藻酸钙微球共负载法 |  |  |  | 是 | 磁性氧化铁、海藻酸盐 | [7 empty] | NO3- | [9 empty] | O:52.71%;C:18.28%;Mg:18.62%;Al:8.07%;N:2%;Fe:0.32% | 珠子表面不光滑。得益于海藻酸钙的交联特性，LDHs和磁性氧化铁被包裹在磁珠中。两种成分均散落在珠子中，偶尔可观察到。 | 11.27 22.57 34.54 | (003) (006) (012) | 3300 ~ 3400 1406.3 1362.9 1064.5 1608.5 | O - H键的伸缩振动 N = O伸缩振动，归属于NO3 - C=O（CO32 -的红外特征振动） C-O（CO32 -的红外特征振动） 水分子O - H的弯曲振动 | 中国 | 江苏省 |  |  |  | 无铬土壤样品 | [17 empty] | 将不同浓度的K2Cr2O4溶液与铬与土壤的比例为1:1的无铬土壤混合。将混合物在磁力搅拌器上搅拌3小时，并干燥至恒重。然后得到不同Cr（VI）浓度的土壤（200mg/kg、400mg/kg、600mg/kg、800mg/kg和1000mg/kg） |  |  |  |  | 土壤 |  |  |  | 0.05 | [5 empty] | 7.04 |  | 30 | [6 empty] | Cr(Ⅵ) |  | 78.8 | [36 empty] | 3 | [26 empty] | 94.45 |  |  | 94.45 | [162 empty] | Cr (Ⅵ) | ( i )层间NO3 -与Cr (Ⅵ)的阴离子交换是主要的固定机理；( ii )络合作用依赖于珠子表面质子化羟基提供的静电引力；( iii ) Cr (Ⅵ)与晶格元素发生同构置换。
12 | Zhenhui Li，2023 | LDHs-M：(7-1)% | 海藻酸钙微球共负载法 |  |  |  | 是 | 磁性氧化铁、海藻酸盐 | [7 empty] | Cl- | [9 empty] | O:52.71%;C:18.28%;Mg:18.62%;Al:8.07%;N:2%;Fe:0.32% | 珠子表面不光滑。得益于海藻酸钙的交联特性，LDHs和磁性氧化铁被包裹在磁珠中。两种成分均散落在珠子中，偶尔可观察到。 | 11.27 22.57 34.54 | (003) (006) (012) | 3300 ~ 3400 1406.3 1362.9 1064.5 1608.5 | O - H键的伸缩振动 N = O伸缩振动，归属于NO3 - C=O（CO32 -的红外特征振动） C-O（CO32 -的红外特征振动） 水分子O - H的弯曲振动 | 中国 | 江苏省 |  |  |  | 无铬土壤样品 | [17 empty] | 将不同浓度的K2Cr2O4溶液与铬与土壤的比例为1:1的无铬土壤混合。将混合物在磁力搅拌器上搅拌3小时，并干燥至恒重。然后得到不同Cr（VI）浓度的土壤（200mg/kg、400mg/kg、600mg/kg、800mg/kg和1000mg/kg） |  |  |  |  | 土壤 |  |  |  | 0.05 | [5 empty] | 7.04 |  | 30 | [6 empty] | Cr(Ⅵ) |  | 78.8 | [36 empty] | 3 | [26 empty] | 2.37 |  |  | 2.37
12 | Zhenhui Li，2023 | LDHs-M：(7-1)% | 海藻酸钙微球共负载法 |  |  |  | 是 | 磁性氧化铁、海藻酸盐 | [7 empty] | CO32- | [9 empty] | O:52.71%;C:18.28%;Mg:18.62%;Al:8.07%;N:2%;Fe:0.32% | 珠子表面不光滑。得益于海藻酸钙的交联特性，LDHs和磁性氧化铁被包裹在磁珠中。两种成分均散落在珠子中，偶尔可观察到。 | 11.27 22.57 34.54 | (003) (006) (012) | 3300 ~ 3400 1406.3 1362.9 1064.5 1608.5 | O - H键的伸缩振动 N = O伸缩振动，归属于NO3 - C=O（CO32 -的红外特征振动） C-O（CO32 -的红外特征振动） 水分子O - H的弯曲振动 | 中国 | 江苏省 |  |  |  | 无铬土壤样品 | [17 empty] | 将不同浓度的K2Cr2O4溶液与铬与土壤的比例为1:1的无铬土壤混合。将混合物在磁力搅拌器上搅拌3小时，并干燥至恒重。然后得到不同Cr（VI）浓度的土壤（200mg/kg、400mg/kg、600mg/kg、800mg/kg和1000mg/kg） |  |  |  |  | 土壤 |  |  |  | 0.05 | [5 empty] | 7.04 |  | 30 | [6 empty] | Cr(Ⅵ) |  | 78.8 | [36 empty] | 3 | [26 empty] | 18.31 |  |  | 18.31
12 | Zhenhui Li，2023 | LDHs-M：(7-1)% | 海藻酸钙微球共负载法 |  |  |  | 是 | 磁性氧化铁、海藻酸盐 | [7 empty] | NO3- | [9 empty] | O:52.71%;C:18.28%;Mg:18.62%;Al:8.07%;N:2%;Fe:0.32% | 珠子表面不光滑。得益于海藻酸钙的交联特性，LDHs和磁性氧化铁被包裹在磁珠中。两种成分均散落在珠子中，偶尔可观察到。 | 11.27 22.57 34.54 | (003) (006) (012) | 3300 ~ 3400 1406.3 1362.9 1064.5 1608.5 | O - H键的伸缩振动 N = O伸缩振动，归属于NO3 - C=O（CO32 -的红外特征振动） C-O（CO32 -的红外特征振动） 水分子O - H的弯曲振动 | 中国 | 江苏省 |  |  |  | 无铬土壤样品 | [17 empty] | 将不同浓度的K2Cr2O4溶液与铬与土壤的比例为1:1的无铬土壤混合。将混合物在磁力搅拌器上搅拌3小时，并干燥至恒重。然后得到不同Cr（VI）浓度的土壤（200mg/kg、400mg/kg、600mg/kg、800mg/kg和1000mg/kg） |  |  |  |  | 土壤 | [5 empty] | 0.01 |  |  |  | 7.04 |  | 30 | 1440 | [5 empty] | Cr(Ⅵ) |  | 394 | [36 empty] | 3 | [26 empty] | 59.57 | 0.15 |  | 59.57
12 | Zhenhui Li，2023 | LDHs-M：(7-1)% | 海藻酸钙微球共负载法 |  |  |  | 是 | 磁性氧化铁、海藻酸盐 | [7 empty] | NO3- | [9 empty] | O:52.71%;C:18.28%;Mg:18.62%;Al:8.07%;N:2%;Fe:0.32% | 珠子表面不光滑。得益于海藻酸钙的交联特性，LDHs和磁性氧化铁被包裹在磁珠中。两种成分均散落在珠子中，偶尔可观察到。 | 11.27 22.57 34.54 | (003) (006) (012) | 3300 ~ 3400 1406.3 1362.9 1064.5 1608.5 | O - H键的伸缩振动 N = O伸缩振动，归属于NO3 - C=O（CO32 -的红外特征振动） C-O（CO32 -的红外特征振动） 水分子O - H的弯曲振动 | 中国 | 江苏省 |  |  |  | 无铬土壤样品 | [17 empty] | 将不同浓度的K2Cr2O4溶液与铬与土壤的比例为1:1的无铬土壤混合。将混合物在磁力搅拌器上搅拌3小时，并干燥至恒重。然后得到不同Cr（VI）浓度的土壤（200mg/kg、400mg/kg、600mg/kg、800mg/kg和1000mg/kg） |  |  |  |  | 土壤 | [5 empty] | 0.02 |  |  |  | 7.04 |  | 30 | 1440 | [5 empty] | Cr(Ⅵ) |  | 394 | [36 empty] | 3 | [26 empty] | 75.34 | 0.46 |  | 75.34
12 | Zhenhui Li，2023 | LDHs-M：(7-1)% | 海藻酸钙微球共负载法 |  |  |  | 是 | 磁性氧化铁、海藻酸盐 | [7 empty] | NO3- | [9 empty] | O:52.71%;C:18.28%;Mg:18.62%;Al:8.07%;N:2%;Fe:0.32% | 珠子表面不光滑。得益于海藻酸钙的交联特性，LDHs和磁性氧化铁被包裹在磁珠中。两种成分均散落在珠子中，偶尔可观察到。 | 11.27 22.57 34.54 | (003) (006) (012) | 3300 ~ 3400 1406.3 1362.9 1064.5 1608.5 | O - H键的伸缩振动 N = O伸缩振动，归属于NO3 - C=O（CO32 -的红外特征振动） C-O（CO32 -的红外特征振动） 水分子O - H的弯曲振动 | 中国 | 江苏省 |  |  |  | 无铬土壤样品 | [17 empty] | 将不同浓度的K2Cr2O4溶液与铬与土壤的比例为1:1的无铬土壤混合。将混合物在磁力搅拌器上搅拌3小时，并干燥至恒重。然后得到不同Cr（VI）浓度的土壤（200mg/kg、400mg/kg、600mg/kg、800mg/kg和1000mg/kg） |  |  |  |  | 土壤 | [5 empty] | 0.03 |  |  |  | 7.04 |  | 30 | 1440 | [5 empty] | Cr(Ⅵ) |  | 394 | [36 empty] | 3 | [26 empty] | 93.26 | 2.45 |  | 93.26
12 | Zhenhui Li，2023 | LDHs-M：(7-1)% | 海藻酸钙微球共负载法 |  |  |  | 是 | 磁性氧化铁、海藻酸盐 | [7 empty] | NO3- | [9 empty] | O:52.71%;C:18.28%;Mg:18.62%;Al:8.07%;N:2%;Fe:0.32% | 珠子表面不光滑。得益于海藻酸钙的交联特性，LDHs和磁性氧化铁被包裹在磁珠中。两种成分均散落在珠子中，偶尔可观察到。 | 11.27 22.57 34.54 | (003) (006) (012) | 3300 ~ 3400 1406.3 1362.9 1064.5 1608.5 | O - H键的伸缩振动 N = O伸缩振动，归属于NO3 - C=O（CO32 -的红外特征振动） C-O（CO32 -的红外特征振动） 水分子O - H的弯曲振动 | 中国 | 江苏省 |  |  |  | 无铬土壤样品 | [17 empty] | 将不同浓度的K2Cr2O4溶液与铬与土壤的比例为1:1的无铬土壤混合。将混合物在磁力搅拌器上搅拌3小时，并干燥至恒重。然后得到不同Cr（VI）浓度的土壤（200mg/kg、400mg/kg、600mg/kg、800mg/kg和1000mg/kg） |  |  |  |  | 土壤 | [5 empty] | 0.05 |  |  |  | 7.04 |  | 30 | 1440 | [5 empty] | Cr(Ⅵ) |  | 394 | [36 empty] | 3 | [26 empty] | 94.95 | 0.31 |  | 94.95
12 | Zhenhui Li，2023 | LDHs-M：(7-1)% | 海藻酸钙微球共负载法 |  |  |  | 是 | 磁性氧化铁、海藻酸盐 | [7 empty] | NO3- | [9 empty] | O:52.71%;C:18.28%;Mg:18.62%;Al:8.07%;N:2%;Fe:0.32% | 珠子表面不光滑。得益于海藻酸钙的交联特性，LDHs和磁性氧化铁被包裹在磁珠中。两种成分均散落在珠子中，偶尔可观察到。 | 11.27 22.57 34.54 | (003) (006) (012) | 3300 ~ 3400 1406.3 1362.9 1064.5 1608.5 | O - H键的伸缩振动 N = O伸缩振动，归属于NO3 - C=O（CO32 -的红外特征振动） C-O（CO32 -的红外特征振动） 水分子O - H的弯曲振动 | 中国 | 江苏省 |  |  |  | 无铬土壤样品 | [17 empty] | 将不同浓度的K2Cr2O4溶液与铬与土壤的比例为1:1的无铬土壤混合。将混合物在磁力搅拌器上搅拌3小时，并干燥至恒重。然后得到不同Cr（VI）浓度的土壤（200mg/kg、400mg/kg、600mg/kg、800mg/kg和1000mg/kg） |  |  |  |  | 土壤 | [5 empty] | 0.07 |  |  |  | 7.04 |  | 30 | 1440 | [5 empty] | Cr(Ⅵ) |  | 394 | [36 empty] | 3 | [26 empty] | 97.4 | 0 |  | 97.4
12 | Zhenhui Li，2023 | LDHs-M：(7-1)% | 海藻酸钙微球共负载法 |  |  |  | 是 | 磁性氧化铁、海藻酸盐 | [7 empty] | NO3- | [9 empty] | O:52.71%;C:18.28%;Mg:18.62%;Al:8.07%;N:2%;Fe:0.32% | 珠子表面不光滑。得益于海藻酸钙的交联特性，LDHs和磁性氧化铁被包裹在磁珠中。两种成分均散落在珠子中，偶尔可观察到。 | 11.27 22.57 34.54 | (003) (006) (012) | 3300 ~ 3400 1406.3 1362.9 1064.5 1608.5 | O - H键的伸缩振动 N = O伸缩振动，归属于NO3 - C=O（CO32 -的红外特征振动） C-O（CO32 -的红外特征振动） 水分子O - H的弯曲振动 | 中国 | 江苏省 |  |  |  | 无铬土壤样品 | [17 empty] | 将不同浓度的K2Cr2O4溶液与铬与土壤的比例为1:1的无铬土壤混合。将混合物在磁力搅拌器上搅拌3小时，并干燥至恒重。然后得到不同Cr（VI）浓度的土壤（200mg/kg、400mg/kg、600mg/kg、800mg/kg和1000mg/kg） |  |  |  |  | 土壤 | [5 empty] | 0.1 |  |  |  | 7.04 |  | 30 | 1440 | [5 empty] | Cr(Ⅵ) |  | 394 | [36 empty] | 3 | [26 empty] | 98.01 | 0 |  | 98.01
12 | Zhenhui Li，2023 | LDHs-M：(7-1)% | 海藻酸钙微球共负载法 |  |  |  | 是 | 磁性氧化铁、海藻酸盐 | [7 empty] | NO3- | [9 empty] | O:52.71%;C:18.28%;Mg:18.62%;Al:8.07%;N:2%;Fe:0.32% | 珠子表面不光滑。得益于海藻酸钙的交联特性，LDHs和磁性氧化铁被包裹在磁珠中。两种成分均散落在珠子中，偶尔可观察到。 | 11.27 22.57 34.54 | (003) (006) (012) | 3300 ~ 3400 1406.3 1362.9 1064.5 1608.5 | O - H键的伸缩振动 N = O伸缩振动，归属于NO3 - C=O（CO32 -的红外特征振动） C-O（CO32 -的红外特征振动） 水分子O - H的弯曲振动 | 中国 | 江苏省 |  |  |  | 无铬土壤样品 | [22 empty] | 土壤 | [5 empty] | 0.03 |  |  |  | 7.04 |  | 30 | 1440 | [5 empty] | Cr(Ⅵ) |  | 200 | [36 empty] | 3 | [26 empty] | 90.84 | 0 |  | 90.84
12 | Zhenhui Li，2023 | LDHs-M：(7-1)% | 海藻酸钙微球共负载法 |  |  |  | 是 | 磁性氧化铁、海藻酸盐 | [7 empty] | NO3- | [9 empty] | O:52.71%;C:18.28%;Mg:18.62%;Al:8.07%;N:2%;Fe:0.32% | 珠子表面不光滑。得益于海藻酸钙的交联特性，LDHs和磁性氧化铁被包裹在磁珠中。两种成分均散落在珠子中，偶尔可观察到。 | 11.27 22.57 34.54 | (003) (006) (012) | 3300 ~ 3400 1406.3 1362.9 1064.5 1608.5 | O - H键的伸缩振动 N = O伸缩振动，归属于NO3 - C=O（CO32 -的红外特征振动） C-O（CO32 -的红外特征振动） 水分子O - H的弯曲振动 | 中国 | 江苏省 |  |  |  | 无铬土壤样品 | [22 empty] | 土壤 | [5 empty] | 0.03 |  |  |  | 7.04 |  | 30 | 1440 | [5 empty] | Cr(Ⅵ) |  | 400 | [36 empty] | 3 | [26 empty] | 93.41 | 2.56 |  | 93.41
12 | Zhenhui Li，2023 | LDHs-M：(7-1)% | 海藻酸钙微球共负载法 |  |  |  | 是 | 磁性氧化铁、海藻酸盐 | [7 empty] | NO3- | [9 empty] | O:52.71%;C:18.28%;Mg:18.62%;Al:8.07%;N:2%;Fe:0.32% | 珠子表面不光滑。得益于海藻酸钙的交联特性，LDHs和磁性氧化铁被包裹在磁珠中。两种成分均散落在珠子中，偶尔可观察到。 | 11.27 22.57 34.54 | (003) (006) (012) | 3300 ~ 3400 1406.3 1362.9 1064.5 1608.5 | O - H键的伸缩振动 N = O伸缩振动，归属于NO3 - C=O（CO32 -的红外特征振动） C-O（CO32 -的红外特征振动） 水分子O - H的弯曲振动 | 中国 | 江苏省 |  |  |  | 无铬土壤样品 | [22 empty] | 土壤 | [5 empty] | 0.03 |  |  |  | 7.04 |  | 30 | 1440 | [5 empty] | Cr(Ⅵ) |  | 600 | [36 empty] | 3 | [26 empty] | 91.39 | 0.18 |  | 91.39
12 | Zhenhui Li，2023 | LDHs-M：(7-1)% | 海藻酸钙微球共负载法 |  |  |  | 是 | 磁性氧化铁、海藻酸盐 | [7 empty] | NO3- | [9 empty] | O:52.71%;C:18.28%;Mg:18.62%;Al:8.07%;N:2%;Fe:0.32% | 珠子表面不光滑。得益于海藻酸钙的交联特性，LDHs和磁性氧化铁被包裹在磁珠中。两种成分均散落在珠子中，偶尔可观察到。 | 11.27 22.57 34.54 | (003) (006) (012) | 3300 ~ 3400 1406.3 1362.9 1064.5 1608.5 | O - H键的伸缩振动 N = O伸缩振动，归属于NO3 - C=O（CO32 -的红外特征振动） C-O（CO32 -的红外特征振动） 水分子O - H的弯曲振动 | 中国 | 江苏省 |  |  |  | 无铬土壤样品 | [22 empty] | 土壤 | [5 empty] | 0.03 |  |  |  | 7.04 |  | 30 | 1440 | [5 empty] | Cr(Ⅵ) |  | 800 | [36 empty] | 3 | [26 empty] | 74.91 | 0 |  | 74.91
12 | Zhenhui Li，2023 | LDHs-M：(7-1)% | 海藻酸钙微球共负载法 |  |  |  | 是 | 磁性氧化铁、海藻酸盐 | [7 empty] | NO3- | [9 empty] | O:52.71%;C:18.28%;Mg:18.62%;Al:8.07%;N:2%;Fe:0.32% | 珠子表面不光滑。得益于海藻酸钙的交联特性，LDHs和磁性氧化铁被包裹在磁珠中。两种成分均散落在珠子中，偶尔可观察到。 | 11.27 22.57 34.54 | (003) (006) (012) | 3300 ~ 3400 1406.3 1362.9 1064.5 1608.5 | O - H键的伸缩振动 N = O伸缩振动，归属于NO3 - C=O（CO32 -的红外特征振动） C-O（CO32 -的红外特征振动） 水分子O - H的弯曲振动 | 中国 | 江苏省 |  |  |  | 无铬土壤样品 | [22 empty] | 土壤 | [5 empty] | 0.03 |  |  |  | 7.04 |  | 30 | 1440 | [5 empty] | Cr(Ⅵ) |  | 1000 | [36 empty] | 3 | [26 empty] | 76.19 | 0.73 |  | 76.19
12 | Zhenhui Li，2023 | LDHs-M：(7-1)% | 海藻酸钙微球共负载法 |  |  |  | 是 | 磁性氧化铁、海藻酸盐 | [7 empty] | NO3- | [9 empty] | O:52.71%;C:18.28%;Mg:18.62%;Al:8.07%;N:2%;Fe:0.32% | 珠子表面不光滑。得益于海藻酸钙的交联特性，LDHs和磁性氧化铁被包裹在磁珠中。两种成分均散落在珠子中，偶尔可观察到。 | 11.27 22.57 34.54 | (003) (006) (012) | 3300 ~ 3400 1406.3 1362.9 1064.5 1608.5 | O - H键的伸缩振动 N = O伸缩振动，归属于NO3 - C=O（CO32 -的红外特征振动） C-O（CO32 -的红外特征振动） 水分子O - H的弯曲振动 | 中国 | 江苏省 |  |  |  | 无铬土壤样品 | [22 empty] | 土壤 | [5 empty] | 0.05 |  |  |  | 7.04 |  | 30 | 1440 | [5 empty] | Cr(Ⅵ) |  | 200 | [36 empty] | 3 | [26 empty] | 96.7 | 0 |  | 96.7
12 | Zhenhui Li，2023 | LDHs-M：(7-1)% | 海藻酸钙微球共负载法 |  |  |  | 是 | 磁性氧化铁、海藻酸盐 | [7 empty] | NO3- | [9 empty] | O:52.71%;C:18.28%;Mg:18.62%;Al:8.07%;N:2%;Fe:0.32% | 珠子表面不光滑。得益于海藻酸钙的交联特性，LDHs和磁性氧化铁被包裹在磁珠中。两种成分均散落在珠子中，偶尔可观察到。 | 11.27 22.57 34.54 | (003) (006) (012) | 3300 ~ 3400 1406.3 1362.9 1064.5 1608.5 | O - H键的伸缩振动 N = O伸缩振动，归属于NO3 - C=O（CO32 -的红外特征振动） C-O（CO32 -的红外特征振动） 水分子O - H的弯曲振动 | 中国 | 江苏省 |  |  |  | 无铬土壤样品 | [22 empty] | 土壤 | [5 empty] | 0.05 |  |  |  | 7.04 |  | 30 | 1440 | [5 empty] | Cr(Ⅵ) |  | 400 | [36 empty] | 3 | [26 empty] | 94.69 | 0.55 |  | 94.69
12 | Zhenhui Li，2023 | LDHs-M：(7-1)% | 海藻酸钙微球共负载法 |  |  |  | 是 | 磁性氧化铁、海藻酸盐 | [7 empty] | NO3- | [9 empty] | O:52.71%;C:18.28%;Mg:18.62%;Al:8.07%;N:2%;Fe:0.32% | 珠子表面不光滑。得益于海藻酸钙的交联特性，LDHs和磁性氧化铁被包裹在磁珠中。两种成分均散落在珠子中，偶尔可观察到。 | 11.27 22.57 34.54 | (003) (006) (012) | 3300 ~ 3400 1406.3 1362.9 1064.5 1608.5 | O - H键的伸缩振动 N = O伸缩振动，归属于NO3 - C=O（CO32 -的红外特征振动） C-O（CO32 -的红外特征振动） 水分子O - H的弯曲振动 | 中国 | 江苏省 |  |  |  | 无铬土壤样品 | [22 empty] | 土壤 | [5 empty] | 0.05 |  |  |  | 7.04 |  | 30 | 1440 | [5 empty] | Cr(Ⅵ) |  | 600 | [36 empty] | 3 | [26 empty] | 93.22 | 1.65 |  | 93.22
12 | Zhenhui Li，2023 | LDHs-M：(7-1)% | 海藻酸钙微球共负载法 |  |  |  | 是 | 磁性氧化铁、海藻酸盐 | [7 empty] | NO3- | [9 empty] | O:52.71%;C:18.28%;Mg:18.62%;Al:8.07%;N:2%;Fe:0.32% | 珠子表面不光滑。得益于海藻酸钙的交联特性，LDHs和磁性氧化铁被包裹在磁珠中。两种成分均散落在珠子中，偶尔可观察到。 | 11.27 22.57 34.54 | (003) (006) (012) | 3300 ~ 3400 1406.3 1362.9 1064.5 1608.5 | O - H键的伸缩振动 N = O伸缩振动，归属于NO3 - C=O（CO32 -的红外特征振动） C-O（CO32 -的红外特征振动） 水分子O - H的弯曲振动 | 中国 | 江苏省 |  |  |  | 无铬土壤样品 | [22 empty] | 土壤 | [5 empty] | 0.05 |  |  |  | 7.04 |  | 30 | 1440 | [5 empty] | Cr(Ⅵ) |  | 800 | [36 empty] | 3 | [26 empty] | 89.38 | 1.28 |  | 89.38
12 | Zhenhui Li，2023 | LDHs-M：(7-1)% | 海藻酸钙微球共负载法 |  |  |  | 是 | 磁性氧化铁、海藻酸盐 | [7 empty] | NO3- | [9 empty] | O:52.71%;C:18.28%;Mg:18.62%;Al:8.07%;N:2%;Fe:0.32% | 珠子表面不光滑。得益于海藻酸钙的交联特性，LDHs和磁性氧化铁被包裹在磁珠中。两种成分均散落在珠子中，偶尔可观察到。 | 11.27 22.57 34.54 | (003) (006) (012) | 3300 ~ 3400 1406.3 1362.9 1064.5 1608.5 | O - H键的伸缩振动 N = O伸缩振动，归属于NO3 - C=O（CO32 -的红外特征振动） C-O（CO32 -的红外特征振动） 水分子O - H的弯曲振动 | 中国 | 江苏省 |  |  |  | 无铬土壤样品 | [22 empty] | 土壤 | [5 empty] | 0.05 |  |  |  | 7.04 |  | 30 | 1440 | [5 empty] | Cr(Ⅵ) |  | 1000 | [36 empty] | 3 | [26 empty] | 86.08 | 3.47 |  | 86.08
12 | Zhenhui Li，2023 | LDHs-M：(7-1)% | 海藻酸钙微球共负载法 |  |  |  | 是 | 磁性氧化铁、海藻酸盐 | [7 empty] | NO3- | [9 empty] | O:52.71%;C:18.28%;Mg:18.62%;Al:8.07%;N:2%;Fe:0.32% | 珠子表面不光滑。得益于海藻酸钙的交联特性，LDHs和磁性氧化铁被包裹在磁珠中。两种成分均散落在珠子中，偶尔可观察到。 | 11.27 22.57 34.54 | (003) (006) (012) | 3300 ~ 3400 1406.3 1362.9 1064.5 1608.5 | O - H键的伸缩振动 N = O伸缩振动，归属于NO3 - C=O（CO32 -的红外特征振动） C-O（CO32 -的红外特征振动） 水分子O - H的弯曲振动 | 中国 | 江苏省 |  |  |  | 无铬土壤样品 | [22 empty] | 土壤 | [5 empty] | 0.05 |  |  |  | 3 |  | 30 | 1440 | [5 empty] | Cr(Ⅵ) |  | 394 | [36 empty] | 3 | [26 empty] | 58.49 | 0.72 |  | 58.49
12 | Zhenhui Li，2023 | LDHs-M：(7-1)% | 海藻酸钙微球共负载法 |  |  |  | 是 | 磁性氧化铁、海藻酸盐 | [7 empty] | NO3- | [9 empty] | O:52.71%;C:18.28%;Mg:18.62%;Al:8.07%;N:2%;Fe:0.32% | 珠子表面不光滑。得益于海藻酸钙的交联特性，LDHs和磁性氧化铁被包裹在磁珠中。两种成分均散落在珠子中，偶尔可观察到。 | 11.27 22.57 34.54 | (003) (006) (012) | 3300 ~ 3400 1406.3 1362.9 1064.5 1608.5 | O - H键的伸缩振动 N = O伸缩振动，归属于NO3 - C=O（CO32 -的红外特征振动） C-O（CO32 -的红外特征振动） 水分子O - H的弯曲振动 | 中国 | 江苏省 |  |  |  | 无铬土壤样品 | [22 empty] | 土壤 | [5 empty] | 0.05 |  |  |  | 5 |  | 30 | 1440 | [5 empty] | Cr(Ⅵ) |  | 394 | [36 empty] | 3 | [26 empty] | 71.14 | 0 |  | 71.14
12 | Zhenhui Li，2023 | LDHs-M：(7-1)% | 海藻酸钙微球共负载法 |  |  |  | 是 | 磁性氧化铁、海藻酸盐 | [7 empty] | NO3- | [9 empty] | O:52.71%;C:18.28%;Mg:18.62%;Al:8.07%;N:2%;Fe:0.32% | 珠子表面不光滑。得益于海藻酸钙的交联特性，LDHs和磁性氧化铁被包裹在磁珠中。两种成分均散落在珠子中，偶尔可观察到。 | 11.27 22.57 34.54 | (003) (006) (012) | 3300 ~ 3400 1406.3 1362.9 1064.5 1608.5 | O - H键的伸缩振动 N = O伸缩振动，归属于NO3 - C=O（CO32 -的红外特征振动） C-O（CO32 -的红外特征振动） 水分子O - H的弯曲振动 | 中国 | 江苏省 |  |  |  | 无铬土壤样品 | [22 empty] | 土壤 | [5 empty] | 0.05 |  |  |  | 7 |  | 30 | 1440 | [5 empty] | Cr(Ⅵ) |  | 394 | [36 empty] | 3 | [26 empty] | 94.03 | 0.14 |  | 94.03
12 | Zhenhui Li，2023 | LDHs-M：(7-1)% | 海藻酸钙微球共负载法 |  |  |  | 是 | 磁性氧化铁、海藻酸盐 | [7 empty] | NO3- | [9 empty] | O:52.71%;C:18.28%;Mg:18.62%;Al:8.07%;N:2%;Fe:0.32% | 珠子表面不光滑。得益于海藻酸钙的交联特性，LDHs和磁性氧化铁被包裹在磁珠中。两种成分均散落在珠子中，偶尔可观察到。 | 11.27 22.57 34.54 | (003) (006) (012) | 3300 ~ 3400 1406.3 1362.9 1064.5 1608.5 | O - H键的伸缩振动 N = O伸缩振动，归属于NO3 - C=O（CO32 -的红外特征振动） C-O（CO32 -的红外特征振动） 水分子O - H的弯曲振动 | 中国 | 江苏省 |  |  |  | 无铬土壤样品 | [22 empty] | 土壤 | [5 empty] | 0.05 |  |  |  | 10 |  | 30 | 1440 | [5 empty] | Cr(Ⅵ) |  | 394 | [36 empty] | 3 | [26 empty] | 94.96 |  |  | 94.96
12 | Zhenhui Li，2023 | （8LDHs-0磁性氧化铁）%LDHs-M | 海藻酸钙微球共负载法 |  |  |  | 是 | 磁性氧化铁、海藻酸盐 | （8LDHs-0磁性氧化铁）%LDHs-M | [22 empty] | 中国 | 江苏省 |  |  |  | 无铬土壤样品 | [22 empty] | 土壤 | [5 empty] | 0.05 |  |  |  | 7.04 |  | 30 | 1440 | [5 empty] | Cr(Ⅵ) |  | 394 | [36 empty] | 3 | [26 empty] | 96.43 |  |  | 96.43
12 | Zhenhui Li，2023 | LDHs-M：(7-1)% | 海藻酸钙微球共负载法 |  |  |  | 是 | 磁性氧化铁、海藻酸盐 | LDHs-M：(7-1)% | [6 empty] | NO3- | [9 empty] | O:52.71%;C:18.28%;Mg:18.62%;Al:8.07%;N:2%;Fe:0.32% | 珠子表面不光滑。得益于海藻酸钙的交联特性，LDHs和磁性氧化铁被包裹在磁珠中。两种成分均散落在珠子中，偶尔可观察到。 | 11.27 22.57 34.54 | (003) (006) (012) | 3300 ~ 3400 1406.3 1362.9 1064.5 1608.5 | O - H键的伸缩振动 N = O伸缩振动，归属于NO3 - C=O（CO32 -的红外特征振动） C-O（CO32 -的红外特征振动） 水分子O - H的弯曲振动 | 中国 | 江苏省 |  |  |  | 无铬土壤样品 | [22 empty] | 土壤 | [5 empty] | 0.05 |  |  |  | 7.04 |  | 30 | 1440 | [5 empty] | Cr(Ⅵ) |  | 394 | [36 empty] | 3 | [26 empty] | 94.35 |  |  | 94.35
12 | Zhenhui Li，2023 | （6-2）%LDHs-M | 海藻酸钙微球共负载法 |  |  |  | 是 | 磁性氧化铁、海藻酸盐 | （6-2）%LDHs-M | [6 empty] | NO3- | [9 empty] | O:52.71%;C:18.28%;Mg:18.62%;Al:8.07%;N:2%;Fe:0.32% | 珠子表面不光滑。得益于海藻酸钙的交联特性，LDHs和磁性氧化铁被包裹在磁珠中。两种成分均散落在珠子中，偶尔可观察到。 | 11.27 22.57 34.54 | (003) (006) (012) | 3300 ~ 3400 1406.3 1362.9 1064.5 1608.5 | O - H键的伸缩振动 N = O伸缩振动，归属于NO3 - C=O（CO32 -的红外特征振动） C-O（CO32 -的红外特征振动） 水分子O - H的弯曲振动 | 中国 | 江苏省 |  |  |  | 无铬土壤样品 | [22 empty] | 土壤 | [5 empty] | 0.05 |  |  |  | 7.04 |  | 30 | 1440 | [5 empty] | Cr(Ⅵ) |  | 394 | [36 empty] | 3 | [26 empty] | 93.91 |  |  | 93.91
12 | Zhenhui Li，2023 | （5-3）%LDHs-M | 海藻酸钙微球共负载法 |  |  |  | 是 | 磁性氧化铁、海藻酸盐 | （5-3）%LDHs-M | [6 empty] | NO3- | [9 empty] | O:52.71%;C:18.28%;Mg:18.62%;Al:8.07%;N:2%;Fe:0.32% | 珠子表面不光滑。得益于海藻酸钙的交联特性，LDHs和磁性氧化铁被包裹在磁珠中。两种成分均散落在珠子中，偶尔可观察到。 | 11.27 22.57 34.54 | (003) (006) (012) | 3300 ~ 3400 1406.3 1362.9 1064.5 1608.5 | O - H键的伸缩振动 N = O伸缩振动，归属于NO3 - C=O（CO32 -的红外特征振动） C-O（CO32 -的红外特征振动） 水分子O - H的弯曲振动 | 中国 | 江苏省 |  |  |  | 无铬土壤样品 | [22 empty] | 土壤 | [5 empty] | 0.05 |  |  |  | 7.04 |  | 30 | 1440 | [5 empty] | Cr(Ⅵ) |  | 394 | [36 empty] | 3 | [26 empty] | 92.12 |  |  | 92.12
12 | Zhenhui Li，2023 | LDHs-M：(7-1)% | 海藻酸钙微球共负载法 |  |  |  | 是 | 磁性氧化铁、海藻酸盐 | LDHs-M：(7-1)% | [6 empty] | NO3- | [9 empty] | O:52.71%;C:18.28%;Mg:18.62%;Al:8.07%;N:2%;Fe:0.32% | 珠子表面不光滑。得益于海藻酸钙的交联特性，LDHs和磁性氧化铁被包裹在磁珠中。两种成分均散落在珠子中，偶尔可观察到。 | 11.27 22.57 34.54 | (003) (006) (012) | 3300 ~ 3400 1406.3 1362.9 1064.5 1608.5 | O - H键的伸缩振动 N = O伸缩振动，归属于NO3 - C=O（CO32 -的红外特征振动） C-O（CO32 -的红外特征振动） 水分子O - H的弯曲振动 | 中国 | 江苏省 |  |  |  | 无铬土壤样品 | [22 empty] | 土壤 | [5 empty] | 0 |  |  |  | 7.04 |  |  | 1440 | [44 empty] | 3 | [18 empty] | 79.05
12 | Zhenhui Li，2023 | LDHs-M：(7-1)% | 海藻酸钙微球共负载法 |  |  |  | 是 | 磁性氧化铁、海藻酸盐 | LDHs-M：(7-1)% | [6 empty] | NO3- | [9 empty] | O:52.71%;C:18.28%;Mg:18.62%;Al:8.07%;N:2%;Fe:0.32% | 珠子表面不光滑。得益于海藻酸钙的交联特性，LDHs和磁性氧化铁被包裹在磁珠中。两种成分均散落在珠子中，偶尔可观察到。 | 11.27 22.57 34.54 | (003) (006) (012) | 3300 ~ 3400 1406.3 1362.9 1064.5 1608.5 | O - H键的伸缩振动 N = O伸缩振动，归属于NO3 - C=O（CO32 -的红外特征振动） C-O（CO32 -的红外特征振动） 水分子O - H的弯曲振动 | 中国 | 江苏省 |  |  |  | 无铬土壤样品 | [22 empty] | 土壤 | [5 empty] | 0.05 |  |  |  | 7.04 |  |  | 1440 | [44 empty] | 3 | [16 empty] | 79.05 |  | 2.3 | [9 empty] | 97.09045 | 97.09045
12 | Zhenhui Li，2023 | LDHs-M：(7-1)% | 海藻酸钙微球共负载法 |  |  |  | 是 | 磁性氧化铁、海藻酸盐 | LDHs-M：(7-1)% | [6 empty] | NO3- | [9 empty] | O:52.71%;C:18.28%;Mg:18.62%;Al:8.07%;N:2%;Fe:0.32% | 珠子表面不光滑。得益于海藻酸钙的交联特性，LDHs和磁性氧化铁被包裹在磁珠中。两种成分均散落在珠子中，偶尔可观察到。 | 11.27 22.57 34.54 | (003) (006) (012) | 3300 ~ 3400 1406.3 1362.9 1064.5 1608.5 | O - H键的伸缩振动 N = O伸缩振动，归属于NO3 - C=O（CO32 -的红外特征振动） C-O（CO32 -的红外特征振动） 水分子O - H的弯曲振动 | 中国 | 江苏省 |  |  |  | 无铬土壤样品 | [80 empty] | 3
12 | Zhenhui Li，2023 | LDHs-M：(7-1)% | 海藻酸钙微球共负载法 |  |  |  | 是 | 磁性氧化铁、海藻酸盐 | LDHs-M：(7-1)% | [6 empty] | NO3- | [9 empty] | O:52.71%;C:18.28%;Mg:18.62%;Al:8.07%;N:2%;Fe:0.32% | 珠子表面不光滑。得益于海藻酸钙的交联特性，LDHs和磁性氧化铁被包裹在磁珠中。两种成分均散落在珠子中，偶尔可观察到。 | 11.27 22.57 34.54 | (003) (006) (012) | 3300 ~ 3400 1406.3 1362.9 1064.5 1608.5 | O - H键的伸缩振动 N = O伸缩振动，归属于NO3 - C=O（CO32 -的红外特征振动） C-O（CO32 -的红外特征振动） 水分子O - H的弯曲振动 | 中国 | 江苏省 |  |  |  | 无铬土壤样品 | [80 empty] | 3
12 | Zhenhui Li，2023 | LDHs-M：(7-1)% | 海藻酸钙微球共负载法 |  |  |  | 是 | 磁性氧化铁、海藻酸盐 | LDHs-M：(7-1)% | [6 empty] | NO3- | [9 empty] | O:52.71%;C:18.28%;Mg:18.62%;Al:8.07%;N:2%;Fe:0.32% | 珠子表面不光滑。得益于海藻酸钙的交联特性，LDHs和磁性氧化铁被包裹在磁珠中。两种成分均散落在珠子中，偶尔可观察到。 | 11.27 22.57 34.54 | (003) (006) (012) | 3300 ~ 3400 1406.3 1362.9 1064.5 1608.5 | O - H键的伸缩振动 N = O伸缩振动，归属于NO3 - C=O（CO32 -的红外特征振动） C-O（CO32 -的红外特征振动） 水分子O - H的弯曲振动 | 中国 | 江苏省 |  |  |  | 无铬土壤样品 | [80 empty] | 3
12 | Zhenhui Li，2023 | LDHs-M：(7-1)% | 海藻酸钙微球共负载法 |  |  |  | 是 | 磁性氧化铁、海藻酸盐 | LDHs-M：(7-1)% | [6 empty] | NO3- | [9 empty] | O:52.71%;C:18.28%;Mg:18.62%;Al:8.07%;N:2%;Fe:0.32% | 珠子表面不光滑。得益于海藻酸钙的交联特性，LDHs和磁性氧化铁被包裹在磁珠中。两种成分均散落在珠子中，偶尔可观察到。 | 11.27 22.57 34.54 | (003) (006) (012) | 3300 ~ 3400 1406.3 1362.9 1064.5 1608.5 | O - H键的伸缩振动 N = O伸缩振动，归属于NO3 - C=O（CO32 -的红外特征振动） C-O（CO32 -的红外特征振动） 水分子O - H的弯曲振动 | 中国 | 江苏省 |  |  |  | 无铬土壤样品 | [80 empty] | 3
13 | Pengling Shao，2023 | LB/生物炭负载FeMnMg-LDH | 共沉淀法 |  |  |  | 是 | 生物炭 |  |  |  |  | Mn2+、Mg2+ | Fe3+ |  |  |  |  | 287.27 | 0.39 | 3.8 | [5 empty] | 生物炭表面密集生长着大量具有均匀片层结构的LDH，为重金属的吸附提供了更多的活性位点 | 11.19、22.00、34.27 | 类水滑石晶面( 003 )、( 006 )和( 009 ) 同时具有生物炭的特征峰 | 3700 ~ 3000 1630 1384\866 1200 ~ 1000 595 ~ 400 | -OH振动 H-O-H伸缩振动 层间的CO32- 生物炭中C-OH键 LDH的晶格振动，如O-M-O或M-O-M(M代表Fe、Mn、Mg)振动 | [28 empty] | 溶液 | 向20 m L分散有Cu / As的蒸馏水中加入一定质量的吸附剂( 12mg , As为20mg)，对比BC和LB对重金属( Cu、As)的吸附能力。混合物在恒温往复式摇床上以200 r / min的速度振荡40 min ( As )和400 min ( Cu )，然后将悬浮液在4000 r / min下离心10 min以获得用于测试的上清液.在动力学研究中，Cu和As的浓度分别为40和8 mg / L，然后在预先设计的时间间隔( 0 ~ 8小时)内抽出2 m L离心后的上清液 |  |  |  | 0.6 | [6 empty] | 200 | 0~480 | [5 empty] | Cu (Ⅱ) | 40 | [18 empty] | 120 |  | 伪二级动力学模型 | [16 empty] | 3 | [192 empty] | Cu | 类质同象置换、沉淀和静电吸附为主
13 | Pengling Shao，2023 | LB/生物炭负载FeMnMg-LDH | 共沉淀法 |  |  |  | 是 | 生物炭 |  |  |  |  | Mn2+、Mg2+ | Fe3+ |  |  |  |  | 287.27 | 0.39 | 3.8 | [5 empty] | 生物炭表面密集生长着大量具有均匀片层结构的LDH，为重金属的吸附提供了更多的活性位点 | 11.19、22.00、34.27 | 类水滑石晶面( 003 )、( 006 )和( 009 ) 同时具有生物炭的特征峰 | 3700 ~ 3000 1630 1384\866 1200 ~ 1000 595 ~ 400 | -OH振动 H-O-H伸缩振动 层间的CO32- 生物炭中C-OH键 LDH的晶格振动，如O-M-O或M-O-M(M代表Fe、Mn、Mg)振动 | [28 empty] | 溶液 | 向20 m L分散有Cu / As的蒸馏水中加入一定质量的吸附剂( 12mg , As为20mg)，对比BC和LB对重金属( Cu、As)的吸附能力。混合物在恒温往复式摇床上以200 r / min的速度振荡40 min ( As )和400 min ( Cu )，然后将悬浮液在4000 r / min下离心10 min以获得用于测试的上清液.在动力学研究中，Cu和As的浓度分别为40和8 mg / L，然后在预先设计的时间间隔( 0 ~ 8小时)内抽出2 m L离心后的上清液 |  |  |  | 1 | [6 empty] | 200 | 0~480 | [5 empty] | As(Ⅲ) | 8 | [18 empty] | 10 |  | 伪一级动力学模型 | [16 empty] | 3 | [192 empty] | As(Ⅲ) | 简单络合作用
13 | Pengling Shao，2023 | LB/生物炭负载FeMnMg-LDH | 共沉淀法 |  |  |  | 是 | 生物炭 |  |  |  |  | Mn2+、Mg2+ | Fe3+ |  |  |  |  | 287.27 | 0.39 | 3.8 | [5 empty] | 生物炭表面密集生长着大量具有均匀片层结构的LDH，为重金属的吸附提供了更多的活性位点 | 11.19、22.00、34.27 | 类水滑石晶面( 003 )、( 006 )和( 009 ) 同时具有生物炭的特征峰 | 3700 ~ 3000 1630 1384\866 1200 ~ 1000 595 ~ 400 | -OH振动 H-O-H伸缩振动 层间的CO32- 生物炭中C-OH键 LDH的晶格振动，如O-M-O或M-O-M(M代表Fe、Mn、Mg)振动 | [28 empty] | 溶液 |  |  |  |  | 0.6 | [6 empty] | 200 | 480 | [6 empty] | 20~150 | [24 empty] | Langmuir isotherm | 单分子层均相吸附 |  | 91.53 | [9 empty] | 3 | [82 empty] | 91.53
13 | Pengling Shao，2023 | LB/生物炭负载FeMnMg-LDH | 共沉淀法 |  |  |  | 是 | 生物炭 |  |  |  |  | Mn2+、Mg2+ | Fe3+ |  |  |  |  | 287.27 | 0.39 | 3.8 | [5 empty] | 生物炭表面密集生长着大量具有均匀片层结构的LDH，为重金属的吸附提供了更多的活性位点 | 11.19、22.00、34.27 | 类水滑石晶面( 003 )、( 006 )和( 009 ) 同时具有生物炭的特征峰 | 3700 ~ 3000 1630 1384\866 1200 ~ 1000 595 ~ 400 | -OH振动 H-O-H伸缩振动 层间的CO32- 生物炭中C-OH键 LDH的晶格振动，如O-M-O或M-O-M(M代表Fe、Mn、Mg)振动 | [28 empty] | 溶液 |  |  |  |  | 1 | [6 empty] | 200 | 480 | [6 empty] | 2~50 | [24 empty] | Langmuir isotherm | 单分子层均相吸附 |  | 7.25 | [9 empty] | 3
13 | Pengling Shao，2023 | LB/生物炭负载FeMnMg-LDH | 共沉淀法 |  |  |  | 是 | 生物炭 |  |  |  |  | Mn2+、Mg2+ | Fe3+ |  |  |  |  | 287.27 | 0.39 | 3.8 | [5 empty] | 生物炭表面密集生长着大量具有均匀片层结构的LDH，为重金属的吸附提供了更多的活性位点 | 11.19、22.00、34.27 | 类水滑石晶面( 003 )、( 006 )和( 009 ) 同时具有生物炭的特征峰 | 3700 ~ 3000 1630 1384\866 1200 ~ 1000 595 ~ 400 | -OH振动 H-O-H伸缩振动 层间的CO32- 生物炭中C-OH键 LDH的晶格振动，如O-M-O或M-O-M(M代表Fe、Mn、Mg)振动 |  | 广东省 | 华南理工大学 |  |  | 校园表层土0~20cm | [17 empty] | 加入重金属溶液(含Cu 1000 mg / L , As 200 mg / L)，陈化3个月，风干后过2 mm筛。 |  |  |  |  | 土壤 |  |  | 200 |  |  |  | 0 | [6 empty] | 25 | 60 %田间持水量 |  |  |  | 有效态Cu (Ⅱ) |  |  | 有效态As(III) | [35 empty] | 3 | [46 empty] | 70.18 |  | 70.18（有效态） | 1.62 | [8 empty] | #VALUE! | 0 | [16 empty] | 3625.5 |  | 3625.5（有效态） | 2.16 | [8 empty] | #VALUE! | 0
13 | Pengling Shao，2023 | LB/生物炭负载FeMnMg-LDH | 共沉淀法 |  |  |  | 是 | 生物炭 |  |  |  |  | Mn2+、Mg2+ | Fe3+ |  |  |  |  | 287.27 | 0.39 | 3.8 | [5 empty] | 生物炭表面密集生长着大量具有均匀片层结构的LDH，为重金属的吸附提供了更多的活性位点 | 11.19、22.00、34.27 | 类水滑石晶面( 003 )、( 006 )和( 009 ) 同时具有生物炭的特征峰 | 3700 ~ 3000 1630 1384\866 1200 ~ 1000 595 ~ 400 | -OH振动 H-O-H伸缩振动 层间的CO32- 生物炭中C-OH键 LDH的晶格振动，如O-M-O或M-O-M(M代表Fe、Mn、Mg)振动 |  | 广东省 | 华南理工大学 |  |  | 校园表层土0~20cm | [17 empty] | 加入重金属溶液(含Cu 1000 mg / L , As 200 mg / L)，陈化3个月，风干后过2 mm筛。 |  |  |  |  | 土壤 |  |  | 200 |  |  |  | 0.1 | [6 empty] | 25 | 60 %田间持水量 |  |  |  | 有效态Cu (Ⅱ) |  |  | 有效态As(III) | [35 empty] | 3 | [46 empty] | 70.18 |  | 64.27 | 0.49 | [8 empty] | 8.421203 | 8.421203 | [16 empty] | 3625.5 |  | 2334.661 | 9.37 | [8 empty] | 35.60443 | 35.60443
13 | Pengling Shao，2023 | LB/生物炭负载FeMnMg-LDH | 共沉淀法 |  |  |  | 是 | 生物炭 |  |  |  |  | Mn2+、Mg2+ | Fe3+ |  |  |  |  | 287.27 | 0.39 | 3.8 | [5 empty] | 生物炭表面密集生长着大量具有均匀片层结构的LDH，为重金属的吸附提供了更多的活性位点 | 11.19、22.00、34.27 | 类水滑石晶面( 003 )、( 006 )和( 009 ) 同时具有生物炭的特征峰 | 3700 ~ 3000 1630 1384\866 1200 ~ 1000 595 ~ 400 | -OH振动 H-O-H伸缩振动 层间的CO32- 生物炭中C-OH键 LDH的晶格振动，如O-M-O或M-O-M(M代表Fe、Mn、Mg)振动 |  | 广东省 | 华南理工大学 |  |  | 校园表层土0~20cm | [17 empty] | 加入重金属溶液(含Cu 1000 mg / L , As 200 mg / L)，陈化3个月，风干后过2 mm筛。 |  |  |  |  | 土壤 |  |  | 200 |  |  |  | 0.5 | [6 empty] | 25 | 60 %田间持水量 |  |  |  | 有效态Cu (Ⅱ) |  |  | 有效态As(III) | [35 empty] | 3 | [46 empty] | 70.18 |  | 63.2 | 1.94 | [8 empty] | 9.945854 | 9.945854 | [16 empty] | 3625.5 |  | 2000 | 2.16 | [8 empty] | 44.8352 | 44.8352
13 | Pengling Shao，2023 | LB/生物炭负载FeMnMg-LDH | 共沉淀法 |  |  |  | 是 | 生物炭 |  |  |  |  | Mn2+、Mg2+ | Fe3+ |  |  |  |  | 287.27 | 0.39 | 3.8 | [5 empty] | 生物炭表面密集生长着大量具有均匀片层结构的LDH，为重金属的吸附提供了更多的活性位点 | 11.19、22.00、34.27 | 类水滑石晶面( 003 )、( 006 )和( 009 ) 同时具有生物炭的特征峰 | 3700 ~ 3000 1630 1384\866 1200 ~ 1000 595 ~ 400 | -OH振动 H-O-H伸缩振动 层间的CO32- 生物炭中C-OH键 LDH的晶格振动，如O-M-O或M-O-M(M代表Fe、Mn、Mg)振动 |  | 广东省 | 华南理工大学 |  |  | 校园表层土0~20cm | [17 empty] | 加入重金属溶液(含Cu 1000 mg / L , As 200 mg / L)，陈化3个月，风干后过2 mm筛。 |  |  |  |  | 土壤 |  |  | 200 |  |  |  | 1 | [6 empty] | 25 | 60 %田间持水量 |  |  |  | 有效态Cu (Ⅱ) |  |  | 有效态As(III) | [35 empty] | 3 | [46 empty] | 70.18 |  | 61.5 | 4.94 | [8 empty] | 12.3682 | 12.3682 | [16 empty] | 3625.5 |  | 1657.371 | 2.16 | [8 empty] | 54.28574 | 54.28574
13 | Pengling Shao，2023 | LB/生物炭负载FeMnMg-LDH | 共沉淀法 |  |  |  | 是 | 生物炭 |  |  |  |  | Mn2+、Mg2+ | Fe3+ |  |  |  |  | 287.27 | 0.39 | 3.8 | [5 empty] | 生物炭表面密集生长着大量具有均匀片层结构的LDH，为重金属的吸附提供了更多的活性位点 | 11.19、22.00、34.27 | 类水滑石晶面( 003 )、( 006 )和( 009 ) 同时具有生物炭的特征峰 | 3700 ~ 3000 1630 1384\866 1200 ~ 1000 595 ~ 400 | -OH振动 H-O-H伸缩振动 层间的CO32- 生物炭中C-OH键 LDH的晶格振动，如O-M-O或M-O-M(M代表Fe、Mn、Mg)振动 |  | 广东省 | 华南理工大学 |  |  | 校园表层土0~20cm | [17 empty] | 加入重金属溶液(含Cu 1000 mg / L , As 200 mg / L)，陈化3个月，风干后过2 mm筛。 |  |  |  |  | 土壤 |  |  | 200 |  |  |  | 2 | [6 empty] | 25 | 60 %田间持水量 |  |  |  | 有效态Cu (Ⅱ) |  |  | 有效态As(III) | [35 empty] | 3 | [46 empty] | 70.18 |  | 49.78 | 1.78 | [8 empty] | 29.06811 | 29.06811 | [16 empty] | 3625.5 |  | 1346.614 | 2.16 | [8 empty] | 62.85716 | 62.85716
13 | Pengling Shao，2023 | LB/生物炭负载FeMnMg-LDH | 共沉淀法 |  |  |  | 是 | 生物炭 |  |  |  |  | Mn2+、Mg2+ | Fe3+ |  |  |  |  | 287.27 | 0.39 | 3.8 | [5 empty] | 生物炭表面密集生长着大量具有均匀片层结构的LDH，为重金属的吸附提供了更多的活性位点 | 11.19、22.00、34.27 | 类水滑石晶面( 003 )、( 006 )和( 009 ) 同时具有生物炭的特征峰 | 3700 ~ 3000 1630 1384\866 1200 ~ 1000 595 ~ 400 | -OH振动 H-O-H伸缩振动 层间的CO32- 生物炭中C-OH键 LDH的晶格振动，如O-M-O或M-O-M(M代表Fe、Mn、Mg)振动 | [28 empty] | 溶液 |  |  |  |  | 0.6 |  |  |  |  | 1 |  | 200 | 480 | [5 empty] | Cu (Ⅱ) | 40 | [124 empty] | 18.94 | 0.56 |  | 18.94
13 | Pengling Shao，2023 | LB/生物炭负载FeMnMg-LDH | 共沉淀法 |  |  |  | 是 | 生物炭 |  |  |  |  | Mn2+、Mg2+ | Fe3+ |  |  |  |  | 287.27 | 0.39 | 3.8 | [5 empty] | 生物炭表面密集生长着大量具有均匀片层结构的LDH，为重金属的吸附提供了更多的活性位点 | 11.19、22.00、34.27 | 类水滑石晶面( 003 )、( 006 )和( 009 ) 同时具有生物炭的特征峰 | 3700 ~ 3000 1630 1384\866 1200 ~ 1000 595 ~ 400 | -OH振动 H-O-H伸缩振动 层间的CO32- 生物炭中C-OH键 LDH的晶格振动，如O-M-O或M-O-M(M代表Fe、Mn、Mg)振动 | [28 empty] | 溶液 |  |  |  |  | 0.6 |  |  |  |  | 2 |  | 200 | 480 | [5 empty] | Cu (Ⅱ) | 40 | [124 empty] | 23.96 | 0.84 |  | 23.96
13 | Pengling Shao，2023 | LB/生物炭负载FeMnMg-LDH | 共沉淀法 |  |  |  | 是 | 生物炭 |  |  |  |  | Mn2+、Mg2+ | Fe3+ |  |  |  |  | 287.27 | 0.39 | 3.8 | [5 empty] | 生物炭表面密集生长着大量具有均匀片层结构的LDH，为重金属的吸附提供了更多的活性位点 | 11.19、22.00、34.27 | 类水滑石晶面( 003 )、( 006 )和( 009 ) 同时具有生物炭的特征峰 | 3700 ~ 3000 1630 1384\866 1200 ~ 1000 595 ~ 400 | -OH振动 H-O-H伸缩振动 层间的CO32- 生物炭中C-OH键 LDH的晶格振动，如O-M-O或M-O-M(M代表Fe、Mn、Mg)振动 | [28 empty] | 溶液 |  |  |  |  | 0.6 |  |  |  |  | 3 |  | 200 | 480 | [5 empty] | Cu (Ⅱ) | 40 | [124 empty] | 94.99 | 1.11 |  | 94.99
13 | Pengling Shao，2023 | LB/生物炭负载FeMnMg-LDH | 共沉淀法 |  |  |  | 是 | 生物炭 |  |  |  |  | Mn2+、Mg2+ | Fe3+ |  |  |  |  | 287.27 | 0.39 | 3.8 | [5 empty] | 生物炭表面密集生长着大量具有均匀片层结构的LDH，为重金属的吸附提供了更多的活性位点 | 11.19、22.00、34.27 | 类水滑石晶面( 003 )、( 006 )和( 009 ) 同时具有生物炭的特征峰 | 3700 ~ 3000 1630 1384\866 1200 ~ 1000 595 ~ 400 | -OH振动 H-O-H伸缩振动 层间的CO32- 生物炭中C-OH键 LDH的晶格振动，如O-M-O或M-O-M(M代表Fe、Mn、Mg)振动 | [28 empty] | 溶液 |  |  |  |  | 0.6 |  |  |  |  | 4 |  | 200 | 480 | [5 empty] | Cu (Ⅱ) | 40 | [124 empty] | 100 | 1.67 |  | 100
13 | Pengling Shao，2023 | LB/生物炭负载FeMnMg-LDH | 共沉淀法 |  |  |  | 是 | 生物炭 |  |  |  |  | Mn2+、Mg2+ | Fe3+ |  |  |  |  | 287.27 | 0.39 | 3.8 | [5 empty] | 生物炭表面密集生长着大量具有均匀片层结构的LDH，为重金属的吸附提供了更多的活性位点 | 11.19、22.00、34.27 | 类水滑石晶面( 003 )、( 006 )和( 009 ) 同时具有生物炭的特征峰 | 3700 ~ 3000 1630 1384\866 1200 ~ 1000 595 ~ 400 | -OH振动 H-O-H伸缩振动 层间的CO32- 生物炭中C-OH键 LDH的晶格振动，如O-M-O或M-O-M(M代表Fe、Mn、Mg)振动 | [28 empty] | 溶液 |  |  |  |  | 0.6 |  |  |  |  | 5 |  | 200 | 480 | [5 empty] | Cu (Ⅱ) | 40 | [124 empty] | 100 | 0.56 |  | 100
13 | Pengling Shao，2023 | LB/生物炭负载FeMnMg-LDH | 共沉淀法 |  |  |  | 是 | 生物炭 |  |  |  |  | Mn2+、Mg2+ | Fe3+ |  |  |  |  | 287.27 | 0.39 | 3.8 | [5 empty] | 生物炭表面密集生长着大量具有均匀片层结构的LDH，为重金属的吸附提供了更多的活性位点 | 11.19、22.00、34.27 | 类水滑石晶面( 003 )、( 006 )和( 009 ) 同时具有生物炭的特征峰 | 3700 ~ 3000 1630 1384\866 1200 ~ 1000 595 ~ 400 | -OH振动 H-O-H伸缩振动 层间的CO32- 生物炭中C-OH键 LDH的晶格振动，如O-M-O或M-O-M(M代表Fe、Mn、Mg)振动 | [28 empty] | 溶液 |  |  |  |  | 0.6 |  |  |  |  | 6 |  | 200 | 480 | [5 empty] | Cu (Ⅱ) | 40 | [124 empty] | 100 | 0.28 |  | 100
13 | Pengling Shao，2023 | LB/生物炭负载FeMnMg-LDH | 共沉淀法 |  |  |  | 是 | 生物炭 |  |  |  |  | Mn2+、Mg2+ | Fe3+ |  |  |  |  | 287.27 | 0.39 | 3.8 | [5 empty] | 生物炭表面密集生长着大量具有均匀片层结构的LDH，为重金属的吸附提供了更多的活性位点 | 11.19、22.00、34.27 | 类水滑石晶面( 003 )、( 006 )和( 009 ) 同时具有生物炭的特征峰 | 3700 ~ 3000 1630 1384\866 1200 ~ 1000 595 ~ 400 | -OH振动 H-O-H伸缩振动 层间的CO32- 生物炭中C-OH键 LDH的晶格振动，如O-M-O或M-O-M(M代表Fe、Mn、Mg)振动 | [28 empty] | 溶液 |  |  |  |  | 1 |  |  |  |  | 1 |  | 200 | 480 | [5 empty] | As(Ⅲ) | 8 | [79 empty] | 96.05 | 1.48 |  | 96.05
13 | Pengling Shao，2023 | LB/生物炭负载FeMnMg-LDH | 共沉淀法 |  |  |  | 是 | 生物炭 |  |  |  |  | Mn2+、Mg2+ | Fe3+ |  |  |  |  | 287.27 | 0.39 | 3.8 | [5 empty] | 生物炭表面密集生长着大量具有均匀片层结构的LDH，为重金属的吸附提供了更多的活性位点 | 11.19、22.00、34.27 | 类水滑石晶面( 003 )、( 006 )和( 009 ) 同时具有生物炭的特征峰 | 3700 ~ 3000 1630 1384\866 1200 ~ 1000 595 ~ 400 | -OH振动 H-O-H伸缩振动 层间的CO32- 生物炭中C-OH键 LDH的晶格振动，如O-M-O或M-O-M(M代表Fe、Mn、Mg)振动 | [28 empty] | 溶液 |  |  |  |  | 1 |  |  |  |  | 2 |  | 200 | 480 | [5 empty] | As(Ⅲ) | 8 | [79 empty] | 97.04 | 3.45 |  | 97.04
13 | Pengling Shao，2023 | LB/生物炭负载FeMnMg-LDH | 共沉淀法 |  |  |  | 是 | 生物炭 |  |  |  |  | Mn2+、Mg2+ | Fe3+ |  |  |  |  | 287.27 | 0.39 | 3.8 | [5 empty] | 生物炭表面密集生长着大量具有均匀片层结构的LDH，为重金属的吸附提供了更多的活性位点 | 11.19、22.00、34.27 | 类水滑石晶面( 003 )、( 006 )和( 009 ) 同时具有生物炭的特征峰 | 3700 ~ 3000 1630 1384\866 1200 ~ 1000 595 ~ 400 | -OH振动 H-O-H伸缩振动 层间的CO32- 生物炭中C-OH键 LDH的晶格振动，如O-M-O或M-O-M(M代表Fe、Mn、Mg)振动 | [28 empty] | 溶液 |  |  |  |  | 1 |  |  |  |  | 3 |  | 200 | 480 | [5 empty] | As(Ⅲ) | 8 | [79 empty] | 96.05 | 0.66 |  | 96.05
13 | Pengling Shao，2023 | LB/生物炭负载FeMnMg-LDH | 共沉淀法 |  |  |  | 是 | 生物炭 |  |  |  |  | Mn2+、Mg2+ | Fe3+ |  |  |  |  | 287.27 | 0.39 | 3.8 | [5 empty] | 生物炭表面密集生长着大量具有均匀片层结构的LDH，为重金属的吸附提供了更多的活性位点 | 11.19、22.00、34.27 | 类水滑石晶面( 003 )、( 006 )和( 009 ) 同时具有生物炭的特征峰 | 3700 ~ 3000 1630 1384\866 1200 ~ 1000 595 ~ 400 | -OH振动 H-O-H伸缩振动 层间的CO32- 生物炭中C-OH键 LDH的晶格振动，如O-M-O或M-O-M(M代表Fe、Mn、Mg)振动 | [28 empty] | 溶液 |  |  |  |  | 1 |  |  |  |  | 4 |  | 200 | 480 | [5 empty] | As(Ⅲ) | 8 | [79 empty] | 93.1 | 0 |  | 93.1
13 | Pengling Shao，2023 | LB/生物炭负载FeMnMg-LDH | 共沉淀法 |  |  |  | 是 | 生物炭 |  |  |  |  | Mn2+、Mg2+ | Fe3+ |  |  |  |  | 287.27 | 0.39 | 3.8 | [5 empty] | 生物炭表面密集生长着大量具有均匀片层结构的LDH，为重金属的吸附提供了更多的活性位点 | 11.19、22.00、34.27 | 类水滑石晶面( 003 )、( 006 )和( 009 ) 同时具有生物炭的特征峰 | 3700 ~ 3000 1630 1384\866 1200 ~ 1000 595 ~ 400 | -OH振动 H-O-H伸缩振动 层间的CO32- 生物炭中C-OH键 LDH的晶格振动，如O-M-O或M-O-M(M代表Fe、Mn、Mg)振动 | [28 empty] | 溶液 |  |  |  |  | 1 |  |  |  |  | 5 |  | 200 | 480 | [5 empty] | As(Ⅲ) | 8 | [79 empty] | 89.85 | 0 |  | 89.85
13 | Pengling Shao，2023 | LB/生物炭负载FeMnMg-LDH | 共沉淀法 |  |  |  | 是 | 生物炭 |  |  |  |  | Mn2+、Mg2+ | Fe3+ |  |  |  |  | 287.27 | 0.39 | 3.8 | [5 empty] | 生物炭表面密集生长着大量具有均匀片层结构的LDH，为重金属的吸附提供了更多的活性位点 | 11.19、22.00、34.27 | 类水滑石晶面( 003 )、( 006 )和( 009 ) 同时具有生物炭的特征峰 | 3700 ~ 3000 1630 1384\866 1200 ~ 1000 595 ~ 400 | -OH振动 H-O-H伸缩振动 层间的CO32- 生物炭中C-OH键 LDH的晶格振动，如O-M-O或M-O-M(M代表Fe、Mn、Mg)振动 | [28 empty] | 溶液 |  |  |  |  | 1 |  |  |  |  | 6 |  | 200 | 480 | [5 empty] | As(Ⅲ) | 8 | [79 empty] | 86.85 | 0 |  | 86.85
13 | Pengling Shao，2023 | LB/生物炭负载FeMnMg-LDH | 共沉淀法 |  |  |  | 是 | 生物炭 |  |  |  |  | Mn2+、Mg2+ | Fe3+ |  |  |  |  | 287.27 | 0.39 | 3.8 | [5 empty] | 生物炭表面密集生长着大量具有均匀片层结构的LDH，为重金属的吸附提供了更多的活性位点 | 11.19、22.00、34.27 | 类水滑石晶面( 003 )、( 006 )和( 009 ) 同时具有生物炭的特征峰 | 3700 ~ 3000 1630 1384\866 1200 ~ 1000 595 ~ 400 | -OH振动 H-O-H伸缩振动 层间的CO32- 生物炭中C-OH键 LDH的晶格振动，如O-M-O或M-O-M(M代表Fe、Mn、Mg)振动 | [28 empty] | 溶液 |  |  |  |  | 1 |  |  |  |  | 7 |  | 200 | 480 | [5 empty] | As(Ⅲ) | 8 | [79 empty] | 85.04 | 0.66 |  | 85.04
13 | Pengling Shao，2023 | LB/生物炭负载FeMnMg-LDH | 共沉淀法 |  |  |  | 是 | 生物炭 |  |  |  |  | Mn2+、Mg2+ | Fe3+ |  |  |  |  | 287.27 | 0.39 | 3.8 | [5 empty] | 生物炭表面密集生长着大量具有均匀片层结构的LDH，为重金属的吸附提供了更多的活性位点 | 11.19、22.00、34.27 | 类水滑石晶面( 003 )、( 006 )和( 009 ) 同时具有生物炭的特征峰 | 3700 ~ 3000 1630 1384\866 1200 ~ 1000 595 ~ 400 | -OH振动 H-O-H伸缩振动 层间的CO32- 生物炭中C-OH键 LDH的晶格振动，如O-M-O或M-O-M(M代表Fe、Mn、Mg)振动 | [28 empty] | 溶液 |  |  |  |  | 1 |  |  |  |  | 8 |  | 200 | 480 | [5 empty] | As(Ⅲ) | 8 | [79 empty] | 80.11 | 0.66 |  | 80.11
14 | Zewen Sun，2023 | CaAl-SO4-LDH | 水热法 | CaO在900℃马弗炉中煅烧3 h。然后，将1.6824 g煅烧CaO加入到50 mL煮沸的去离子水中，搅拌形成Ca ( OH ) 2。在上述Ca ( OH ) 2悬浮液中加入0.7800 g Al ( OH ) 3和1.3614 g CaSO4，加入无CO2的去离子水，直到混合溶液的体积为100 mL。上述混合物在磁力搅拌下搅拌10 min，并在搅拌过程中通入N2以消除CO2的干扰。然后将反应混合物转移到100 m L搅拌的不锈钢反应釜中，在120℃下水热反应10 h，搅拌速度为400 r⋅min-1，搅拌时间为12 h。在水热反应过程中，注入循环水进行冷却。反应结束后，温度降至室温，将浆料在4000 r⋅min - 1下离心5 min，分离固体。所得固体部分在65℃恒温干燥箱中干燥16 h。 | [8 empty] | Ca2+ | Al3+ |  | SO42- | [10 empty] | 六边形片状形貌结构，尺寸分布相对均匀 | 10.12、20.09、22.41、31.25 | CaAl-SO4-LDH 的标准谱图Ca4Al2(SO4)(OH)12⋅6H2O, JCPDS 50–1607 ：( 006 )、( 0012 )、( 018 )和( 110 ) | 3430 1665 1110 791、540和420 | LDH层板和层间水分子的羟基 水分子的弯曲振动 S - O的伸缩振动 | [28 empty] | 溶液 |  |  |  |  | 0.2 |  |  |  |  | 5.4 | [8 empty] | Cu2+ | 120 | [37 empty] | 3 | [82 empty] | 502.4 |  |  |  | 83.7 |  |  | 83.7 | [102 empty] | Cu2 +和Zn2 + | 层状Ca的同构置换和溶解-再沉淀作用形成Cu Al - LDH和Zn Al - LDH矿化产物
14 | Zewen Sun，2023 | CaAl-SO4-LDH | 水热法 | CaO在900℃马弗炉中煅烧3 h。然后，将1.6824 g煅烧CaO加入到50 mL煮沸的去离子水中，搅拌形成Ca ( OH ) 2。在上述Ca ( OH ) 2悬浮液中加入0.7800 g Al ( OH ) 3和1.3614 g CaSO4，加入无CO2的去离子水，直到混合溶液的体积为100 mL。上述混合物在磁力搅拌下搅拌10 min，并在搅拌过程中通入N2以消除CO2的干扰。然后将反应混合物转移到100 m L搅拌的不锈钢反应釜中，在120℃下水热反应10 h，搅拌速度为400 r⋅min-1，搅拌时间为12 h。在水热反应过程中，注入循环水进行冷却。反应结束后，温度降至室温，将浆料在4000 r⋅min - 1下离心5 min，分离固体。所得固体部分在65℃恒温干燥箱中干燥16 h。 | [8 empty] | Ca2+ | Al3+ |  | SO42- | [10 empty] | 六边形片状形貌结构，尺寸分布相对均匀 | 10.12、20.09、22.41、31.25 | CaAl-SO4-LDH 的标准谱图Ca4Al2(SO4)(OH)12⋅6H2O, JCPDS 50–1607 ：( 006 )、( 0012 )、( 018 )和( 110 ) | 3430 1665 1110 791、540和420 | LDH层板和层间水分子的羟基 水分子的弯曲振动 S - O的伸缩振动 | [28 empty] | 溶液 |  |  |  |  | 0.2 |  |  |  |  | 5.5 | [8 empty] | Zn2+ | 120 | [37 empty] | 3 | [112 empty] | 315.2 |  |  |  | 52.5 |  |  | 52.5 | [72 empty] | Pb2 + | 与CaAl - LDH的羟基和反应溶液中溶解的CO2反应而去除，最终形成Pb3 ( CO3 ) 2 ( OH ) 2沉淀
14 | Zewen Sun，2023 | CaAl-SO4-LDH | 水热法 | CaO在900℃马弗炉中煅烧3 h。然后，将1.6824 g煅烧CaO加入到50 mL煮沸的去离子水中，搅拌形成Ca ( OH ) 2。在上述Ca ( OH ) 2悬浮液中加入0.7800 g Al ( OH ) 3和1.3614 g CaSO4，加入无CO2的去离子水，直到混合溶液的体积为100 mL。上述混合物在磁力搅拌下搅拌10 min，并在搅拌过程中通入N2以消除CO2的干扰。然后将反应混合物转移到100 m L搅拌的不锈钢反应釜中，在120℃下水热反应10 h，搅拌速度为400 r⋅min-1，搅拌时间为12 h。在水热反应过程中，注入循环水进行冷却。反应结束后，温度降至室温，将浆料在4000 r⋅min - 1下离心5 min，分离固体。所得固体部分在65℃恒温干燥箱中干燥16 h。 | [8 empty] | Ca2+ | Al3+ |  | SO42- | [10 empty] | 六边形片状形貌结构，尺寸分布相对均匀 | 10.12、20.09、22.41、31.25 | CaAl-SO4-LDH 的标准谱图Ca4Al2(SO4)(OH)12⋅6H2O, JCPDS 50–1607 ：( 006 )、( 0012 )、( 018 )和( 110 ) | 3430 1665 1110 791、540和420 | LDH层板和层间水分子的羟基 水分子的弯曲振动 S - O的伸缩振动 | [28 empty] | 溶液 |  |  |  |  | 0.2 |  |  |  |  | 5.7 | [8 empty] | Pb2+ | 120 | [18 empty] | 10 | [18 empty] | 3 | [71 empty] | 100 |  |  | 100
14 | Zewen Sun，2023 | CaAl-SO4-LDH | 水热法 | CaO在900℃马弗炉中煅烧3 h。然后，将1.6824 g煅烧CaO加入到50 mL煮沸的去离子水中，搅拌形成Ca ( OH ) 2。在上述Ca ( OH ) 2悬浮液中加入0.7800 g Al ( OH ) 3和1.3614 g CaSO4，加入无CO2的去离子水，直到混合溶液的体积为100 mL。上述混合物在磁力搅拌下搅拌10 min，并在搅拌过程中通入N2以消除CO2的干扰。然后将反应混合物转移到100 m L搅拌的不锈钢反应釜中，在120℃下水热反应10 h，搅拌速度为400 r⋅min-1，搅拌时间为12 h。在水热反应过程中，注入循环水进行冷却。反应结束后，温度降至室温，将浆料在4000 r⋅min - 1下离心5 min，分离固体。所得固体部分在65℃恒温干燥箱中干燥16 h。 | [8 empty] | Ca2+ | Al3+ |  | SO42- | [10 empty] | 六边形片状形貌结构，尺寸分布相对均匀 | 10.12、20.09、22.41、31.25 | CaAl-SO4-LDH 的标准谱图Ca4Al2(SO4)(OH)12⋅6H2O, JCPDS 50–1607 ：( 006 )、( 0012 )、( 018 )和( 110 ) | 3430 1665 1110 791、540和420 | LDH层板和层间水分子的羟基 水分子的弯曲振动 S - O的伸缩振动 |  | 甘肃省 | 白银市 |  |  | 农田0~20cm表层土 | [18 empty] | CaCl2溶液法：有效态 |  |  |  | 土壤 |  | 175 | 700 |  |  |  | 0 | [5 empty] | 7d |  | 最大田间持水量的80% |  |  |  | 有效态Cu (Ⅱ) |  |  | 有效态Zn |  |  | 有效态Cd |  |  | 有效态Pb | [29 empty] | 3 |  |  |  | 0.6043（有效态） | 0.08475 | [9 empty] | 0 | [46 empty] | 0.00672 |  | 0.00672（有效态） | 0.00172 | [8 empty] | #VALUE! | 0 |  | 1.15 |  | 1.15有效态 | 0.02834 | [8 empty] | #VALUE! | 0 | [16 empty] | 4.678 |  | 4.678（有效态) | 0.13363 | [8 empty] | #VALUE! | 0
14 | Zewen Sun，2023 | CaAl-SO4-LDH | 水热法 | CaO在900℃马弗炉中煅烧3 h。然后，将1.6824 g煅烧CaO加入到50 mL煮沸的去离子水中，搅拌形成Ca ( OH ) 2。在上述Ca ( OH ) 2悬浮液中加入0.7800 g Al ( OH ) 3和1.3614 g CaSO4，加入无CO2的去离子水，直到混合溶液的体积为100 mL。上述混合物在磁力搅拌下搅拌10 min，并在搅拌过程中通入N2以消除CO2的干扰。然后将反应混合物转移到100 m L搅拌的不锈钢反应釜中，在120℃下水热反应10 h，搅拌速度为400 r⋅min-1，搅拌时间为12 h。在水热反应过程中，注入循环水进行冷却。反应结束后，温度降至室温，将浆料在4000 r⋅min - 1下离心5 min，分离固体。所得固体部分在65℃恒温干燥箱中干燥16 h。 | [8 empty] | Ca2+ | Al3+ |  | SO42- | [10 empty] | 六边形片状形貌结构，尺寸分布相对均匀 | 10.12、20.09、22.41、31.25 | CaAl-SO4-LDH 的标准谱图Ca4Al2(SO4)(OH)12⋅6H2O, JCPDS 50–1607 ：( 006 )、( 0012 )、( 018 )和( 110 ) | 3430 1665 1110 791、540和420 | LDH层板和层间水分子的羟基 水分子的弯曲振动 S - O的伸缩振动 |  | 甘肃省 | 白银市 |  |  | 农田0~20cm表层土 | [18 empty] | CaCl2溶液法：有效态 |  |  |  | 土壤 | [6 empty] | 0.2 | [5 empty] | 7d |  | 最大田间持水量的80% |  |  |  | 有效态Cu (Ⅱ) |  |  | 有效态Zn |  |  | 有效态Cd |  |  | 有效态Pb | [29 empty] | 3 |  | 0.6043 | 0.08475 | 0.1491 | 0.00942 | [8 empty] | 75.32682 | 75.32682 | [46 empty] | 0.00672 |  | 0.00447 | 0.00067 | [8 empty] | 33.48214 | 33.48214 |  | 1.15 |  | 0.4073 | 0.02267 | [8 empty] | 64.58261 | 64.58261 | [16 empty] | 4.678 |  | 0.5667 | 0.08909 | [8 empty] | 87.88585 | 87.88585
14 | Zewen Sun，2023 | CaAl-SO4-LDH | 水热法 | CaO在900℃马弗炉中煅烧3 h。然后，将1.6824 g煅烧CaO加入到50 mL煮沸的去离子水中，搅拌形成Ca ( OH ) 2。在上述Ca ( OH ) 2悬浮液中加入0.7800 g Al ( OH ) 3和1.3614 g CaSO4，加入无CO2的去离子水，直到混合溶液的体积为100 mL。上述混合物在磁力搅拌下搅拌10 min，并在搅拌过程中通入N2以消除CO2的干扰。然后将反应混合物转移到100 m L搅拌的不锈钢反应釜中，在120℃下水热反应10 h，搅拌速度为400 r⋅min-1，搅拌时间为12 h。在水热反应过程中，注入循环水进行冷却。反应结束后，温度降至室温，将浆料在4000 r⋅min - 1下离心5 min，分离固体。所得固体部分在65℃恒温干燥箱中干燥16 h。 | [8 empty] | Ca2+ | Al3+ |  | SO42- | [10 empty] | 六边形片状形貌结构，尺寸分布相对均匀 | 10.12、20.09、22.41、31.25 | CaAl-SO4-LDH 的标准谱图Ca4Al2(SO4)(OH)12⋅6H2O, JCPDS 50–1607 ：( 006 )、( 0012 )、( 018 )和( 110 ) | 3430 1665 1110 791、540和420 | LDH层板和层间水分子的羟基 水分子的弯曲振动 S - O的伸缩振动 |  | 甘肃省 | 白银市 |  |  | 农田0~20cm表层土 | [18 empty] | CaCl2溶液法：有效态 |  |  |  | 土壤 | [6 empty] | 0.5 | [5 empty] | 7d |  | 最大田间持水量的80% |  |  |  | 有效态Cu (Ⅱ) |  |  | 有效态Zn |  |  | 有效态Cd |  |  | 有效态Pb | [29 empty] | 3 |  | 0.6043 | 0.08475 | 0.0706 | 0.00314 | [8 empty] | 88.31706 | 88.31706 | [46 empty] | 0.00672 |  | 0.00443 | 0.00079 | [8 empty] | 34.07738 | 34.07738 |  | 1.15 |  | 0.3309 | 0.02834 | [8 empty] | 71.22609 | 71.22609 | [16 empty] | 4.678 |  | 0.1889 | 0.01114 | [8 empty] | 95.96195 | 95.96195
14 | Zewen Sun，2023 | CaAl-SO4-LDH | 水热法 | CaO在900℃马弗炉中煅烧3 h。然后，将1.6824 g煅烧CaO加入到50 mL煮沸的去离子水中，搅拌形成Ca ( OH ) 2。在上述Ca ( OH ) 2悬浮液中加入0.7800 g Al ( OH ) 3和1.3614 g CaSO4，加入无CO2的去离子水，直到混合溶液的体积为100 mL。上述混合物在磁力搅拌下搅拌10 min，并在搅拌过程中通入N2以消除CO2的干扰。然后将反应混合物转移到100 m L搅拌的不锈钢反应釜中，在120℃下水热反应10 h，搅拌速度为400 r⋅min-1，搅拌时间为12 h。在水热反应过程中，注入循环水进行冷却。反应结束后，温度降至室温，将浆料在4000 r⋅min - 1下离心5 min，分离固体。所得固体部分在65℃恒温干燥箱中干燥16 h。 | [8 empty] | Ca2+ | Al3+ |  | SO42- | [10 empty] | 六边形片状形貌结构，尺寸分布相对均匀 | 10.12、20.09、22.41、31.25 | CaAl-SO4-LDH 的标准谱图Ca4Al2(SO4)(OH)12⋅6H2O, JCPDS 50–1607 ：( 006 )、( 0012 )、( 018 )和( 110 ) | 3430 1665 1110 791、540和420 | LDH层板和层间水分子的羟基 水分子的弯曲振动 S - O的伸缩振动 |  | 甘肃省 | 白银市 |  |  | 农田0~20cm表层土 | [18 empty] | CaCl2溶液法：有效态 |  |  |  | 土壤 | [6 empty] | 1 | [5 empty] | 7d |  | 最大田间持水量的80% |  |  |  | 有效态Cu (Ⅱ) |  |  | 有效态Zn |  |  | 有效态Cd |  |  | 有效态Pb | [29 empty] | 3 |  | 0.6043 | 0.08475 | 0.0926 | 0.08161 | [8 empty] | 84.67649 | 84.67649 | [46 empty] | 0.00672 |  | 0.00509 | 0.00105 | [8 empty] | 24.25595 | 24.25595 |  | 1.15 |  | 0.2093 | 0.017 | [8 empty] | 81.8 | 81.8 | [16 empty] | 4.678 |  | 0.1111 | 0.01114 | [8 empty] | 97.62505 | 97.62505
14 | Zewen Sun，2023 | CaAl-SO4-LDH | 水热法 | CaO在900℃马弗炉中煅烧3 h。然后，将1.6824 g煅烧CaO加入到50 mL煮沸的去离子水中，搅拌形成Ca ( OH ) 2。在上述Ca ( OH ) 2悬浮液中加入0.7800 g Al ( OH ) 3和1.3614 g CaSO4，加入无CO2的去离子水，直到混合溶液的体积为100 mL。上述混合物在磁力搅拌下搅拌10 min，并在搅拌过程中通入N2以消除CO2的干扰。然后将反应混合物转移到100 m L搅拌的不锈钢反应釜中，在120℃下水热反应10 h，搅拌速度为400 r⋅min-1，搅拌时间为12 h。在水热反应过程中，注入循环水进行冷却。反应结束后，温度降至室温，将浆料在4000 r⋅min - 1下离心5 min，分离固体。所得固体部分在65℃恒温干燥箱中干燥16 h。 | [8 empty] | Ca2+ | Al3+ |  | SO42- | [10 empty] | 六边形片状形貌结构，尺寸分布相对均匀 | 10.12、20.09、22.41、31.25 | CaAl-SO4-LDH 的标准谱图Ca4Al2(SO4)(OH)12⋅6H2O, JCPDS 50–1607 ：( 006 )、( 0012 )、( 018 )和( 110 ) | 3430 1665 1110 791、540和420 | LDH层板和层间水分子的羟基 水分子的弯曲振动 S - O的伸缩振动 |  | 甘肃省 | 白银市 |  |  | 农田0~20cm表层土 | [18 empty] | CaCl2溶液法：有效态 |  |  |  | 土壤 | [6 empty] | 2 | [5 empty] | 7d |  | 最大田间持水量的80% |  |  |  | 有效态Cu (Ⅱ) |  |  | 有效态Zn |  |  | 有效态Cd |  |  | 有效态Pb | [29 empty] | 3 |  | 0.6043 | 0.08475 | 0.0173 | 0.00942 | [8 empty] | 97.13718 | 97.13718 | [46 empty] | 0.00672 |  | 0.00555 | 0.00071 | [8 empty] | 17.41071 | 17.41071 |  | 1.15 |  | 0.1923 | 0.01134 | [8 empty] | 83.27826 | 83.27826 | [16 empty] | 4.678 |  | 0.0444 | 0.01114 | [8 empty] | 99.05088 | 99.05088
14 | Zewen Sun，2023 | CaAl-SO4-LDH | 水热法 | CaO在900℃马弗炉中煅烧3 h。然后，将1.6824 g煅烧CaO加入到50 mL煮沸的去离子水中，搅拌形成Ca ( OH ) 2。在上述Ca ( OH ) 2悬浮液中加入0.7800 g Al ( OH ) 3和1.3614 g CaSO4，加入无CO2的去离子水，直到混合溶液的体积为100 mL。上述混合物在磁力搅拌下搅拌10 min，并在搅拌过程中通入N2以消除CO2的干扰。然后将反应混合物转移到100 m L搅拌的不锈钢反应釜中，在120℃下水热反应10 h，搅拌速度为400 r⋅min-1，搅拌时间为12 h。在水热反应过程中，注入循环水进行冷却。反应结束后，温度降至室温，将浆料在4000 r⋅min - 1下离心5 min，分离固体。所得固体部分在65℃恒温干燥箱中干燥16 h。 | [8 empty] | Ca2+ | Al3+ |  | SO42- | [10 empty] | 六边形片状形貌结构，尺寸分布相对均匀 | 10.12、20.09、22.41、31.25 | CaAl-SO4-LDH 的标准谱图Ca4Al2(SO4)(OH)12⋅6H2O, JCPDS 50–1607 ：( 006 )、( 0012 )、( 018 )和( 110 ) | 3430 1665 1110 791、540和420 | LDH层板和层间水分子的羟基 水分子的弯曲振动 S - O的伸缩振动 |  | 甘肃省 | 白银市 |  |  | 农田0~20cm表层土 | [18 empty] | CaCl2溶液法：有效态 | 是 | 甘肃省白银市 | 将试验田划分为17个小区，每个小区3.5 m×5 m | 土壤 | [7 empty] | 0 |  |  |  |  | 84d | [5 empty] | 有效态Cu (Ⅱ) | 0.4109 |  | 有效态Zn |  |  | 有效态Cd |  |  | 有效态Pb | [29 empty] | 3 | [63 empty] | 0.009324 | 0.00156 | [9 empty] | 0
14 | Zewen Sun，2023 | CaAl-SO4-LDH | 水热法 | CaO在900℃马弗炉中煅烧3 h。然后，将1.6824 g煅烧CaO加入到50 mL煮沸的去离子水中，搅拌形成Ca ( OH ) 2。在上述Ca ( OH ) 2悬浮液中加入0.7800 g Al ( OH ) 3和1.3614 g CaSO4，加入无CO2的去离子水，直到混合溶液的体积为100 mL。上述混合物在磁力搅拌下搅拌10 min，并在搅拌过程中通入N2以消除CO2的干扰。然后将反应混合物转移到100 m L搅拌的不锈钢反应釜中，在120℃下水热反应10 h，搅拌速度为400 r⋅min-1，搅拌时间为12 h。在水热反应过程中，注入循环水进行冷却。反应结束后，温度降至室温，将浆料在4000 r⋅min - 1下离心5 min，分离固体。所得固体部分在65℃恒温干燥箱中干燥16 h。 | [8 empty] | Ca2+ | Al3+ |  | SO42- | [10 empty] | 六边形片状形貌结构，尺寸分布相对均匀 | 10.12、20.09、22.41、31.25 | CaAl-SO4-LDH 的标准谱图Ca4Al2(SO4)(OH)12⋅6H2O, JCPDS 50–1607 ：( 006 )、( 0012 )、( 018 )和( 110 ) | 3430 1665 1110 791、540和420 | LDH层板和层间水分子的羟基 水分子的弯曲振动 S - O的伸缩振动 |  | 甘肃省 | 白银市 |  |  | 农田0~20cm表层土 | [18 empty] | CaCl2溶液法：有效态 | 是 | 甘肃省白银市 | 将试验田划分为17个小区，每个小区3.5 m×5 m | 土壤 | [7 empty] | 50000 |  |  |  |  | 84d | [5 empty] | 有效态Cu (Ⅱ) | 0.287 |  | 有效态Zn |  |  | 有效态Cd |  |  | 有效态Pb | [29 empty] | 3 | [61 empty] | 0.009324 | 0.00156 | 0.005673 | 0.00209 | [9 empty] | 38.71
15 | Peng Lyu，2023 | CaMgAl-LDH | 水热法 | CMAL ( A、B、C) 0.12，0.18和0.18M，M3 +与M2 +的摩尔质量比均为1：3。用1 M Na OH调节溶液p H至10，搅拌2 h，然后密封并在150℃的聚四氟乙烯内衬不锈钢高压釜中加热15 h，最后以1℃/ min的速度冷却，以使结晶良好。形成LDH粉末，用超纯水洗涤数次，离心、干燥、研磨，过0.125 mm筛。 | [8 empty] | Ca2+、Mg2+ | Al3+ | 3 |  | IV型 | H4 | 65.563 | 0.065 | 3.671 |  | 0.779 | 0.39 |  |  | 表面上呈现为圆形、楔形和平坦的狭缝的孔隙形状，其独特的互连纳米片证实了一种明确的分级结构。外层和内层板具有微孔和介孔特征 | 11.052 、22.239、34.346、38.258、45.429、60.266和61.525 | Mg6Al2(OH)18•4 H2O (JCPDS PDF 38–0478)：（003）、（006）、（012）、（015）、（018）、（110）、（113） | 3461和1620 1377和1492 613和876 1071 | LDHs层板中羟基- OH和水分子H - O - H的伸缩振动,强度显著降低,更强疏水性 含Cl-单齿配位的不对称振动 M1 - OH或M1 - O基团( M1 = Mg或Al)的晶格弯曲振动 M3 - O / OH基团( M3代表Ca、Mg或Al离子) |  | 辽宁省 | 大连市某退役化工厂厂址1 km范围内的荒地 | 38◦57ʼ15ʼʼ N | 121◦38ʼ64ʼʼ E | 表层土0~20cm | 8.20±0.02 | 13.68 | 4.775 |  | As | 185.15±14.71 | Cd | 8.92±0.58 | Pb(Ⅱ) | 78.61±3.47 | [6 empty] | 黑壤 |  | TCLP |  |  |  | 土壤 |  |  | 50 |  |  |  | 0 |  |  | 8.2 |  |  | 50d | 25±2 | 70 %田间持水量 |  | 3 |  | TCLP-As |  |  | TCLP-Cd |  |  | TCLP-Pb | [32 empty] | 3 |  |  |  | 0.187(TCLP) | 0.02051 | [8 empty] | #VALUE! | 0 | [31 empty] | 3.61 |  | 3.61(TCLP-As) | 0.36129 | [8 empty] | #VALUE! | 0 |  | 1.663 |  | 1.663（tclp-pb） | 0.11429 | [8 empty] | #VALUE! | 0 | [117 empty] | As | （1）关键含金属基团如Ca-O和Mg-O与PTE离子络合，形成Ca-O-As/Cd或Mg-O-As/Cd/Pb络合物；（2） Ca/Fe-As或Cd（OH）2的共沉淀；（3） Fe-（氢）氧化物嵌入CMAL分层，形成钙桥三元配合物（FeO-Ca-As/Cd）
15 | Peng Lyu，2023 | CaMgAl-LDH | 水热法 | CMAL ( A、B、C) 0.12，0.18和0.18M，M3 +与M2 +的摩尔质量比均为1：3。用1 M Na OH调节溶液p H至10，搅拌2 h，然后密封并在150℃的聚四氟乙烯内衬不锈钢高压釜中加热15 h，最后以1℃/ min的速度冷却，以使结晶良好。形成LDH粉末，用超纯水洗涤数次，离心、干燥、研磨，过0.125 mm筛。 | [8 empty] | Ca2+、Mg2+ | Al3+ | 3 |  | IV型 | H4 | 65.563 | 0.065 | 3.671 |  | 0.779 | 0.39 |  |  | 表面上呈现为圆形、楔形和平坦的狭缝的孔隙形状，其独特的互连纳米片证实了一种明确的分级结构。外层和内层板具有微孔和介孔特征 | 11.052 、22.239、34.346、38.258、45.429、60.266和61.525 | Mg6Al2(OH)18•4 H2O (JCPDS PDF 38–0478)：（003）、（006）、（012）、（015）、（018）、（110）、（113） | 3461和1620 1377和1492 613和876 1071 | LDHs层板中羟基- OH和水分子H - O - H的伸缩振动,强度显著降低,更强疏水性 含Cl-单齿配位的不对称振动 M1 - OH或M1 - O基团( M1 = Mg或Al)的晶格弯曲振动 M3 - O / OH基团( M3代表Ca、Mg或Al离子) |  | 辽宁省 | 大连市某退役化工厂厂址1 km范围内的荒地 | 38◦57ʼ15ʼʼ N | 121◦38ʼ64ʼʼ E | 表层土0~20cm | 8.20±0.02 | 13.68 | 4.775 |  | As | 185.15±14.71 | Cd | 8.92±0.58 | Pb(Ⅱ) | 78.61±3.47 | [6 empty] | 黑壤 |  | TCLP |  |  |  | 土壤 |  |  | 50 |  |  |  | 10 | [5 empty] | 50d | [5 empty] | TCLP-As |  |  | TCLP-Cd |  |  | TCLP-Pb | [32 empty] | 3 |  | 0.187 | 0.02051 | 0.187 | 0.02051 | [8 empty] | 0 | 0 | [31 empty] | 3.61 |  | 2.84 | 0.23226 | [8 empty] | 21.32964 | 21.32964 |  | 1.663 |  | 1.143 | 0.24127 | [8 empty] | 31.26879 | 31.26879 | [117 empty] | Cd | （1）关键含金属基团如Ca-O和Mg-O与PTE离子络合，形成Ca-O-As/Cd或Mg-O-As/Cd/Pb络合物；（2） Ca/Fe-As或Cd（OH）2的共沉淀；（3） Fe-（氢）氧化物嵌入CMAL分层，形成钙桥三元配合物（FeO-Ca-As/Cd）
15 | Peng Lyu，2023 | CaMgAl-LDH | 水热法 | CMAL ( A、B、C) 0.12，0.18和0.18M，M3 +与M2 +的摩尔质量比均为1：3。用1 M Na OH调节溶液p H至10，搅拌2 h，然后密封并在150℃的聚四氟乙烯内衬不锈钢高压釜中加热15 h，最后以1℃/ min的速度冷却，以使结晶良好。形成LDH粉末，用超纯水洗涤数次，离心、干燥、研磨，过0.125 mm筛。 | [8 empty] | Ca2+、Mg2+ | Al3+ | 3 |  | IV型 | H4 | 65.563 | 0.065 | 3.671 |  | 0.779 | 0.39 |  |  | 表面上呈现为圆形、楔形和平坦的狭缝的孔隙形状，其独特的互连纳米片证实了一种明确的分级结构。外层和内层板具有微孔和介孔特征 | 11.052 、22.239、34.346、38.258、45.429、60.266和61.525 | Mg6Al2(OH)18•4 H2O (JCPDS PDF 38–0478)：（003）、（006）、（012）、（015）、（018）、（110）、（113） | 3461和1620 1377和1492 613和876 1071 | LDHs层板中羟基- OH和水分子H - O - H的伸缩振动,强度显著降低,更强疏水性 含Cl-单齿配位的不对称振动 M1 - OH或M1 - O基团( M1 = Mg或Al)的晶格弯曲振动 M3 - O / OH基团( M3代表Ca、Mg或Al离子) |  | 辽宁省 | 大连市某退役化工厂厂址1 km范围内的荒地 | 38◦57ʼ15ʼʼ N | 121◦38ʼ64ʼʼ E | 表层土0~20cm | 8.20±0.02 | 13.68 | 4.775 |  | As | 185.15±14.71 | Cd | 8.92±0.58 | Pb(Ⅱ) | 78.61±3.47 | [6 empty] | 黑壤 |  | TCLP |  |  |  | 土壤 |  |  | 50 |  |  |  | 30 | [5 empty] | 50d | [5 empty] | TCLP-As |  |  | TCLP-Cd |  |  | TCLP-Pb | [32 empty] | 3 |  | 0.187 | 0.02051 | 0.11 | 0.01282 | [8 empty] | 41.17647 | 41.17647 | [31 empty] | 3.61 |  | 2.35 | 0.25806 | [8 empty] | 34.90305 | 34.90305 |  | 1.663 |  | 0.876 | 0.08254 | [8 empty] | 47.32411 | 47.32411 | [117 empty] | Pb | （1）关键含金属基团如Ca-O和Mg-O与PTE离子络合，形成Ca-O-As/Cd或Mg-O-As/Cd/Pb络合物；（2） Ca/Fe-As或Cd（OH）2的共沉淀；（3） Fe-（氢）氧化物嵌入CMAL分层，形成钙桥三元配合物（FeO-Ca-As/Cd）
15 | Peng Lyu，2023 | CaMgAl-LDH | 水热法 | CMAL ( A、B、C) 0.12，0.18和0.18M，M3 +与M2 +的摩尔质量比均为1：3。用1 M Na OH调节溶液p H至10，搅拌2 h，然后密封并在150℃的聚四氟乙烯内衬不锈钢高压釜中加热15 h，最后以1℃/ min的速度冷却，以使结晶良好。形成LDH粉末，用超纯水洗涤数次，离心、干燥、研磨，过0.125 mm筛。 | [8 empty] | Ca2+、Mg2+ | Al3+ | 3 |  | IV型 | H4 | 65.563 | 0.065 | 3.671 |  | 0.779 | 0.39 |  |  | 表面上呈现为圆形、楔形和平坦的狭缝的孔隙形状，其独特的互连纳米片证实了一种明确的分级结构。外层和内层板具有微孔和介孔特征 | 11.052 、22.239、34.346、38.258、45.429、60.266和61.525 | Mg6Al2(OH)18•4 H2O (JCPDS PDF 38–0478)：（003）、（006）、（012）、（015）、（018）、（110）、（113） | 3461和1620 1377和1492 613和876 1071 | LDHs层板中羟基- OH和水分子H - O - H的伸缩振动,强度显著降低,更强疏水性 含Cl-单齿配位的不对称振动 M1 - OH或M1 - O基团( M1 = Mg或Al)的晶格弯曲振动 M3 - O / OH基团( M3代表Ca、Mg或Al离子) |  | 辽宁省 | 大连市某退役化工厂厂址1 km范围内的荒地 | 38◦57ʼ15ʼʼ N | 121◦38ʼ64ʼʼ E | 表层土0~20cm | 8.20±0.02 | 13.68 | 4.775 |  | As | 185.15±14.71 | Cd | 8.92±0.58 | Pb(Ⅱ) | 78.61±3.47 | [6 empty] | 黑壤 |  | TCLP |  |  |  | 土壤 |  |  | 50 |  |  |  | 50 | [5 empty] | 50d | [5 empty] | TCLP-As |  |  | TCLP-Cd |  |  | TCLP-Pb | [32 empty] | 3 |  | 0.187 | 0.02051 | 0.067 | 0.01538 | [8 empty] | 64.17112 | 64.17112 | [31 empty] | 3.61 |  | 1.88 | 0.07742 | [8 empty] | 47.92244 | 47.92244 |  | 1.663 |  | 0.413 | 0.15238 | [8 empty] | 75.16536 | 75.16536
15 | Peng Lyu，2023 | CaMgAl-LDH | 水热法 | CMAL ( A、B、C) 0.12，0.18和0.18M，M3 +与M2 +的摩尔质量比均为1：3。用1 M Na OH调节溶液p H至10，搅拌2 h，然后密封并在150℃的聚四氟乙烯内衬不锈钢高压釜中加热15 h，最后以1℃/ min的速度冷却，以使结晶良好。形成LDH粉末，用超纯水洗涤数次，离心、干燥、研磨，过0.125 mm筛。 | [8 empty] | Ca2+、Mg2+ | Al3+ | 3 |  | IV型 | H4 | 65.563 | 0.065 | 3.671 |  | 0.779 | 0.39 |  |  | 表面上呈现为圆形、楔形和平坦的狭缝的孔隙形状，其独特的互连纳米片证实了一种明确的分级结构。外层和内层板具有微孔和介孔特征 | 11.052 、22.239、34.346、38.258、45.429、60.266和61.525 | Mg6Al2(OH)18•4 H2O (JCPDS PDF 38–0478)：（003）、（006）、（012）、（015）、（018）、（110）、（113） | 3461和1620 1377和1492 613和876 1071 | LDHs层板中羟基- OH和水分子H - O - H的伸缩振动,强度显著降低,更强疏水性 含Cl-单齿配位的不对称振动 M1 - OH或M1 - O基团( M1 = Mg或Al)的晶格弯曲振动 M3 - O / OH基团( M3代表Ca、Mg或Al离子) |  | 湖南省 | 常德市石门矿集区附近1 km范围内的弃耕地 | 29◦39ʼ27ʼʼ N | 111◦31ʼ12ʼʼ E | 表层土0~20cm | 6.58±0.05 | 15.96 | 0.155 |  | As | 330.75±23.24 | Cd | 12.20±0.43 | Pb(Ⅱ) | 74.25±4.61 | [6 empty] | 红壤 |  | TCLP |  |  |  | 土壤 |  |  | 50 |  |  |  | 0 |  |  | 6.58 |  |  | 50d | 25±2 | 70 %田间持水量 |  | 3 |  | TCLP-As |  |  | TCLP-Cd |  |  | TCLP-Pb | [32 empty] | 3 |  |  |  | 2.077 | 0.21795 | [8 empty] | #DIV/0! | 0 | [31 empty] | 26.47 |  | 26.47 | 0.95808 | [8 empty] | 0 | 0 |  | 1.7 |  | 1.7 | 0.25 | [8 empty] | 0 | 0
15 | Peng Lyu，2023 | CaMgAl-LDH | 水热法 | CMAL ( A、B、C) 0.12，0.18和0.18M，M3 +与M2 +的摩尔质量比均为1：3。用1 M Na OH调节溶液p H至10，搅拌2 h，然后密封并在150℃的聚四氟乙烯内衬不锈钢高压釜中加热15 h，最后以1℃/ min的速度冷却，以使结晶良好。形成LDH粉末，用超纯水洗涤数次，离心、干燥、研磨，过0.125 mm筛。 | [8 empty] | Ca2+、Mg2+ | Al3+ | 3 |  | IV型 | H4 | 65.563 | 0.065 | 3.671 |  | 0.779 | 0.39 |  |  | 表面上呈现为圆形、楔形和平坦的狭缝的孔隙形状，其独特的互连纳米片证实了一种明确的分级结构。外层和内层板具有微孔和介孔特征 | 11.052 、22.239、34.346、38.258、45.429、60.266和61.525 | Mg6Al2(OH)18•4 H2O (JCPDS PDF 38–0478)：（003）、（006）、（012）、（015）、（018）、（110）、（113） | 3461和1620 1377和1492 613和876 1071 | LDHs层板中羟基- OH和水分子H - O - H的伸缩振动,强度显著降低,更强疏水性 含Cl-单齿配位的不对称振动 M1 - OH或M1 - O基团( M1 = Mg或Al)的晶格弯曲振动 M3 - O / OH基团( M3代表Ca、Mg或Al离子) |  | 湖南省 | 常德市石门矿集区附近1 km范围内的弃耕地 | 29◦39ʼ27ʼʼ N | 111◦31ʼ12ʼʼ E | 表层土0~20cm | 6.58±0.05 | 15.96 | 0.155 |  | As | 330.75±23.24 | Cd | 12.20±0.43 | Pb(Ⅱ) | 74.25±4.61 | [6 empty] | 红壤 |  | TCLP |  |  |  | 土壤 |  |  | 50 |  |  |  | 10 | [5 empty] | 50d | [5 empty] | TCLP-As |  |  | TCLP-Cd |  |  | TCLP-Pb | [32 empty] | 3 |  | 2.077 | 0.21795 | 1.718 | 0.08974 | [8 empty] | 17.28455 | 17.28455 | [31 empty] | 26.47 |  | 17.13 | 1.55689 | [8 empty] | 35.28523 | 35.28523 |  | 1.7 |  | 0.722 | 0.14744 | [8 empty] | 57.52941 | 57.52941
15 | Peng Lyu，2023 | CaMgAl-LDH | 水热法 | CMAL ( A、B、C) 0.12，0.18和0.18M，M3 +与M2 +的摩尔质量比均为1：3。用1 M Na OH调节溶液p H至10，搅拌2 h，然后密封并在150℃的聚四氟乙烯内衬不锈钢高压釜中加热15 h，最后以1℃/ min的速度冷却，以使结晶良好。形成LDH粉末，用超纯水洗涤数次，离心、干燥、研磨，过0.125 mm筛。 | [8 empty] | Ca2+、Mg2+ | Al3+ | 3 |  | IV型 | H4 | 65.563 | 0.065 | 3.671 |  | 0.779 | 0.39 |  |  | 表面上呈现为圆形、楔形和平坦的狭缝的孔隙形状，其独特的互连纳米片证实了一种明确的分级结构。外层和内层板具有微孔和介孔特征 | 11.052 、22.239、34.346、38.258、45.429、60.266和61.525 | Mg6Al2(OH)18•4 H2O (JCPDS PDF 38–0478)：（003）、（006）、（012）、（015）、（018）、（110）、（113） | 3461和1620 1377和1492 613和876 1071 | LDHs层板中羟基- OH和水分子H - O - H的伸缩振动,强度显著降低,更强疏水性 含Cl-单齿配位的不对称振动 M1 - OH或M1 - O基团( M1 = Mg或Al)的晶格弯曲振动 M3 - O / OH基团( M3代表Ca、Mg或Al离子) |  | 湖南省 | 常德市石门矿集区附近1 km范围内的弃耕地 | 29◦39ʼ27ʼʼ N | 111◦31ʼ12ʼʼ E | 表层土0~20cm | 6.58±0.05 | 15.96 | 0.155 |  | As | 330.75±23.24 | Cd | 12.20±0.43 | Pb(Ⅱ) | 74.25±4.61 | [6 empty] | 红壤 |  | TCLP |  |  |  | 土壤 |  |  | 50 |  |  |  | 30 | [5 empty] | 50d | [5 empty] | TCLP-As |  |  | TCLP-Cd |  |  | TCLP-Pb | [32 empty] | 3 |  | 2.077 | 0.21795 | 1.128 | 0.08974 | [8 empty] | 45.6909 | 45.6909 | [31 empty] | 26.47 |  | 11.02 | 1.67665 | [8 empty] | 58.36796 | 58.36796 |  | 1.7 |  | 0.543 | 0.09615 | [8 empty] | 68.05882 | 68.05882
15 | Peng Lyu，2023 | CaMgAl-LDH | 水热法 | CMAL ( A、B、C) 0.12，0.18和0.18M，M3 +与M2 +的摩尔质量比均为1：3。用1 M Na OH调节溶液p H至10，搅拌2 h，然后密封并在150℃的聚四氟乙烯内衬不锈钢高压釜中加热15 h，最后以1℃/ min的速度冷却，以使结晶良好。形成LDH粉末，用超纯水洗涤数次，离心、干燥、研磨，过0.125 mm筛。 | [8 empty] | Ca2+、Mg2+ | Al3+ | 3 |  | IV型 | H4 | 65.563 | 0.065 | 3.671 |  | 0.779 | 0.39 |  |  | 表面上呈现为圆形、楔形和平坦的狭缝的孔隙形状，其独特的互连纳米片证实了一种明确的分级结构。外层和内层板具有微孔和介孔特征 | 11.052 、22.239、34.346、38.258、45.429、60.266和61.525 | Mg6Al2(OH)18•4 H2O (JCPDS PDF 38–0478)：（003）、（006）、（012）、（015）、（018）、（110）、（113） | 3461和1620 1377和1492 613和876 1071 | LDHs层板中羟基- OH和水分子H - O - H的伸缩振动,强度显著降低,更强疏水性 含Cl-单齿配位的不对称振动 M1 - OH或M1 - O基团( M1 = Mg或Al)的晶格弯曲振动 M3 - O / OH基团( M3代表Ca、Mg或Al离子) |  | 湖南省 | 常德市石门矿集区附近1 km范围内的弃耕地 | 29◦39ʼ27ʼʼ N | 111◦31ʼ12ʼʼ E | 表层土0~20cm | 6.58±0.05 | 15.96 | 0.155 |  | As | 330.75±23.24 | Cd | 12.20±0.43 | Pb(Ⅱ) | 74.25±4.61 | [6 empty] | 红壤 |  | TCLP |  |  |  | 土壤 |  |  | 50 |  |  |  | 50 | [5 empty] | 50d | [5 empty] | TCLP-As |  |  | TCLP-Cd |  |  | TCLP-Pb | [32 empty] | 3 |  | 2.077 | 0.21795 | 0.885 | 0.15385 | [8 empty] | 57.39047 | 57.39047 | [31 empty] | 26.47 |  | 6.83 | 1.1976 | [8 empty] | 74.1972 | 74.1972 |  | 1.7 |  | 0.364 | 0.04487 | [8 empty] | 78.58824 | 78.58824
15 | Peng Lyu，2023 | MgAl-LDH | 水热法 | MAL ( A、B) 0.12和0.36 M，M3 +与M2 +的摩尔质量比均为1：3。用1 M Na OH调节溶液p H至10，搅拌2 h，然后密封并在150℃的聚四氟乙烯内衬不锈钢高压釜中加热15 h，最后以1℃/ min的速度冷却，以使结晶良好。形成LDH粉末，用超纯水洗涤数次，离心、干燥、研磨，过0.125 mm筛。 | [8 empty] | Mg2+ | Al3+ | 3 |  | IV型 | H3 | 69.041 | 0.201 | 8.454 |  | 0.799 | 0.399 |  |  |  | 11.052 、22.239、34.346、38.258、45.429、60.266和61.525 | Mg6Al2(OH)18•4 H2O (JCPDS PDF 38–0478)：（003）、（006）、（012）、（015）、（018）、（110）、（113） | 3461和1620 1377和1492 613和876 | LDHs层板中羟基- OH和水分子H - O - H的伸缩振动 含Cl-单齿配位的不对称振动 M1 - OH或M1 - O基团( M1 = Mg或Al)的晶格弯曲振动 |  | 辽宁省 | 大连市某退役化工厂厂址1 km范围内的荒地 | 38◦57ʼ15ʼʼ N | 121◦38ʼ64ʼʼ E | 表层土0~20cm | 8.20±0.02 | 13.68 | 4.775 |  | As | 185.15±14.71 | Cd | 8.92±0.58 | Pb(Ⅱ) | 78.61±3.47 | [6 empty] | 黑壤 |  | TCLP |  |  |  | 土壤 |  |  | 50 |  |  |  | 0 |  |  | 8.2 |  |  | 50d | 25±2 | 70 %田间持水量 |  | 3 |  | TCLP-As |  |  | TCLP-Cd |  |  | TCLP-Pb | [32 empty] | 3 |  |  |  | 0.187 | 0.02051 | [8 empty] | #DIV/0! | 0 | [31 empty] | 3.61 |  | 3.61 | 0.36129 | [8 empty] | 0 | 0 |  | 1.663 |  | 1.663 | 0.11429 | [8 empty] | 0 | 0
15 | Peng Lyu，2023 | MgAl-LDH | 水热法 | MAL ( A、B) 0.12和0.36 M，M3 +与M2 +的摩尔质量比均为1：3。用1 M Na OH调节溶液p H至10，搅拌2 h，然后密封并在150℃的聚四氟乙烯内衬不锈钢高压釜中加热15 h，最后以1℃/ min的速度冷却，以使结晶良好。形成LDH粉末，用超纯水洗涤数次，离心、干燥、研磨，过0.125 mm筛。 | [8 empty] | Mg2+ | Al3+ | 3 |  | IV型 | H3 | 69.041 | 0.201 | 8.454 |  | 0.799 | 0.399 |  |  |  | 11.052 、22.239、34.346、38.258、45.429、60.266和61.525 | Mg6Al2(OH)18•4 H2O (JCPDS PDF 38–0478)：（003）、（006）、（012）、（015）、（018）、（110）、（113） | 3461和1620 1377和1492 613和876 | LDHs层板中羟基- OH和水分子H - O - H的伸缩振动 含Cl-单齿配位的不对称振动 M1 - OH或M1 - O基团( M1 = Mg或Al)的晶格弯曲振动 |  | 辽宁省 | 大连市某退役化工厂厂址1 km范围内的荒地 | 38◦57ʼ15ʼʼ N | 121◦38ʼ64ʼʼ E | 表层土0~20cm | 8.20±0.02 | 13.68 | 4.775 |  | As | 185.15±14.71 | Cd | 8.92±0.58 | Pb(Ⅱ) | 78.61±3.47 | [6 empty] | 黑壤 |  | TCLP |  |  |  | 土壤 |  |  | 50 |  |  |  | 10 | [5 empty] | 50d | [5 empty] | TCLP-As |  |  | TCLP-Cd |  |  | TCLP-Pb | [32 empty] | 3 |  | 0.187 | 0.02051 | 0.141 | 0.01026 | [8 empty] | 24.59893 | 24.59893 | [31 empty] | 3.61 |  | 2.43 | 0.20645 | [8 empty] | 32.68698 | 32.68698 |  | 1.663 |  | 1.321 | 0.17143 | [8 empty] | 20.56524 | 20.56524
15 | Peng Lyu，2023 | MgAl-LDH | 水热法 | MAL ( A、B) 0.12和0.36 M，M3 +与M2 +的摩尔质量比均为1：3。用1 M Na OH调节溶液p H至10，搅拌2 h，然后密封并在150℃的聚四氟乙烯内衬不锈钢高压釜中加热15 h，最后以1℃/ min的速度冷却，以使结晶良好。形成LDH粉末，用超纯水洗涤数次，离心、干燥、研磨，过0.125 mm筛。 | [8 empty] | Mg2+ | Al3+ | 3 |  | IV型 | H3 | 69.041 | 0.201 | 8.454 |  | 0.799 | 0.399 |  |  |  | 11.052 、22.239、34.346、38.258、45.429、60.266和61.525 | Mg6Al2(OH)18•4 H2O (JCPDS PDF 38–0478)：（003）、（006）、（012）、（015）、（018）、（110）、（113） | 3461和1620 1377和1492 613和876 | LDHs层板中羟基- OH和水分子H - O - H的伸缩振动 含Cl-单齿配位的不对称振动 M1 - OH或M1 - O基团( M1 = Mg或Al)的晶格弯曲振动 |  | 辽宁省 | 大连市某退役化工厂厂址1 km范围内的荒地 | 38◦57ʼ15ʼʼ N | 121◦38ʼ64ʼʼ E | 表层土0~20cm | 8.20±0.02 | 13.68 | 4.775 |  | As | 185.15±14.71 | Cd | 8.92±0.58 | Pb(Ⅱ) | 78.61±3.47 | [6 empty] | 黑壤 |  | TCLP |  |  |  | 土壤 |  |  | 50 |  |  |  | 30 | [5 empty] | 50d | [5 empty] | TCLP-As |  |  | TCLP-Cd |  |  | TCLP-Pb | [32 empty] | 3 |  | 0.187 | 0.02051 | 0.095 | 0.00769 | [8 empty] | 49.19786 | 49.19786 | [31 empty] | 3.61 |  | 1.86 | 0.10323 | [8 empty] | 48.47645 | 48.47645 |  | 1.663 |  | 1.029 | 0.27937 | [8 empty] | 38.12387 | 38.12387
15 | Peng Lyu，2023 | MgAl-LDH | 水热法 | MAL ( A、B) 0.12和0.36 M，M3 +与M2 +的摩尔质量比均为1：3。用1 M Na OH调节溶液p H至10，搅拌2 h，然后密封并在150℃的聚四氟乙烯内衬不锈钢高压釜中加热15 h，最后以1℃/ min的速度冷却，以使结晶良好。形成LDH粉末，用超纯水洗涤数次，离心、干燥、研磨，过0.125 mm筛。 | [8 empty] | Mg2+ | Al3+ | 3 |  | IV型 | H3 | 69.041 | 0.201 | 8.454 |  | 0.799 | 0.399 |  |  |  | 11.052 、22.239、34.346、38.258、45.429、60.266和61.525 | Mg6Al2(OH)18•4 H2O (JCPDS PDF 38–0478)：（003）、（006）、（012）、（015）、（018）、（110）、（113） | 3461和1620 1377和1492 613和876 | LDHs层板中羟基- OH和水分子H - O - H的伸缩振动 含Cl-单齿配位的不对称振动 M1 - OH或M1 - O基团( M1 = Mg或Al)的晶格弯曲振动 |  | 辽宁省 | 大连市某退役化工厂厂址1 km范围内的荒地 | 38◦57ʼ15ʼʼ N | 121◦38ʼ64ʼʼ E | 表层土0~20cm | 8.20±0.02 | 13.68 | 4.775 |  | As | 185.15±14.71 | Cd | 8.92±0.58 | Pb(Ⅱ) | 78.61±3.47 | [6 empty] | 黑壤 |  | TCLP |  |  |  | 土壤 |  |  | 50 |  |  |  | 50 | [5 empty] | 50d | [5 empty] | TCLP-As |  |  | TCLP-Cd |  |  | TCLP-Pb | [32 empty] | 3 |  | 0.187 | 0.02051 | 0.049 | 0.01026 | [8 empty] | 73.79679 | 73.79679 | [31 empty] | 3.61 |  | 1.19 | 0.18065 | [8 empty] | 67.03601 | 67.03601 |  | 1.663 |  | 0.457 | 0.18413 | [8 empty] | 72.51954 | 72.51954
15 | Peng Lyu，2023 | MgAl-LDH | 水热法 | MAL ( A、B) 0.12和0.36 M，M3 +与M2 +的摩尔质量比均为1：3。用1 M Na OH调节溶液p H至10，搅拌2 h，然后密封并在150℃的聚四氟乙烯内衬不锈钢高压釜中加热15 h，最后以1℃/ min的速度冷却，以使结晶良好。形成LDH粉末，用超纯水洗涤数次，离心、干燥、研磨，过0.125 mm筛。 | [8 empty] | Mg2+ | Al3+ | 3 |  | IV型 | H3 | 69.041 | 0.201 | 8.454 |  | 0.799 | 0.399 |  |  |  | 11.052 、22.239、34.346、38.258、45.429、60.266和61.525 | Mg6Al2(OH)18•4 H2O (JCPDS PDF 38–0478)：（003）、（006）、（012）、（015）、（018）、（110）、（113） | 3461和1620 1377和1492 613和876 | LDHs层板中羟基- OH和水分子H - O - H的伸缩振动 含Cl-单齿配位的不对称振动 M1 - OH或M1 - O基团( M1 = Mg或Al)的晶格弯曲振动 |  | 湖南省 | 常德市石门矿集区附近1 km范围内的弃耕地 | 29◦39ʼ27ʼʼ N | 111◦31ʼ12ʼʼ E | 表层土0~20cm | 6.58±0.05 | 15.96 | 0.155 |  | As | 330.75±23.24 | Cd | 12.20±0.43 | Pb(Ⅱ) | 74.25±4.61 | [6 empty] | 红壤 |  | TCLP |  |  |  | 土壤 |  |  | 50 |  |  |  | 0 |  |  | 6.58 |  |  | 50d | 25±2 | 70 %田间持水量 |  | 3 |  | TCLP-As |  |  | TCLP-Cd |  |  | TCLP-Pb | [32 empty] | 3 |  |  |  | 2.077 | 0.21795 | [8 empty] | #DIV/0! | 0 | [31 empty] | 26.47 |  | 26.47 | 0.95808 | [8 empty] | 0 | 0 |  | 1.7 |  | 1.7 | 0.25 | [8 empty] | 0 | 0
15 | Peng Lyu，2023 | MgAl-LDH | 水热法 | MAL ( A、B) 0.12和0.36 M，M3 +与M2 +的摩尔质量比均为1：3。用1 M Na OH调节溶液p H至10，搅拌2 h，然后密封并在150℃的聚四氟乙烯内衬不锈钢高压釜中加热15 h，最后以1℃/ min的速度冷却，以使结晶良好。形成LDH粉末，用超纯水洗涤数次，离心、干燥、研磨，过0.125 mm筛。 | [8 empty] | Mg2+ | Al3+ | 3 |  | IV型 | H3 | 69.041 | 0.201 | 8.454 |  | 0.799 | 0.399 |  |  |  | 11.052 、22.239、34.346、38.258、45.429、60.266和61.525 | Mg6Al2(OH)18•4 H2O (JCPDS PDF 38–0478)：（003）、（006）、（012）、（015）、（018）、（110）、（113） | 3461和1620 1377和1492 613和876 | LDHs层板中羟基- OH和水分子H - O - H的伸缩振动 含Cl-单齿配位的不对称振动 M1 - OH或M1 - O基团( M1 = Mg或Al)的晶格弯曲振动 |  | 湖南省 | 常德市石门矿集区附近1 km范围内的弃耕地 | 29◦39ʼ27ʼʼ N | 111◦31ʼ12ʼʼ E | 表层土0~20cm | 6.58±0.05 | 15.96 | 0.155 |  | As | 330.75±23.24 | Cd | 12.20±0.43 | Pb(Ⅱ) | 74.25±4.61 | [6 empty] | 红壤 |  | TCLP |  |  |  | 土壤 |  |  | 50 |  |  |  | 10 | [5 empty] | 50d | [5 empty] | TCLP-As |  |  | TCLP-Cd |  |  | TCLP-Pb | [32 empty] | 3 |  | 2.077 | 0.21795 | 1.256 | 0.17949 | [8 empty] | 39.52817 | 39.52817 | [31 empty] | 26.47 |  | 15.33 | 0.35928 | [8 empty] | 42.08538 | 42.08538 |  | 1.7 |  | 1.093 | 0.12821 | [8 empty] | 35.70588 | 35.70588
15 | Peng Lyu，2023 | MgAl-LDH | 水热法 | MAL ( A、B) 0.12和0.36 M，M3 +与M2 +的摩尔质量比均为1：3。用1 M Na OH调节溶液p H至10，搅拌2 h，然后密封并在150℃的聚四氟乙烯内衬不锈钢高压釜中加热15 h，最后以1℃/ min的速度冷却，以使结晶良好。形成LDH粉末，用超纯水洗涤数次，离心、干燥、研磨，过0.125 mm筛。 | [8 empty] | Mg2+ | Al3+ | 3 |  | IV型 | H3 | 69.041 | 0.201 | 8.454 |  | 0.799 | 0.399 |  |  |  | 11.052 、22.239、34.346、38.258、45.429、60.266和61.525 | Mg6Al2(OH)18•4 H2O (JCPDS PDF 38–0478)：（003）、（006）、（012）、（015）、（018）、（110）、（113） | 3461和1620 1377和1492 613和876 | LDHs层板中羟基- OH和水分子H - O - H的伸缩振动 含Cl-单齿配位的不对称振动 M1 - OH或M1 - O基团( M1 = Mg或Al)的晶格弯曲振动 |  | 湖南省 | 常德市石门矿集区附近1 km范围内的弃耕地 | 29◦39ʼ27ʼʼ N | 111◦31ʼ12ʼʼ E | 表层土0~20cm | 6.58±0.05 | 15.96 | 0.155 |  | As | 330.75±23.24 | Cd | 12.20±0.43 | Pb(Ⅱ) | 74.25±4.61 | [6 empty] | 红壤 |  | TCLP |  |  |  | 土壤 |  |  | 50 |  |  |  | 30 | [5 empty] | 50d | [5 empty] | TCLP-As |  |  | TCLP-Cd |  |  | TCLP-Pb | [32 empty] | 3 |  | 2.077 | 0.21795 | 1.064 | 0.08974 | [8 empty] | 48.77227 | 48.77227 | [31 empty] | 26.47 |  | 7.78 | 1.1976 | [8 empty] | 70.60824 | 70.60824 |  | 1.7 |  | 0.613 | 0.16026 | [8 empty] | 63.94118 | 63.94118
15 | Peng Lyu，2023 | MgAl-LDH | 水热法 | MAL ( A、B) 0.12和0.36 M，M3 +与M2 +的摩尔质量比均为1：3。用1 M Na OH调节溶液p H至10，搅拌2 h，然后密封并在150℃的聚四氟乙烯内衬不锈钢高压釜中加热15 h，最后以1℃/ min的速度冷却，以使结晶良好。形成LDH粉末，用超纯水洗涤数次，离心、干燥、研磨，过0.125 mm筛。 | [8 empty] | Mg2+ | Al3+ | 3 |  | IV型 | H3 | 69.041 | 0.201 | 8.454 |  | 0.799 | 0.399 |  |  |  | 11.052 、22.239、34.346、38.258、45.429、60.266和61.525 | Mg6Al2(OH)18•4 H2O (JCPDS PDF 38–0478)：（003）、（006）、（012）、（015）、（018）、（110）、（113） | 3461和1620 1377和1492 613和876 | LDHs层板中羟基- OH和水分子H - O - H的伸缩振动 含Cl-单齿配位的不对称振动 M1 - OH或M1 - O基团( M1 = Mg或Al)的晶格弯曲振动 |  | 湖南省 | 常德市石门矿集区附近1 km范围内的弃耕地 | 29◦39ʼ27ʼʼ N | 111◦31ʼ12ʼʼ E | 表层土0~20cm | 6.58±0.05 | 15.96 | 0.155 |  | As | 330.75±23.24 | Cd | 12.20±0.43 | Pb(Ⅱ) | 74.25±4.61 | [6 empty] | 红壤 |  | TCLP |  |  |  | 土壤 |  |  | 50 |  |  |  | 50 | [5 empty] | 50d | [5 empty] | TCLP-As |  |  | TCLP-Cd |  |  | TCLP-Pb | [32 empty] | 3 |  | 2.077 | 0.21795 | 0.513 | 0.12821 | [8 empty] | 75.30091 | 75.30091 | [31 empty] | 26.47 |  | 4.19 | 0.5988 | [8 empty] | 84.17076 | 84.17076 |  | 1.7 |  | 0.518 | 0.07051 | [8 empty] | 69.52941 | 69.52941
15 | Peng Lyu，2023 | CaAl-LDH | 水热法 | CAL ( A , C) 0.12和0.36 M，M3 +与M2 +的摩尔质量比均为1：3。用1 M Na OH调节溶液p H至10，搅拌2 h，然后密封并在150℃的聚四氟乙烯内衬不锈钢高压釜中加热15 h，最后以1℃/ min的速度冷却，以使结晶良好。形成LDH粉末，用超纯水洗涤数次，离心、干燥、研磨，过0.125 mm筛。 | [8 empty] | Ca2+ | Al3+ | 3 |  | Ⅲ型 | H3 | 5.189 | 0.009 | 6.18 |  | 0.782 | 0.393 |  |  | 表面致密光滑 | 11.052 、22.239、34.346、38.258、45.429、60.266和61.525 11.292、22.611、23.158、31.195、26.289、33.251、36.264、38.003、38.966、42.645、43.117 | Mg6Al2(OH)18•4 H2O (JCPDS PDF 38-0478)：（003）、（006）、（012）、（015）、（018）、（110）、（113） Ca2Al(OH)6(H2O)2Cl(JCPDS PDF 31-0245)：(002)、(004)、(112)、(0~20)、(-114)、(-122)、(-116)、(-316)、(-404)、(-406)、(-208) | 3461和1620 1377和1492 613和876 | LDHs层板中羟基- OH和水分子H - O - H的伸缩振动 含Cl-单齿配位的不对称振动 M1 - OH或M1 - O基团( M1 = Mg或Al)的晶格弯曲振动 |  | 辽宁省 | 大连市某退役化工厂厂址1 km范围内的荒地 | 38◦57ʼ15ʼʼ N | 121◦38ʼ64ʼʼ E | 表层土0~20cm | 8.20±0.02 | 13.68 | 4.775 |  | As | 185.15±14.71 | Cd | 8.92±0.58 | Pb(Ⅱ) | 78.61±3.47 | [6 empty] | 黑壤 |  | TCLP |  |  |  | 土壤 |  |  | 50 |  |  |  | 0 |  |  | 8.2 |  |  | 50d | 25±2 | 70 %田间持水量 |  | 3 |  | TCLP-As |  |  | TCLP-Cd |  |  | TCLP-Pb | [32 empty] | 3 |  |  |  | 0.187 | 0.02051 | [8 empty] | #DIV/0! | 0 | [31 empty] | 3.61 |  | 3.61 | 0.36129 | [8 empty] | 0 | 0 |  | 1.663 |  | 1.663 | 0.11429 | [8 empty] | 0 | 0
15 | Peng Lyu，2023 | CaAl-LDH | 水热法 | CAL ( A , C) 0.12和0.36 M，M3 +与M2 +的摩尔质量比均为1：3。用1 M Na OH调节溶液p H至10，搅拌2 h，然后密封并在150℃的聚四氟乙烯内衬不锈钢高压釜中加热15 h，最后以1℃/ min的速度冷却，以使结晶良好。形成LDH粉末，用超纯水洗涤数次，离心、干燥、研磨，过0.125 mm筛。 | [8 empty] | Ca2+ | Al3+ | 3 |  | Ⅲ型 | H3 | 5.189 | 0.009 | 6.18 |  | 0.782 | 0.393 |  |  | 表面致密光滑 | 11.052 、22.239、34.346、38.258、45.429、60.266和61.525 11.292、22.611、23.158、31.195、26.289、33.251、36.264、38.003、38.966、42.645、43.117 | Mg6Al2(OH)18•4 H2O (JCPDS PDF 38-0478)：（003）、（006）、（012）、（015）、（018）、（110）、（113） Ca2Al(OH)6(H2O)2Cl(JCPDS PDF 31-0245)：(002)、(004)、(112)、(0~20)、(-114)、(-122)、(-116)、(-316)、(-404)、(-406)、(-208) | 3461和1620 1377和1492 613和876 | LDHs层板中羟基- OH和水分子H - O - H的伸缩振动 含Cl-单齿配位的不对称振动 M1 - OH或M1 - O基团( M1 = Mg或Al)的晶格弯曲振动 |  | 辽宁省 | 大连市某退役化工厂厂址1 km范围内的荒地 | 38◦57ʼ15ʼʼ N | 121◦38ʼ64ʼʼ E | 表层土0~20cm | 8.20±0.02 | 13.68 | 4.775 |  | As | 185.15±14.71 | Cd | 8.92±0.58 | Pb(Ⅱ) | 78.61±3.47 | [6 empty] | 黑壤 |  | TCLP |  |  |  | 土壤 |  |  | 50 |  |  |  | 10 | [5 empty] | 50d | [5 empty] | TCLP-As |  |  | TCLP-Cd |  |  | TCLP-Pb | [32 empty] | 3 |  | 0.187 | 0.02051 | 0.074 | 0.01282 | [8 empty] | 60.42781 | 60.42781 | [31 empty] | 3.61 |  | 2.06 | 0.15484 | [8 empty] | 42.93629 | 42.93629 |  | 1.663 |  | 0.895 | 0.17778 | [8 empty] | 46.1816 | 46.1816
15 | Peng Lyu，2023 | CaAl-LDH | 水热法 | CAL ( A , C) 0.12和0.36 M，M3 +与M2 +的摩尔质量比均为1：3。用1 M Na OH调节溶液p H至10，搅拌2 h，然后密封并在150℃的聚四氟乙烯内衬不锈钢高压釜中加热15 h，最后以1℃/ min的速度冷却，以使结晶良好。形成LDH粉末，用超纯水洗涤数次，离心、干燥、研磨，过0.125 mm筛。 | [8 empty] | Ca2+ | Al3+ | 3 |  | Ⅲ型 | H3 | 5.189 | 0.009 | 6.18 |  | 0.782 | 0.393 |  |  | 表面致密光滑 | 11.052 、22.239、34.346、38.258、45.429、60.266和61.525 11.292、22.611、23.158、31.195、26.289、33.251、36.264、38.003、38.966、42.645、43.117 | Mg6Al2(OH)18•4 H2O (JCPDS PDF 38-0478)：（003）、（006）、（012）、（015）、（018）、（110）、（113） Ca2Al(OH)6(H2O)2Cl(JCPDS PDF 31-0245)：(002)、(004)、(112)、(0~20)、(-114)、(-122)、(-116)、(-316)、(-404)、(-406)、(-208) | 3461和1620 1377和1492 613和876 | LDHs层板中羟基- OH和水分子H - O - H的伸缩振动 含Cl-单齿配位的不对称振动 M1 - OH或M1 - O基团( M1 = Mg或Al)的晶格弯曲振动 |  | 辽宁省 | 大连市某退役化工厂厂址1 km范围内的荒地 | 38◦57ʼ15ʼʼ N | 121◦38ʼ64ʼʼ E | 表层土0~20cm | 8.20±0.02 | 13.68 | 4.775 |  | As | 185.15±14.71 | Cd | 8.92±0.58 | Pb(Ⅱ) | 78.61±3.47 | [6 empty] | 黑壤 |  | TCLP |  |  |  | 土壤 |  |  | 50 |  |  |  | 30 | [5 empty] | 50d | [5 empty] | TCLP-As |  |  | TCLP-Cd |  |  | TCLP-Pb | [32 empty] | 3 |  | 0.187 | 0.02051 | 0.051 | 0.00769 | [8 empty] | 72.72727 | 72.72727 | [31 empty] | 3.61 |  | 1.39 | 0.18065 | [8 empty] | 61.49584 | 61.49584 |  | 1.663 |  | 0.565 | 0.10794 | [8 empty] | 66.02526 | 66.02526
15 | Peng Lyu，2023 | CaAl-LDH | 水热法 | CAL ( A , C) 0.12和0.36 M，M3 +与M2 +的摩尔质量比均为1：3。用1 M Na OH调节溶液p H至10，搅拌2 h，然后密封并在150℃的聚四氟乙烯内衬不锈钢高压釜中加热15 h，最后以1℃/ min的速度冷却，以使结晶良好。形成LDH粉末，用超纯水洗涤数次，离心、干燥、研磨，过0.125 mm筛。 | [8 empty] | Ca2+ | Al3+ | 3 |  | Ⅲ型 | H3 | 5.189 | 0.009 | 6.18 |  | 0.782 | 0.393 |  |  | 表面致密光滑 | 11.052 、22.239、34.346、38.258、45.429、60.266和61.525 11.292、22.611、23.158、31.195、26.289、33.251、36.264、38.003、38.966、42.645、43.117 | Mg6Al2(OH)18•4 H2O (JCPDS PDF 38-0478)：（003）、（006）、（012）、（015）、（018）、（110）、（113） Ca2Al(OH)6(H2O)2Cl(JCPDS PDF 31-0245)：(002)、(004)、(112)、(0~20)、(-114)、(-122)、(-116)、(-316)、(-404)、(-406)、(-208) | 3461和1620 1377和1492 613和876 | LDHs层板中羟基- OH和水分子H - O - H的伸缩振动 含Cl-单齿配位的不对称振动 M1 - OH或M1 - O基团( M1 = Mg或Al)的晶格弯曲振动 |  | 辽宁省 | 大连市某退役化工厂厂址1 km范围内的荒地 | 38◦57ʼ15ʼʼ N | 121◦38ʼ64ʼʼ E | 表层土0~20cm | 8.20±0.02 | 13.68 | 4.775 |  | As | 185.15±14.71 | Cd | 8.92±0.58 | Pb(Ⅱ) | 78.61±3.47 | [6 empty] | 黑壤 |  | TCLP |  |  |  | 土壤 |  |  | 50 |  |  |  | 50 | [5 empty] | 50d | [5 empty] | TCLP-As |  |  | TCLP-Cd |  |  | TCLP-Pb | [32 empty] | 3 |  | 0.187 | 0.02051 | 0.046 | 0.00769 | [8 empty] | 75.40107 | 75.40107 | [31 empty] | 3.61 |  | 0.85 | 0.20645 | [8 empty] | 76.45429 | 76.45429 |  | 1.663 |  | 0.298 | 0.06349 | [8 empty] | 82.08058 | 82.08058
15 | Peng Lyu，2023 | CaAl-LDH | 水热法 | CAL ( A , C) 0.12和0.36 M，M3 +与M2 +的摩尔质量比均为1：3。用1 M Na OH调节溶液p H至10，搅拌2 h，然后密封并在150℃的聚四氟乙烯内衬不锈钢高压釜中加热15 h，最后以1℃/ min的速度冷却，以使结晶良好。形成LDH粉末，用超纯水洗涤数次，离心、干燥、研磨，过0.125 mm筛。 | [8 empty] | Ca2+ | Al3+ | 3 |  | Ⅲ型 | H3 | 5.189 | 0.009 | 6.18 |  | 0.782 | 0.393 |  |  | 表面致密光滑 | 11.052 、22.239、34.346、38.258、45.429、60.266和61.525 11.292、22.611、23.158、31.195、26.289、33.251、36.264、38.003、38.966、42.645、43.117 | Mg6Al2(OH)18•4 H2O (JCPDS PDF 38-0478)：（003）、（006）、（012）、（015）、（018）、（110）、（113） Ca2Al(OH)6(H2O)2Cl(JCPDS PDF 31-0245)：(002)、(004)、(112)、(0~20)、(-114)、(-122)、(-116)、(-316)、(-404)、(-406)、(-208) | 3461和1620 1377和1492 613和876 | LDHs层板中羟基- OH和水分子H - O - H的伸缩振动 含Cl-单齿配位的不对称振动 M1 - OH或M1 - O基团( M1 = Mg或Al)的晶格弯曲振动 |  | 湖南省 | 常德市石门矿集区附近1 km范围内的弃耕地 | 29◦39ʼ27ʼʼ N | 111◦31ʼ12ʼʼ E | 表层土0~20cm | 6.58±0.05 | 15.96 | 0.155 |  | As | 330.75±23.24 | Cd | 12.20±0.43 | Pb(Ⅱ) | 74.25±4.61 | [6 empty] | 红壤 |  | TCLP |  |  |  | 土壤 |  |  | 50 |  |  |  | 0 |  |  | 6.58 |  |  | 50d | 25±2 | 70 %田间持水量 |  | 3 |  | TCLP-As |  |  | TCLP-Cd |  |  | TCLP-Pb | [32 empty] | 3 |  |  |  | 2.077 | 0.21795 | [8 empty] | #DIV/0! | 0 | [31 empty] | 26.47 |  | 26.47 | 0.95808 | [8 empty] | 0 | 0 |  | 1.7 |  | 1.7 | 0.25 | [8 empty] | 0 | 0
15 | Peng Lyu，2023 | CaAl-LDH | 水热法 | CAL ( A , C) 0.12和0.36 M，M3 +与M2 +的摩尔质量比均为1：3。用1 M Na OH调节溶液p H至10，搅拌2 h，然后密封并在150℃的聚四氟乙烯内衬不锈钢高压釜中加热15 h，最后以1℃/ min的速度冷却，以使结晶良好。形成LDH粉末，用超纯水洗涤数次，离心、干燥、研磨，过0.125 mm筛。 | [8 empty] | Ca2+ | Al3+ | 3 |  | Ⅲ型 | H3 | 5.189 | 0.009 | 6.18 |  | 0.782 | 0.393 |  |  | 表面致密光滑 | 11.052 、22.239、34.346、38.258、45.429、60.266和61.525 11.292、22.611、23.158、31.195、26.289、33.251、36.264、38.003、38.966、42.645、43.117 | Mg6Al2(OH)18•4 H2O (JCPDS PDF 38-0478)：（003）、（006）、（012）、（015）、（018）、（110）、（113） Ca2Al(OH)6(H2O)2Cl(JCPDS PDF 31-0245)：(002)、(004)、(112)、(0~20)、(-114)、(-122)、(-116)、(-316)、(-404)、(-406)、(-208) | 3461和1620 1377和1492 613和876 | LDHs层板中羟基- OH和水分子H - O - H的伸缩振动 含Cl-单齿配位的不对称振动 M1 - OH或M1 - O基团( M1 = Mg或Al)的晶格弯曲振动 |  | 湖南省 | 常德市石门矿集区附近1 km范围内的弃耕地 | 29◦39ʼ27ʼʼ N | 111◦31ʼ12ʼʼ E | 表层土0~20cm | 6.58±0.05 | 15.96 | 0.155 |  | As | 330.75±23.24 | Cd | 12.20±0.43 | Pb(Ⅱ) | 74.25±4.61 | [6 empty] | 红壤 |  | TCLP |  |  |  | 土壤 |  |  | 50 |  |  |  | 10 | [5 empty] | 50d | [5 empty] | TCLP-As |  |  | TCLP-Cd |  |  | TCLP-Pb | [32 empty] | 3 |  | 2.077 | 0.21795 | 0.769 | 0.08974 | [8 empty] | 62.97545 | 62.97545 | [31 empty] | 26.47 |  | 5.87 | 0.35928 | [8 empty] | 77.82395 | 77.82395 |  | 1.7 |  | 0.588 | 0.16026 | [8 empty] | 65.41176 | 65.41176
15 | Peng Lyu，2023 | CaAl-LDH | 水热法 | CAL ( A , C) 0.12和0.36 M，M3 +与M2 +的摩尔质量比均为1：3。用1 M Na OH调节溶液p H至10，搅拌2 h，然后密封并在150℃的聚四氟乙烯内衬不锈钢高压釜中加热15 h，最后以1℃/ min的速度冷却，以使结晶良好。形成LDH粉末，用超纯水洗涤数次，离心、干燥、研磨，过0.125 mm筛。 | [8 empty] | Ca2+ | Al3+ | 3 |  | Ⅲ型 | H3 | 5.189 | 0.009 | 6.18 |  | 0.782 | 0.393 |  |  | 表面致密光滑 | 11.052 、22.239、34.346、38.258、45.429、60.266和61.525 11.292、22.611、23.158、31.195、26.289、33.251、36.264、38.003、38.966、42.645、43.117 | Mg6Al2(OH)18•4 H2O (JCPDS PDF 38-0478)：（003）、（006）、（012）、（015）、（018）、（110）、（113） Ca2Al(OH)6(H2O)2Cl(JCPDS PDF 31-0245)：(002)、(004)、(112)、(0~20)、(-114)、(-122)、(-116)、(-316)、(-404)、(-406)、(-208) | 3461和1620 1377和1492 613和876 | LDHs层板中羟基- OH和水分子H - O - H的伸缩振动 含Cl-单齿配位的不对称振动 M1 - OH或M1 - O基团( M1 = Mg或Al)的晶格弯曲振动 |  | 湖南省 | 常德市石门矿集区附近1 km范围内的弃耕地 | 29◦39ʼ27ʼʼ N | 111◦31ʼ12ʼʼ E | 表层土0~20cm | 6.58±0.05 | 15.96 | 0.155 |  | As | 330.75±23.24 | Cd | 12.20±0.43 | Pb(Ⅱ) | 74.25±4.61 | [6 empty] | 红壤 |  | TCLP |  |  |  | 土壤 |  |  | 50 |  |  |  | 30 | [5 empty] | 50d | [5 empty] | TCLP-As |  |  | TCLP-Cd |  |  | TCLP-Pb | [32 empty] | 3 |  | 2.077 | 0.21795 | 0.564 | 0.11538 | [8 empty] | 72.84545 | 72.84545 | [31 empty] | 26.47 |  | 1.68 | 0.11976 | [8 empty] | 93.65319 | 93.65319 |  | 1.7 |  | 0.224 | 0.04487 | [8 empty] | 86.82353 | 86.82353
15 | Peng Lyu，2023 | CaAl-LDH | 水热法 | CAL ( A , C) 0.12和0.36 M，M3 +与M2 +的摩尔质量比均为1：3。用1 M Na OH调节溶液p H至10，搅拌2 h，然后密封并在150℃的聚四氟乙烯内衬不锈钢高压釜中加热15 h，最后以1℃/ min的速度冷却，以使结晶良好。形成LDH粉末，用超纯水洗涤数次，离心、干燥、研磨，过0.125 mm筛。 | [8 empty] | Ca2+ | Al3+ | 3 |  | Ⅲ型 | H3 | 5.189 | 0.009 | 6.18 |  | 0.782 | 0.393 |  |  | 表面致密光滑 | 11.052 、22.239、34.346、38.258、45.429、60.266和61.525 11.292、22.611、23.158、31.195、26.289、33.251、36.264、38.003、38.966、42.645、43.117 | Mg6Al2(OH)18•4 H2O (JCPDS PDF 38-0478)：（003）、（006）、（012）、（015）、（018）、（110）、（113） Ca2Al(OH)6(H2O)2Cl(JCPDS PDF 31-0245)：(002)、(004)、(112)、(0~20)、(-114)、(-122)、(-116)、(-316)、(-404)、(-406)、(-208) | 3461和1620 1377和1492 613和876 | LDHs层板中羟基- OH和水分子H - O - H的伸缩振动 含Cl-单齿配位的不对称振动 M1 - OH或M1 - O基团( M1 = Mg或Al)的晶格弯曲振动 |  | 湖南省 | 常德市石门矿集区附近1 km范围内的弃耕地 | 29◦39ʼ27ʼʼ N | 111◦31ʼ12ʼʼ E | 表层土0~20cm | 6.58±0.05 | 15.96 | 0.155 |  | As | 330.75±23.24 | Cd | 12.20±0.43 | Pb(Ⅱ) | 74.25±4.61 | [6 empty] | 红壤 |  | TCLP |  |  |  | 土壤 |  |  | 50 |  |  |  | 50 | [5 empty] | 50d | [5 empty] | TCLP-As |  |  | TCLP-Cd |  |  | TCLP-Pb | [32 empty] | 3 |  | 2.077 | 0.21795 | 0.244 | 0.03846 | [8 empty] | 88.25229 | 88.25229 | [31 empty] | 26.47 |  | 0 | 0 | [8 empty] | 100 | 100 |  | 1.7 |  | 0.166 | 0.03846 | [8 empty] | 90.23529 | 90.23529
16 | Fangshu He，2023 | CaAl-MoS4-LDH | 离子交换反应 | LDH/MoS4 was fabricated via an ion exchange reaction using (NH4)2MoS4 as the source of [MoS4]2− clusters. Briefly, 0.5 g of CaAl-LDHs were dispersed in 50 mL of 0.2 mmol L−1 (NH4)2 MoS4. The mixture was then stirred at ambient temperature for 6 h, resulting in the formation of an orange solution of suspended particles. Finally, the mixture was filtered, washed with alcohol, and dried under vacuum at room temperature, obtaining an orange powder, labeled LDH/MoS4 and preserved in a desiccator | 是 | MoS42 - | [6 empty] | Ca2+ | Al3+ |  | MoS42- | Ⅳ型 |  | 12.83 | 0.053 | 86.66 |  | 0.875 |  | 0.274 |  | 板状二维形貌 | 10.1 32.7 | （003） （009） | 480 | Mo-S | [28 empty] | 溶液 |  |  |  |  | 1 | [7 empty] | 0~1440 | 25 |  |  |  |  | Pb | 1500 | [20 empty] | 伪二级动力学模型 | [16 empty] | 3 | [192 empty] | Pb (Ⅱ) | Pb-S键合产生沉淀
16 | Fangshu He，2023 | CaAl-MoS4-LDH | 离子交换反应 | LDH/MoS4 was fabricated via an ion exchange reaction using (NH4)2MoS4 as the source of [MoS4]2− clusters. Briefly, 0.5 g of CaAl-LDHs were dispersed in 50 mL of 0.2 mmol L−1 (NH4)2 MoS4. The mixture was then stirred at ambient temperature for 6 h, resulting in the formation of an orange solution of suspended particles. Finally, the mixture was filtered, washed with alcohol, and dried under vacuum at room temperature, obtaining an orange powder, labeled LDH/MoS4 and preserved in a desiccator | 是 | MoS42 - | [6 empty] | Ca2+ | Al3+ |  | MoS42- | Ⅳ型 |  | 12.83 | 0.053 | 86.66 |  | 0.875 |  | 0.274 |  | 板状二维形貌 | 10.1 32.7 | （003） （009） | 480 | Mo-S | [28 empty] | 溶液 |  |  |  |  | 1 |  |  |  |  | 5 |  |  |  | 25 |  |  |  |  | Pb | 50~1000 | [24 empty] | Freundlich | 表面非均相吸附、活性位点非均相性的多层化学吸附 | 1020.1 | 968.5 | [9 empty] | 3 | [67 empty] | 1020.1 | [124 empty] | Cu (Ⅱ) | Ca和Cd的同晶替代
16 | Fangshu He，2023 | CaAl-MoS4-LDH | 离子交换反应 | LDH/MoS4 was fabricated via an ion exchange reaction using (NH4)2MoS4 as the source of [MoS4]2− clusters. Briefly, 0.5 g of CaAl-LDHs were dispersed in 50 mL of 0.2 mmol L−1 (NH4)2 MoS4. The mixture was then stirred at ambient temperature for 6 h, resulting in the formation of an orange solution of suspended particles. Finally, the mixture was filtered, washed with alcohol, and dried under vacuum at room temperature, obtaining an orange powder, labeled LDH/MoS4 and preserved in a desiccator | 是 | MoS42 - | [6 empty] | Ca2+ | Al3+ |  | MoS42- | Ⅳ型 |  | 12.83 | 0.053 | 86.66 |  | 0.875 |  | 0.274 |  | 板状二维形貌 | 10.1 32.7 | （003） （009） | 480 | Mo-S | [28 empty] | 溶液 |  |  |  |  | 1 |  |  |  |  | 5 |  |  |  | 25 |  |  |  |  | Cd | 50~1000 | [24 empty] | Langmuir isotherm | 均相单层吸附 | 984.6 | 988.1 | [9 empty] | 3 | [7 empty] | 984.1
16 | Fangshu He，2023 | CaAl-MoS4-LDH | 离子交换反应 | LDH/MoS4 was fabricated via an ion exchange reaction using (NH4)2MoS4 as the source of [MoS4]2− clusters. Briefly, 0.5 g of CaAl-LDHs were dispersed in 50 mL of 0.2 mmol L−1 (NH4)2 MoS4. The mixture was then stirred at ambient temperature for 6 h, resulting in the formation of an orange solution of suspended particles. Finally, the mixture was filtered, washed with alcohol, and dried under vacuum at room temperature, obtaining an orange powder, labeled LDH/MoS4 and preserved in a desiccator | 是 | MoS42 - | [6 empty] | Ca2+ | Al3+ |  | MoS42- | Ⅳ型 |  | 12.83 | 0.053 | 86.66 |  | 0.875 |  | 0.274 |  | 板状二维形貌 | 10.1 32.7 | （003） （009） | 480 | Mo-S | [28 empty] | 溶液 |  |  |  |  | 1 |  |  |  |  | 5 | 5 |  | 720 | 25 |  |  |  |  | Pb | 100 | [14 empty] | 无 | 0 | [21 empty] | 3 | [71 empty] | 96.26 |  |  | 96.26
16 | Fangshu He，2023 | CaAl-MoS4-LDH | 离子交换反应 | LDH/MoS4 was fabricated via an ion exchange reaction using (NH4)2MoS4 as the source of [MoS4]2− clusters. Briefly, 0.5 g of CaAl-LDHs were dispersed in 50 mL of 0.2 mmol L−1 (NH4)2 MoS4. The mixture was then stirred at ambient temperature for 6 h, resulting in the formation of an orange solution of suspended particles. Finally, the mixture was filtered, washed with alcohol, and dried under vacuum at room temperature, obtaining an orange powder, labeled LDH/MoS4 and preserved in a desiccator | 是 | MoS42 - | [6 empty] | Ca2+ | Al3+ |  | MoS42- | Ⅳ型 |  | 12.83 | 0.053 | 86.66 |  | 0.875 |  | 0.274 |  | 板状二维形貌 | 10.1 32.7 | （003） （009） | 480 | Mo-S | [28 empty] | 溶液 |  |  |  |  | 1 |  |  |  |  | 5 | 5 |  | 720 | 25 |  |  |  |  | Cd | 100 | [14 empty] | 无 | 0 | [21 empty] | 3 | 100 | [10 empty] | 99.38 |  |  | 99.38
16 | Fangshu He，2023 | CaAl-MoS4-LDH | 离子交换反应 | LDH/MoS4 was fabricated via an ion exchange reaction using (NH4)2MoS4 as the source of [MoS4]2− clusters. Briefly, 0.5 g of CaAl-LDHs were dispersed in 50 mL of 0.2 mmol L−1 (NH4)2 MoS4. The mixture was then stirred at ambient temperature for 6 h, resulting in the formation of an orange solution of suspended particles. Finally, the mixture was filtered, washed with alcohol, and dried under vacuum at room temperature, obtaining an orange powder, labeled LDH/MoS4 and preserved in a desiccator | 是 | MoS42 - | [6 empty] | Ca2+ | Al3+ |  | MoS42- | Ⅳ型 |  | 12.83 | 0.053 | 86.66 |  | 0.875 |  | 0.274 |  | 板状二维形貌 | 10.1 32.7 | （003） （009） | 480 | Mo-S | [28 empty] | 溶液 |  |  |  |  | 1 |  |  |  |  | 5 | 5 |  | 720 | 25 |  |  |  |  | Pb | 100 | [14 empty] | Cl- | 100 | [21 empty] | 3 | [71 empty] | 97.04 |  |  | 97.04
16 | Fangshu He，2023 | CaAl-MoS4-LDH | 离子交换反应 | LDH/MoS4 was fabricated via an ion exchange reaction using (NH4)2MoS4 as the source of [MoS4]2− clusters. Briefly, 0.5 g of CaAl-LDHs were dispersed in 50 mL of 0.2 mmol L−1 (NH4)2 MoS4. The mixture was then stirred at ambient temperature for 6 h, resulting in the formation of an orange solution of suspended particles. Finally, the mixture was filtered, washed with alcohol, and dried under vacuum at room temperature, obtaining an orange powder, labeled LDH/MoS4 and preserved in a desiccator | 是 | MoS42 - | [6 empty] | Ca2+ | Al3+ |  | MoS42- | Ⅳ型 |  | 12.83 | 0.053 | 86.66 |  | 0.875 |  | 0.274 |  | 板状二维形貌 | 10.1 32.7 | （003） （009） | 480 | Mo-S | [28 empty] | 溶液 |  |  |  |  | 1 |  |  |  |  | 5 | 5 |  | 720 | 25 |  |  |  |  | Cd | 100 | [14 empty] | Cl- | 100 | [21 empty] | 3 | 100 | [10 empty] | 99.96 |  |  | 99.96
16 | Fangshu He，2023 | CaAl-MoS4-LDH | 离子交换反应 | LDH/MoS4 was fabricated via an ion exchange reaction using (NH4)2MoS4 as the source of [MoS4]2− clusters. Briefly, 0.5 g of CaAl-LDHs were dispersed in 50 mL of 0.2 mmol L−1 (NH4)2 MoS4. The mixture was then stirred at ambient temperature for 6 h, resulting in the formation of an orange solution of suspended particles. Finally, the mixture was filtered, washed with alcohol, and dried under vacuum at room temperature, obtaining an orange powder, labeled LDH/MoS4 and preserved in a desiccator | 是 | MoS42 - | [6 empty] | Ca2+ | Al3+ |  | MoS42- | Ⅳ型 |  | 12.83 | 0.053 | 86.66 |  | 0.875 |  | 0.274 |  | 板状二维形貌 | 10.1 32.7 | （003） （009） | 480 | Mo-S | [28 empty] | 溶液 |  |  |  |  | 1 |  |  |  |  | 5 | 5 |  | 720 | 25 |  |  |  |  | Pb | 100 | [14 empty] | NO3- | 100 | [21 empty] | 3 | [71 empty] | 97.82 |  |  | 97.82
16 | Fangshu He，2023 | CaAl-MoS4-LDH | 离子交换反应 | LDH/MoS4 was fabricated via an ion exchange reaction using (NH4)2MoS4 as the source of [MoS4]2− clusters. Briefly, 0.5 g of CaAl-LDHs were dispersed in 50 mL of 0.2 mmol L−1 (NH4)2 MoS4. The mixture was then stirred at ambient temperature for 6 h, resulting in the formation of an orange solution of suspended particles. Finally, the mixture was filtered, washed with alcohol, and dried under vacuum at room temperature, obtaining an orange powder, labeled LDH/MoS4 and preserved in a desiccator | 是 | MoS42 - | [6 empty] | Ca2+ | Al3+ |  | MoS42- | Ⅳ型 |  | 12.83 | 0.053 | 86.66 |  | 0.875 |  | 0.274 |  | 板状二维形貌 | 10.1 32.7 | （003） （009） | 480 | Mo-S | [28 empty] | 溶液 |  |  |  |  | 1 |  |  |  |  | 5 | 5 |  | 720 | 25 |  |  |  |  | Cd | 100 | [14 empty] | NO3- | 100 | [21 empty] | 3 | 100 | [10 empty] | 99.77 |  |  | 99.77
16 | Fangshu He，2023 | CaAl-MoS4-LDH | 离子交换反应 | LDH/MoS4 was fabricated via an ion exchange reaction using (NH4)2MoS4 as the source of [MoS4]2− clusters. Briefly, 0.5 g of CaAl-LDHs were dispersed in 50 mL of 0.2 mmol L−1 (NH4)2 MoS4. The mixture was then stirred at ambient temperature for 6 h, resulting in the formation of an orange solution of suspended particles. Finally, the mixture was filtered, washed with alcohol, and dried under vacuum at room temperature, obtaining an orange powder, labeled LDH/MoS4 and preserved in a desiccator | 是 | MoS42 - | [6 empty] | Ca2+ | Al3+ |  | MoS42- | Ⅳ型 |  | 12.83 | 0.053 | 86.66 |  | 0.875 |  | 0.274 |  | 板状二维形貌 | 10.1 32.7 | （003） （009） | 480 | Mo-S | [28 empty] | 溶液 |  |  |  |  | 1 |  |  |  |  | 5 | 5 |  | 720 | 25 |  |  |  |  | Pb | 100 | [14 empty] | SO42- | 100 | [21 empty] | 3 | [71 empty] | 98.6 |  |  | 98.6
16 | Fangshu He，2023 | CaAl-MoS4-LDH | 离子交换反应 | LDH/MoS4 was fabricated via an ion exchange reaction using (NH4)2MoS4 as the source of [MoS4]2− clusters. Briefly, 0.5 g of CaAl-LDHs were dispersed in 50 mL of 0.2 mmol L−1 (NH4)2 MoS4. The mixture was then stirred at ambient temperature for 6 h, resulting in the formation of an orange solution of suspended particles. Finally, the mixture was filtered, washed with alcohol, and dried under vacuum at room temperature, obtaining an orange powder, labeled LDH/MoS4 and preserved in a desiccator | 是 | MoS42 - | [6 empty] | Ca2+ | Al3+ |  | MoS42- | Ⅳ型 |  | 12.83 | 0.053 | 86.66 |  | 0.875 |  | 0.274 |  | 板状二维形貌 | 10.1 32.7 | （003） （009） | 480 | Mo-S | [28 empty] | 溶液 |  |  |  |  | 1 |  |  |  |  | 5 | 5 |  | 720 | 25 |  |  |  |  | Cd | 100 | [14 empty] | SO42- | 100 | [21 empty] | 3 | 100 | [10 empty] | 99.77 |  |  | 99.77
16 | Fangshu He，2023 | CaAl-MoS4-LDH | 离子交换反应 | LDH/MoS4 was fabricated via an ion exchange reaction using (NH4)2MoS4 as the source of [MoS4]2− clusters. Briefly, 0.5 g of CaAl-LDHs were dispersed in 50 mL of 0.2 mmol L−1 (NH4)2 MoS4. The mixture was then stirred at ambient temperature for 6 h, resulting in the formation of an orange solution of suspended particles. Finally, the mixture was filtered, washed with alcohol, and dried under vacuum at room temperature, obtaining an orange powder, labeled LDH/MoS4 and preserved in a desiccator | 是 | MoS42 - | [6 empty] | Ca2+ | Al3+ |  | MoS42- | Ⅳ型 |  | 12.83 | 0.053 | 86.66 |  | 0.875 |  | 0.274 |  | 板状二维形貌 | 10.1 32.7 | （003） （009） | 480 | Mo-S | [28 empty] | 溶液 |  |  |  |  | 1 |  |  |  |  | 5 | 5 |  | 720 | 25 |  |  |  |  | Pb | 100 | [14 empty] | CO32- | 100 | [21 empty] | 3 | [71 empty] | 98.02 |  |  | 98.02
16 | Fangshu He，2023 | CaAl-MoS4-LDH | 离子交换反应 | LDH/MoS4 was fabricated via an ion exchange reaction using (NH4)2MoS4 as the source of [MoS4]2− clusters. Briefly, 0.5 g of CaAl-LDHs were dispersed in 50 mL of 0.2 mmol L−1 (NH4)2 MoS4. The mixture was then stirred at ambient temperature for 6 h, resulting in the formation of an orange solution of suspended particles. Finally, the mixture was filtered, washed with alcohol, and dried under vacuum at room temperature, obtaining an orange powder, labeled LDH/MoS4 and preserved in a desiccator | 是 | MoS42 - | [6 empty] | Ca2+ | Al3+ |  | MoS42- | Ⅳ型 |  | 12.83 | 0.053 | 86.66 |  | 0.875 |  | 0.274 |  | 板状二维形貌 | 10.1 32.7 | （003） （009） | 480 | Mo-S | [28 empty] | 溶液 |  |  |  |  | 1 |  |  |  |  | 5 | 5 |  | 720 | 25 |  |  |  |  | Cd | 100 | [14 empty] | CO32- | 100 | [21 empty] | 3 | 100 | [10 empty] | 99.38 |  |  | 99.38
16 | Fangshu He，2023 | CaAl-MoS4-LDH | 离子交换反应 | LDH/MoS4 was fabricated via an ion exchange reaction using (NH4)2MoS4 as the source of [MoS4]2− clusters. Briefly, 0.5 g of CaAl-LDHs were dispersed in 50 mL of 0.2 mmol L−1 (NH4)2 MoS4. The mixture was then stirred at ambient temperature for 6 h, resulting in the formation of an orange solution of suspended particles. Finally, the mixture was filtered, washed with alcohol, and dried under vacuum at room temperature, obtaining an orange powder, labeled LDH/MoS4 and preserved in a desiccator | 是 | MoS42 - | [6 empty] | Ca2+ | Al3+ |  | MoS42- | Ⅳ型 |  | 12.83 | 0.053 | 86.66 |  | 0.875 |  | 0.274 |  | 板状二维形貌 | 10.1 32.7 | （003） （009） | 480 | Mo-S | [28 empty] | 溶液 |  |  |  |  | 1 |  |  |  |  | 5 | 5 |  | 720 | 25 |  |  |  |  | Pb | 100 | [14 empty] | K+ | 100 | [21 empty] | 3 | [71 empty] | 95.38 |  |  | 95.38
16 | Fangshu He，2023 | CaAl-MoS4-LDH | 离子交换反应 | LDH/MoS4 was fabricated via an ion exchange reaction using (NH4)2MoS4 as the source of [MoS4]2− clusters. Briefly, 0.5 g of CaAl-LDHs were dispersed in 50 mL of 0.2 mmol L−1 (NH4)2 MoS4. The mixture was then stirred at ambient temperature for 6 h, resulting in the formation of an orange solution of suspended particles. Finally, the mixture was filtered, washed with alcohol, and dried under vacuum at room temperature, obtaining an orange powder, labeled LDH/MoS4 and preserved in a desiccator | 是 | MoS42 - | [6 empty] | Ca2+ | Al3+ |  | MoS42- | Ⅳ型 |  | 12.83 | 0.053 | 86.66 |  | 0.875 |  | 0.274 |  | 板状二维形貌 | 10.1 32.7 | （003） （009） | 480 | Mo-S | [28 empty] | 溶液 |  |  |  |  | 1 |  |  |  |  | 5 | 5 |  | 720 | 25 |  |  |  |  | Cd | 100 | [14 empty] | K+ | 100 | [21 empty] | 3 | 100 | [10 empty] | 99.81 |  |  | 99.81
16 | Fangshu He，2023 | CaAl-MoS4-LDH | 离子交换反应 | LDH/MoS4 was fabricated via an ion exchange reaction using (NH4)2MoS4 as the source of [MoS4]2− clusters. Briefly, 0.5 g of CaAl-LDHs were dispersed in 50 mL of 0.2 mmol L−1 (NH4)2 MoS4. The mixture was then stirred at ambient temperature for 6 h, resulting in the formation of an orange solution of suspended particles. Finally, the mixture was filtered, washed with alcohol, and dried under vacuum at room temperature, obtaining an orange powder, labeled LDH/MoS4 and preserved in a desiccator | 是 | MoS42 - | [6 empty] | Ca2+ | Al3+ |  | MoS42- | Ⅳ型 |  | 12.83 | 0.053 | 86.66 |  | 0.875 |  | 0.274 |  | 板状二维形貌 | 10.1 32.7 | （003） （009） | 480 | Mo-S | [28 empty] | 溶液 |  |  |  |  | 1 |  |  |  |  | 5 | 5 |  | 720 | 25 |  |  |  |  | Pb | 100 | [14 empty] | Mg2+ | 100 | [21 empty] | 3 | [71 empty] | 98.27 |  |  | 98.27
16 | Fangshu He，2023 | CaAl-MoS4-LDH | 离子交换反应 | LDH/MoS4 was fabricated via an ion exchange reaction using (NH4)2MoS4 as the source of [MoS4]2− clusters. Briefly, 0.5 g of CaAl-LDHs were dispersed in 50 mL of 0.2 mmol L−1 (NH4)2 MoS4. The mixture was then stirred at ambient temperature for 6 h, resulting in the formation of an orange solution of suspended particles. Finally, the mixture was filtered, washed with alcohol, and dried under vacuum at room temperature, obtaining an orange powder, labeled LDH/MoS4 and preserved in a desiccator | 是 | MoS42 - | [6 empty] | Ca2+ | Al3+ |  | MoS42- | Ⅳ型 |  | 12.83 | 0.053 | 86.66 |  | 0.875 |  | 0.274 |  | 板状二维形貌 | 10.1 32.7 | （003） （009） | 480 | Mo-S | [28 empty] | 溶液 |  |  |  |  | 1 |  |  |  |  | 5 | 5 |  | 720 | 25 |  |  |  |  | Cd | 100 | [14 empty] | Mg2+ | 100 | [21 empty] | 3 | 100 | [10 empty] | 99.65 |  |  | 99.65
16 | Fangshu He，2023 | CaAl-MoS4-LDH | 离子交换反应 | LDH/MoS4 was fabricated via an ion exchange reaction using (NH4)2MoS4 as the source of [MoS4]2− clusters. Briefly, 0.5 g of CaAl-LDHs were dispersed in 50 mL of 0.2 mmol L−1 (NH4)2 MoS4. The mixture was then stirred at ambient temperature for 6 h, resulting in the formation of an orange solution of suspended particles. Finally, the mixture was filtered, washed with alcohol, and dried under vacuum at room temperature, obtaining an orange powder, labeled LDH/MoS4 and preserved in a desiccator | 是 | MoS42 - | [6 empty] | Ca2+ | Al3+ |  | MoS42- | Ⅳ型 |  | 12.83 | 0.053 | 86.66 |  | 0.875 |  | 0.274 |  | 板状二维形貌 | 10.1 32.7 | （003） （009） | 480 | Mo-S | [28 empty] | 溶液 |  |  |  |  | 1 |  |  |  |  | 5 | 5 |  | 720 | 25 |  |  |  |  | Pb | 100 | [14 empty] | Zn2+ | 100 | [21 empty] | 3 | [71 empty] | 97.88 |  |  | 97.88
16 | Fangshu He，2023 | CaAl-MoS4-LDH | 离子交换反应 | LDH/MoS4 was fabricated via an ion exchange reaction using (NH4)2MoS4 as the source of [MoS4]2− clusters. Briefly, 0.5 g of CaAl-LDHs were dispersed in 50 mL of 0.2 mmol L−1 (NH4)2 MoS4. The mixture was then stirred at ambient temperature for 6 h, resulting in the formation of an orange solution of suspended particles. Finally, the mixture was filtered, washed with alcohol, and dried under vacuum at room temperature, obtaining an orange powder, labeled LDH/MoS4 and preserved in a desiccator | 是 | MoS42 - | [6 empty] | Ca2+ | Al3+ |  | MoS42- | Ⅳ型 |  | 12.83 | 0.053 | 86.66 |  | 0.875 |  | 0.274 |  | 板状二维形貌 | 10.1 32.7 | （003） （009） | 480 | Mo-S | [28 empty] | 溶液 |  |  |  |  | 1 |  |  |  |  | 5 | 5 |  | 720 | 25 |  |  |  |  | Cd | 100 | [14 empty] | Zn2+ | 100 | [21 empty] | 3 | 100 | [10 empty] | 90.77 |  |  | 90.77
16 | Fangshu He，2023 | CaAl-MoS4-LDH | 离子交换反应 | LDH/MoS4 was fabricated via an ion exchange reaction using (NH4)2MoS4 as the source of [MoS4]2− clusters. Briefly, 0.5 g of CaAl-LDHs were dispersed in 50 mL of 0.2 mmol L−1 (NH4)2 MoS4. The mixture was then stirred at ambient temperature for 6 h, resulting in the formation of an orange solution of suspended particles. Finally, the mixture was filtered, washed with alcohol, and dried under vacuum at room temperature, obtaining an orange powder, labeled LDH/MoS4 and preserved in a desiccator | 是 | MoS42 - | [6 empty] | Ca2+ | Al3+ |  | MoS42- | Ⅳ型 |  | 12.83 | 0.053 | 86.66 |  | 0.875 |  | 0.274 |  | 板状二维形貌 | 10.1 32.7 | （003） （009） | 480 | Mo-S | [28 empty] | 溶液 |  |  |  |  | 1 |  |  |  |  | 5 | 5 |  | 720 | 25 |  |  |  |  | Pb | 100 | [14 empty] | Cu2+ | 100 | [21 empty] | 3 | [71 empty] | 98.85 |  |  | 98.85
16 | Fangshu He，2023 | CaAl-MoS4-LDH | 离子交换反应 | LDH/MoS4 was fabricated via an ion exchange reaction using (NH4)2MoS4 as the source of [MoS4]2− clusters. Briefly, 0.5 g of CaAl-LDHs were dispersed in 50 mL of 0.2 mmol L−1 (NH4)2 MoS4. The mixture was then stirred at ambient temperature for 6 h, resulting in the formation of an orange solution of suspended particles. Finally, the mixture was filtered, washed with alcohol, and dried under vacuum at room temperature, obtaining an orange powder, labeled LDH/MoS4 and preserved in a desiccator | 是 | MoS42 - | [6 empty] | Ca2+ | Al3+ |  | MoS42- | Ⅳ型 |  | 12.83 | 0.053 | 86.66 |  | 0.875 |  | 0.274 |  | 板状二维形貌 | 10.1 32.7 | （003） （009） | 480 | Mo-S | [28 empty] | 溶液 |  |  |  |  | 1 |  |  |  |  | 5 | 5 |  | 720 | 25 |  |  |  |  | Cd | 100 | [14 empty] | Cu2+ | 100 | [21 empty] | 3 | 100 | [10 empty] | 85.38 |  |  | 85.38
16 | Fangshu He，2023 | CaAl-LDH | 共沉淀法 | LDH/NO3 was synthesized by a co-precipitation method.30,31 Briefly, 1.89 g of Ca(NO3)2·4H2O and 0.75 g of Al(NO3)3·9H2O were dissolved in 100 mL of deionized water, obtaining bimetallic mixed solution A. Meanwhile, 8.8 g of NaOH was dissolved in 50 mL of deionized water to obtain alkali solution B. The pH of the mixture was maintained at about 11, and the mixture was stirred at 800 rpm for 30 min at room temperature. After that, the filtrate was filtered, washed, and then dried in a vacuum at 60 °C. The solid material was ground to finally obtain a white dried powder. | [8 empty] | Ca2+ | Al3+ |  | NO3- | Ⅳ型 |  | 10.54 | 0.048 | 94.25 |  | 0.854 |  | 0.272（009） |  | 六边形形貌的纳米片组装结构 | 10.4 32.8 | （003） （009） | 1384 | NO3− | [28 empty] | 溶液 |  |  |  |  | 1 | [7 empty] | 0~1440 | 25 |  |  |  |  | Pb | 1500 | [20 empty] | 伪二级动力学模型 |  | 是 | [14 empty] | 3
16 | Fangshu He，2023 | CaAl-LDH | 共沉淀法 | LDH/NO3 was synthesized by a co-precipitation method.30,31 Briefly, 1.89 g of Ca(NO3)2·4H2O and 0.75 g of Al(NO3)3·9H2O were dissolved in 100 mL of deionized water, obtaining bimetallic mixed solution A. Meanwhile, 8.8 g of NaOH was dissolved in 50 mL of deionized water to obtain alkali solution B. The pH of the mixture was maintained at about 11, and the mixture was stirred at 800 rpm for 30 min at room temperature. After that, the filtrate was filtered, washed, and then dried in a vacuum at 60 °C. The solid material was ground to finally obtain a white dried powder. | [8 empty] | Ca2+ | Al3+ |  | NO3- | Ⅳ型 |  | 10.54 | 0.048 | 94.25 |  | 0.854 |  | 0.272（009） |  | 六边形形貌的纳米片组装结构 | 10.4 32.8 | （003） （009） | 1384 | NO3− | [28 empty] | 溶液 |  |  |  |  | 1 |  |  |  |  | 5 |  |  |  | 25 |  |  |  |  | Pb | 50~1000 | [24 empty] | Langmuir isotherm | 均相单层吸附 | 523.8 | 616.6 | [9 empty] | 3 | [67 empty] | 523.8
16 | Fangshu He，2023 | CaAl-LDH | 共沉淀法 | LDH/NO3 was synthesized by a co-precipitation method.30,31 Briefly, 1.89 g of Ca(NO3)2·4H2O and 0.75 g of Al(NO3)3·9H2O were dissolved in 100 mL of deionized water, obtaining bimetallic mixed solution A. Meanwhile, 8.8 g of NaOH was dissolved in 50 mL of deionized water to obtain alkali solution B. The pH of the mixture was maintained at about 11, and the mixture was stirred at 800 rpm for 30 min at room temperature. After that, the filtrate was filtered, washed, and then dried in a vacuum at 60 °C. The solid material was ground to finally obtain a white dried powder. | [8 empty] | Ca2+ | Al3+ |  | NO3- | Ⅳ型 |  | 10.54 | 0.048 | 94.25 |  | 0.854 |  | 0.272（009） |  | 六边形形貌的纳米片组装结构 | 10.4 32.8 | （003） （009） | 1384 | NO3− | [28 empty] | 溶液 |  |  |  |  | 1 |  |  |  |  | 5 |  |  |  | 25 |  |  |  |  | Cd | 50~1000 | [24 empty] | Langmuir isotherm | 均相单层吸附 | 950.2 | 1177.5 | [9 empty] | 3
17 | Donghua Zhang，2022 | MgAl-LDH/LDH - D | 共沉淀法 | 将天然白云石在900℃的马弗炉中煅烧3 h，冷却至室温。然后，使用砂浆将煅烧后的沉淀物研磨成粉末。将2.0 g粉体分散在100 m L溶液中，其中1.51 g Al ( NO3 ) 3⋅9H2O在搅拌下预先溶解。由于p H值在13.3左右，且在高p H下Al3 -会转变为Al ( OH ) - 4，因此用1mol / L HNO3调节p H至10.0。随后，将混合物转移到100 m L Teflon容器中，在100℃烘箱中放置36 h。冷却后的浆料在10000 rpm下离心5 min分离，并用超纯水洗涤数次。将白色残渣在50℃烘箱中烘干 | [8 empty] | Mg2+ | Al3+ | 2.21 | CO32- | [6 empty] | 0.78 |  |  | Mg0.73Al0.33(OH)2･ (NO3− )0.03(CO32− )0.21・nH2O。LDHs和Ca CO3的质量分数分别为22.39 %和77.61 % | 片层形成的球体覆盖在聚集的颗粒表面 | 11.45 23.29 35.51 29.87,40.02,49.31 | （003） （006） （009） CaCO3,JCPDS78-3262 | 3300 - 3500 1622 1356 500 ~ 800 | 氢键O-H伸缩 水分子H-O-H弯曲振动 CO32-中C-O的不对称伸缩振动 Al-O、Mg-O和Ca-O振动 |  | 广东省 | [5 empty] | 6.8 | 6.04 |  | Cr(Ⅵ) | 58.55 | Cd | 0.27 | [8 empty] | 红黏土 | 不同浓度的重铬酸钾溶液( 200、400、600、800、1000 mg / L)与土样混合，保持固液比为1 g：1 m L，搅拌至气干(张杰等, 2021)。随后，将干燥的Cr污染土壤研磨粉碎，作为目标污染土壤。将未经进一步处理的土壤样品的淋洗浓度确定为空白浓度。Cd污染土壤的制备与上述Cr污染土壤的制备方法相同，所用试剂为CdNO3。配制不同土壤样品的Cd NO3浓度分别为500、1000、1500和2001 mg / L。 |  |  |  |  | 土壤 |  | 5 | 1 | 0.005 | [5 empty] | 3 |  | 30±2 | 2880 | [5 empty] | Cd | 1000 | [37 empty] | 3 | 1000 | [10 empty] | 54.47 | 1.96 |  | 54.47 | [177 empty] | Cd(Ⅱ) | 期通过络合作用和CdCO3的形成而迅速被固定;反应后期，Cd的固定方式可能发生改变，部分Cd取代了LDH中的Mg2 +，形成更稳定的形态。
17 | Donghua Zhang，2022 | MgAl-LDH/LDH - D | 共沉淀法 | 将天然白云石在900℃的马弗炉中煅烧3 h，冷却至室温。然后，使用砂浆将煅烧后的沉淀物研磨成粉末。将2.0 g粉体分散在100 m L溶液中，其中1.51 g Al ( NO3 ) 3⋅9H2O在搅拌下预先溶解。由于p H值在13.3左右，且在高p H下Al3 -会转变为Al ( OH ) - 4，因此用1mol / L HNO3调节p H至10.0。随后，将混合物转移到100 m L Teflon容器中，在100℃烘箱中放置36 h。冷却后的浆料在10000 rpm下离心5 min分离，并用超纯水洗涤数次。将白色残渣在50℃烘箱中烘干 | [8 empty] | Mg2+ | Al3+ | 2.21 | CO32- | [6 empty] | 0.78 |  |  | Mg0.73Al0.33(OH)2･ (NO3− )0.03(CO32− )0.21・nH2O。LDHs和Ca CO3的质量分数分别为22.39 %和77.61 % | 片层形成的球体覆盖在聚集的颗粒表面 | 11.45 23.29 35.51 29.87,40.02,49.31 | （003） （006） （009） CaCO3,JCPDS78-3262 | 3300 - 3500 1622 1356 500 ~ 800 | 氢键O-H伸缩 水分子H-O-H弯曲振动 CO32-中C-O的不对称伸缩振动 Al-O、Mg-O和Ca-O振动 |  | 广东省 | [5 empty] | 6.8 | 6.04 |  | Cr(Ⅵ) | 58.55 | Cd | 0.27 | [8 empty] | 红黏土 | 不同浓度的重铬酸钾溶液( 200、400、600、800、1000 mg / L)与土样混合，保持固液比为1 g：1 m L，搅拌至气干(张杰等, 2021)。随后，将干燥的Cr污染土壤研磨粉碎，作为目标污染土壤。将未经进一步处理的土壤样品的淋洗浓度确定为空白浓度。Cd污染土壤的制备与上述Cr污染土壤的制备方法相同，所用试剂为CdNO3。配制不同土壤样品的Cd NO3浓度分别为500、1000、1500和2001 mg / L。 |  |  |  |  | 土壤 |  | 5 | 1 | 0.01 | [5 empty] | 3 |  | 30±2 | 2880 | [5 empty] | Cd | 1000 | [37 empty] | 3 | 1000 | [10 empty] | 86.93 | 1.96 |  | 86.93 | [177 empty] | Cr (Ⅵ) | 表面吸附作用
17 | Donghua Zhang，2022 | MgAl-LDH/LDH - D | 共沉淀法 | 将天然白云石在900℃的马弗炉中煅烧3 h，冷却至室温。然后，使用砂浆将煅烧后的沉淀物研磨成粉末。将2.0 g粉体分散在100 m L溶液中，其中1.51 g Al ( NO3 ) 3⋅9H2O在搅拌下预先溶解。由于p H值在13.3左右，且在高p H下Al3 -会转变为Al ( OH ) - 4，因此用1mol / L HNO3调节p H至10.0。随后，将混合物转移到100 m L Teflon容器中，在100℃烘箱中放置36 h。冷却后的浆料在10000 rpm下离心5 min分离，并用超纯水洗涤数次。将白色残渣在50℃烘箱中烘干 | [8 empty] | Mg2+ | Al3+ | 2.21 | CO32- | [6 empty] | 0.78 |  |  | Mg0.73Al0.33(OH)2･ (NO3− )0.03(CO32− )0.21・nH2O。LDHs和Ca CO3的质量分数分别为22.39 %和77.61 % | 片层形成的球体覆盖在聚集的颗粒表面 | 11.45 23.29 35.51 29.87,40.02,49.31 | （003） （006） （009） CaCO3,JCPDS78-3262 | 3300 - 3500 1622 1356 500 ~ 800 | 氢键O-H伸缩 水分子H-O-H弯曲振动 CO32-中C-O的不对称伸缩振动 Al-O、Mg-O和Ca-O振动 |  | 广东省 | [5 empty] | 6.8 | 6.04 |  | Cr(Ⅵ) | 58.55 | Cd | 0.27 | [8 empty] | 红黏土 | 不同浓度的重铬酸钾溶液( 200、400、600、800、1000 mg / L)与土样混合，保持固液比为1 g：1 m L，搅拌至气干(张杰等, 2021)。随后，将干燥的Cr污染土壤研磨粉碎，作为目标污染土壤。将未经进一步处理的土壤样品的淋洗浓度确定为空白浓度。Cd污染土壤的制备与上述Cr污染土壤的制备方法相同，所用试剂为CdNO3。配制不同土壤样品的Cd NO3浓度分别为500、1000、1500和2001 mg / L。 |  |  |  |  | 土壤 |  | 5 | 1 | 0.03 | [5 empty] | 3 |  | 30±2 | 2880 | [5 empty] | Cd | 1000 | [37 empty] | 3 | 1000 | [10 empty] | 97.39 | 0.22 |  | 97.39
17 | Donghua Zhang，2022 | MgAl-LDH/LDH - D | 共沉淀法 | 将天然白云石在900℃的马弗炉中煅烧3 h，冷却至室温。然后，使用砂浆将煅烧后的沉淀物研磨成粉末。将2.0 g粉体分散在100 m L溶液中，其中1.51 g Al ( NO3 ) 3⋅9H2O在搅拌下预先溶解。由于p H值在13.3左右，且在高p H下Al3 -会转变为Al ( OH ) - 4，因此用1mol / L HNO3调节p H至10.0。随后，将混合物转移到100 m L Teflon容器中，在100℃烘箱中放置36 h。冷却后的浆料在10000 rpm下离心5 min分离，并用超纯水洗涤数次。将白色残渣在50℃烘箱中烘干 | [8 empty] | Mg2+ | Al3+ | 2.21 | CO32- | [6 empty] | 0.78 |  |  | Mg0.73Al0.33(OH)2･ (NO3− )0.03(CO32− )0.21・nH2O。LDHs和Ca CO3的质量分数分别为22.39 %和77.61 % | 片层形成的球体覆盖在聚集的颗粒表面 | 11.45 23.29 35.51 29.87,40.02,49.31 | （003） （006） （009） CaCO3,JCPDS78-3262 | 3300 - 3500 1622 1356 500 ~ 800 | 氢键O-H伸缩 水分子H-O-H弯曲振动 CO32-中C-O的不对称伸缩振动 Al-O、Mg-O和Ca-O振动 |  | 广东省 | [5 empty] | 6.8 | 6.04 |  | Cr(Ⅵ) | 58.55 | Cd | 0.27 | [8 empty] | 红黏土 | 不同浓度的重铬酸钾溶液( 200、400、600、800、1000 mg / L)与土样混合，保持固液比为1 g：1 m L，搅拌至气干(张杰等, 2021)。随后，将干燥的Cr污染土壤研磨粉碎，作为目标污染土壤。将未经进一步处理的土壤样品的淋洗浓度确定为空白浓度。Cd污染土壤的制备与上述Cr污染土壤的制备方法相同，所用试剂为CdNO3。配制不同土壤样品的Cd NO3浓度分别为500、1000、1500和2001 mg / L。 |  |  |  |  | 土壤 |  | 5 | 1 | 0.01 | [5 empty] | 3 |  | 30±2 | 120 | [5 empty] | Cr(Ⅵ) | 600 | [37 empty] | 3 | [26 empty] | 39.87 | 3.69 |  | 39.87
17 | Donghua Zhang，2022 | MgAl-LDH/LDH - D | 共沉淀法 | 将天然白云石在900℃的马弗炉中煅烧3 h，冷却至室温。然后，使用砂浆将煅烧后的沉淀物研磨成粉末。将2.0 g粉体分散在100 m L溶液中，其中1.51 g Al ( NO3 ) 3⋅9H2O在搅拌下预先溶解。由于p H值在13.3左右，且在高p H下Al3 -会转变为Al ( OH ) - 4，因此用1mol / L HNO3调节p H至10.0。随后，将混合物转移到100 m L Teflon容器中，在100℃烘箱中放置36 h。冷却后的浆料在10000 rpm下离心5 min分离，并用超纯水洗涤数次。将白色残渣在50℃烘箱中烘干 | [8 empty] | Mg2+ | Al3+ | 2.21 | CO32- | [6 empty] | 0.78 |  |  | Mg0.73Al0.33(OH)2･ (NO3− )0.03(CO32− )0.21・nH2O。LDHs和Ca CO3的质量分数分别为22.39 %和77.61 % | 片层形成的球体覆盖在聚集的颗粒表面 | 11.45 23.29 35.51 29.87,40.02,49.31 | （003） （006） （009） CaCO3,JCPDS78-3262 | 3300 - 3500 1622 1356 500 ~ 800 | 氢键O-H伸缩 水分子H-O-H弯曲振动 CO32-中C-O的不对称伸缩振动 Al-O、Mg-O和Ca-O振动 |  | 广东省 | [5 empty] | 6.8 | 6.04 |  | Cr(Ⅵ) | 58.55 | Cd | 0.27 | [8 empty] | 红黏土 | 不同浓度的重铬酸钾溶液( 200、400、600、800、1000 mg / L)与土样混合，保持固液比为1 g：1 m L，搅拌至气干(张杰等, 2021)。随后，将干燥的Cr污染土壤研磨粉碎，作为目标污染土壤。将未经进一步处理的土壤样品的淋洗浓度确定为空白浓度。Cd污染土壤的制备与上述Cr污染土壤的制备方法相同，所用试剂为CdNO3。配制不同土壤样品的Cd NO3浓度分别为500、1000、1500和2001 mg / L。 |  |  |  |  | 土壤 |  | 5 | 1 | 0.03 | [5 empty] | 3 |  | 30±2 | 120 | [5 empty] | Cr(Ⅵ) | 600 | [37 empty] | 3 | [26 empty] | 47.49 | 13.02 |  | 47.49
17 | Donghua Zhang，2022 | MgAl-LDH/LDH - D | 共沉淀法 | 将天然白云石在900℃的马弗炉中煅烧3 h，冷却至室温。然后，使用砂浆将煅烧后的沉淀物研磨成粉末。将2.0 g粉体分散在100 m L溶液中，其中1.51 g Al ( NO3 ) 3⋅9H2O在搅拌下预先溶解。由于p H值在13.3左右，且在高p H下Al3 -会转变为Al ( OH ) - 4，因此用1mol / L HNO3调节p H至10.0。随后，将混合物转移到100 m L Teflon容器中，在100℃烘箱中放置36 h。冷却后的浆料在10000 rpm下离心5 min分离，并用超纯水洗涤数次。将白色残渣在50℃烘箱中烘干 | [8 empty] | Mg2+ | Al3+ | 2.21 | CO32- | [6 empty] | 0.78 |  |  | Mg0.73Al0.33(OH)2･ (NO3− )0.03(CO32− )0.21・nH2O。LDHs和Ca CO3的质量分数分别为22.39 %和77.61 % | 片层形成的球体覆盖在聚集的颗粒表面 | 11.45 23.29 35.51 29.87,40.02,49.31 | （003） （006） （009） CaCO3,JCPDS78-3262 | 3300 - 3500 1622 1356 500 ~ 800 | 氢键O-H伸缩 水分子H-O-H弯曲振动 CO32-中C-O的不对称伸缩振动 Al-O、Mg-O和Ca-O振动 |  | 广东省 | [5 empty] | 6.8 | 6.04 |  | Cr(Ⅵ) | 58.55 | Cd | 0.27 | [8 empty] | 红黏土 | 不同浓度的重铬酸钾溶液( 200、400、600、800、1000 mg / L)与土样混合，保持固液比为1 g：1 m L，搅拌至气干(张杰等, 2021)。随后，将干燥的Cr污染土壤研磨粉碎，作为目标污染土壤。将未经进一步处理的土壤样品的淋洗浓度确定为空白浓度。Cd污染土壤的制备与上述Cr污染土壤的制备方法相同，所用试剂为CdNO3。配制不同土壤样品的Cd NO3浓度分别为500、1000、1500和2001 mg / L。 |  |  |  |  | 土壤 |  | 5 | 1 | 0.07 | [5 empty] | 3 |  | 30±2 | 120 | [5 empty] | Cr(Ⅵ) | 600 | [37 empty] | 3 | [26 empty] | 79.52 | 5.21 |  | 79.52
17 | Donghua Zhang，2022 | MgAl-LDH/LDH - D | 共沉淀法 | 将天然白云石在900℃的马弗炉中煅烧3 h，冷却至室温。然后，使用砂浆将煅烧后的沉淀物研磨成粉末。将2.0 g粉体分散在100 m L溶液中，其中1.51 g Al ( NO3 ) 3⋅9H2O在搅拌下预先溶解。由于p H值在13.3左右，且在高p H下Al3 -会转变为Al ( OH ) - 4，因此用1mol / L HNO3调节p H至10.0。随后，将混合物转移到100 m L Teflon容器中，在100℃烘箱中放置36 h。冷却后的浆料在10000 rpm下离心5 min分离，并用超纯水洗涤数次。将白色残渣在50℃烘箱中烘干 | [8 empty] | Mg2+ | Al3+ | 2.21 | CO32- | [6 empty] | 0.78 |  |  | Mg0.73Al0.33(OH)2･ (NO3− )0.03(CO32− )0.21・nH2O。LDHs和Ca CO3的质量分数分别为22.39 %和77.61 % | 片层形成的球体覆盖在聚集的颗粒表面 | 11.45 23.29 35.51 29.87,40.02,49.31 | （003） （006） （009） CaCO3,JCPDS78-3262 | 3300 - 3500 1622 1356 500 ~ 800 | 氢键O-H伸缩 水分子H-O-H弯曲振动 CO32-中C-O的不对称伸缩振动 Al-O、Mg-O和Ca-O振动 |  | 广东省 | [5 empty] | 6.8 | 6.04 |  | Cr(Ⅵ) | 58.55 | Cd | 0.27 | [8 empty] | 红黏土 | 不同浓度的重铬酸钾溶液( 200、400、600、800、1000 mg / L)与土样混合，保持固液比为1 g：1 m L，搅拌至气干(张杰等, 2021)。随后，将干燥的Cr污染土壤研磨粉碎，作为目标污染土壤。将未经进一步处理的土壤样品的淋洗浓度确定为空白浓度。Cd污染土壤的制备与上述Cr污染土壤的制备方法相同，所用试剂为CdNO3。配制不同土壤样品的Cd NO3浓度分别为500、1000、1500和2001 mg / L。 |  |  |  |  | 土壤 | [5 empty] | 0.03 |  |  |  | 3 |  |  | 2880 | [44 empty] | 3 | [11 empty] | 98.6014 | 5.36 |  | 98.6014
17 | Donghua Zhang，2022 | MgAl-LDH/LDH - D | 共沉淀法 | 将天然白云石在900℃的马弗炉中煅烧3 h，冷却至室温。然后，使用砂浆将煅烧后的沉淀物研磨成粉末。将2.0 g粉体分散在100 m L溶液中，其中1.51 g Al ( NO3 ) 3⋅9H2O在搅拌下预先溶解。由于p H值在13.3左右，且在高p H下Al3 -会转变为Al ( OH ) - 4，因此用1mol / L HNO3调节p H至10.0。随后，将混合物转移到100 m L Teflon容器中，在100℃烘箱中放置36 h。冷却后的浆料在10000 rpm下离心5 min分离，并用超纯水洗涤数次。将白色残渣在50℃烘箱中烘干 | [8 empty] | Mg2+ | Al3+ | 2.21 | CO32- | [6 empty] | 0.78 |  |  | Mg0.73Al0.33(OH)2･ (NO3− )0.03(CO32− )0.21・nH2O。LDHs和Ca CO3的质量分数分别为22.39 %和77.61 % | 片层形成的球体覆盖在聚集的颗粒表面 | 11.45 23.29 35.51 29.87,40.02,49.31 | （003） （006） （009） CaCO3,JCPDS78-3262 | 3300 - 3500 1622 1356 500 ~ 800 | 氢键O-H伸缩 水分子H-O-H弯曲振动 CO32-中C-O的不对称伸缩振动 Al-O、Mg-O和Ca-O振动 |  | 广东省 | [5 empty] | 6.8 | 6.04 |  | Cr(Ⅵ) | 58.55 | Cd | 0.27 | [8 empty] | 红黏土 | 不同浓度的重铬酸钾溶液( 200、400、600、800、1000 mg / L)与土样混合，保持固液比为1 g：1 m L，搅拌至气干(张杰等, 2021)。随后，将干燥的Cr污染土壤研磨粉碎，作为目标污染土壤。将未经进一步处理的土壤样品的淋洗浓度确定为空白浓度。Cd污染土壤的制备与上述Cr污染土壤的制备方法相同，所用试剂为CdNO3。配制不同土壤样品的Cd NO3浓度分别为500、1000、1500和2001 mg / L。 |  |  |  |  | 土壤 | [5 empty] | 0.03 |  |  |  | 4 |  |  | 2880 | [44 empty] | 3 | [11 empty] | 97.9021 | 0.47 |  | 97.9021
17 | Donghua Zhang，2022 | MgAl-LDH/LDH - D | 共沉淀法 | 将天然白云石在900℃的马弗炉中煅烧3 h，冷却至室温。然后，使用砂浆将煅烧后的沉淀物研磨成粉末。将2.0 g粉体分散在100 m L溶液中，其中1.51 g Al ( NO3 ) 3⋅9H2O在搅拌下预先溶解。由于p H值在13.3左右，且在高p H下Al3 -会转变为Al ( OH ) - 4，因此用1mol / L HNO3调节p H至10.0。随后，将混合物转移到100 m L Teflon容器中，在100℃烘箱中放置36 h。冷却后的浆料在10000 rpm下离心5 min分离，并用超纯水洗涤数次。将白色残渣在50℃烘箱中烘干 | [8 empty] | Mg2+ | Al3+ | 2.21 | CO32- | [6 empty] | 0.78 |  |  | Mg0.73Al0.33(OH)2･ (NO3− )0.03(CO32− )0.21・nH2O。LDHs和Ca CO3的质量分数分别为22.39 %和77.61 % | 片层形成的球体覆盖在聚集的颗粒表面 | 11.45 23.29 35.51 29.87,40.02,49.31 | （003） （006） （009） CaCO3,JCPDS78-3262 | 3300 - 3500 1622 1356 500 ~ 800 | 氢键O-H伸缩 水分子H-O-H弯曲振动 CO32-中C-O的不对称伸缩振动 Al-O、Mg-O和Ca-O振动 |  | 广东省 | [5 empty] | 6.8 | 6.04 |  | Cr(Ⅵ) | 58.55 | Cd | 0.27 | [8 empty] | 红黏土 | 不同浓度的重铬酸钾溶液( 200、400、600、800、1000 mg / L)与土样混合，保持固液比为1 g：1 m L，搅拌至气干(张杰等, 2021)。随后，将干燥的Cr污染土壤研磨粉碎，作为目标污染土壤。将未经进一步处理的土壤样品的淋洗浓度确定为空白浓度。Cd污染土壤的制备与上述Cr污染土壤的制备方法相同，所用试剂为CdNO3。配制不同土壤样品的Cd NO3浓度分别为500、1000、1500和2001 mg / L。 |  |  |  |  | 土壤 | [5 empty] | 0.03 |  |  |  | 5 |  |  | 2880 | [44 empty] | 3 | [11 empty] | 97.9021 | 4.66 |  | 97.9021
17 | Donghua Zhang，2022 | MgAl-LDH/LDH - D | 共沉淀法 | 将天然白云石在900℃的马弗炉中煅烧3 h，冷却至室温。然后，使用砂浆将煅烧后的沉淀物研磨成粉末。将2.0 g粉体分散在100 m L溶液中，其中1.51 g Al ( NO3 ) 3⋅9H2O在搅拌下预先溶解。由于p H值在13.3左右，且在高p H下Al3 -会转变为Al ( OH ) - 4，因此用1mol / L HNO3调节p H至10.0。随后，将混合物转移到100 m L Teflon容器中，在100℃烘箱中放置36 h。冷却后的浆料在10000 rpm下离心5 min分离，并用超纯水洗涤数次。将白色残渣在50℃烘箱中烘干 | [8 empty] | Mg2+ | Al3+ | 2.21 | CO32- | [6 empty] | 0.78 |  |  | Mg0.73Al0.33(OH)2･ (NO3− )0.03(CO32− )0.21・nH2O。LDHs和Ca CO3的质量分数分别为22.39 %和77.61 % | 片层形成的球体覆盖在聚集的颗粒表面 | 11.45 23.29 35.51 29.87,40.02,49.31 | （003） （006） （009） CaCO3,JCPDS78-3262 | 3300 - 3500 1622 1356 500 ~ 800 | 氢键O-H伸缩 水分子H-O-H弯曲振动 CO32-中C-O的不对称伸缩振动 Al-O、Mg-O和Ca-O振动 |  | 广东省 | [5 empty] | 6.8 | 6.04 |  | Cr(Ⅵ) | 58.55 | Cd | 0.27 | [8 empty] | 红黏土 | 不同浓度的重铬酸钾溶液( 200、400、600、800、1000 mg / L)与土样混合，保持固液比为1 g：1 m L，搅拌至气干(张杰等, 2021)。随后，将干燥的Cr污染土壤研磨粉碎，作为目标污染土壤。将未经进一步处理的土壤样品的淋洗浓度确定为空白浓度。Cd污染土壤的制备与上述Cr污染土壤的制备方法相同，所用试剂为CdNO3。配制不同土壤样品的Cd NO3浓度分别为500、1000、1500和2001 mg / L。 |  |  |  |  | 土壤 | [5 empty] | 0.03 |  |  |  | 6 |  |  | 2880 | [44 empty] | 3 | [11 empty] | 98.3683 | 6.53 |  | 98.3683
17 | Donghua Zhang，2022 | MgAl-LDH/LDH - D | 共沉淀法 | 将天然白云石在900℃的马弗炉中煅烧3 h，冷却至室温。然后，使用砂浆将煅烧后的沉淀物研磨成粉末。将2.0 g粉体分散在100 m L溶液中，其中1.51 g Al ( NO3 ) 3⋅9H2O在搅拌下预先溶解。由于p H值在13.3左右，且在高p H下Al3 -会转变为Al ( OH ) - 4，因此用1mol / L HNO3调节p H至10.0。随后，将混合物转移到100 m L Teflon容器中，在100℃烘箱中放置36 h。冷却后的浆料在10000 rpm下离心5 min分离，并用超纯水洗涤数次。将白色残渣在50℃烘箱中烘干 | [8 empty] | Mg2+ | Al3+ | 2.21 | CO32- | [6 empty] | 0.78 |  |  | Mg0.73Al0.33(OH)2･ (NO3− )0.03(CO32− )0.21・nH2O。LDHs和Ca CO3的质量分数分别为22.39 %和77.61 % | 片层形成的球体覆盖在聚集的颗粒表面 | 11.45 23.29 35.51 29.87,40.02,49.31 | （003） （006） （009） CaCO3,JCPDS78-3262 | 3300 - 3500 1622 1356 500 ~ 800 | 氢键O-H伸缩 水分子H-O-H弯曲振动 CO32-中C-O的不对称伸缩振动 Al-O、Mg-O和Ca-O振动 |  | 广东省 | [5 empty] | 6.8 | 6.04 |  | Cr(Ⅵ) | 58.55 | Cd | 0.27 | [8 empty] | 红黏土 | 不同浓度的重铬酸钾溶液( 200、400、600、800、1000 mg / L)与土样混合，保持固液比为1 g：1 m L，搅拌至气干(张杰等, 2021)。随后，将干燥的Cr污染土壤研磨粉碎，作为目标污染土壤。将未经进一步处理的土壤样品的淋洗浓度确定为空白浓度。Cd污染土壤的制备与上述Cr污染土壤的制备方法相同，所用试剂为CdNO3。配制不同土壤样品的Cd NO3浓度分别为500、1000、1500和2001 mg / L。 |  |  |  |  | 土壤 | [5 empty] | 0.07 |  |  |  | 3 |  |  | 120 | [44 empty] | 3 | [26 empty] | 84.42 | 8.62 |  | 84.42
17 | Donghua Zhang，2022 | MgAl-LDH/LDH - D | 共沉淀法 | 将天然白云石在900℃的马弗炉中煅烧3 h，冷却至室温。然后，使用砂浆将煅烧后的沉淀物研磨成粉末。将2.0 g粉体分散在100 m L溶液中，其中1.51 g Al ( NO3 ) 3⋅9H2O在搅拌下预先溶解。由于p H值在13.3左右，且在高p H下Al3 -会转变为Al ( OH ) - 4，因此用1mol / L HNO3调节p H至10.0。随后，将混合物转移到100 m L Teflon容器中，在100℃烘箱中放置36 h。冷却后的浆料在10000 rpm下离心5 min分离，并用超纯水洗涤数次。将白色残渣在50℃烘箱中烘干 | [8 empty] | Mg2+ | Al3+ | 2.21 | CO32- | [6 empty] | 0.78 |  |  | Mg0.73Al0.33(OH)2･ (NO3− )0.03(CO32− )0.21・nH2O。LDHs和Ca CO3的质量分数分别为22.39 %和77.61 % | 片层形成的球体覆盖在聚集的颗粒表面 | 11.45 23.29 35.51 29.87,40.02,49.31 | （003） （006） （009） CaCO3,JCPDS78-3262 | 3300 - 3500 1622 1356 500 ~ 800 | 氢键O-H伸缩 水分子H-O-H弯曲振动 CO32-中C-O的不对称伸缩振动 Al-O、Mg-O和Ca-O振动 |  | 广东省 | [5 empty] | 6.8 | 6.04 |  | Cr(Ⅵ) | 58.55 | Cd | 0.27 | [8 empty] | 红黏土 | 不同浓度的重铬酸钾溶液( 200、400、600、800、1000 mg / L)与土样混合，保持固液比为1 g：1 m L，搅拌至气干(张杰等, 2021)。随后，将干燥的Cr污染土壤研磨粉碎，作为目标污染土壤。将未经进一步处理的土壤样品的淋洗浓度确定为空白浓度。Cd污染土壤的制备与上述Cr污染土壤的制备方法相同，所用试剂为CdNO3。配制不同土壤样品的Cd NO3浓度分别为500、1000、1500和2001 mg / L。 |  |  |  |  | 土壤 | [5 empty] | 0.07 |  |  |  | 5 |  |  | 120 | [44 empty] | 3 | [26 empty] | 78.14 | 2.33 |  | 78.14
17 | Donghua Zhang，2022 | MgAl-LDH/LDH - D | 共沉淀法 | 将天然白云石在900℃的马弗炉中煅烧3 h，冷却至室温。然后，使用砂浆将煅烧后的沉淀物研磨成粉末。将2.0 g粉体分散在100 m L溶液中，其中1.51 g Al ( NO3 ) 3⋅9H2O在搅拌下预先溶解。由于p H值在13.3左右，且在高p H下Al3 -会转变为Al ( OH ) - 4，因此用1mol / L HNO3调节p H至10.0。随后，将混合物转移到100 m L Teflon容器中，在100℃烘箱中放置36 h。冷却后的浆料在10000 rpm下离心5 min分离，并用超纯水洗涤数次。将白色残渣在50℃烘箱中烘干 | [8 empty] | Mg2+ | Al3+ | 2.21 | CO32- | [6 empty] | 0.78 |  |  | Mg0.73Al0.33(OH)2･ (NO3− )0.03(CO32− )0.21・nH2O。LDHs和Ca CO3的质量分数分别为22.39 %和77.61 % | 片层形成的球体覆盖在聚集的颗粒表面 | 11.45 23.29 35.51 29.87,40.02,49.31 | （003） （006） （009） CaCO3,JCPDS78-3262 | 3300 - 3500 1622 1356 500 ~ 800 | 氢键O-H伸缩 水分子H-O-H弯曲振动 CO32-中C-O的不对称伸缩振动 Al-O、Mg-O和Ca-O振动 |  | 广东省 | [5 empty] | 6.8 | 6.04 |  | Cr(Ⅵ) | 58.55 | Cd | 0.27 | [8 empty] | 红黏土 | 不同浓度的重铬酸钾溶液( 200、400、600、800、1000 mg / L)与土样混合，保持固液比为1 g：1 m L，搅拌至气干(张杰等, 2021)。随后，将干燥的Cr污染土壤研磨粉碎，作为目标污染土壤。将未经进一步处理的土壤样品的淋洗浓度确定为空白浓度。Cd污染土壤的制备与上述Cr污染土壤的制备方法相同，所用试剂为CdNO3。配制不同土壤样品的Cd NO3浓度分别为500、1000、1500和2001 mg / L。 |  |  |  |  | 土壤 | [5 empty] | 0.07 |  |  |  | 7 |  |  | 120 | [44 empty] | 3 | [26 empty] | 78.84 | 0.23 |  | 78.84
17 | Donghua Zhang，2022 | MgAl-LDH/LDH - D | 共沉淀法 | 将天然白云石在900℃的马弗炉中煅烧3 h，冷却至室温。然后，使用砂浆将煅烧后的沉淀物研磨成粉末。将2.0 g粉体分散在100 m L溶液中，其中1.51 g Al ( NO3 ) 3⋅9H2O在搅拌下预先溶解。由于p H值在13.3左右，且在高p H下Al3 -会转变为Al ( OH ) - 4，因此用1mol / L HNO3调节p H至10.0。随后，将混合物转移到100 m L Teflon容器中，在100℃烘箱中放置36 h。冷却后的浆料在10000 rpm下离心5 min分离，并用超纯水洗涤数次。将白色残渣在50℃烘箱中烘干 | [8 empty] | Mg2+ | Al3+ | 2.21 | CO32- | [6 empty] | 0.78 |  |  | Mg0.73Al0.33(OH)2･ (NO3− )0.03(CO32− )0.21・nH2O。LDHs和Ca CO3的质量分数分别为22.39 %和77.61 % | 片层形成的球体覆盖在聚集的颗粒表面 | 11.45 23.29 35.51 29.87,40.02,49.31 | （003） （006） （009） CaCO3,JCPDS78-3262 | 3300 - 3500 1622 1356 500 ~ 800 | 氢键O-H伸缩 水分子H-O-H弯曲振动 CO32-中C-O的不对称伸缩振动 Al-O、Mg-O和Ca-O振动 |  | 广东省 | [5 empty] | 6.8 | 6.04 |  | Cr(Ⅵ) | 58.55 | Cd | 0.27 | [8 empty] | 红黏土 | 不同浓度的重铬酸钾溶液( 200、400、600、800、1000 mg / L)与土样混合，保持固液比为1 g：1 m L，搅拌至气干(张杰等, 2021)。随后，将干燥的Cr污染土壤研磨粉碎，作为目标污染土壤。将未经进一步处理的土壤样品的淋洗浓度确定为空白浓度。Cd污染土壤的制备与上述Cr污染土壤的制备方法相同，所用试剂为CdNO3。配制不同土壤样品的Cd NO3浓度分别为500、1000、1500和2001 mg / L。 |  |  |  |  | 土壤 | [5 empty] | 0.07 |  |  |  | 10 |  |  | 120 | [44 empty] | 3 | [26 empty] | 75.58 | 2.56 |  | 75.58
17 | Donghua Zhang，2022 | MgAl-LDH/LDH - D | 共沉淀法 | 将天然白云石在900℃的马弗炉中煅烧3 h，冷却至室温。然后，使用砂浆将煅烧后的沉淀物研磨成粉末。将2.0 g粉体分散在100 m L溶液中，其中1.51 g Al ( NO3 ) 3⋅9H2O在搅拌下预先溶解。由于p H值在13.3左右，且在高p H下Al3 -会转变为Al ( OH ) - 4，因此用1mol / L HNO3调节p H至10.0。随后，将混合物转移到100 m L Teflon容器中，在100℃烘箱中放置36 h。冷却后的浆料在10000 rpm下离心5 min分离，并用超纯水洗涤数次。将白色残渣在50℃烘箱中烘干 | [8 empty] | Mg2+ | Al3+ | 2.21 | CO32- | [6 empty] | 0.78 |  |  | Mg0.73Al0.33(OH)2･ (NO3− )0.03(CO32− )0.21・nH2O。LDHs和Ca CO3的质量分数分别为22.39 %和77.61 % | 片层形成的球体覆盖在聚集的颗粒表面 | 11.45 23.29 35.51 29.87,40.02,49.31 | （003） （006） （009） CaCO3,JCPDS78-3262 | 3300 - 3500 1622 1356 500 ~ 800 | 氢键O-H伸缩 水分子H-O-H弯曲振动 CO32-中C-O的不对称伸缩振动 Al-O、Mg-O和Ca-O振动 |  | 广东省 | [5 empty] | 6.8 | 6.04 |  | Cr(Ⅵ) | 58.55 | Cd | 0.27 | [8 empty] | 红黏土 | 不同浓度的重铬酸钾溶液( 200、400、600、800、1000 mg / L)与土样混合，保持固液比为1 g：1 m L，搅拌至气干(张杰等, 2021)。随后，将干燥的Cr污染土壤研磨粉碎，作为目标污染土壤。将未经进一步处理的土壤样品的淋洗浓度确定为空白浓度。Cd污染土壤的制备与上述Cr污染土壤的制备方法相同，所用试剂为CdNO3。配制不同土壤样品的Cd NO3浓度分别为500、1000、1500和2001 mg / L。 |  |  |  |  | 土壤 | [5 empty] | 0.03 | [12 empty] | Cd | 500 | [37 empty] | 3 | 500 | [10 empty] | 99.34 | 0 |  | 99.34
17 | Donghua Zhang，2022 | MgAl-LDH/LDH - D | 共沉淀法 | 将天然白云石在900℃的马弗炉中煅烧3 h，冷却至室温。然后，使用砂浆将煅烧后的沉淀物研磨成粉末。将2.0 g粉体分散在100 m L溶液中，其中1.51 g Al ( NO3 ) 3⋅9H2O在搅拌下预先溶解。由于p H值在13.3左右，且在高p H下Al3 -会转变为Al ( OH ) - 4，因此用1mol / L HNO3调节p H至10.0。随后，将混合物转移到100 m L Teflon容器中，在100℃烘箱中放置36 h。冷却后的浆料在10000 rpm下离心5 min分离，并用超纯水洗涤数次。将白色残渣在50℃烘箱中烘干 | [8 empty] | Mg2+ | Al3+ | 2.21 | CO32- | [6 empty] | 0.78 |  |  | Mg0.73Al0.33(OH)2･ (NO3− )0.03(CO32− )0.21・nH2O。LDHs和Ca CO3的质量分数分别为22.39 %和77.61 % | 片层形成的球体覆盖在聚集的颗粒表面 | 11.45 23.29 35.51 29.87,40.02,49.31 | （003） （006） （009） CaCO3,JCPDS78-3262 | 3300 - 3500 1622 1356 500 ~ 800 | 氢键O-H伸缩 水分子H-O-H弯曲振动 CO32-中C-O的不对称伸缩振动 Al-O、Mg-O和Ca-O振动 |  | 广东省 | [5 empty] | 6.8 | 6.04 |  | Cr(Ⅵ) | 58.55 | Cd | 0.27 | [8 empty] | 红黏土 | 不同浓度的重铬酸钾溶液( 200、400、600、800、1000 mg / L)与土样混合，保持固液比为1 g：1 m L，搅拌至气干(张杰等, 2021)。随后，将干燥的Cr污染土壤研磨粉碎，作为目标污染土壤。将未经进一步处理的土壤样品的淋洗浓度确定为空白浓度。Cd污染土壤的制备与上述Cr污染土壤的制备方法相同，所用试剂为CdNO3。配制不同土壤样品的Cd NO3浓度分别为500、1000、1500和2001 mg / L。 |  |  |  |  | 土壤 | [5 empty] | 0.03 | [12 empty] | Cd | 1000 | [37 empty] | 3 | 1000 | [10 empty] | 97.16 | 0 |  | 97.16
17 | Donghua Zhang，2022 | MgAl-LDH/LDH - D | 共沉淀法 | 将天然白云石在900℃的马弗炉中煅烧3 h，冷却至室温。然后，使用砂浆将煅烧后的沉淀物研磨成粉末。将2.0 g粉体分散在100 m L溶液中，其中1.51 g Al ( NO3 ) 3⋅9H2O在搅拌下预先溶解。由于p H值在13.3左右，且在高p H下Al3 -会转变为Al ( OH ) - 4，因此用1mol / L HNO3调节p H至10.0。随后，将混合物转移到100 m L Teflon容器中，在100℃烘箱中放置36 h。冷却后的浆料在10000 rpm下离心5 min分离，并用超纯水洗涤数次。将白色残渣在50℃烘箱中烘干 | [8 empty] | Mg2+ | Al3+ | 2.21 | CO32- | [6 empty] | 0.78 |  |  | Mg0.73Al0.33(OH)2･ (NO3− )0.03(CO32− )0.21・nH2O。LDHs和Ca CO3的质量分数分别为22.39 %和77.61 % | 片层形成的球体覆盖在聚集的颗粒表面 | 11.45 23.29 35.51 29.87,40.02,49.31 | （003） （006） （009） CaCO3,JCPDS78-3262 | 3300 - 3500 1622 1356 500 ~ 800 | 氢键O-H伸缩 水分子H-O-H弯曲振动 CO32-中C-O的不对称伸缩振动 Al-O、Mg-O和Ca-O振动 |  | 广东省 | [5 empty] | 6.8 | 6.04 |  | Cr(Ⅵ) | 58.55 | Cd | 0.27 | [8 empty] | 红黏土 | 不同浓度的重铬酸钾溶液( 200、400、600、800、1000 mg / L)与土样混合，保持固液比为1 g：1 m L，搅拌至气干(张杰等, 2021)。随后，将干燥的Cr污染土壤研磨粉碎，作为目标污染土壤。将未经进一步处理的土壤样品的淋洗浓度确定为空白浓度。Cd污染土壤的制备与上述Cr污染土壤的制备方法相同，所用试剂为CdNO3。配制不同土壤样品的Cd NO3浓度分别为500、1000、1500和2001 mg / L。 |  |  |  |  | 土壤 | [5 empty] | 0.03 | [12 empty] | Cd | 1500 | [37 empty] | 3 | 1500 | [10 empty] | 96.28 | 0 |  | 96.28
17 | Donghua Zhang，2022 | MgAl-LDH/LDH - D | 共沉淀法 | 将天然白云石在900℃的马弗炉中煅烧3 h，冷却至室温。然后，使用砂浆将煅烧后的沉淀物研磨成粉末。将2.0 g粉体分散在100 m L溶液中，其中1.51 g Al ( NO3 ) 3⋅9H2O在搅拌下预先溶解。由于p H值在13.3左右，且在高p H下Al3 -会转变为Al ( OH ) - 4，因此用1mol / L HNO3调节p H至10.0。随后，将混合物转移到100 m L Teflon容器中，在100℃烘箱中放置36 h。冷却后的浆料在10000 rpm下离心5 min分离，并用超纯水洗涤数次。将白色残渣在50℃烘箱中烘干 | [8 empty] | Mg2+ | Al3+ | 2.21 | CO32- | [6 empty] | 0.78 |  |  | Mg0.73Al0.33(OH)2･ (NO3− )0.03(CO32− )0.21・nH2O。LDHs和Ca CO3的质量分数分别为22.39 %和77.61 % | 片层形成的球体覆盖在聚集的颗粒表面 | 11.45 23.29 35.51 29.87,40.02,49.31 | （003） （006） （009） CaCO3,JCPDS78-3262 | 3300 - 3500 1622 1356 500 ~ 800 | 氢键O-H伸缩 水分子H-O-H弯曲振动 CO32-中C-O的不对称伸缩振动 Al-O、Mg-O和Ca-O振动 |  | 广东省 | [5 empty] | 6.8 | 6.04 |  | Cr(Ⅵ) | 58.55 | Cd | 0.27 | [8 empty] | 红黏土 | 不同浓度的重铬酸钾溶液( 200、400、600、800、1000 mg / L)与土样混合，保持固液比为1 g：1 m L，搅拌至气干(张杰等, 2021)。随后，将干燥的Cr污染土壤研磨粉碎，作为目标污染土壤。将未经进一步处理的土壤样品的淋洗浓度确定为空白浓度。Cd污染土壤的制备与上述Cr污染土壤的制备方法相同，所用试剂为CdNO3。配制不同土壤样品的Cd NO3浓度分别为500、1000、1500和2001 mg / L。 |  |  |  |  | 土壤 | [5 empty] | 0.03 | [12 empty] | Cd | 2000 | [37 empty] | 3 | 2000 | [10 empty] | 92.78 | 1.76 |  | 92.78
17 | Donghua Zhang，2022 | MgAl-LDH/LDH - D | 共沉淀法 | 将天然白云石在900℃的马弗炉中煅烧3 h，冷却至室温。然后，使用砂浆将煅烧后的沉淀物研磨成粉末。将2.0 g粉体分散在100 m L溶液中，其中1.51 g Al ( NO3 ) 3⋅9H2O在搅拌下预先溶解。由于p H值在13.3左右，且在高p H下Al3 -会转变为Al ( OH ) - 4，因此用1mol / L HNO3调节p H至10.0。随后，将混合物转移到100 m L Teflon容器中，在100℃烘箱中放置36 h。冷却后的浆料在10000 rpm下离心5 min分离，并用超纯水洗涤数次。将白色残渣在50℃烘箱中烘干 | [8 empty] | Mg2+ | Al3+ | 2.21 | CO32- | [6 empty] | 0.78 |  |  | Mg0.73Al0.33(OH)2･ (NO3− )0.03(CO32− )0.21・nH2O。LDHs和Ca CO3的质量分数分别为22.39 %和77.61 % | 片层形成的球体覆盖在聚集的颗粒表面 | 11.45 23.29 35.51 29.87,40.02,49.31 | （003） （006） （009） CaCO3,JCPDS78-3262 | 3300 - 3500 1622 1356 500 ~ 800 | 氢键O-H伸缩 水分子H-O-H弯曲振动 CO32-中C-O的不对称伸缩振动 Al-O、Mg-O和Ca-O振动 |  | 广东省 | [5 empty] | 6.8 | 6.04 |  | Cr(Ⅵ) | 58.55 | Cd | 0.27 | [8 empty] | 红黏土 | 不同浓度的重铬酸钾溶液( 200、400、600、800、1000 mg / L)与土样混合，保持固液比为1 g：1 m L，搅拌至气干(张杰等, 2021)。随后，将干燥的Cr污染土壤研磨粉碎，作为目标污染土壤。将未经进一步处理的土壤样品的淋洗浓度确定为空白浓度。Cd污染土壤的制备与上述Cr污染土壤的制备方法相同，所用试剂为CdNO3。配制不同土壤样品的Cd NO3浓度分别为500、1000、1500和2001 mg / L。 |  |  |  |  | 土壤 | [5 empty] | 0.07 | [12 empty] | Cr(Ⅵ) | 200 | [37 empty] | 3 | [26 empty] | 97.81 | 0 |  | 97.81
17 | Donghua Zhang，2022 | MgAl-LDH/LDH - D | 共沉淀法 | 将天然白云石在900℃的马弗炉中煅烧3 h，冷却至室温。然后，使用砂浆将煅烧后的沉淀物研磨成粉末。将2.0 g粉体分散在100 m L溶液中，其中1.51 g Al ( NO3 ) 3⋅9H2O在搅拌下预先溶解。由于p H值在13.3左右，且在高p H下Al3 -会转变为Al ( OH ) - 4，因此用1mol / L HNO3调节p H至10.0。随后，将混合物转移到100 m L Teflon容器中，在100℃烘箱中放置36 h。冷却后的浆料在10000 rpm下离心5 min分离，并用超纯水洗涤数次。将白色残渣在50℃烘箱中烘干 | [8 empty] | Mg2+ | Al3+ | 2.21 | CO32- | [6 empty] | 0.78 |  |  | Mg0.73Al0.33(OH)2･ (NO3− )0.03(CO32− )0.21・nH2O。LDHs和Ca CO3的质量分数分别为22.39 %和77.61 % | 片层形成的球体覆盖在聚集的颗粒表面 | 11.45 23.29 35.51 29.87,40.02,49.31 | （003） （006） （009） CaCO3,JCPDS78-3262 | 3300 - 3500 1622 1356 500 ~ 800 | 氢键O-H伸缩 水分子H-O-H弯曲振动 CO32-中C-O的不对称伸缩振动 Al-O、Mg-O和Ca-O振动 |  | 广东省 | [5 empty] | 6.8 | 6.04 |  | Cr(Ⅵ) | 58.55 | Cd | 0.27 | [8 empty] | 红黏土 | 不同浓度的重铬酸钾溶液( 200、400、600、800、1000 mg / L)与土样混合，保持固液比为1 g：1 m L，搅拌至气干(张杰等, 2021)。随后，将干燥的Cr污染土壤研磨粉碎，作为目标污染土壤。将未经进一步处理的土壤样品的淋洗浓度确定为空白浓度。Cd污染土壤的制备与上述Cr污染土壤的制备方法相同，所用试剂为CdNO3。配制不同土壤样品的Cd NO3浓度分别为500、1000、1500和2001 mg / L。 |  |  |  |  | 土壤 | [5 empty] | 0.07 | [12 empty] | Cr(Ⅵ) | 400 | [37 empty] | 3 | [26 empty] | 91.47 | 0 |  | 91.47
17 | Donghua Zhang，2022 | MgAl-LDH/LDH - D | 共沉淀法 | 将天然白云石在900℃的马弗炉中煅烧3 h，冷却至室温。然后，使用砂浆将煅烧后的沉淀物研磨成粉末。将2.0 g粉体分散在100 m L溶液中，其中1.51 g Al ( NO3 ) 3⋅9H2O在搅拌下预先溶解。由于p H值在13.3左右，且在高p H下Al3 -会转变为Al ( OH ) - 4，因此用1mol / L HNO3调节p H至10.0。随后，将混合物转移到100 m L Teflon容器中，在100℃烘箱中放置36 h。冷却后的浆料在10000 rpm下离心5 min分离，并用超纯水洗涤数次。将白色残渣在50℃烘箱中烘干 | [8 empty] | Mg2+ | Al3+ | 2.21 | CO32- | [6 empty] | 0.78 |  |  | Mg0.73Al0.33(OH)2･ (NO3− )0.03(CO32− )0.21・nH2O。LDHs和Ca CO3的质量分数分别为22.39 %和77.61 % | 片层形成的球体覆盖在聚集的颗粒表面 | 11.45 23.29 35.51 29.87,40.02,49.31 | （003） （006） （009） CaCO3,JCPDS78-3262 | 3300 - 3500 1622 1356 500 ~ 800 | 氢键O-H伸缩 水分子H-O-H弯曲振动 CO32-中C-O的不对称伸缩振动 Al-O、Mg-O和Ca-O振动 |  | 广东省 | [5 empty] | 6.8 | 6.04 |  | Cr(Ⅵ) | 58.55 | Cd | 0.27 | [8 empty] | 红黏土 | 不同浓度的重铬酸钾溶液( 200、400、600、800、1000 mg / L)与土样混合，保持固液比为1 g：1 m L，搅拌至气干(张杰等, 2021)。随后，将干燥的Cr污染土壤研磨粉碎，作为目标污染土壤。将未经进一步处理的土壤样品的淋洗浓度确定为空白浓度。Cd污染土壤的制备与上述Cr污染土壤的制备方法相同，所用试剂为CdNO3。配制不同土壤样品的Cd NO3浓度分别为500、1000、1500和2001 mg / L。 |  |  |  |  | 土壤 | [5 empty] | 0.07 | [12 empty] | Cr(Ⅵ) | 600 | [37 empty] | 3 | [26 empty] | 79.21 | 5.48 |  | 79.21
17 | Donghua Zhang，2022 | MgAl-LDH/LDH - D | 共沉淀法 | 将天然白云石在900℃的马弗炉中煅烧3 h，冷却至室温。然后，使用砂浆将煅烧后的沉淀物研磨成粉末。将2.0 g粉体分散在100 m L溶液中，其中1.51 g Al ( NO3 ) 3⋅9H2O在搅拌下预先溶解。由于p H值在13.3左右，且在高p H下Al3 -会转变为Al ( OH ) - 4，因此用1mol / L HNO3调节p H至10.0。随后，将混合物转移到100 m L Teflon容器中，在100℃烘箱中放置36 h。冷却后的浆料在10000 rpm下离心5 min分离，并用超纯水洗涤数次。将白色残渣在50℃烘箱中烘干 | [8 empty] | Mg2+ | Al3+ | 2.21 | CO32- | [6 empty] | 0.78 |  |  | Mg0.73Al0.33(OH)2･ (NO3− )0.03(CO32− )0.21・nH2O。LDHs和Ca CO3的质量分数分别为22.39 %和77.61 % | 片层形成的球体覆盖在聚集的颗粒表面 | 11.45 23.29 35.51 29.87,40.02,49.31 | （003） （006） （009） CaCO3,JCPDS78-3262 | 3300 - 3500 1622 1356 500 ~ 800 | 氢键O-H伸缩 水分子H-O-H弯曲振动 CO32-中C-O的不对称伸缩振动 Al-O、Mg-O和Ca-O振动 |  | 广东省 | [5 empty] | 6.8 | 6.04 |  | Cr(Ⅵ) | 58.55 | Cd | 0.27 | [8 empty] | 红黏土 | 不同浓度的重铬酸钾溶液( 200、400、600、800、1000 mg / L)与土样混合，保持固液比为1 g：1 m L，搅拌至气干(张杰等, 2021)。随后，将干燥的Cr污染土壤研磨粉碎，作为目标污染土壤。将未经进一步处理的土壤样品的淋洗浓度确定为空白浓度。Cd污染土壤的制备与上述Cr污染土壤的制备方法相同，所用试剂为CdNO3。配制不同土壤样品的Cd NO3浓度分别为500、1000、1500和2001 mg / L。 |  |  |  |  | 土壤 | [5 empty] | 0.07 | [12 empty] | Cr(Ⅵ) | 800 | [37 empty] | 3 | [26 empty] | 54.05 | 0.66 |  | 54.05
17 | Donghua Zhang，2022 | MgAl-LDH/LDH - D | 共沉淀法 | 将天然白云石在900℃的马弗炉中煅烧3 h，冷却至室温。然后，使用砂浆将煅烧后的沉淀物研磨成粉末。将2.0 g粉体分散在100 m L溶液中，其中1.51 g Al ( NO3 ) 3⋅9H2O在搅拌下预先溶解。由于p H值在13.3左右，且在高p H下Al3 -会转变为Al ( OH ) - 4，因此用1mol / L HNO3调节p H至10.0。随后，将混合物转移到100 m L Teflon容器中，在100℃烘箱中放置36 h。冷却后的浆料在10000 rpm下离心5 min分离，并用超纯水洗涤数次。将白色残渣在50℃烘箱中烘干 | [8 empty] | Mg2+ | Al3+ | 2.21 | CO32- | [6 empty] | 0.78 |  |  | Mg0.73Al0.33(OH)2･ (NO3− )0.03(CO32− )0.21・nH2O。LDHs和Ca CO3的质量分数分别为22.39 %和77.61 % | 片层形成的球体覆盖在聚集的颗粒表面 | 11.45 23.29 35.51 29.87,40.02,49.31 | （003） （006） （009） CaCO3,JCPDS78-3262 | 3300 - 3500 1622 1356 500 ~ 800 | 氢键O-H伸缩 水分子H-O-H弯曲振动 CO32-中C-O的不对称伸缩振动 Al-O、Mg-O和Ca-O振动 |  | 广东省 | [5 empty] | 6.8 | 6.04 |  | Cr(Ⅵ) | 58.55 | Cd | 0.27 | [8 empty] | 红黏土 | 不同浓度的重铬酸钾溶液( 200、400、600、800、1000 mg / L)与土样混合，保持固液比为1 g：1 m L，搅拌至气干(张杰等, 2021)。随后，将干燥的Cr污染土壤研磨粉碎，作为目标污染土壤。将未经进一步处理的土壤样品的淋洗浓度确定为空白浓度。Cd污染土壤的制备与上述Cr污染土壤的制备方法相同，所用试剂为CdNO3。配制不同土壤样品的Cd NO3浓度分别为500、1000、1500和2001 mg / L。 |  |  |  |  | 土壤 | [5 empty] | 0.07 | [12 empty] | Cr(Ⅵ) | 1000 | [37 empty] | 3 | [26 empty] | 59.96 | 0 |  | 59.96
17 | Donghua Zhang，2022 | MgAl-LDH/LDH - D | 共沉淀法 | 将天然白云石在900℃的马弗炉中煅烧3 h，冷却至室温。然后，使用砂浆将煅烧后的沉淀物研磨成粉末。将2.0 g粉体分散在100 m L溶液中，其中1.51 g Al ( NO3 ) 3⋅9H2O在搅拌下预先溶解。由于p H值在13.3左右，且在高p H下Al3 -会转变为Al ( OH ) - 4，因此用1mol / L HNO3调节p H至10.0。随后，将混合物转移到100 m L Teflon容器中，在100℃烘箱中放置36 h。冷却后的浆料在10000 rpm下离心5 min分离，并用超纯水洗涤数次。将白色残渣在50℃烘箱中烘干 | [8 empty] | Mg2+ | Al3+ | 2.21 | CO32- | [6 empty] | 0.78 |  |  | Mg0.73Al0.33(OH)2･ (NO3− )0.03(CO32− )0.21・nH2O。LDHs和Ca CO3的质量分数分别为22.39 %和77.61 % | 片层形成的球体覆盖在聚集的颗粒表面 | 11.45 23.29 35.51 29.87,40.02,49.31 | （003） （006） （009） CaCO3,JCPDS78-3262 | 3300 - 3500 1622 1356 500 ~ 800 | 氢键O-H伸缩 水分子H-O-H弯曲振动 CO32-中C-O的不对称伸缩振动 Al-O、Mg-O和Ca-O振动 |  | 广东省 | [5 empty] | 6.8 | 6.04 |  | Cr(Ⅵ) | 58.55 | Cd | 0.27 | [8 empty] | 红黏土 | 不同浓度的重铬酸钾溶液( 200、400、600、800、1000 mg / L)与土样混合，保持固液比为1 g：1 m L，搅拌至气干(张杰等, 2021)。随后，将干燥的Cr污染土壤研磨粉碎，作为目标污染土壤。将未经进一步处理的土壤样品的淋洗浓度确定为空白浓度。Cd污染土壤的制备与上述Cr污染土壤的制备方法相同，所用试剂为CdNO3。配制不同土壤样品的Cd NO3浓度分别为500、1000、1500和2001 mg / L。 |  |  |  |  | 土壤 |  | 5 | 1 |  |  | 0 | [6 empty] | 2880 | [5 empty] | Cd |  | 1000 | [36 empty] | 3 | 1000 |  |  | 25.42 | [9 empty] | 97.458 | 97.458
17 | Donghua Zhang，2022 | MgAl-LDH/LDH - D | 共沉淀法 | 将天然白云石在900℃的马弗炉中煅烧3 h，冷却至室温。然后，使用砂浆将煅烧后的沉淀物研磨成粉末。将2.0 g粉体分散在100 m L溶液中，其中1.51 g Al ( NO3 ) 3⋅9H2O在搅拌下预先溶解。由于p H值在13.3左右，且在高p H下Al3 -会转变为Al ( OH ) - 4，因此用1mol / L HNO3调节p H至10.0。随后，将混合物转移到100 m L Teflon容器中，在100℃烘箱中放置36 h。冷却后的浆料在10000 rpm下离心5 min分离，并用超纯水洗涤数次。将白色残渣在50℃烘箱中烘干 | [8 empty] | Mg2+ | Al3+ | 2.21 | CO32- | [6 empty] | 0.78 |  |  | Mg0.73Al0.33(OH)2･ (NO3− )0.03(CO32− )0.21・nH2O。LDHs和Ca CO3的质量分数分别为22.39 %和77.61 % | 片层形成的球体覆盖在聚集的颗粒表面 | 11.45 23.29 35.51 29.87,40.02,49.31 | （003） （006） （009） CaCO3,JCPDS78-3262 | 3300 - 3500 1622 1356 500 ~ 800 | 氢键O-H伸缩 水分子H-O-H弯曲振动 CO32-中C-O的不对称伸缩振动 Al-O、Mg-O和Ca-O振动 |  | 广东省 | [5 empty] | 6.8 | 6.04 |  | Cr(Ⅵ) | 58.55 | Cd | 0.27 | [8 empty] | 红黏土 | 不同浓度的重铬酸钾溶液( 200、400、600、800、1000 mg / L)与土样混合，保持固液比为1 g：1 m L，搅拌至气干(张杰等, 2021)。随后，将干燥的Cr污染土壤研磨粉碎，作为目标污染土壤。将未经进一步处理的土壤样品的淋洗浓度确定为空白浓度。Cd污染土壤的制备与上述Cr污染土壤的制备方法相同，所用试剂为CdNO3。配制不同土壤样品的Cd NO3浓度分别为500、1000、1500和2001 mg / L。 |  |  |  |  | 土壤 |  | 5 | 1 |  |  | 0.03 | [6 empty] | 2880 | [5 empty] | Cr |  | 600 | [36 empty] | 3 | 600 | [17 empty] | 20.26 | [9 empty] | 96.62333 | 96.62333
17 | Donghua Zhang，2022 | MgAl-LDH/LDH - D | 共沉淀法 | 将天然白云石在900℃的马弗炉中煅烧3 h，冷却至室温。然后，使用砂浆将煅烧后的沉淀物研磨成粉末。将2.0 g粉体分散在100 m L溶液中，其中1.51 g Al ( NO3 ) 3⋅9H2O在搅拌下预先溶解。由于p H值在13.3左右，且在高p H下Al3 -会转变为Al ( OH ) - 4，因此用1mol / L HNO3调节p H至10.0。随后，将混合物转移到100 m L Teflon容器中，在100℃烘箱中放置36 h。冷却后的浆料在10000 rpm下离心5 min分离，并用超纯水洗涤数次。将白色残渣在50℃烘箱中烘干 | [8 empty] | Mg2+ | Al3+ | 2.21 | CO32- | [6 empty] | 0.78 |  |  | Mg0.73Al0.33(OH)2･ (NO3− )0.03(CO32− )0.21・nH2O。LDHs和Ca CO3的质量分数分别为22.39 %和77.61 % | 片层形成的球体覆盖在聚集的颗粒表面 | 11.45 23.29 35.51 29.87,40.02,49.31 | （003） （006） （009） CaCO3,JCPDS78-3262 | 3300 - 3500 1622 1356 500 ~ 800 | 氢键O-H伸缩 水分子H-O-H弯曲振动 CO32-中C-O的不对称伸缩振动 Al-O、Mg-O和Ca-O振动 |  | 广东省 | [5 empty] | 6.8 | 6.04 |  | Cr(Ⅵ) | 58.55 | Cd | 0.27 | [8 empty] | 红黏土 | 不同浓度的重铬酸钾溶液( 200、400、600、800、1000 mg / L)与土样混合，保持固液比为1 g：1 m L，搅拌至气干(张杰等, 2021)。随后，将干燥的Cr污染土壤研磨粉碎，作为目标污染土壤。将未经进一步处理的土壤样品的淋洗浓度确定为空白浓度。Cd污染土壤的制备与上述Cr污染土壤的制备方法相同，所用试剂为CdNO3。配制不同土壤样品的Cd NO3浓度分别为500、1000、1500和2001 mg / L。 |  |  |  |  | 土壤 |  | 5 | 1 |  |  | 0 | [6 empty] | 2880 | [5 empty] | Cd |  | 1000 | [36 empty] | 3 | 1000 |  |  | 44.69 | [9 empty] | 95.531 | 95.531
17 | Donghua Zhang，2022 | MgAl-LDH/LDH - D | 共沉淀法 | 将天然白云石在900℃的马弗炉中煅烧3 h，冷却至室温。然后，使用砂浆将煅烧后的沉淀物研磨成粉末。将2.0 g粉体分散在100 m L溶液中，其中1.51 g Al ( NO3 ) 3⋅9H2O在搅拌下预先溶解。由于p H值在13.3左右，且在高p H下Al3 -会转变为Al ( OH ) - 4，因此用1mol / L HNO3调节p H至10.0。随后，将混合物转移到100 m L Teflon容器中，在100℃烘箱中放置36 h。冷却后的浆料在10000 rpm下离心5 min分离，并用超纯水洗涤数次。将白色残渣在50℃烘箱中烘干 | [8 empty] | Mg2+ | Al3+ | 2.21 | CO32- | [6 empty] | 0.78 |  |  | Mg0.73Al0.33(OH)2･ (NO3− )0.03(CO32− )0.21・nH2O。LDHs和Ca CO3的质量分数分别为22.39 %和77.61 % | 片层形成的球体覆盖在聚集的颗粒表面 | 11.45 23.29 35.51 29.87,40.02,49.31 | （003） （006） （009） CaCO3,JCPDS78-3262 | 3300 - 3500 1622 1356 500 ~ 800 | 氢键O-H伸缩 水分子H-O-H弯曲振动 CO32-中C-O的不对称伸缩振动 Al-O、Mg-O和Ca-O振动 |  | 广东省 | [5 empty] | 6.8 | 6.04 |  | Cr(Ⅵ) | 58.55 | Cd | 0.27 | [8 empty] | 红黏土 | 不同浓度的重铬酸钾溶液( 200、400、600、800、1000 mg / L)与土样混合，保持固液比为1 g：1 m L，搅拌至气干(张杰等, 2021)。随后，将干燥的Cr污染土壤研磨粉碎，作为目标污染土壤。将未经进一步处理的土壤样品的淋洗浓度确定为空白浓度。Cd污染土壤的制备与上述Cr污染土壤的制备方法相同，所用试剂为CdNO3。配制不同土壤样品的Cd NO3浓度分别为500、1000、1500和2001 mg / L。 |  |  |  |  | 土壤 |  | 5 | 1 |  |  | 0.07 | [6 empty] | 2880 | [5 empty] | Cr |  | 600 | [36 empty] | 3 | 600 | [17 empty] | 12.09 | [9 empty] | 97.985 | 97.985
17 | Donghua Zhang，2022 | MgAl-LDH/LDH - D | 共沉淀法 | 将天然白云石在900℃的马弗炉中煅烧3 h，冷却至室温。然后，使用砂浆将煅烧后的沉淀物研磨成粉末。将2.0 g粉体分散在100 m L溶液中，其中1.51 g Al ( NO3 ) 3⋅9H2O在搅拌下预先溶解。由于p H值在13.3左右，且在高p H下Al3 -会转变为Al ( OH ) - 4，因此用1mol / L HNO3调节p H至10.0。随后，将混合物转移到100 m L Teflon容器中，在100℃烘箱中放置36 h。冷却后的浆料在10000 rpm下离心5 min分离，并用超纯水洗涤数次。将白色残渣在50℃烘箱中烘干 | [8 empty] | Mg2+ | Al3+ | 2.21 | CO32- | [6 empty] | 0.78 |  |  | Mg0.73Al0.33(OH)2･ (NO3− )0.03(CO32− )0.21・nH2O。LDHs和Ca CO3的质量分数分别为22.39 %和77.61 % | 片层形成的球体覆盖在聚集的颗粒表面 | 11.45 23.29 35.51 29.87,40.02,49.31 | （003） （006） （009） CaCO3,JCPDS78-3262 | 3300 - 3500 1622 1356 500 ~ 800 | 氢键O-H伸缩 水分子H-O-H弯曲振动 CO32-中C-O的不对称伸缩振动 Al-O、Mg-O和Ca-O振动 |  | 广东省 | [5 empty] | 6.8 | 6.04 |  | Cr(Ⅵ) | 58.55 | Cd | 0.27 | [8 empty] | 红黏土 | 不同浓度的重铬酸钾溶液( 200、400、600、800、1000 mg / L)与土样混合，保持固液比为1 g：1 m L，搅拌至气干(张杰等, 2021)。随后，将干燥的Cr污染土壤研磨粉碎，作为目标污染土壤。将未经进一步处理的土壤样品的淋洗浓度确定为空白浓度。Cd污染土壤的制备与上述Cr污染土壤的制备方法相同，所用试剂为CdNO3。配制不同土壤样品的Cd NO3浓度分别为500、1000、1500和2001 mg / L。 |  |  |  |  | 清洁土壤 | [57 empty] | 3
17 | Donghua Zhang，2022 | MgAl-LDH/LDH - D | 共沉淀法 | 将天然白云石在900℃的马弗炉中煅烧3 h，冷却至室温。然后，使用砂浆将煅烧后的沉淀物研磨成粉末。将2.0 g粉体分散在100 m L溶液中，其中1.51 g Al ( NO3 ) 3⋅9H2O在搅拌下预先溶解。由于p H值在13.3左右，且在高p H下Al3 -会转变为Al ( OH ) - 4，因此用1mol / L HNO3调节p H至10.0。随后，将混合物转移到100 m L Teflon容器中，在100℃烘箱中放置36 h。冷却后的浆料在10000 rpm下离心5 min分离，并用超纯水洗涤数次。将白色残渣在50℃烘箱中烘干 | [8 empty] | Mg2+ | Al3+ | 2.21 | CO32- | [6 empty] | 0.78 |  |  | Mg0.73Al0.33(OH)2･ (NO3− )0.03(CO32− )0.21・nH2O。LDHs和Ca CO3的质量分数分别为22.39 %和77.61 % | 片层形成的球体覆盖在聚集的颗粒表面 | 11.45 23.29 35.51 29.87,40.02,49.31 | （003） （006） （009） CaCO3,JCPDS78-3262 | 3300 - 3500 1622 1356 500 ~ 800 | 氢键O-H伸缩 水分子H-O-H弯曲振动 CO32-中C-O的不对称伸缩振动 Al-O、Mg-O和Ca-O振动 |  | 广东省 | [5 empty] | 6.8 | 6.04 |  | Cr(Ⅵ) | 58.55 | Cd | 0.27 | [8 empty] | 红黏土 | 不同浓度的重铬酸钾溶液( 200、400、600、800、1000 mg / L)与土样混合，保持固液比为1 g：1 m L，搅拌至气干(张杰等, 2021)。随后，将干燥的Cr污染土壤研磨粉碎，作为目标污染土壤。将未经进一步处理的土壤样品的淋洗浓度确定为空白浓度。Cd污染土壤的制备与上述Cr污染土壤的制备方法相同，所用试剂为CdNO3。配制不同土壤样品的Cd NO3浓度分别为500、1000、1500和2001 mg / L。 |  |  |  |  | 土壤 | [57 empty] | 3
17 | Donghua Zhang，2022 | MgAl-LDH/LDH - D | 共沉淀法 | 将天然白云石在900℃的马弗炉中煅烧3 h，冷却至室温。然后，使用砂浆将煅烧后的沉淀物研磨成粉末。将2.0 g粉体分散在100 m L溶液中，其中1.51 g Al ( NO3 ) 3⋅9H2O在搅拌下预先溶解。由于p H值在13.3左右，且在高p H下Al3 -会转变为Al ( OH ) - 4，因此用1mol / L HNO3调节p H至10.0。随后，将混合物转移到100 m L Teflon容器中，在100℃烘箱中放置36 h。冷却后的浆料在10000 rpm下离心5 min分离，并用超纯水洗涤数次。将白色残渣在50℃烘箱中烘干 | [8 empty] | Mg2+ | Al3+ | 2.21 | CO32- | [6 empty] | 0.78 |  |  | Mg0.73Al0.33(OH)2･ (NO3− )0.03(CO32− )0.21・nH2O。LDHs和Ca CO3的质量分数分别为22.39 %和77.61 % | 片层形成的球体覆盖在聚集的颗粒表面 | 11.45 23.29 35.51 29.87,40.02,49.31 | （003） （006） （009） CaCO3,JCPDS78-3262 | 3300 - 3500 1622 1356 500 ~ 800 | 氢键O-H伸缩 水分子H-O-H弯曲振动 CO32-中C-O的不对称伸缩振动 Al-O、Mg-O和Ca-O振动 |  | 广东省 | [5 empty] | 6.8 | 6.04 |  | Cr(Ⅵ) | 58.55 | Cd | 0.27 | [8 empty] | 红黏土 | 不同浓度的重铬酸钾溶液( 200、400、600、800、1000 mg / L)与土样混合，保持固液比为1 g：1 m L，搅拌至气干(张杰等, 2021)。随后，将干燥的Cr污染土壤研磨粉碎，作为目标污染土壤。将未经进一步处理的土壤样品的淋洗浓度确定为空白浓度。Cd污染土壤的制备与上述Cr污染土壤的制备方法相同，所用试剂为CdNO3。配制不同土壤样品的Cd NO3浓度分别为500、1000、1500和2001 mg / L。 |  |  |  |  | 土壤 | [57 empty] | 3
17 | Donghua Zhang，2022 | MgAl-LDH/LDH - D | 共沉淀法 | 将天然白云石在900℃的马弗炉中煅烧3 h，冷却至室温。然后，使用砂浆将煅烧后的沉淀物研磨成粉末。将2.0 g粉体分散在100 m L溶液中，其中1.51 g Al ( NO3 ) 3⋅9H2O在搅拌下预先溶解。由于p H值在13.3左右，且在高p H下Al3 -会转变为Al ( OH ) - 4，因此用1mol / L HNO3调节p H至10.0。随后，将混合物转移到100 m L Teflon容器中，在100℃烘箱中放置36 h。冷却后的浆料在10000 rpm下离心5 min分离，并用超纯水洗涤数次。将白色残渣在50℃烘箱中烘干 | [8 empty] | Mg2+ | Al3+ | 2.21 | CO32- | [6 empty] | 0.78 |  |  | Mg0.73Al0.33(OH)2･ (NO3− )0.03(CO32− )0.21・nH2O。LDHs和Ca CO3的质量分数分别为22.39 %和77.61 % | 片层形成的球体覆盖在聚集的颗粒表面 | 11.45 23.29 35.51 29.87,40.02,49.31 | （003） （006） （009） CaCO3,JCPDS78-3262 | 3300 - 3500 1622 1356 500 ~ 800 | 氢键O-H伸缩 水分子H-O-H弯曲振动 CO32-中C-O的不对称伸缩振动 Al-O、Mg-O和Ca-O振动 |  | 广东省 | [5 empty] | 6.8 | 6.04 |  | Cr(Ⅵ) | 58.55 | Cd | 0.27 | [8 empty] | 红黏土 | 不同浓度的重铬酸钾溶液( 200、400、600、800、1000 mg / L)与土样混合，保持固液比为1 g：1 m L，搅拌至气干(张杰等, 2021)。随后，将干燥的Cr污染土壤研磨粉碎，作为目标污染土壤。将未经进一步处理的土壤样品的淋洗浓度确定为空白浓度。Cd污染土壤的制备与上述Cr污染土壤的制备方法相同，所用试剂为CdNO3。配制不同土壤样品的Cd NO3浓度分别为500、1000、1500和2001 mg / L。 |  |  |  |  | 清洁土壤 | [57 empty] | 3
17 | Donghua Zhang，2022 | MgAl-LDH/LDH - D | 共沉淀法 | 将天然白云石在900℃的马弗炉中煅烧3 h，冷却至室温。然后，使用砂浆将煅烧后的沉淀物研磨成粉末。将2.0 g粉体分散在100 m L溶液中，其中1.51 g Al ( NO3 ) 3⋅9H2O在搅拌下预先溶解。由于p H值在13.3左右，且在高p H下Al3 -会转变为Al ( OH ) - 4，因此用1mol / L HNO3调节p H至10.0。随后，将混合物转移到100 m L Teflon容器中，在100℃烘箱中放置36 h。冷却后的浆料在10000 rpm下离心5 min分离，并用超纯水洗涤数次。将白色残渣在50℃烘箱中烘干 | [8 empty] | Mg2+ | Al3+ | 2.21 | CO32- | [6 empty] | 0.78 |  |  | Mg0.73Al0.33(OH)2･ (NO3− )0.03(CO32− )0.21・nH2O。LDHs和Ca CO3的质量分数分别为22.39 %和77.61 % | 片层形成的球体覆盖在聚集的颗粒表面 | 11.45 23.29 35.51 29.87,40.02,49.31 | （003） （006） （009） CaCO3,JCPDS78-3262 | 3300 - 3500 1622 1356 500 ~ 800 | 氢键O-H伸缩 水分子H-O-H弯曲振动 CO32-中C-O的不对称伸缩振动 Al-O、Mg-O和Ca-O振动 |  | 广东省 | [5 empty] | 6.8 | 6.04 |  | Cr(Ⅵ) | 58.55 | Cd | 0.27 | [8 empty] | 红黏土 | 不同浓度的重铬酸钾溶液( 200、400、600、800、1000 mg / L)与土样混合，保持固液比为1 g：1 m L，搅拌至气干(张杰等, 2021)。随后，将干燥的Cr污染土壤研磨粉碎，作为目标污染土壤。将未经进一步处理的土壤样品的淋洗浓度确定为空白浓度。Cd污染土壤的制备与上述Cr污染土壤的制备方法相同，所用试剂为CdNO3。配制不同土壤样品的Cd NO3浓度分别为500、1000、1500和2001 mg / L。 |  |  |  |  | 土壤 | [57 empty] | 3
17 | Donghua Zhang，2022 | MgAl-LDH/LDH - D | 共沉淀法 | 将天然白云石在900℃的马弗炉中煅烧3 h，冷却至室温。然后，使用砂浆将煅烧后的沉淀物研磨成粉末。将2.0 g粉体分散在100 m L溶液中，其中1.51 g Al ( NO3 ) 3⋅9H2O在搅拌下预先溶解。由于p H值在13.3左右，且在高p H下Al3 -会转变为Al ( OH ) - 4，因此用1mol / L HNO3调节p H至10.0。随后，将混合物转移到100 m L Teflon容器中，在100℃烘箱中放置36 h。冷却后的浆料在10000 rpm下离心5 min分离，并用超纯水洗涤数次。将白色残渣在50℃烘箱中烘干 | [8 empty] | Mg2+ | Al3+ | 2.21 | CO32- | [6 empty] | 0.78 |  |  | Mg0.73Al0.33(OH)2･ (NO3− )0.03(CO32− )0.21・nH2O。LDHs和Ca CO3的质量分数分别为22.39 %和77.61 % | 片层形成的球体覆盖在聚集的颗粒表面 | 11.45 23.29 35.51 29.87,40.02,49.31 | （003） （006） （009） CaCO3,JCPDS78-3262 | 3300 - 3500 1622 1356 500 ~ 800 | 氢键O-H伸缩 水分子H-O-H弯曲振动 CO32-中C-O的不对称伸缩振动 Al-O、Mg-O和Ca-O振动 |  | 广东省 | [5 empty] | 6.8 | 6.04 |  | Cr(Ⅵ) | 58.55 | Cd | 0.27 | [8 empty] | 红黏土 | 不同浓度的重铬酸钾溶液( 200、400、600、800、1000 mg / L)与土样混合，保持固液比为1 g：1 m L，搅拌至气干(张杰等, 2021)。随后，将干燥的Cr污染土壤研磨粉碎，作为目标污染土壤。将未经进一步处理的土壤样品的淋洗浓度确定为空白浓度。Cd污染土壤的制备与上述Cr污染土壤的制备方法相同，所用试剂为CdNO3。配制不同土壤样品的Cd NO3浓度分别为500、1000、1500和2001 mg / L。 |  |  |  |  | 土壤 | [57 empty] | 3
18 | Wenying Yuan，2022 | 活性炭纤维负载FeAl-LDH/FeAl-LDH @ ACF | 水热辅助的共沉淀法 |  |  |  | 是 | 活性炭纤维 | 15 |  |  |  | Fe2+ | Al3+ |  | Cl- | [10 empty] | ACF上可以观察到不规则的层状结构，致密的团聚颗粒结构，粒径均一，分散性良好。 | 11.24 22.88 | FeAl - LDH：（003） （006） | 3380 1639 | 层状双氢氧化物或插层水分子中的OH伸缩振动 水分子中OH基团的伸缩 | [5 empty] | 普通土壤 | [17 empty] | 将重铬酸钾溶于去离子水中，静置，配制不同浓度的Cr (Ⅵ)溶液。称取清洁土壤于烧杯中，将上述不同浓度的含Cr (Ⅵ)溶液适量加入烧杯中，使土壤质量与溶液体积比为1 g：1 ml，搅拌3 h。混匀后置于烘箱中烘干过夜，将烘干后的含铬土壤粉碎，用于固定化实验。配制浓度分别为200、400、800和1000 mg / kg的Cr (Ⅵ)污染土壤。 |  |  |  |  | 土壤 |  | 5 |  |  |  | 0.05 | [5 empty] | 30±2 | [6 empty] | Cr(Ⅵ) | [38 empty] | 3 | [26 empty] | 54.54 |  |  | 54.54 | [162 empty] | Cr (Ⅵ) | 固定化-还原过程
18 | Wenying Yuan，2022 | 活性炭纤维负载FeAl-LDH/FeAl-LDH @ ACF | 水热辅助的共沉淀法 |  |  |  | 是 | 活性炭纤维 | 21 |  |  |  | Fe2+ | Al3+ |  | Cl- | [10 empty] | ACF上可以观察到不规则的层状结构，致密的团聚颗粒结构，粒径均一，分散性良好。 | 11.24 22.88 | FeAl - LDH：（003） （006） | 3380 1639 | 层状双氢氧化物或插层水分子中的OH伸缩振动 水分子中OH基团的伸缩 | [5 empty] | 普通土壤 | [17 empty] | 将重铬酸钾溶于去离子水中，静置，配制不同浓度的Cr (Ⅵ)溶液。称取清洁土壤于烧杯中，将上述不同浓度的含Cr (Ⅵ)溶液适量加入烧杯中，使土壤质量与溶液体积比为1 g：1 ml，搅拌3 h。混匀后置于烘箱中烘干过夜，将烘干后的含铬土壤粉碎，用于固定化实验。配制浓度分别为200、400、800和1000 mg / kg的Cr (Ⅵ)污染土壤。 |  |  |  |  | 土壤 |  | 5 |  |  |  | 0.05 | [5 empty] | 30±2 | [6 empty] | Cr(Ⅵ) | [38 empty] | 3 | [26 empty] | 80.15 |  |  | 80.15
18 | Wenying Yuan，2022 | 活性炭纤维负载FeAl-LDH/FeAl-LDH @ ACF | 水热辅助的共沉淀法 |  |  |  | 是 | 活性炭纤维 | 28 |  |  |  | Fe2+ | Al3+ |  | Cl- | [10 empty] | ACF上可以观察到不规则的层状结构，致密的团聚颗粒结构，粒径均一，分散性良好。 | 11.24 22.88 | FeAl - LDH：（003） （006） | 3380 1639 | 层状双氢氧化物或插层水分子中的OH伸缩振动 水分子中OH基团的伸缩 | [5 empty] | 普通土壤 | [17 empty] | 将重铬酸钾溶于去离子水中，静置，配制不同浓度的Cr (Ⅵ)溶液。称取清洁土壤于烧杯中，将上述不同浓度的含Cr (Ⅵ)溶液适量加入烧杯中，使土壤质量与溶液体积比为1 g：1 ml，搅拌3 h。混匀后置于烘箱中烘干过夜，将烘干后的含铬土壤粉碎，用于固定化实验。配制浓度分别为200、400、800和1000 mg / kg的Cr (Ⅵ)污染土壤。 |  |  |  |  | 土壤 |  | 5 |  |  |  | 0.05 | [5 empty] | 30±2 | [6 empty] | Cr(Ⅵ) | [38 empty] | 3 | [26 empty] | 92.63 |  |  | 92.63
18 | Wenying Yuan，2022 | 活性炭纤维负载FeAl-LDH/FeAl-LDH @ ACF | 水热辅助的共沉淀法 |  |  |  | 是 | 活性炭纤维 | 21 |  |  |  | Fe2+ | Al3+ |  | Cl- | [10 empty] | ACF上可以观察到不规则的层状结构，致密的团聚颗粒结构，粒径均一，分散性良好。 | 11.24 22.88 | FeAl - LDH：（003） （006） | 3380 1639 | 层状双氢氧化物或插层水分子中的OH伸缩振动 水分子中OH基团的伸缩 | [5 empty] | 普通土壤 | [17 empty] | 将重铬酸钾溶于去离子水中，静置，配制不同浓度的Cr (Ⅵ)溶液。称取清洁土壤于烧杯中，将上述不同浓度的含Cr (Ⅵ)溶液适量加入烧杯中，使土壤质量与溶液体积比为1 g：1 ml，搅拌3 h。混匀后置于烘箱中烘干过夜，将烘干后的含铬土壤粉碎，用于固定化实验。配制浓度分别为200、400、800和1000 mg / kg的Cr (Ⅵ)污染土壤。 |  |  |  |  | 土壤 |  | 5 |  |  |  | 0.05 | [5 empty] | 30±2 | [6 empty] | Cr(Ⅵ) | 1000 | [20 empty] | 伪二级动力学模型 | [16 empty] | 3
18 | Wenying Yuan，2022 | 活性炭纤维负载FeAl-LDH/FeAl-LDH @ ACF | 水热辅助的共沉淀法 |  |  |  | 是 | 活性炭纤维 | 21 |  |  |  | Fe2+ | Al3+ |  | Cl- | [10 empty] | ACF上可以观察到不规则的层状结构，致密的团聚颗粒结构，粒径均一，分散性良好。 | 11.24 22.88 | FeAl - LDH：（003） （006） | 3380 1639 | 层状双氢氧化物或插层水分子中的OH伸缩振动 水分子中OH基团的伸缩 | [5 empty] | 普通土壤 | [17 empty] | 将重铬酸钾溶于去离子水中，静置，配制不同浓度的Cr (Ⅵ)溶液。称取清洁土壤于烧杯中，将上述不同浓度的含Cr (Ⅵ)溶液适量加入烧杯中，使土壤质量与溶液体积比为1 g：1 ml，搅拌3 h。混匀后置于烘箱中烘干过夜，将烘干后的含铬土壤粉碎，用于固定化实验。配制浓度分别为200、400、800和1000 mg / kg的Cr (Ⅵ)污染土壤。 |  |  |  |  | 土壤 |  | 5 |  |  |  | 0.05 | [5 empty] | 30±2 | [6 empty] | Cr(Ⅵ) | 200~1000 | [24 empty] | Freundlich |  |  | 22.25 | [9 empty] | 3
18 | Wenying Yuan，2022 | 活性炭纤维负载FeAl-LDH/FeAl-LDH @ ACF | 水热辅助的共沉淀法 |  |  |  | 是 | 活性炭纤维 | 21 |  |  |  | Fe2+ | Al3+ |  | Cl- | [10 empty] | ACF上可以观察到不规则的层状结构，致密的团聚颗粒结构，粒径均一，分散性良好。 | 11.24 22.88 | FeAl - LDH：（003） （006） | 3380 1639 | 层状双氢氧化物或插层水分子中的OH伸缩振动 水分子中OH基团的伸缩 | [5 empty] | 普通土壤 | [17 empty] | 将重铬酸钾溶于去离子水中，静置，配制不同浓度的Cr (Ⅵ)溶液。称取清洁土壤于烧杯中，将上述不同浓度的含Cr (Ⅵ)溶液适量加入烧杯中，使土壤质量与溶液体积比为1 g：1 ml，搅拌3 h。混匀后置于烘箱中烘干过夜，将烘干后的含铬土壤粉碎，用于固定化实验。配制浓度分别为200、400、800和1000 mg / kg的Cr (Ⅵ)污染土壤。 |  |  |  |  | 土壤 |  | 5 | 1 |  |  | 0.03 | [5 empty] | 30±2 | 60 | 室温 |  |  |  |  | Cr(Ⅵ) | 1000 | [37 empty] | 3 | [26 empty] | 55.53 | 3.93 |  | 55.53
18 | Wenying Yuan，2022 | 活性炭纤维负载FeAl-LDH/FeAl-LDH @ ACF | 水热辅助的共沉淀法 |  |  |  | 是 | 活性炭纤维 | 21 |  |  |  | Fe2+ | Al3+ |  | Cl- | [10 empty] | ACF上可以观察到不规则的层状结构，致密的团聚颗粒结构，粒径均一，分散性良好。 | 11.24 22.88 | FeAl - LDH：（003） （006） | 3380 1639 | 层状双氢氧化物或插层水分子中的OH伸缩振动 水分子中OH基团的伸缩 | [5 empty] | 普通土壤 | [17 empty] | 将重铬酸钾溶于去离子水中，静置，配制不同浓度的Cr (Ⅵ)溶液。称取清洁土壤于烧杯中，将上述不同浓度的含Cr (Ⅵ)溶液适量加入烧杯中，使土壤质量与溶液体积比为1 g：1 ml，搅拌3 h。混匀后置于烘箱中烘干过夜，将烘干后的含铬土壤粉碎，用于固定化实验。配制浓度分别为200、400、800和1000 mg / kg的Cr (Ⅵ)污染土壤。 |  |  |  |  | 土壤 |  | 5 | 1 |  |  | 0.05 | [5 empty] | 30±2 | 60 | 室温 |  |  |  |  | Cr(Ⅵ) | 1000 | [37 empty] | 3 | [26 empty] | 99.5 | 0.49 |  | 99.5
18 | Wenying Yuan，2022 | 活性炭纤维负载FeAl-LDH/FeAl-LDH @ ACF | 水热辅助的共沉淀法 |  |  |  | 是 | 活性炭纤维 | 21 |  |  |  | Fe2+ | Al3+ |  | Cl- | [10 empty] | ACF上可以观察到不规则的层状结构，致密的团聚颗粒结构，粒径均一，分散性良好。 | 11.24 22.88 | FeAl - LDH：（003） （006） | 3380 1639 | 层状双氢氧化物或插层水分子中的OH伸缩振动 水分子中OH基团的伸缩 | [5 empty] | 普通土壤 | [17 empty] | 将重铬酸钾溶于去离子水中，静置，配制不同浓度的Cr (Ⅵ)溶液。称取清洁土壤于烧杯中，将上述不同浓度的含Cr (Ⅵ)溶液适量加入烧杯中，使土壤质量与溶液体积比为1 g：1 ml，搅拌3 h。混匀后置于烘箱中烘干过夜，将烘干后的含铬土壤粉碎，用于固定化实验。配制浓度分别为200、400、800和1000 mg / kg的Cr (Ⅵ)污染土壤。 |  |  |  |  | 土壤 |  | 5 | 1 |  |  | 0.08 | [5 empty] | 30±2 | 60 | 室温 |  |  |  |  | Cr(Ⅵ) | 1000 | [37 empty] | 3 | [26 empty] | 99.5 | 0.49 |  | 99.5
18 | Wenying Yuan，2022 | 活性炭纤维负载FeAl-LDH/FeAl-LDH @ ACF | 水热辅助的共沉淀法 |  |  |  | 是 | 活性炭纤维 | 21 |  |  |  | Fe2+ | Al3+ |  | Cl- | [10 empty] | ACF上可以观察到不规则的层状结构，致密的团聚颗粒结构，粒径均一，分散性良好。 | 11.24 22.88 | FeAl - LDH：（003） （006） | 3380 1639 | 层状双氢氧化物或插层水分子中的OH伸缩振动 水分子中OH基团的伸缩 | [5 empty] | 普通土壤 | [17 empty] | 将重铬酸钾溶于去离子水中，静置，配制不同浓度的Cr (Ⅵ)溶液。称取清洁土壤于烧杯中，将上述不同浓度的含Cr (Ⅵ)溶液适量加入烧杯中，使土壤质量与溶液体积比为1 g：1 ml，搅拌3 h。混匀后置于烘箱中烘干过夜，将烘干后的含铬土壤粉碎，用于固定化实验。配制浓度分别为200、400、800和1000 mg / kg的Cr (Ⅵ)污染土壤。 |  |  |  |  | 土壤 |  | 5 | 1 |  |  | 0.1 | [5 empty] | 30±2 | 60 | 室温 |  |  |  |  | Cr(Ⅵ) | 1000 | [37 empty] | 3 | [26 empty] | 99.5 | 0.49 |  | 99.5
18 | Wenying Yuan，2022 | 活性炭纤维负载FeAl-LDH/FeAl-LDH @ ACF | 水热辅助的共沉淀法 |  |  |  | 是 | 活性炭纤维 | 21 |  |  |  | Fe2+ | Al3+ |  | Cl- | [10 empty] | ACF上可以观察到不规则的层状结构，致密的团聚颗粒结构，粒径均一，分散性良好。 | 11.24 22.88 | FeAl - LDH：（003） （006） | 3380 1639 | 层状双氢氧化物或插层水分子中的OH伸缩振动 水分子中OH基团的伸缩 | [5 empty] | 普通土壤 | [17 empty] | 将重铬酸钾溶于去离子水中，静置，配制不同浓度的Cr (Ⅵ)溶液。称取清洁土壤于烧杯中，将上述不同浓度的含Cr (Ⅵ)溶液适量加入烧杯中，使土壤质量与溶液体积比为1 g：1 ml，搅拌3 h。混匀后置于烘箱中烘干过夜，将烘干后的含铬土壤粉碎，用于固定化实验。配制浓度分别为200、400、800和1000 mg / kg的Cr (Ⅵ)污染土壤。 |  |  |  |  | 土壤 |  | 5 | 1 |  |  | 0.05 | [5 empty] | 30±2 | 60 | 室温 |  |  |  |  | Cr(Ⅵ) | 200 | [37 empty] | 3 | [26 empty] | 98.74 | 0.49 |  | 98.74
18 | Wenying Yuan，2022 | 活性炭纤维负载FeAl-LDH/FeAl-LDH @ ACF | 水热辅助的共沉淀法 |  |  |  | 是 | 活性炭纤维 | 21 |  |  |  | Fe2+ | Al3+ |  | Cl- | [10 empty] | ACF上可以观察到不规则的层状结构，致密的团聚颗粒结构，粒径均一，分散性良好。 | 11.24 22.88 | FeAl - LDH：（003） （006） | 3380 1639 | 层状双氢氧化物或插层水分子中的OH伸缩振动 水分子中OH基团的伸缩 | [5 empty] | 普通土壤 | [17 empty] | 将重铬酸钾溶于去离子水中，静置，配制不同浓度的Cr (Ⅵ)溶液。称取清洁土壤于烧杯中，将上述不同浓度的含Cr (Ⅵ)溶液适量加入烧杯中，使土壤质量与溶液体积比为1 g：1 ml，搅拌3 h。混匀后置于烘箱中烘干过夜，将烘干后的含铬土壤粉碎，用于固定化实验。配制浓度分别为200、400、800和1000 mg / kg的Cr (Ⅵ)污染土壤。 |  |  |  |  | 土壤 |  | 5 | 1 |  |  | 0.05 | [5 empty] | 30±2 | 60 | 室温 |  |  |  |  | Cr(Ⅵ) | 400 | [37 empty] | 3 | [26 empty] | 98.74 | 0.49 |  | 98.74
18 | Wenying Yuan，2022 | 活性炭纤维负载FeAl-LDH/FeAl-LDH @ ACF | 水热辅助的共沉淀法 |  |  |  | 是 | 活性炭纤维 |  |  |  |  | Fe2+ | Al3+ |  | Cl- | [10 empty] | ACF上可以观察到不规则的层状结构，致密的团聚颗粒结构，粒径均一，分散性良好。 | 11.24 22.88 | FeAl - LDH：（003） （006） | 3380 1639 | 层状双氢氧化物或插层水分子中的OH伸缩振动 水分子中OH基团的伸缩 | [5 empty] | 普通土壤 | [17 empty] | 将重铬酸钾溶于去离子水中，静置，配制不同浓度的Cr (Ⅵ)溶液。称取清洁土壤于烧杯中，将上述不同浓度的含Cr (Ⅵ)溶液适量加入烧杯中，使土壤质量与溶液体积比为1 g：1 ml，搅拌3 h。混匀后置于烘箱中烘干过夜，将烘干后的含铬土壤粉碎，用于固定化实验。配制浓度分别为200、400、800和1000 mg / kg的Cr (Ⅵ)污染土壤。 |  |  |  |  | 土壤 |  | 5 | 1 |  |  | 0.05 | [5 empty] | 30±2 | 60 | 室温 |  |  |  |  | Cr(Ⅵ) | 800 | [37 empty] | 3 | [26 empty] | 98.74 | 0.49 |  | 98.74
18 | Wenying Yuan，2022 | 活性炭纤维负载FeAl-LDH/FeAl-LDH @ ACF | 水热辅助的共沉淀法 |  |  |  | 是 | 活性炭纤维 |  |  |  |  | Fe2+ | Al3+ |  | Cl- | [10 empty] | ACF上可以观察到不规则的层状结构，致密的团聚颗粒结构，粒径均一，分散性良好。 | 11.24 22.88 | FeAl - LDH：（003） （006） | 3380 1639 | 层状双氢氧化物或插层水分子中的OH伸缩振动 水分子中OH基团的伸缩 | [5 empty] | 普通土壤 | [17 empty] | 将重铬酸钾溶于去离子水中，静置，配制不同浓度的Cr (Ⅵ)溶液。称取清洁土壤于烧杯中，将上述不同浓度的含Cr (Ⅵ)溶液适量加入烧杯中，使土壤质量与溶液体积比为1 g：1 ml，搅拌3 h。混匀后置于烘箱中烘干过夜，将烘干后的含铬土壤粉碎，用于固定化实验。配制浓度分别为200、400、800和1000 mg / kg的Cr (Ⅵ)污染土壤。 |  |  |  |  | 土壤 |  | 5 | 1 |  |  | 0.05 | [5 empty] | 30±2 | 60 | 室温 |  |  |  |  | Cr(Ⅵ) | 1000 | [37 empty] | 3 | [26 empty] | 98.74 | 0.49 |  | 98.74
18 | Wenying Yuan，2022 | 活性炭纤维负载FeAl-LDH/FeAl-LDH @ ACF | 水热辅助的共沉淀法 |  |  |  | 是 | 活性炭纤维 |  |  |  |  | Fe2+ | Al3+ |  | Cl- | [10 empty] | ACF上可以观察到不规则的层状结构，致密的团聚颗粒结构，粒径均一，分散性良好。 | 11.24 22.88 | FeAl - LDH：（003） （006） | 3380 1639 | 层状双氢氧化物或插层水分子中的OH伸缩振动 水分子中OH基团的伸缩 | [5 empty] | 普通土壤 | [17 empty] | 将重铬酸钾溶于去离子水中，静置，配制不同浓度的Cr (Ⅵ)溶液。称取清洁土壤于烧杯中，将上述不同浓度的含Cr (Ⅵ)溶液适量加入烧杯中，使土壤质量与溶液体积比为1 g：1 ml，搅拌3 h。混匀后置于烘箱中烘干过夜，将烘干后的含铬土壤粉碎，用于固定化实验。配制浓度分别为200、400、800和1000 mg / kg的Cr (Ⅵ)污染土壤。 |  |  |  |  | 土壤 |  | 5 | 1 |  |  | 0.05 |  |  |  | 3 |  | 30±2 | 60 | 室温 |  |  |  |  | Cr(Ⅵ) | 1000 | [37 empty] | 3 | [26 empty] | 80.49 | 1.02 |  | 80.49
18 | Wenying Yuan，2022 | 活性炭纤维负载FeAl-LDH/FeAl-LDH @ ACF | 水热辅助的共沉淀法 |  |  |  | 是 | 活性炭纤维 |  |  |  |  | Fe2+ | Al3+ |  | Cl- | [10 empty] | ACF上可以观察到不规则的层状结构，致密的团聚颗粒结构，粒径均一，分散性良好。 | 11.24 22.88 | FeAl - LDH：（003） （006） | 3380 1639 | 层状双氢氧化物或插层水分子中的OH伸缩振动 水分子中OH基团的伸缩 | [5 empty] | 普通土壤 | [17 empty] | 将重铬酸钾溶于去离子水中，静置，配制不同浓度的Cr (Ⅵ)溶液。称取清洁土壤于烧杯中，将上述不同浓度的含Cr (Ⅵ)溶液适量加入烧杯中，使土壤质量与溶液体积比为1 g：1 ml，搅拌3 h。混匀后置于烘箱中烘干过夜，将烘干后的含铬土壤粉碎，用于固定化实验。配制浓度分别为200、400、800和1000 mg / kg的Cr (Ⅵ)污染土壤。 |  |  |  |  | 土壤 |  | 5 | 1 |  |  | 0.05 |  |  |  | 5 |  | 30±2 | 60 | 室温 |  |  |  |  | Cr(Ⅵ) | 1000 | [37 empty] | 3 | [26 empty] | 84.28 | 7.71 |  | 84.28
18 | Wenying Yuan，2022 | 活性炭纤维负载FeAl-LDH/FeAl-LDH @ ACF | 水热辅助的共沉淀法 |  |  |  | 是 | 活性炭纤维 |  |  |  |  | Fe2+ | Al3+ |  | Cl- | [10 empty] | ACF上可以观察到不规则的层状结构，致密的团聚颗粒结构，粒径均一，分散性良好。 | 11.24 22.88 | FeAl - LDH：（003） （006） | 3380 1639 | 层状双氢氧化物或插层水分子中的OH伸缩振动 水分子中OH基团的伸缩 | [5 empty] | 普通土壤 | [17 empty] | 将重铬酸钾溶于去离子水中，静置，配制不同浓度的Cr (Ⅵ)溶液。称取清洁土壤于烧杯中，将上述不同浓度的含Cr (Ⅵ)溶液适量加入烧杯中，使土壤质量与溶液体积比为1 g：1 ml，搅拌3 h。混匀后置于烘箱中烘干过夜，将烘干后的含铬土壤粉碎，用于固定化实验。配制浓度分别为200、400、800和1000 mg / kg的Cr (Ⅵ)污染土壤。 |  |  |  |  | 土壤 |  | 5 | 1 |  |  | 0.05 |  |  |  | 7 |  | 30±2 | 60 | 室温 |  |  |  |  | Cr(Ⅵ) | 1000 | [37 empty] | 3 | [26 empty] | 80.79 | 0.73 |  | 80.79
18 | Wenying Yuan，2022 | 活性炭纤维负载FeAl-LDH/FeAl-LDH @ ACF | 水热辅助的共沉淀法 |  |  |  | 是 | 活性炭纤维 |  |  |  |  | Fe2+ | Al3+ |  | Cl- | [10 empty] | ACF上可以观察到不规则的层状结构，致密的团聚颗粒结构，粒径均一，分散性良好。 | 11.24 22.88 | FeAl - LDH：（003） （006） | 3380 1639 | 层状双氢氧化物或插层水分子中的OH伸缩振动 水分子中OH基团的伸缩 | [5 empty] | 普通土壤 | [17 empty] | 将重铬酸钾溶于去离子水中，静置，配制不同浓度的Cr (Ⅵ)溶液。称取清洁土壤于烧杯中，将上述不同浓度的含Cr (Ⅵ)溶液适量加入烧杯中，使土壤质量与溶液体积比为1 g：1 ml，搅拌3 h。混匀后置于烘箱中烘干过夜，将烘干后的含铬土壤粉碎，用于固定化实验。配制浓度分别为200、400、800和1000 mg / kg的Cr (Ⅵ)污染土壤。 |  |  |  |  | 土壤 |  | 5 | 1 |  |  | 0.05 |  |  |  | 10 |  | 30±2 | 60 | 室温 |  |  |  |  | Cr(Ⅵ) | 1000 | [37 empty] | 3 | [26 empty] | 78.75 | 0.44 |  | 78.75
18 | Wenying Yuan，2022 | 活性炭纤维负载FeAl-LDH/FeAl-LDH @ ACF | 水热辅助的共沉淀法 |  |  |  | 是 | 活性炭纤维 |  |  |  |  | Fe2+ | Al3+ |  | Cl- | [10 empty] | ACF上可以观察到不规则的层状结构，致密的团聚颗粒结构，粒径均一，分散性良好。 | 11.24 22.88 | FeAl - LDH：（003） （006） | 3380 1639 | 层状双氢氧化物或插层水分子中的OH伸缩振动 水分子中OH基团的伸缩 | [5 empty] | 普通土壤 | [17 empty] | 将重铬酸钾溶于去离子水中，静置，配制不同浓度的Cr (Ⅵ)溶液。称取清洁土壤于烧杯中，将上述不同浓度的含Cr (Ⅵ)溶液适量加入烧杯中，使土壤质量与溶液体积比为1 g：1 ml，搅拌3 h。混匀后置于烘箱中烘干过夜，将烘干后的含铬土壤粉碎，用于固定化实验。配制浓度分别为200、400、800和1000 mg / kg的Cr (Ⅵ)污染土壤。 |  |  |  |  | 土壤 | [5 empty] | 0 | [5 empty] | 30±2 | 15 | [5 empty] | Cr | 1000 | [37 empty] | 3 | [16 empty] | 41.16 |  | 41.16 | [9 empty] | 95.884 | 95.884
18 | Wenying Yuan，2022 | 活性炭纤维负载FeAl-LDH/FeAl-LDH @ ACF | 水热辅助的共沉淀法 |  |  |  | 是 | 活性炭纤维 |  |  |  |  | Fe2+ | Al3+ |  | Cl- | [10 empty] | ACF上可以观察到不规则的层状结构，致密的团聚颗粒结构，粒径均一，分散性良好。 | 11.24 22.88 | FeAl - LDH：（003） （006） | 3380 1639 | 层状双氢氧化物或插层水分子中的OH伸缩振动 水分子中OH基团的伸缩 | [5 empty] | 普通土壤 | [17 empty] | 将重铬酸钾溶于去离子水中，静置，配制不同浓度的Cr (Ⅵ)溶液。称取清洁土壤于烧杯中，将上述不同浓度的含Cr (Ⅵ)溶液适量加入烧杯中，使土壤质量与溶液体积比为1 g：1 ml，搅拌3 h。混匀后置于烘箱中烘干过夜，将烘干后的含铬土壤粉碎，用于固定化实验。配制浓度分别为200、400、800和1000 mg / kg的Cr (Ⅵ)污染土壤。 |  |  |  |  | 土壤 | [5 empty] | 0.05 | [5 empty] | 30±2 | 15 | [5 empty] | Cr | 1000 | [37 empty] | 3 | [16 empty] | 41.16 |  | 38.83 | [7 empty] | 94.33 |  |  | 94.33
18 | Wenying Yuan，2022 | 活性炭纤维负载FeAl-LDH/FeAl-LDH @ ACF | 水热辅助的共沉淀法 |  |  |  | 是 | 活性炭纤维 |  |  |  |  | Fe2+ | Al3+ |  | Cl- | [10 empty] | ACF上可以观察到不规则的层状结构，致密的团聚颗粒结构，粒径均一，分散性良好。 | 11.24 22.88 | FeAl - LDH：（003） （006） | 3380 1639 | 层状双氢氧化物或插层水分子中的OH伸缩振动 水分子中OH基团的伸缩 | [5 empty] | 普通土壤 | [17 empty] | 将重铬酸钾溶于去离子水中，静置，配制不同浓度的Cr (Ⅵ)溶液。称取清洁土壤于烧杯中，将上述不同浓度的含Cr (Ⅵ)溶液适量加入烧杯中，使土壤质量与溶液体积比为1 g：1 ml，搅拌3 h。混匀后置于烘箱中烘干过夜，将烘干后的含铬土壤粉碎，用于固定化实验。配制浓度分别为200、400、800和1000 mg / kg的Cr (Ⅵ)污染土壤。 |  |  |  |  | 土壤 | [57 empty] | 3
18 | Wenying Yuan，2022 | 活性炭纤维负载FeAl-LDH/FeAl-LDH @ ACF | 水热辅助的共沉淀法 |  |  |  | 是 | 活性炭纤维 |  |  |  |  | Fe2+ | Al3+ |  | Cl- | [10 empty] | ACF上可以观察到不规则的层状结构，致密的团聚颗粒结构，粒径均一，分散性良好。 | 11.24 22.88 | FeAl - LDH：（003） （006） | 3380 1639 | 层状双氢氧化物或插层水分子中的OH伸缩振动 水分子中OH基团的伸缩 | [5 empty] | 普通土壤 | [17 empty] | 将重铬酸钾溶于去离子水中，静置，配制不同浓度的Cr (Ⅵ)溶液。称取清洁土壤于烧杯中，将上述不同浓度的含Cr (Ⅵ)溶液适量加入烧杯中，使土壤质量与溶液体积比为1 g：1 ml，搅拌3 h。混匀后置于烘箱中烘干过夜，将烘干后的含铬土壤粉碎，用于固定化实验。配制浓度分别为200、400、800和1000 mg / kg的Cr (Ⅵ)污染土壤。 |  |  |  |  | 土壤 | [57 empty] | 3
18 | Wenying Yuan，2022 | 活性炭纤维负载FeAl-LDH/FeAl-LDH @ ACF | 水热辅助的共沉淀法 |  |  |  | 是 | 活性炭纤维 |  |  |  |  | Fe2+ | Al3+ |  | Cl- | [10 empty] | ACF上可以观察到不规则的层状结构，致密的团聚颗粒结构，粒径均一，分散性良好。 | 11.24 22.88 | FeAl - LDH：（003） （006） | 3380 1639 | 层状双氢氧化物或插层水分子中的OH伸缩振动 水分子中OH基团的伸缩 | [5 empty] | 普通土壤 | [17 empty] | 将重铬酸钾溶于去离子水中，静置，配制不同浓度的Cr (Ⅵ)溶液。称取清洁土壤于烧杯中，将上述不同浓度的含Cr (Ⅵ)溶液适量加入烧杯中，使土壤质量与溶液体积比为1 g：1 ml，搅拌3 h。混匀后置于烘箱中烘干过夜，将烘干后的含铬土壤粉碎，用于固定化实验。配制浓度分别为200、400、800和1000 mg / kg的Cr (Ⅵ)污染土壤。 |  |  |  |  | 土壤 | [57 empty] | 3
19 | Shuwang Zhang，2022 | MgAl-LDH | 水热辅助尿素均匀沉淀法 | [9 empty] | Mg2+ | Al3+ | 2 | CO32- | [6 empty] | 0.75 |  |  |  | 堆叠的六边形片状形貌 | 11.78、23.82 | 典型的( 003 )、( 006 ) | 3300~3700 1355 500 ~ 800 | 层间- OH基团( νO-H )的伸缩振动 CO32-的伸缩振动 Al - O、Mg - O和Ca - O的振动 |  | 江苏省 |  |  |  |  | 6.2 | 10.26 | [15 empty] | 将配置好的不同浓度( 500、1000、1500、2000 mg / L)的Cd溶液以1 g：1 mL的固液比加入到一定量的过筛土壤中，置于磁力搅拌器中。随后，将Cd污染的风干土壤研磨、粉碎，作为目标污染土壤。然后，确定土壤样品的淋洗浓度为空白浓度。 | 强酸消解：总浓度;水浸提法：水溶态；CaCl2溶液法：有效态 |  |  |  | 土壤 |  | 5 | 1 |  |  | 0.01 | [5 empty] | 30±2 |  | 室温 |  |  |  |  | 总Cd | 1000 |  | 水溶态Cd |  |  | 有效态Cd | [32 empty] | 3 | [11 empty] | 0.323有效态 | 7.1 |  | 0.323有效态 | [177 empty] | Cd | 层间阴离子形成CdCO3沉淀；与表面去质子化的O-结合；LDH部分溶解，Cd与羟基结合；
19 | Shuwang Zhang，2022 | MgAl-LDH | 水热辅助尿素均匀沉淀法 | [9 empty] | Mg2+ | Al3+ | 2 | CO32- | [6 empty] | 0.75 |  |  |  | 堆叠的六边形片状形貌 | 11.78、23.82 | 典型的( 003 )、( 006 ) | 3300~3700 1355 500 ~ 800 | 层间- OH基团( νO-H )的伸缩振动 CO32-的伸缩振动 Al - O、Mg - O和Ca - O的振动 |  | 江苏省 |  |  |  |  | 6.2 | 10.26 | [15 empty] | 将配置好的不同浓度( 500、1000、1500、2000 mg / L)的Cd溶液以1 g：1 mL的固液比加入到一定量的过筛土壤中，置于磁力搅拌器中。随后，将Cd污染的风干土壤研磨、粉碎，作为目标污染土壤。然后，确定土壤样品的淋洗浓度为空白浓度。 | 强酸消解：总浓度;水浸提法：水溶态；CaCl2溶液法：有效态 |  |  |  | 土壤 |  | 5 | 1 |  |  | 0.03 | [5 empty] | 30±2 |  | 室温 |  |  |  |  | 总Cd | 1000 |  | 水溶态Cd |  |  | 有效态Cd | [32 empty] | 3 | [11 empty] | 10.968 | 0 |  | 10.968
19 | Shuwang Zhang，2022 | MgAl-LDH | 水热辅助尿素均匀沉淀法 | [9 empty] | Mg2+ | Al3+ | 2 | CO32- | [6 empty] | 0.75 |  |  |  | 堆叠的六边形片状形貌 | 11.78、23.82 | 典型的( 003 )、( 006 ) | 3300~3700 1355 500 ~ 800 | 层间- OH基团( νO-H )的伸缩振动 CO32-的伸缩振动 Al - O、Mg - O和Ca - O的振动 |  | 江苏省 |  |  |  |  | 6.2 | 10.26 | [15 empty] | 将配置好的不同浓度( 500、1000、1500、2000 mg / L)的Cd溶液以1 g：1 mL的固液比加入到一定量的过筛土壤中，置于磁力搅拌器中。随后，将Cd污染的风干土壤研磨、粉碎，作为目标污染土壤。然后，确定土壤样品的淋洗浓度为空白浓度。 | 强酸消解：总浓度;水浸提法：水溶态；CaCl2溶液法：有效态 |  |  |  | 土壤 |  | 5 | 1 |  |  | 0.05 | [5 empty] | 30±2 |  | 室温 |  |  |  |  | 总Cd | 1000 |  | 水溶态Cd |  |  | 有效态Cd | [32 empty] | 3 | [11 empty] | 16.129 | 1.94 |  | 16.129
19 | Shuwang Zhang，2022 | MgAl-LDH | 水热辅助尿素均匀沉淀法 | [9 empty] | Mg2+ | Al3+ | 2 | CO32- | [6 empty] | 0.75 |  |  |  | 堆叠的六边形片状形貌 | 11.78、23.82 | 典型的( 003 )、( 006 ) | 3300~3700 1355 500 ~ 800 | 层间- OH基团( νO-H )的伸缩振动 CO32-的伸缩振动 Al - O、Mg - O和Ca - O的振动 |  | 江苏省 |  |  |  |  | 6.2 | 10.26 | [15 empty] | 将配置好的不同浓度( 500、1000、1500、2000 mg / L)的Cd溶液以1 g：1 mL的固液比加入到一定量的过筛土壤中，置于磁力搅拌器中。随后，将Cd污染的风干土壤研磨、粉碎，作为目标污染土壤。然后，确定土壤样品的淋洗浓度为空白浓度。 | 强酸消解：总浓度;水浸提法：水溶态；CaCl2溶液法：有效态 |  |  |  | 土壤 |  | 5 | 1 |  |  | 0.07 | [5 empty] | 30±2 |  | 室温 |  |  |  |  | 总Cd | 1000 |  | 水溶态Cd |  |  | 有效态Cd | [32 empty] | 3 | [11 empty] | 38.387 | 0 |  | 38.387
19 | Shuwang Zhang，2022 | MgAl-LDH | 水热辅助尿素均匀沉淀法 | [9 empty] | Mg2+ | Al3+ | 2 | CO32- | [6 empty] | 0.75 |  |  |  | 堆叠的六边形片状形貌 | 11.78、23.82 | 典型的( 003 )、( 006 ) | 3300~3700 1355 500 ~ 800 | 层间- OH基团( νO-H )的伸缩振动 CO32-的伸缩振动 Al - O、Mg - O和Ca - O的振动 |  | 江苏省 |  |  |  |  | 6.2 | 10.26 | [15 empty] | 将配置好的不同浓度( 500、1000、1500、2000 mg / L)的Cd溶液以1 g：1 mL的固液比加入到一定量的过筛土壤中，置于磁力搅拌器中。随后，将Cd污染的风干土壤研磨、粉碎，作为目标污染土壤。然后，确定土壤样品的淋洗浓度为空白浓度。 | 强酸消解：总浓度;水浸提法：水溶态；CaCl2溶液法：有效态 |  |  |  | 土壤 |  | 5 | 1 | [8 empty] | 30±2 |  | 室温 |  |  |  |  | 总Cd | 500 |  | 水溶态Cd |  |  | 有效态Cd | [32 empty] | 3 | [11 empty] | 26.51 | 5.03 |  | 26.51
19 | Shuwang Zhang，2022 | MgAl-LDH | 水热辅助尿素均匀沉淀法 | [9 empty] | Mg2+ | Al3+ | 2 | CO32- | [6 empty] | 0.75 |  |  |  | 堆叠的六边形片状形貌 | 11.78、23.82 | 典型的( 003 )、( 006 ) | 3300~3700 1355 500 ~ 800 | 层间- OH基团( νO-H )的伸缩振动 CO32-的伸缩振动 Al - O、Mg - O和Ca - O的振动 |  | 江苏省 |  |  |  |  | 6.2 | 10.26 | [15 empty] | 将配置好的不同浓度( 500、1000、1500、2000 mg / L)的Cd溶液以1 g：1 mL的固液比加入到一定量的过筛土壤中，置于磁力搅拌器中。随后，将Cd污染的风干土壤研磨、粉碎，作为目标污染土壤。然后，确定土壤样品的淋洗浓度为空白浓度。 | 强酸消解：总浓度;水浸提法：水溶态；CaCl2溶液法：有效态 |  |  |  | 土壤 |  | 5 | 1 | [8 empty] | 30±2 |  | 室温 |  |  |  |  | 总Cd | 1000 |  | 水溶态Cd |  |  | 有效态Cd | [32 empty] | 3 | [11 empty] | 38.591 | 0 |  | 38.591
19 | Shuwang Zhang，2022 | MgAl-LDH | 水热辅助尿素均匀沉淀法 | [9 empty] | Mg2+ | Al3+ | 2 | CO32- | [6 empty] | 0.75 |  |  |  | 堆叠的六边形片状形貌 | 11.78、23.82 | 典型的( 003 )、( 006 ) | 3300~3700 1355 500 ~ 800 | 层间- OH基团( νO-H )的伸缩振动 CO32-的伸缩振动 Al - O、Mg - O和Ca - O的振动 |  | 江苏省 |  |  |  |  | 6.2 | 10.26 | [15 empty] | 将配置好的不同浓度( 500、1000、1500、2000 mg / L)的Cd溶液以1 g：1 mL的固液比加入到一定量的过筛土壤中，置于磁力搅拌器中。随后，将Cd污染的风干土壤研磨、粉碎，作为目标污染土壤。然后，确定土壤样品的淋洗浓度为空白浓度。 | 强酸消解：总浓度;水浸提法：水溶态；CaCl2溶液法：有效态 |  |  |  | 土壤 |  | 5 | 1 | [8 empty] | 30±2 |  | 室温 |  |  |  |  | 总Cd | 1500 |  | 水溶态Cd |  |  | 有效态Cd | [32 empty] | 3 | [11 empty] | -1.678 | 4.03 |  | -1.678
19 | Shuwang Zhang，2022 | MgAl-LDH | 水热辅助尿素均匀沉淀法 | [9 empty] | Mg2+ | Al3+ | 2 | CO32- | [6 empty] | 0.75 |  |  |  | 堆叠的六边形片状形貌 | 11.78、23.82 | 典型的( 003 )、( 006 ) | 3300~3700 1355 500 ~ 800 | 层间- OH基团( νO-H )的伸缩振动 CO32-的伸缩振动 Al - O、Mg - O和Ca - O的振动 |  | 江苏省 |  |  |  |  | 6.2 | 10.26 | [15 empty] | 将配置好的不同浓度( 500、1000、1500、2000 mg / L)的Cd溶液以1 g：1 mL的固液比加入到一定量的过筛土壤中，置于磁力搅拌器中。随后，将Cd污染的风干土壤研磨、粉碎，作为目标污染土壤。然后，确定土壤样品的淋洗浓度为空白浓度。 | 强酸消解：总浓度;水浸提法：水溶态；CaCl2溶液法：有效态 |  |  |  | 土壤 |  | 5 | 1 | [8 empty] | 30±2 |  | 室温 |  |  |  |  | 总Cd | 2000 |  | 水溶态Cd |  |  | 有效态Cd | [32 empty] | 3 | [11 empty] | 9.396 | 6.04 |  | 9.396
19 | Shuwang Zhang，2022 | MgAl-LDH | 水热辅助尿素均匀沉淀法 | [9 empty] | Mg2+ | Al3+ | 2 | CO32- | [6 empty] | 0.75 |  |  |  | 堆叠的六边形片状形貌 | 11.78、23.82 | 典型的( 003 )、( 006 ) | 3300~3700 1355 500 ~ 800 | 层间- OH基团( νO-H )的伸缩振动 CO32-的伸缩振动 Al - O、Mg - O和Ca - O的振动 |  | 江苏省 |  |  |  |  | 6.2 | 10.26 | [15 empty] | 将配置好的不同浓度( 500、1000、1500、2000 mg / L)的Cd溶液以1 g：1 mL的固液比加入到一定量的过筛土壤中，置于磁力搅拌器中。随后，将Cd污染的风干土壤研磨、粉碎，作为目标污染土壤。然后，确定土壤样品的淋洗浓度为空白浓度。 | 强酸消解：总浓度;水浸提法：水溶态；CaCl2溶液法：有效态 |  |  |  | 土壤 |  | 5 | 1 | [7 empty] | 3 | 30±2 |  | 室温 |  |  |  |  | 总Cd | 1000 |  | 水溶态Cd |  |  | 有效态Cd | [32 empty] | 3 | [11 empty] | -0.337 | 2.02 |  | -0.337
19 | Shuwang Zhang，2022 | MgAl-LDH | 水热辅助尿素均匀沉淀法 | [9 empty] | Mg2+ | Al3+ | 2 | CO32- | [6 empty] | 0.75 |  |  |  | 堆叠的六边形片状形貌 | 11.78、23.82 | 典型的( 003 )、( 006 ) | 3300~3700 1355 500 ~ 800 | 层间- OH基团( νO-H )的伸缩振动 CO32-的伸缩振动 Al - O、Mg - O和Ca - O的振动 |  | 江苏省 |  |  |  |  | 6.2 | 10.26 | [15 empty] | 将配置好的不同浓度( 500、1000、1500、2000 mg / L)的Cd溶液以1 g：1 mL的固液比加入到一定量的过筛土壤中，置于磁力搅拌器中。随后，将Cd污染的风干土壤研磨、粉碎，作为目标污染土壤。然后，确定土壤样品的淋洗浓度为空白浓度。 | 强酸消解：总浓度;水浸提法：水溶态；CaCl2溶液法：有效态 |  |  |  | 土壤 |  | 5 | 1 | [7 empty] | 4 | 30±2 |  | 室温 |  |  |  |  | 总Cd | 1000 |  | 水溶态Cd |  |  | 有效态Cd | [32 empty] | 3 | [11 empty] | 69.697 | 3.37 |  | 69.697
19 | Shuwang Zhang，2022 | MgAl-LDH | 水热辅助尿素均匀沉淀法 | [9 empty] | Mg2+ | Al3+ | 2 | CO32- | [6 empty] | 0.75 |  |  |  | 堆叠的六边形片状形貌 | 11.78、23.82 | 典型的( 003 )、( 006 ) | 3300~3700 1355 500 ~ 800 | 层间- OH基团( νO-H )的伸缩振动 CO32-的伸缩振动 Al - O、Mg - O和Ca - O的振动 |  | 江苏省 |  |  |  |  | 6.2 | 10.26 | [15 empty] | 将配置好的不同浓度( 500、1000、1500、2000 mg / L)的Cd溶液以1 g：1 mL的固液比加入到一定量的过筛土壤中，置于磁力搅拌器中。随后，将Cd污染的风干土壤研磨、粉碎，作为目标污染土壤。然后，确定土壤样品的淋洗浓度为空白浓度。 | 强酸消解：总浓度;水浸提法：水溶态；CaCl2溶液法：有效态 |  |  |  | 土壤 |  | 5 | 1 | [7 empty] | 5 | 30±2 |  | 室温 |  |  |  |  | 总Cd | 1000 |  | 水溶态Cd |  |  | 有效态Cd | [32 empty] | 3 | [11 empty] | 68.013 | 6.06 |  | 68.013
19 | Shuwang Zhang，2022 | MgAl-LDH | 水热辅助尿素均匀沉淀法 | [9 empty] | Mg2+ | Al3+ | 2 | CO32- | [6 empty] | 0.75 |  |  |  | 堆叠的六边形片状形貌 | 11.78、23.82 | 典型的( 003 )、( 006 ) | 3300~3700 1355 500 ~ 800 | 层间- OH基团( νO-H )的伸缩振动 CO32-的伸缩振动 Al - O、Mg - O和Ca - O的振动 |  | 江苏省 |  |  |  |  | 6.2 | 10.26 | [15 empty] | 将配置好的不同浓度( 500、1000、1500、2000 mg / L)的Cd溶液以1 g：1 mL的固液比加入到一定量的过筛土壤中，置于磁力搅拌器中。随后，将Cd污染的风干土壤研磨、粉碎，作为目标污染土壤。然后，确定土壤样品的淋洗浓度为空白浓度。 | 强酸消解：总浓度;水浸提法：水溶态；CaCl2溶液法：有效态 |  |  |  | 土壤 |  | 5 | 1 | [7 empty] | 6 | 30±2 |  | 室温 |  |  |  |  | 总Cd | 1000 |  | 水溶态Cd |  |  | 有效态Cd | [32 empty] | 3 | [11 empty] | 67.34 | 7.41 |  | 67.34
19 | Shuwang Zhang，2022 | MgAl-LDH | 水热辅助尿素均匀沉淀法 | [9 empty] | Mg2+ | Al3+ | 2 | CO32- | [6 empty] | 0.75 |  |  |  | 堆叠的六边形片状形貌 | 11.78、23.82 | 典型的( 003 )、( 006 ) | 3300~3700 1355 500 ~ 800 | 层间- OH基团( νO-H )的伸缩振动 CO32-的伸缩振动 Al - O、Mg - O和Ca - O的振动 |  | 江苏省 |  |  |  |  | 6.2 | 10.26 | [15 empty] | 将配置好的不同浓度( 500、1000、1500、2000 mg / L)的Cd溶液以1 g：1 mL的固液比加入到一定量的过筛土壤中，置于磁力搅拌器中。随后，将Cd污染的风干土壤研磨、粉碎，作为目标污染土壤。然后，确定土壤样品的淋洗浓度为空白浓度。 |  |  |  |  | 土壤 |  | 5 | 1 | [8 empty] | 30±2 | 4320 | [5 empty] | Cd | 1000 | [37 empty] | 3 |  |  |  | 39.15 | [9 empty] | 96.085 | 96.085
19 | Shuwang Zhang，2022 | MgAl-LDH | 水热辅助尿素均匀沉淀法 | [9 empty] | Mg2+ | Al3+ | 2 | CO32- | [6 empty] | 0.75 |  |  |  | 堆叠的六边形片状形貌 | 11.78、23.82 | 典型的( 003 )、( 006 ) | 3300~3700 1355 500 ~ 800 | 层间- OH基团( νO-H )的伸缩振动 CO32-的伸缩振动 Al - O、Mg - O和Ca - O的振动 |  | 江苏省 |  |  |  |  | 6.2 | 10.26 | [15 empty] | 将配置好的不同浓度( 500、1000、1500、2000 mg / L)的Cd溶液以1 g：1 mL的固液比加入到一定量的过筛土壤中，置于磁力搅拌器中。随后，将Cd污染的风干土壤研磨、粉碎，作为目标污染土壤。然后，确定土壤样品的淋洗浓度为空白浓度。 |  |  |  |  | 土壤 |  | 5 | 1 | [8 empty] | 30±2 | 4320 | [5 empty] | Cd | 1000 | [37 empty] | 3 |  |  |  | 18.9 | [9 empty] | 98.11 | 98.11
19 | Shuwang Zhang，2022 | MgAl-LDH | 水热辅助尿素均匀沉淀法 | [9 empty] | Mg2+ | Al3+ | 2 | CO32- | [6 empty] | 0.75 |  |  |  | 堆叠的六边形片状形貌 | 11.78、23.82 | 典型的( 003 )、( 006 ) | 3300~3700 1355 500 ~ 800 | 层间- OH基团( νO-H )的伸缩振动 CO32-的伸缩振动 Al - O、Mg - O和Ca - O的振动 |  | 江苏省 |  |  |  |  | 6.2 | 10.26 | [15 empty] | 将配置好的不同浓度( 500、1000、1500、2000 mg / L)的Cd溶液以1 g：1 mL的固液比加入到一定量的过筛土壤中，置于磁力搅拌器中。随后，将Cd污染的风干土壤研磨、粉碎，作为目标污染土壤。然后，确定土壤样品的淋洗浓度为空白浓度。 | [62 empty] | 3
19 | Shuwang Zhang，2022 | MgAl-LDH | 水热辅助尿素均匀沉淀法 | [9 empty] | Mg2+ | Al3+ | 2 | CO32- | [6 empty] | 0.75 |  |  |  | 堆叠的六边形片状形貌 | 11.78、23.82 | 典型的( 003 )、( 006 ) | 3300~3700 1355 500 ~ 800 | 层间- OH基团( νO-H )的伸缩振动 CO32-的伸缩振动 Al - O、Mg - O和Ca - O的振动 |  | 江苏省 |  |  |  |  | 6.2 | 10.26 | [15 empty] | 将配置好的不同浓度( 500、1000、1500、2000 mg / L)的Cd溶液以1 g：1 mL的固液比加入到一定量的过筛土壤中，置于磁力搅拌器中。随后，将Cd污染的风干土壤研磨、粉碎，作为目标污染土壤。然后，确定土壤样品的淋洗浓度为空白浓度。 | [62 empty] | 3
19 | Shuwang Zhang，2022 | MgAl-LDH | 水热辅助尿素均匀沉淀法 | [9 empty] | Mg2+ | Al3+ | 2 | CO32- | [6 empty] | 0.75 |  |  |  | 堆叠的六边形片状形貌 | 11.78、23.82 | 典型的( 003 )、( 006 ) | 3300~3700 1355 500 ~ 800 | 层间- OH基团( νO-H )的伸缩振动 CO32-的伸缩振动 Al - O、Mg - O和Ca - O的振动 |  | 江苏省 |  |  |  |  | 6.2 | 10.26 | [15 empty] | 将配置好的不同浓度( 500、1000、1500、2000 mg / L)的Cd溶液以1 g：1 mL的固液比加入到一定量的过筛土壤中，置于磁力搅拌器中。随后，将Cd污染的风干土壤研磨、粉碎，作为目标污染土壤。然后，确定土壤样品的淋洗浓度为空白浓度。 | [62 empty] | 3
19 | Shuwang Zhang，2022 | 单层MgAl-LDH/S-Mg-LDH/Mg-LDH | 水热辅助尿素均匀沉淀-甲酰胺插层剥离法 |  | 是 | [7 empty] | Mg2+ | Al3+ | [12 empty] | 部分中心塌陷和边缘缺陷，片状结构仍然保持 | 18.8、20.9 | Al(OH)3 | 3300~3700 1700~1610 1690和1390 500 ~ 800 | 层间- OH基团( νO-H )的伸缩振动 层间吸附水分子( ν H - O - H)的弯曲振动 甲酰胺中C - - O和N - O的伸缩振动 Al - O、Mg - O和Ca - O的振动 |  | 江苏省 |  |  |  |  | 6.2 | 10.26 | [15 empty] | 将配置好的不同浓度( 500、1000、1500、2000 mg / L)的Cd溶液以1 g：1 mL的固液比加入到一定量的过筛土壤中，置于磁力搅拌器中。随后，将Cd污染的风干土壤研磨、粉碎，作为目标污染土壤。然后，确定土壤样品的淋洗浓度为空白浓度。 | 强酸消解：总浓度;水浸提法：水溶态；CaCl2溶液法：有效态 |  |  |  | 土壤 |  | 5 | 1 |  |  | 0.01 | [5 empty] | 30±2 |  | 室温 |  |  |  |  | 总Cd | 1000 |  | 水溶态Cd |  |  | 有效态Cd | [32 empty] | 3 | [11 empty] | 13.871 | 6.13 |  | 13.871 | [177 empty] | Cd | 层间阴离子形成CdCO3沉淀；与表面去质子化的O-结合；LDH部分溶解，Cd与羟基结合；
19 | Shuwang Zhang，2022 | 单层MgAl-LDH/S-Mg-LDH/Mg-LDH | 水热辅助尿素均匀沉淀-甲酰胺插层剥离法 |  | 是 | [7 empty] | Mg2+ | Al3+ | [12 empty] | 部分中心塌陷和边缘缺陷，片状结构仍然保持 | 18.8、20.9 | Al(OH)3 | 3300~3700 1700~1610 1690和1390 500 ~ 800 | 层间- OH基团( νO-H )的伸缩振动 层间吸附水分子( ν H - O - H)的弯曲振动 甲酰胺中C - - O和N - O的伸缩振动 Al - O、Mg - O和Ca - O的振动 |  | 江苏省 |  |  |  |  | 6.2 | 10.26 | [15 empty] | 将配置好的不同浓度( 500、1000、1500、2000 mg / L)的Cd溶液以1 g：1 mL的固液比加入到一定量的过筛土壤中，置于磁力搅拌器中。随后，将Cd污染的风干土壤研磨、粉碎，作为目标污染土壤。然后，确定土壤样品的淋洗浓度为空白浓度。 | 强酸消解：总浓度;水浸提法：水溶态；CaCl2溶液法：有效态 |  |  |  | 土壤 |  | 5 | 1 |  |  | 0.03 | [5 empty] | 30±2 |  | 室温 |  |  |  |  | 总Cd | 1000 |  | 水溶态Cd |  |  | 有效态Cd | [32 empty] | 3 | [11 empty] | 20.323 | 1.94 |  | 20.323
19 | Shuwang Zhang，2022 | 单层MgAl-LDH/S-Mg-LDH/Mg-LDH | 水热辅助尿素均匀沉淀-甲酰胺插层剥离法 |  | 是 | [7 empty] | Mg2+ | Al3+ | [12 empty] | 部分中心塌陷和边缘缺陷，片状结构仍然保持 | 18.8、20.9 | Al(OH)3 | 3300~3700 1700~1610 1690和1390 500 ~ 800 | 层间- OH基团( νO-H )的伸缩振动 层间吸附水分子( ν H - O - H)的弯曲振动 甲酰胺中C - - O和N - O的伸缩振动 Al - O、Mg - O和Ca - O的振动 |  | 江苏省 |  |  |  |  | 6.2 | 10.26 | [15 empty] | 将配置好的不同浓度( 500、1000、1500、2000 mg / L)的Cd溶液以1 g：1 mL的固液比加入到一定量的过筛土壤中，置于磁力搅拌器中。随后，将Cd污染的风干土壤研磨、粉碎，作为目标污染土壤。然后，确定土壤样品的淋洗浓度为空白浓度。 | 强酸消解：总浓度;水浸提法：水溶态；CaCl2溶液法：有效态 |  |  |  | 土壤 |  | 5 | 1 |  |  | 0.05 | [5 empty] | 30±2 |  | 室温 |  |  |  |  | 总Cd | 1000 |  | 水溶态Cd |  |  | 有效态Cd | [32 empty] | 3 | [11 empty] | 25.161 | 1.94 |  | 25.161
19 | Shuwang Zhang，2022 | 单层MgAl-LDH/S-Mg-LDH/Mg-LDH | 水热辅助尿素均匀沉淀-甲酰胺插层剥离法 |  | 是 | [7 empty] | Mg2+ | Al3+ | [12 empty] | 部分中心塌陷和边缘缺陷，片状结构仍然保持 | 18.8、20.9 | Al(OH)3 | 3300~3700 1700~1610 1690和1390 500 ~ 800 | 层间- OH基团( νO-H )的伸缩振动 层间吸附水分子( ν H - O - H)的弯曲振动 甲酰胺中C - - O和N - O的伸缩振动 Al - O、Mg - O和Ca - O的振动 |  | 江苏省 |  |  |  |  | 6.2 | 10.26 | [15 empty] | 将配置好的不同浓度( 500、1000、1500、2000 mg / L)的Cd溶液以1 g：1 mL的固液比加入到一定量的过筛土壤中，置于磁力搅拌器中。随后，将Cd污染的风干土壤研磨、粉碎，作为目标污染土壤。然后，确定土壤样品的淋洗浓度为空白浓度。 | 强酸消解：总浓度;水浸提法：水溶态；CaCl2溶液法：有效态 |  |  |  | 土壤 |  | 5 | 1 |  |  | 0.07 | [5 empty] | 30±2 |  | 室温 |  |  |  |  | 总Cd | 1000 |  | 水溶态Cd |  |  | 有效态Cd | [32 empty] | 3 | [11 empty] | 33.871 | 2.58 |  | 33.871
19 | Shuwang Zhang，2022 | 单层MgAl-LDH/S-Mg-LDH/Mg-LDH | 水热辅助尿素均匀沉淀-甲酰胺插层剥离法 |  | 是 | [7 empty] | Mg2+ | Al3+ | [12 empty] | 部分中心塌陷和边缘缺陷，片状结构仍然保持 | 18.8、20.9 | Al(OH)3 | 3300~3700 1700~1610 1690和1390 500 ~ 800 | 层间- OH基团( νO-H )的伸缩振动 层间吸附水分子( ν H - O - H)的弯曲振动 甲酰胺中C - - O和N - O的伸缩振动 Al - O、Mg - O和Ca - O的振动 |  | 江苏省 |  |  |  |  | 6.2 | 10.26 | [15 empty] | 将配置好的不同浓度( 500、1000、1500、2000 mg / L)的Cd溶液以1 g：1 mL的固液比加入到一定量的过筛土壤中，置于磁力搅拌器中。随后，将Cd污染的风干土壤研磨、粉碎，作为目标污染土壤。然后，确定土壤样品的淋洗浓度为空白浓度。 | 强酸消解：总浓度;水浸提法：水溶态；CaCl2溶液法：有效态 |  |  |  | 土壤 |  | 5 | 1 | [8 empty] | 30±2 |  | 室温 |  |  |  |  | 总Cd | 500 |  | 水溶态Cd |  |  | 有效态Cd | [32 empty] | 3 | [11 empty] | 21.812 | 7.72 |  | 21.812
19 | Shuwang Zhang，2022 | 单层MgAl-LDH/S-Mg-LDH/Mg-LDH | 水热辅助尿素均匀沉淀-甲酰胺插层剥离法 |  | 是 | [7 empty] | Mg2+ | Al3+ | [12 empty] | 部分中心塌陷和边缘缺陷，片状结构仍然保持 | 18.8、20.9 | Al(OH)3 | 3300~3700 1700~1610 1690和1390 500 ~ 800 | 层间- OH基团( νO-H )的伸缩振动 层间吸附水分子( ν H - O - H)的弯曲振动 甲酰胺中C - - O和N - O的伸缩振动 Al - O、Mg - O和Ca - O的振动 |  | 江苏省 |  |  |  |  | 6.2 | 10.26 | [15 empty] | 将配置好的不同浓度( 500、1000、1500、2000 mg / L)的Cd溶液以1 g：1 mL的固液比加入到一定量的过筛土壤中，置于磁力搅拌器中。随后，将Cd污染的风干土壤研磨、粉碎，作为目标污染土壤。然后，确定土壤样品的淋洗浓度为空白浓度。 | 强酸消解：总浓度;水浸提法：水溶态；CaCl2溶液法：有效态 |  |  |  | 土壤 |  | 5 | 1 | [8 empty] | 30±2 |  | 室温 |  |  |  |  | 总Cd | 1000 |  | 水溶态Cd |  |  | 有效态Cd | [32 empty] | 3 | [11 empty] | 33.893 | 1.68 |  | 33.893
19 | Shuwang Zhang，2022 | 单层MgAl-LDH/S-Mg-LDH/Mg-LDH | 水热辅助尿素均匀沉淀-甲酰胺插层剥离法 |  | 是 | [7 empty] | Mg2+ | Al3+ | [12 empty] | 部分中心塌陷和边缘缺陷，片状结构仍然保持 | 18.8、20.9 | Al(OH)3 | 3300~3700 1700~1610 1690和1390 500 ~ 800 | 层间- OH基团( νO-H )的伸缩振动 层间吸附水分子( ν H - O - H)的弯曲振动 甲酰胺中C - - O和N - O的伸缩振动 Al - O、Mg - O和Ca - O的振动 |  | 江苏省 |  |  |  |  | 6.2 | 10.26 | [15 empty] | 将配置好的不同浓度( 500、1000、1500、2000 mg / L)的Cd溶液以1 g：1 mL的固液比加入到一定量的过筛土壤中，置于磁力搅拌器中。随后，将Cd污染的风干土壤研磨、粉碎，作为目标污染土壤。然后，确定土壤样品的淋洗浓度为空白浓度。 | 强酸消解：总浓度;水浸提法：水溶态；CaCl2溶液法：有效态 |  |  |  | 土壤 |  | 5 | 1 | [8 empty] | 30±2 |  | 室温 |  |  |  |  | 总Cd | 1500 |  | 水溶态Cd |  |  | 有效态Cd | [32 empty] | 3 | [11 empty] | 37.248 | 11.74 |  | 37.248
19 | Shuwang Zhang，2022 | 单层MgAl-LDH/S-Mg-LDH/Mg-LDH | 水热辅助尿素均匀沉淀-甲酰胺插层剥离法 |  | 是 | [7 empty] | Mg2+ | Al3+ | [12 empty] | 部分中心塌陷和边缘缺陷，片状结构仍然保持 | 18.8、20.9 | Al(OH)3 | 3300~3700 1700~1610 1690和1390 500 ~ 800 | 层间- OH基团( νO-H )的伸缩振动 层间吸附水分子( ν H - O - H)的弯曲振动 甲酰胺中C - - O和N - O的伸缩振动 Al - O、Mg - O和Ca - O的振动 |  | 江苏省 |  |  |  |  | 6.2 | 10.26 | [15 empty] | 将配置好的不同浓度( 500、1000、1500、2000 mg / L)的Cd溶液以1 g：1 mL的固液比加入到一定量的过筛土壤中，置于磁力搅拌器中。随后，将Cd污染的风干土壤研磨、粉碎，作为目标污染土壤。然后，确定土壤样品的淋洗浓度为空白浓度。 | 强酸消解：总浓度;水浸提法：水溶态；CaCl2溶液法：有效态 |  |  |  | 土壤 |  | 5 | 1 | [8 empty] | 30±2 |  | 室温 |  |  |  |  | 总Cd | 2000 |  | 水溶态Cd |  |  | 有效态Cd | [32 empty] | 3 | [11 empty] | 34.564 | 2.01 |  | 34.564
19 | Shuwang Zhang，2022 | 单层MgAl-LDH/S-Mg-LDH/Mg-LDH | 水热辅助尿素均匀沉淀-甲酰胺插层剥离法 |  | 是 | [7 empty] | Mg2+ | Al3+ | [12 empty] | 部分中心塌陷和边缘缺陷，片状结构仍然保持 | 18.8、20.9 | Al(OH)3 | 3300~3700 1700~1610 1690和1390 500 ~ 800 | 层间- OH基团( νO-H )的伸缩振动 层间吸附水分子( ν H - O - H)的弯曲振动 甲酰胺中C - - O和N - O的伸缩振动 Al - O、Mg - O和Ca - O的振动 |  | 江苏省 |  |  |  |  | 6.2 | 10.26 | [15 empty] | 将配置好的不同浓度( 500、1000、1500、2000 mg / L)的Cd溶液以1 g：1 mL的固液比加入到一定量的过筛土壤中，置于磁力搅拌器中。随后，将Cd污染的风干土壤研磨、粉碎，作为目标污染土壤。然后，确定土壤样品的淋洗浓度为空白浓度。 | 强酸消解：总浓度;水浸提法：水溶态；CaCl2溶液法：有效态 |  |  |  | 土壤 |  | 5 | 1 | [7 empty] | 3 | 30±2 |  | 室温 |  |  |  |  | 总Cd | 1000 |  | 水溶态Cd |  |  | 有效态Cd | [32 empty] | 3 | [11 empty] | 45.791 | 6.06 |  | 45.791
19 | Shuwang Zhang，2022 | 单层MgAl-LDH/S-Mg-LDH/Mg-LDH | 水热辅助尿素均匀沉淀-甲酰胺插层剥离法 |  | 是 | [7 empty] | Mg2+ | Al3+ | [12 empty] | 部分中心塌陷和边缘缺陷，片状结构仍然保持 | 18.8、20.9 | Al(OH)3 | 3300~3700 1700~1610 1690和1390 500 ~ 800 | 层间- OH基团( νO-H )的伸缩振动 层间吸附水分子( ν H - O - H)的弯曲振动 甲酰胺中C - - O和N - O的伸缩振动 Al - O、Mg - O和Ca - O的振动 |  | 江苏省 |  |  |  |  | 6.2 | 10.26 | [15 empty] | 将配置好的不同浓度( 500、1000、1500、2000 mg / L)的Cd溶液以1 g：1 mL的固液比加入到一定量的过筛土壤中，置于磁力搅拌器中。随后，将Cd污染的风干土壤研磨、粉碎，作为目标污染土壤。然后，确定土壤样品的淋洗浓度为空白浓度。 | 强酸消解：总浓度;水浸提法：水溶态；CaCl2溶液法：有效态 |  |  |  | 土壤 |  | 5 | 1 | [7 empty] | 4 | 30±2 |  | 室温 |  |  |  |  | 总Cd | 1000 |  | 水溶态Cd |  |  | 有效态Cd | [32 empty] | 3 | [11 empty] | 67.34 | 0 |  | 67.34
19 | Shuwang Zhang，2022 | 单层MgAl-LDH/S-Mg-LDH/Mg-LDH | 水热辅助尿素均匀沉淀-甲酰胺插层剥离法 |  | 是 | [7 empty] | Mg2+ | Al3+ | [12 empty] | 部分中心塌陷和边缘缺陷，片状结构仍然保持 | 18.8、20.9 | Al(OH)3 | 3300~3700 1700~1610 1690和1390 500 ~ 800 | 层间- OH基团( νO-H )的伸缩振动 层间吸附水分子( ν H - O - H)的弯曲振动 甲酰胺中C - - O和N - O的伸缩振动 Al - O、Mg - O和Ca - O的振动 |  | 江苏省 |  |  |  |  | 6.2 | 10.26 | [15 empty] | 将配置好的不同浓度( 500、1000、1500、2000 mg / L)的Cd溶液以1 g：1 mL的固液比加入到一定量的过筛土壤中，置于磁力搅拌器中。随后，将Cd污染的风干土壤研磨、粉碎，作为目标污染土壤。然后，确定土壤样品的淋洗浓度为空白浓度。 | 强酸消解：总浓度;水浸提法：水溶态；CaCl2溶液法：有效态 |  |  |  | 土壤 |  | 5 | 1 | [7 empty] | 5 | 30±2 |  | 室温 |  |  |  |  | 总Cd | 1000 |  | 水溶态Cd |  |  | 有效态Cd | [32 empty] | 3 | [11 empty] | 71.044 | 3.37 |  | 71.044
19 | Shuwang Zhang，2022 | 单层MgAl-LDH/S-Mg-LDH/Mg-LDH | 水热辅助尿素均匀沉淀-甲酰胺插层剥离法 |  | 是 | [7 empty] | Mg2+ | Al3+ | [12 empty] | 部分中心塌陷和边缘缺陷，片状结构仍然保持 | 18.8、20.9 | Al(OH)3 | 3300~3700 1700~1610 1690和1390 500 ~ 800 | 层间- OH基团( νO-H )的伸缩振动 层间吸附水分子( ν H - O - H)的弯曲振动 甲酰胺中C - - O和N - O的伸缩振动 Al - O、Mg - O和Ca - O的振动 |  | 江苏省 |  |  |  |  | 6.2 | 10.26 | [15 empty] | 将配置好的不同浓度( 500、1000、1500、2000 mg / L)的Cd溶液以1 g：1 mL的固液比加入到一定量的过筛土壤中，置于磁力搅拌器中。随后，将Cd污染的风干土壤研磨、粉碎，作为目标污染土壤。然后，确定土壤样品的淋洗浓度为空白浓度。 | 强酸消解：总浓度;水浸提法：水溶态；CaCl2溶液法：有效态 |  |  |  | 土壤 |  | 5 | 1 | [7 empty] | 6 | 30±2 |  | 室温 |  |  |  |  | 总Cd | 1000 |  | 水溶态Cd |  |  | 有效态Cd | [32 empty] | 3 | [11 empty] | 74.411 | 0 |  | 74.411
19 | Shuwang Zhang，2022 | 单层MgAl-LDH/S-Mg-LDH/Mg-LDH | 水热辅助尿素均匀沉淀-甲酰胺插层剥离法 |  | 是 | [7 empty] | Mg2+ | Al3+ | [12 empty] | 部分中心塌陷和边缘缺陷，片状结构仍然保持 | 18.8、20.9 | Al(OH)3 | 3300~3700 1700~1610 1690和1390 500 ~ 800 | 层间- OH基团( νO-H )的伸缩振动 层间吸附水分子( ν H - O - H)的弯曲振动 甲酰胺中C - - O和N - O的伸缩振动 Al - O、Mg - O和Ca - O的振动 |  | 江苏省 |  |  |  |  | 6.2 | 10.26 | [15 empty] | 将配置好的不同浓度( 500、1000、1500、2000 mg / L)的Cd溶液以1 g：1 mL的固液比加入到一定量的过筛土壤中，置于磁力搅拌器中。随后，将Cd污染的风干土壤研磨、粉碎，作为目标污染土壤。然后，确定土壤样品的淋洗浓度为空白浓度。 |  |  |  |  | 土壤 |  | 5 | 1 | [8 empty] | 30±2 | 4320 | [5 empty] | Cd | 1000 | [37 empty] | 3 |  |  |  | 39.15 | [9 empty] | 96.085 | 96.085
19 | Shuwang Zhang，2022 | 单层MgAl-LDH/S-Mg-LDH/Mg-LDH | 水热辅助尿素均匀沉淀-甲酰胺插层剥离法 |  | 是 | [7 empty] | Mg2+ | Al3+ | [12 empty] | 部分中心塌陷和边缘缺陷，片状结构仍然保持 | 18.8、20.9 | Al(OH)3 | 3300~3700 1700~1610 1690和1390 500 ~ 800 | 层间- OH基团( νO-H )的伸缩振动 层间吸附水分子( ν H - O - H)的弯曲振动 甲酰胺中C - - O和N - O的伸缩振动 Al - O、Mg - O和Ca - O的振动 |  | 江苏省 |  |  |  |  | 6.2 | 10.26 | [15 empty] | 将配置好的不同浓度( 500、1000、1500、2000 mg / L)的Cd溶液以1 g：1 mL的固液比加入到一定量的过筛土壤中，置于磁力搅拌器中。随后，将Cd污染的风干土壤研磨、粉碎，作为目标污染土壤。然后，确定土壤样品的淋洗浓度为空白浓度。 |  |  |  |  | 土壤 |  | 5 | 1 | [8 empty] | 30±2 | 4320 | [5 empty] | Cd | 1000 | [37 empty] | 3 |  |  |  | 28.5 | [9 empty] | 97.15 | 97.15
19 | Shuwang Zhang，2022 | 单层MgAl-LDH/S-Mg-LDH/Mg-LDH | 水热辅助尿素均匀沉淀-甲酰胺插层剥离法 |  | 是 | [7 empty] | Mg2+ | Al3+ | [12 empty] | 部分中心塌陷和边缘缺陷，片状结构仍然保持 | 18.8、20.9 | Al(OH)3 | 3300~3700 1700~1610 1690和1390 500 ~ 800 | 层间- OH基团( νO-H )的伸缩振动 层间吸附水分子( ν H - O - H)的弯曲振动 甲酰胺中C - - O和N - O的伸缩振动 Al - O、Mg - O和Ca - O的振动 |  | 江苏省 |  |  |  |  | 6.2 | 10.26 | [15 empty] | 将配置好的不同浓度( 500、1000、1500、2000 mg / L)的Cd溶液以1 g：1 mL的固液比加入到一定量的过筛土壤中，置于磁力搅拌器中。随后，将Cd污染的风干土壤研磨、粉碎，作为目标污染土壤。然后，确定土壤样品的淋洗浓度为空白浓度。 | [62 empty] | 3
19 | Shuwang Zhang，2022 | 单层MgAl-LDH/S-Mg-LDH/Mg-LDH | 水热辅助尿素均匀沉淀-甲酰胺插层剥离法 |  | 是 | [7 empty] | Mg2+ | Al3+ | [12 empty] | 部分中心塌陷和边缘缺陷，片状结构仍然保持 | 18.8、20.9 | Al(OH)3 | 3300~3700 1700~1610 1690和1390 500 ~ 800 | 层间- OH基团( νO-H )的伸缩振动 层间吸附水分子( ν H - O - H)的弯曲振动 甲酰胺中C - - O和N - O的伸缩振动 Al - O、Mg - O和Ca - O的振动 |  | 江苏省 |  |  |  |  | 6.2 | 10.26 | [15 empty] | 将配置好的不同浓度( 500、1000、1500、2000 mg / L)的Cd溶液以1 g：1 mL的固液比加入到一定量的过筛土壤中，置于磁力搅拌器中。随后，将Cd污染的风干土壤研磨、粉碎，作为目标污染土壤。然后，确定土壤样品的淋洗浓度为空白浓度。 | [62 empty] | 3
19 | Shuwang Zhang，2022 | 单层MgAl-LDH/S-Mg-LDH/Mg-LDH | 水热辅助尿素均匀沉淀-甲酰胺插层剥离法 |  | 是 | [7 empty] | Mg2+ | Al3+ | [12 empty] | 部分中心塌陷和边缘缺陷，片状结构仍然保持 | 18.8、20.9 | Al(OH)3 | 3300~3700 1700~1610 1690和1390 500 ~ 800 | 层间- OH基团( νO-H )的伸缩振动 层间吸附水分子( ν H - O - H)的弯曲振动 甲酰胺中C - - O和N - O的伸缩振动 Al - O、Mg - O和Ca - O的振动 |  | 江苏省 |  |  |  |  | 6.2 | 10.26 | [15 empty] | 将配置好的不同浓度( 500、1000、1500、2000 mg / L)的Cd溶液以1 g：1 mL的固液比加入到一定量的过筛土壤中，置于磁力搅拌器中。随后，将Cd污染的风干土壤研磨、粉碎，作为目标污染土壤。然后，确定土壤样品的淋洗浓度为空白浓度。 | [62 empty] | 3
19 | Shuwang Zhang，2022 | CaAl-LDH | 共沉淀法 | [9 empty] | Ca2+ | Al3+ | 2 | NO3- | [5 empty] | 0.856 |  |  |  |  | 堆叠的六边形片状形貌 | 10.32、20.83 | 典型的( 002 )、( 004 ) | 3300~3700 1700~1610 1387 500 ~ 800 | 层间- OH基团( νO-H )的伸缩振动 层间吸附水分子( ν H - O - H)的弯曲振动 NO-3的伸缩振动 Al - O、Mg - O和Ca - O的振动 |  | 江苏省 |  |  |  |  | 6.2 | 10.26 | [15 empty] | 将配置好的不同浓度( 500、1000、1500、2000 mg / L)的Cd溶液以1 g：1 mL的固液比加入到一定量的过筛土壤中，置于磁力搅拌器中。随后，将Cd污染的风干土壤研磨、粉碎，作为目标污染土壤。然后，确定土壤样品的淋洗浓度为空白浓度。 | 强酸消解：总浓度;水浸提法：水溶态；CaCl2溶液法：有效态 |  |  |  | 土壤 |  | 5 | 1 |  |  | 0.01 | [5 empty] | 30±2 |  | 室温 |  |  |  |  | 总Cd | 1000 |  | 水溶态Cd |  |  | 有效态Cd | [32 empty] | 3 | [11 empty] | 69.677 | 4.84 |  | 69.677 | [177 empty] | Cd | 络合、CO2的吸收；与表面去质子化的O-结合；LDH部分溶解，Cd与羟基结合；Cd2+和Ca2+同晶替代；
19 | Shuwang Zhang，2022 | CaAl-LDH | 共沉淀法 | [9 empty] | Ca2+ | Al3+ | 2 | NO3- | [5 empty] | 0.856 |  |  |  |  | 堆叠的六边形片状形貌 | 10.32、20.83 | 典型的( 002 )、( 004 ) | 3300~3700 1700~1610 1387 500 ~ 800 | 层间- OH基团( νO-H )的伸缩振动 层间吸附水分子( ν H - O - H)的弯曲振动 NO-3的伸缩振动 Al - O、Mg - O和Ca - O的振动 |  | 江苏省 |  |  |  |  | 6.2 | 10.26 | [15 empty] | 将配置好的不同浓度( 500、1000、1500、2000 mg / L)的Cd溶液以1 g：1 mL的固液比加入到一定量的过筛土壤中，置于磁力搅拌器中。随后，将Cd污染的风干土壤研磨、粉碎，作为目标污染土壤。然后，确定土壤样品的淋洗浓度为空白浓度。 | 强酸消解：总浓度;水浸提法：水溶态；CaCl2溶液法：有效态 |  |  |  | 土壤 |  | 5 | 1 |  |  | 0.03 | [5 empty] | 30±2 |  | 室温 |  |  |  |  | 总Cd | 1000 |  | 水溶态Cd |  |  | 有效态Cd | [32 empty] | 3 | [11 empty] | 94.839 | 0 |  | 94.839
19 | Shuwang Zhang，2022 | CaAl-LDH | 共沉淀法 | [9 empty] | Ca2+ | Al3+ | 2 | NO3- | [5 empty] | 0.856 |  |  |  |  | 堆叠的六边形片状形貌 | 10.32、20.83 | 典型的( 002 )、( 004 ) | 3300~3700 1700~1610 1387 500 ~ 800 | 层间- OH基团( νO-H )的伸缩振动 层间吸附水分子( ν H - O - H)的弯曲振动 NO-3的伸缩振动 Al - O、Mg - O和Ca - O的振动 |  | 江苏省 |  |  |  |  | 6.2 | 10.26 | [15 empty] | 将配置好的不同浓度( 500、1000、1500、2000 mg / L)的Cd溶液以1 g：1 mL的固液比加入到一定量的过筛土壤中，置于磁力搅拌器中。随后，将Cd污染的风干土壤研磨、粉碎，作为目标污染土壤。然后，确定土壤样品的淋洗浓度为空白浓度。 | 强酸消解：总浓度;水浸提法：水溶态；CaCl2溶液法：有效态 |  |  |  | 土壤 |  | 5 | 1 |  |  | 0.05 | [5 empty] | 30±2 |  | 室温 |  |  |  |  | 总Cd | 1000 |  | 水溶态Cd |  |  | 有效态Cd | [32 empty] | 3 | [11 empty] | 99.98 | 0 |  | 99.98
19 | Shuwang Zhang，2022 | CaAl-LDH | 共沉淀法 | [9 empty] | Ca2+ | Al3+ | 2 | NO3- | [5 empty] | 0.856 |  |  |  |  | 堆叠的六边形片状形貌 | 10.32、20.83 | 典型的( 002 )、( 004 ) | 3300~3700 1700~1610 1387 500 ~ 800 | 层间- OH基团( νO-H )的伸缩振动 层间吸附水分子( ν H - O - H)的弯曲振动 NO-3的伸缩振动 Al - O、Mg - O和Ca - O的振动 |  | 江苏省 |  |  |  |  | 6.2 | 10.26 | [15 empty] | 将配置好的不同浓度( 500、1000、1500、2000 mg / L)的Cd溶液以1 g：1 mL的固液比加入到一定量的过筛土壤中，置于磁力搅拌器中。随后，将Cd污染的风干土壤研磨、粉碎，作为目标污染土壤。然后，确定土壤样品的淋洗浓度为空白浓度。 | 强酸消解：总浓度;水浸提法：水溶态；CaCl2溶液法：有效态 |  |  |  | 土壤 |  | 5 | 1 |  |  | 0.07 | [5 empty] | 30±2 |  | 室温 |  |  |  |  | 总Cd | 1000 |  | 水溶态Cd |  |  | 有效态Cd | [32 empty] | 3 | [11 empty] | 100 | 0 |  | 100
19 | Shuwang Zhang，2022 | CaAl-LDH | 共沉淀法 | [9 empty] | Ca2+ | Al3+ | 2 | NO3- | [5 empty] | 0.856 |  |  |  |  | 堆叠的六边形片状形貌 | 10.32、20.83 | 典型的( 002 )、( 004 ) | 3300~3700 1700~1610 1387 500 ~ 800 | 层间- OH基团( νO-H )的伸缩振动 层间吸附水分子( ν H - O - H)的弯曲振动 NO-3的伸缩振动 Al - O、Mg - O和Ca - O的振动 |  | 江苏省 |  |  |  |  | 6.2 | 10.26 | [15 empty] | 将配置好的不同浓度( 500、1000、1500、2000 mg / L)的Cd溶液以1 g：1 mL的固液比加入到一定量的过筛土壤中，置于磁力搅拌器中。随后，将Cd污染的风干土壤研磨、粉碎，作为目标污染土壤。然后，确定土壤样品的淋洗浓度为空白浓度。 | 强酸消解：总浓度;水浸提法：水溶态；CaCl2溶液法：有效态 |  |  |  | 土壤 |  | 5 | 1 | [8 empty] | 30±2 |  | 室温 |  |  |  |  | 总Cd | 500 |  | 水溶态Cd |  |  | 有效态Cd | [32 empty] | 3 | [11 empty] | 99.663 | 0 |  | 99.663
19 | Shuwang Zhang，2022 | CaAl-LDH | 共沉淀法 | [9 empty] | Ca2+ | Al3+ | 2 | NO3- | [5 empty] | 0.856 |  |  |  |  | 堆叠的六边形片状形貌 | 10.32、20.83 | 典型的( 002 )、( 004 ) | 3300~3700 1700~1610 1387 500 ~ 800 | 层间- OH基团( νO-H )的伸缩振动 层间吸附水分子( ν H - O - H)的弯曲振动 NO-3的伸缩振动 Al - O、Mg - O和Ca - O的振动 |  | 江苏省 |  |  |  |  | 6.2 | 10.26 | [15 empty] | 将配置好的不同浓度( 500、1000、1500、2000 mg / L)的Cd溶液以1 g：1 mL的固液比加入到一定量的过筛土壤中，置于磁力搅拌器中。随后，将Cd污染的风干土壤研磨、粉碎，作为目标污染土壤。然后，确定土壤样品的淋洗浓度为空白浓度。 | 强酸消解：总浓度;水浸提法：水溶态；CaCl2溶液法：有效态 |  |  |  | 土壤 |  | 5 | 1 | [8 empty] | 30±2 |  | 室温 |  |  |  |  | 总Cd | 1000 |  | 水溶态Cd |  |  | 有效态Cd | [32 empty] | 3 | [11 empty] | 94.949 | 0 |  | 94.949
19 | Shuwang Zhang，2022 | CaAl-LDH | 共沉淀法 | [9 empty] | Ca2+ | Al3+ | 2 | NO3- | [5 empty] | 0.856 |  |  |  |  | 堆叠的六边形片状形貌 | 10.32、20.83 | 典型的( 002 )、( 004 ) | 3300~3700 1700~1610 1387 500 ~ 800 | 层间- OH基团( νO-H )的伸缩振动 层间吸附水分子( ν H - O - H)的弯曲振动 NO-3的伸缩振动 Al - O、Mg - O和Ca - O的振动 |  | 江苏省 |  |  |  |  | 6.2 | 10.26 | [15 empty] | 将配置好的不同浓度( 500、1000、1500、2000 mg / L)的Cd溶液以1 g：1 mL的固液比加入到一定量的过筛土壤中，置于磁力搅拌器中。随后，将Cd污染的风干土壤研磨、粉碎，作为目标污染土壤。然后，确定土壤样品的淋洗浓度为空白浓度。 | 强酸消解：总浓度;水浸提法：水溶态；CaCl2溶液法：有效态 |  |  |  | 土壤 |  | 5 | 1 | [8 empty] | 30±2 |  | 室温 |  |  |  |  | 总Cd | 1500 |  | 水溶态Cd |  |  | 有效态Cd | [32 empty] | 3 | [11 empty] | 91.919 | 1.68 |  | 91.919
19 | Shuwang Zhang，2022 | CaAl-LDH | 共沉淀法 | [9 empty] | Ca2+ | Al3+ | 2 | NO3- | [5 empty] | 0.856 |  |  |  |  | 堆叠的六边形片状形貌 | 10.32、20.83 | 典型的( 002 )、( 004 ) | 3300~3700 1700~1610 1387 500 ~ 800 | 层间- OH基团( νO-H )的伸缩振动 层间吸附水分子( ν H - O - H)的弯曲振动 NO-3的伸缩振动 Al - O、Mg - O和Ca - O的振动 |  | 江苏省 |  |  |  |  | 6.2 | 10.26 | [15 empty] | 将配置好的不同浓度( 500、1000、1500、2000 mg / L)的Cd溶液以1 g：1 mL的固液比加入到一定量的过筛土壤中，置于磁力搅拌器中。随后，将Cd污染的风干土壤研磨、粉碎，作为目标污染土壤。然后，确定土壤样品的淋洗浓度为空白浓度。 | 强酸消解：总浓度;水浸提法：水溶态；CaCl2溶液法：有效态 |  |  |  | 土壤 |  | 5 | 1 | [8 empty] | 30±2 |  | 室温 |  |  |  |  | 总Cd | 2000 |  | 水溶态Cd |  |  | 有效态Cd | [32 empty] | 3 | [11 empty] | 89.899 | 4.04 |  | 89.899
19 | Shuwang Zhang，2022 | CaAl-LDH | 共沉淀法 | [9 empty] | Ca2+ | Al3+ | 2 | NO3- | [5 empty] | 0.856 |  |  |  |  | 堆叠的六边形片状形貌 | 10.32、20.83 | 典型的( 002 )、( 004 ) | 3300~3700 1700~1610 1387 500 ~ 800 | 层间- OH基团( νO-H )的伸缩振动 层间吸附水分子( ν H - O - H)的弯曲振动 NO-3的伸缩振动 Al - O、Mg - O和Ca - O的振动 |  | 江苏省 |  |  |  |  | 6.2 | 10.26 | [15 empty] | 将配置好的不同浓度( 500、1000、1500、2000 mg / L)的Cd溶液以1 g：1 mL的固液比加入到一定量的过筛土壤中，置于磁力搅拌器中。随后，将Cd污染的风干土壤研磨、粉碎，作为目标污染土壤。然后，确定土壤样品的淋洗浓度为空白浓度。 | 强酸消解：总浓度;水浸提法：水溶态；CaCl2溶液法：有效态 |  |  |  | 土壤 |  | 5 | 1 | [7 empty] | 3 | 30±2 |  | 室温 |  |  |  |  | 总Cd | 1000 |  | 水溶态Cd |  |  | 有效态Cd | [32 empty] | 3 | [11 empty] | 96.309 | 4.36 |  | 96.309
19 | Shuwang Zhang，2022 | CaAl-LDH | 共沉淀法 | [9 empty] | Ca2+ | Al3+ | 2 | NO3- | [5 empty] | 0.856 |  |  |  |  | 堆叠的六边形片状形貌 | 10.32、20.83 | 典型的( 002 )、( 004 ) | 3300~3700 1700~1610 1387 500 ~ 800 | 层间- OH基团( νO-H )的伸缩振动 层间吸附水分子( ν H - O - H)的弯曲振动 NO-3的伸缩振动 Al - O、Mg - O和Ca - O的振动 |  | 江苏省 |  |  |  |  | 6.2 | 10.26 | [15 empty] | 将配置好的不同浓度( 500、1000、1500、2000 mg / L)的Cd溶液以1 g：1 mL的固液比加入到一定量的过筛土壤中，置于磁力搅拌器中。随后，将Cd污染的风干土壤研磨、粉碎，作为目标污染土壤。然后，确定土壤样品的淋洗浓度为空白浓度。 | 强酸消解：总浓度;水浸提法：水溶态；CaCl2溶液法：有效态 |  |  |  | 土壤 |  | 5 | 1 | [7 empty] | 4 | 30±2 |  | 室温 |  |  |  |  | 总Cd | 1000 |  | 水溶态Cd |  |  | 有效态Cd | [32 empty] | 3 | [11 empty] | 102.685 | 0 |  | 102.685
19 | Shuwang Zhang，2022 | CaAl-LDH | 共沉淀法 | [9 empty] | Ca2+ | Al3+ | 2 | NO3- | [5 empty] | 0.856 |  |  |  |  | 堆叠的六边形片状形貌 | 10.32、20.83 | 典型的( 002 )、( 004 ) | 3300~3700 1700~1610 1387 500 ~ 800 | 层间- OH基团( νO-H )的伸缩振动 层间吸附水分子( ν H - O - H)的弯曲振动 NO-3的伸缩振动 Al - O、Mg - O和Ca - O的振动 |  | 江苏省 |  |  |  |  | 6.2 | 10.26 | [15 empty] | 将配置好的不同浓度( 500、1000、1500、2000 mg / L)的Cd溶液以1 g：1 mL的固液比加入到一定量的过筛土壤中，置于磁力搅拌器中。随后，将Cd污染的风干土壤研磨、粉碎，作为目标污染土壤。然后，确定土壤样品的淋洗浓度为空白浓度。 | 强酸消解：总浓度;水浸提法：水溶态；CaCl2溶液法：有效态 |  |  |  | 土壤 |  | 5 | 1 | [7 empty] | 5 | 30±2 |  | 室温 |  |  |  |  | 总Cd | 1000 |  | 水溶态Cd |  |  | 有效态Cd | [32 empty] | 3 | [11 empty] | 102.013 | 0 |  | 102.013
19 | Shuwang Zhang，2022 | CaAl-LDH | 共沉淀法 | [9 empty] | Ca2+ | Al3+ | 2 | NO3- | [5 empty] | 0.856 |  |  |  |  | 堆叠的六边形片状形貌 | 10.32、20.83 | 典型的( 002 )、( 004 ) | 3300~3700 1700~1610 1387 500 ~ 800 | 层间- OH基团( νO-H )的伸缩振动 层间吸附水分子( ν H - O - H)的弯曲振动 NO-3的伸缩振动 Al - O、Mg - O和Ca - O的振动 |  | 江苏省 |  |  |  |  | 6.2 | 10.26 | [15 empty] | 将配置好的不同浓度( 500、1000、1500、2000 mg / L)的Cd溶液以1 g：1 mL的固液比加入到一定量的过筛土壤中，置于磁力搅拌器中。随后，将Cd污染的风干土壤研磨、粉碎，作为目标污染土壤。然后，确定土壤样品的淋洗浓度为空白浓度。 | 强酸消解：总浓度;水浸提法：水溶态；CaCl2溶液法：有效态 |  |  |  | 土壤 |  | 5 | 1 | [7 empty] | 6 | 30±2 |  | 室温 |  |  |  |  | 总Cd | 1000 |  | 水溶态Cd |  |  | 有效态Cd | [32 empty] | 3 | [11 empty] | 100 | 0 |  | 100
19 | Shuwang Zhang，2022 | CaAl-LDH | 共沉淀法 | [9 empty] | Ca2+ | Al3+ | 2 | NO3- | [5 empty] | 0.856 |  |  |  |  | 堆叠的六边形片状形貌 | 10.32、20.83 | 典型的( 002 )、( 004 ) | 3300~3700 1700~1610 1387 500 ~ 800 | 层间- OH基团( νO-H )的伸缩振动 层间吸附水分子( ν H - O - H)的弯曲振动 NO-3的伸缩振动 Al - O、Mg - O和Ca - O的振动 |  | 江苏省 |  |  |  |  | 6.2 | 10.26 | [15 empty] | 将配置好的不同浓度( 500、1000、1500、2000 mg / L)的Cd溶液以1 g：1 mL的固液比加入到一定量的过筛土壤中，置于磁力搅拌器中。随后，将Cd污染的风干土壤研磨、粉碎，作为目标污染土壤。然后，确定土壤样品的淋洗浓度为空白浓度。 |  |  |  |  | 土壤 |  | 5 | 1 | [8 empty] | 30±2 | 4320 | [5 empty] | Cd | 1000 | [37 empty] | 3 |  |  |  | 39.15 | [9 empty] | 96.085 | 96.085
19 | Shuwang Zhang，2022 | CaAl-LDH | 共沉淀法 | [9 empty] | Ca2+ | Al3+ | 2 | NO3- | [5 empty] | 0.856 |  |  |  |  | 堆叠的六边形片状形貌 | 10.32、20.83 | 典型的( 002 )、( 004 ) | 3300~3700 1700~1610 1387 500 ~ 800 | 层间- OH基团( νO-H )的伸缩振动 层间吸附水分子( ν H - O - H)的弯曲振动 NO-3的伸缩振动 Al - O、Mg - O和Ca - O的振动 |  | 江苏省 |  |  |  |  | 6.2 | 10.26 | [15 empty] | 将配置好的不同浓度( 500、1000、1500、2000 mg / L)的Cd溶液以1 g：1 mL的固液比加入到一定量的过筛土壤中，置于磁力搅拌器中。随后，将Cd污染的风干土壤研磨、粉碎，作为目标污染土壤。然后，确定土壤样品的淋洗浓度为空白浓度。 |  |  |  |  | 土壤 |  | 5 | 1 | [8 empty] | 30±2 | 4320 | [5 empty] | Cd | 1000 | [37 empty] | 3 |  |  |  | 18.37 | [9 empty] | 98.163 | 98.163
19 | Shuwang Zhang，2022 | CaAl-LDH | 共沉淀法 | [9 empty] | Ca2+ | Al3+ | 2 | NO3- | [5 empty] | 0.856 |  |  |  |  | 堆叠的六边形片状形貌 | 10.32、20.83 | 典型的( 002 )、( 004 ) | 3300~3700 1700~1610 1387 500 ~ 800 | 层间- OH基团( νO-H )的伸缩振动 层间吸附水分子( ν H - O - H)的弯曲振动 NO-3的伸缩振动 Al - O、Mg - O和Ca - O的振动 |  | 江苏省 |  |  |  |  | 6.2 | 10.26 | [15 empty] | 将配置好的不同浓度( 500、1000、1500、2000 mg / L)的Cd溶液以1 g：1 mL的固液比加入到一定量的过筛土壤中，置于磁力搅拌器中。随后，将Cd污染的风干土壤研磨、粉碎，作为目标污染土壤。然后，确定土壤样品的淋洗浓度为空白浓度。 | [62 empty] | 3
19 | Shuwang Zhang，2022 | CaAl-LDH | 共沉淀法 | [9 empty] | Ca2+ | Al3+ | 2 | NO3- | [5 empty] | 0.856 |  |  |  |  | 堆叠的六边形片状形貌 | 10.32、20.83 | 典型的( 002 )、( 004 ) | 3300~3700 1700~1610 1387 500 ~ 800 | 层间- OH基团( νO-H )的伸缩振动 层间吸附水分子( ν H - O - H)的弯曲振动 NO-3的伸缩振动 Al - O、Mg - O和Ca - O的振动 |  | 江苏省 |  |  |  |  | 6.2 | 10.26 | [15 empty] | 将配置好的不同浓度( 500、1000、1500、2000 mg / L)的Cd溶液以1 g：1 mL的固液比加入到一定量的过筛土壤中，置于磁力搅拌器中。随后，将Cd污染的风干土壤研磨、粉碎，作为目标污染土壤。然后，确定土壤样品的淋洗浓度为空白浓度。 | [62 empty] | 3
19 | Shuwang Zhang，2022 | CaAl-LDH | 共沉淀法 | [9 empty] | Ca2+ | Al3+ | 2 | NO3- | [5 empty] | 0.856 |  |  |  |  | 堆叠的六边形片状形貌 | 10.32、20.83 | 典型的( 002 )、( 004 ) | 3300~3700 1700~1610 1387 500 ~ 800 | 层间- OH基团( νO-H )的伸缩振动 层间吸附水分子( ν H - O - H)的弯曲振动 NO-3的伸缩振动 Al - O、Mg - O和Ca - O的振动 |  | 江苏省 |  |  |  |  | 6.2 | 10.26 | [15 empty] | 将配置好的不同浓度( 500、1000、1500、2000 mg / L)的Cd溶液以1 g：1 mL的固液比加入到一定量的过筛土壤中，置于磁力搅拌器中。随后，将Cd污染的风干土壤研磨、粉碎，作为目标污染土壤。然后，确定土壤样品的淋洗浓度为空白浓度。 | [62 empty] | 3
19 | Shuwang Zhang，2022 | 单层CaAl-LDH/S-Ca-LDH/Ca-LDH | 共沉淀-甲酰胺插层剥离法 |  | 是 | [7 empty] | Ca2+ | Al3+ | [12 empty] | 部分中心塌陷和边缘缺陷，片状结构仍然保持 |  |  | 3300~3700 1700~1610 | 层间- OH基团( νO-H )的伸缩振动 层间吸附水分子( ν H - O - H)的弯曲振动 |  | 江苏省 |  |  |  |  | 6.2 | 10.26 | [15 empty] | 将配置好的不同浓度( 500、1000、1500、2000 mg / L)的Cd溶液以1 g：1 mL的固液比加入到一定量的过筛土壤中，置于磁力搅拌器中。随后，将Cd污染的风干土壤研磨、粉碎，作为目标污染土壤。然后，确定土壤样品的淋洗浓度为空白浓度。 | 强酸消解：总浓度;水浸提法：水溶态；CaCl2溶液法：有效态 |  |  |  | 土壤 |  | 5 | 1 |  |  | 0.01 | [5 empty] | 30±2 |  | 室温 |  |  |  |  | 总Cd | 1000 |  | 水溶态Cd |  |  | 有效态Cd | [32 empty] | 3 | [11 empty] | 4.516 | 3.55 |  | 4.516 | [177 empty] | Cd | 络合、CO2的吸收；与表面去质子化的O-结合；LDH部分溶解，Cd与羟基结合；Cd2+和Ca2+同晶替代；
19 | Shuwang Zhang，2022 | 单层CaAl-LDH/S-Ca-LDH/Ca-LDH | 共沉淀-甲酰胺插层剥离法 |  | 是 | [7 empty] | Ca2+ | Al3+ | [12 empty] | 部分中心塌陷和边缘缺陷，片状结构仍然保持 |  |  | 3300~3700 1700~1610 | 层间- OH基团( νO-H )的伸缩振动 层间吸附水分子( ν H - O - H)的弯曲振动 |  | 江苏省 |  |  |  |  | 6.2 | 10.26 | [15 empty] | 将配置好的不同浓度( 500、1000、1500、2000 mg / L)的Cd溶液以1 g：1 mL的固液比加入到一定量的过筛土壤中，置于磁力搅拌器中。随后，将Cd污染的风干土壤研磨、粉碎，作为目标污染土壤。然后，确定土壤样品的淋洗浓度为空白浓度。 | 强酸消解：总浓度;水浸提法：水溶态；CaCl2溶液法：有效态 |  |  |  | 土壤 |  | 5 | 1 |  |  | 0.03 | [5 empty] | 30±2 |  | 室温 |  |  |  |  | 总Cd | 1000 |  | 水溶态Cd |  |  | 有效态Cd | [32 empty] | 3 | [11 empty] | 41.935 | 12.9 |  | 41.935
19 | Shuwang Zhang，2022 | 单层CaAl-LDH/S-Ca-LDH/Ca-LDH | 共沉淀-甲酰胺插层剥离法 |  | 是 | [7 empty] | Ca2+ | Al3+ | [12 empty] | 部分中心塌陷和边缘缺陷，片状结构仍然保持 |  |  | 3300~3700 1700~1610 | 层间- OH基团( νO-H )的伸缩振动 层间吸附水分子( ν H - O - H)的弯曲振动 |  | 江苏省 |  |  |  |  | 6.2 | 10.26 | [15 empty] | 将配置好的不同浓度( 500、1000、1500、2000 mg / L)的Cd溶液以1 g：1 mL的固液比加入到一定量的过筛土壤中，置于磁力搅拌器中。随后，将Cd污染的风干土壤研磨、粉碎，作为目标污染土壤。然后，确定土壤样品的淋洗浓度为空白浓度。 | 强酸消解：总浓度;水浸提法：水溶态；CaCl2溶液法：有效态 |  |  |  | 土壤 |  | 5 | 1 |  |  | 0.05 | [5 empty] | 30±2 |  | 室温 |  |  |  |  | 总Cd | 1000 |  | 水溶态Cd |  |  | 有效态Cd | [32 empty] | 3 | [11 empty] | 50.645 | 0 |  | 50.645
19 | Shuwang Zhang，2022 | 单层CaAl-LDH/S-Ca-LDH/Ca-LDH | 共沉淀-甲酰胺插层剥离法 |  | 是 | [7 empty] | Ca2+ | Al3+ | [12 empty] | 部分中心塌陷和边缘缺陷，片状结构仍然保持 |  |  | 3300~3700 1700~1610 | 层间- OH基团( νO-H )的伸缩振动 层间吸附水分子( ν H - O - H)的弯曲振动 |  | 江苏省 |  |  |  |  | 6.2 | 10.26 | [15 empty] | 将配置好的不同浓度( 500、1000、1500、2000 mg / L)的Cd溶液以1 g：1 mL的固液比加入到一定量的过筛土壤中，置于磁力搅拌器中。随后，将Cd污染的风干土壤研磨、粉碎，作为目标污染土壤。然后，确定土壤样品的淋洗浓度为空白浓度。 | 强酸消解：总浓度;水浸提法：水溶态；CaCl2溶液法：有效态 |  |  |  | 土壤 |  | 5 | 1 |  |  | 0.07 | [5 empty] | 30±2 |  | 室温 |  |  |  |  | 总Cd | 1000 |  | 水溶态Cd |  |  | 有效态Cd | [32 empty] | 3 | [11 empty] | 61.935 | 1.61 |  | 61.935
19 | Shuwang Zhang，2022 | 单层CaAl-LDH/S-Ca-LDH/Ca-LDH | 共沉淀-甲酰胺插层剥离法 |  | 是 | [7 empty] | Ca2+ | Al3+ | [12 empty] | 部分中心塌陷和边缘缺陷，片状结构仍然保持 |  |  | 3300~3700 1700~1610 | 层间- OH基团( νO-H )的伸缩振动 层间吸附水分子( ν H - O - H)的弯曲振动 |  | 江苏省 |  |  |  |  | 6.2 | 10.26 | [15 empty] | 将配置好的不同浓度( 500、1000、1500、2000 mg / L)的Cd溶液以1 g：1 mL的固液比加入到一定量的过筛土壤中，置于磁力搅拌器中。随后，将Cd污染的风干土壤研磨、粉碎，作为目标污染土壤。然后，确定土壤样品的淋洗浓度为空白浓度。 | 强酸消解：总浓度;水浸提法：水溶态；CaCl2溶液法：有效态 |  |  |  | 土壤 |  | 5 | 1 | [8 empty] | 30±2 |  | 室温 |  |  |  |  | 总Cd | 500 |  | 水溶态Cd |  |  | 有效态Cd | [32 empty] | 3 | [11 empty] | 48.822 | 7.41 |  | 48.822
19 | Shuwang Zhang，2022 | 单层CaAl-LDH/S-Ca-LDH/Ca-LDH | 共沉淀-甲酰胺插层剥离法 |  | 是 | [7 empty] | Ca2+ | Al3+ | [12 empty] | 部分中心塌陷和边缘缺陷，片状结构仍然保持 |  |  | 3300~3700 1700~1610 | 层间- OH基团( νO-H )的伸缩振动 层间吸附水分子( ν H - O - H)的弯曲振动 |  | 江苏省 |  |  |  |  | 6.2 | 10.26 | [15 empty] | 将配置好的不同浓度( 500、1000、1500、2000 mg / L)的Cd溶液以1 g：1 mL的固液比加入到一定量的过筛土壤中，置于磁力搅拌器中。随后，将Cd污染的风干土壤研磨、粉碎，作为目标污染土壤。然后，确定土壤样品的淋洗浓度为空白浓度。 | 强酸消解：总浓度;水浸提法：水溶态；CaCl2溶液法：有效态 |  |  |  | 土壤 |  | 5 | 1 | [8 empty] | 30±2 |  | 室温 |  |  |  |  | 总Cd | 1000 |  | 水溶态Cd |  |  | 有效态Cd | [32 empty] | 3 | [11 empty] | 42.088 | 12.79 |  | 42.088
19 | Shuwang Zhang，2022 | 单层CaAl-LDH/S-Ca-LDH/Ca-LDH | 共沉淀-甲酰胺插层剥离法 |  | 是 | [7 empty] | Ca2+ | Al3+ | [12 empty] | 部分中心塌陷和边缘缺陷，片状结构仍然保持 |  |  | 3300~3700 1700~1610 | 层间- OH基团( νO-H )的伸缩振动 层间吸附水分子( ν H - O - H)的弯曲振动 |  | 江苏省 |  |  |  |  | 6.2 | 10.26 | [15 empty] | 将配置好的不同浓度( 500、1000、1500、2000 mg / L)的Cd溶液以1 g：1 mL的固液比加入到一定量的过筛土壤中，置于磁力搅拌器中。随后，将Cd污染的风干土壤研磨、粉碎，作为目标污染土壤。然后，确定土壤样品的淋洗浓度为空白浓度。 | 强酸消解：总浓度;水浸提法：水溶态；CaCl2溶液法：有效态 |  |  |  | 土壤 |  | 5 | 1 | [8 empty] | 30±2 |  | 室温 |  |  |  |  | 总Cd | 1500 |  | 水溶态Cd |  |  | 有效态Cd | [32 empty] | 3 | [11 empty] | 38.721 | 6.4 |  | 38.721
19 | Shuwang Zhang，2022 | 单层CaAl-LDH/S-Ca-LDH/Ca-LDH | 共沉淀-甲酰胺插层剥离法 |  | 是 | [7 empty] | Ca2+ | Al3+ | [12 empty] | 部分中心塌陷和边缘缺陷，片状结构仍然保持 |  |  | 3300~3700 1700~1610 | 层间- OH基团( νO-H )的伸缩振动 层间吸附水分子( ν H - O - H)的弯曲振动 |  | 江苏省 |  |  |  |  | 6.2 | 10.26 | [15 empty] | 将配置好的不同浓度( 500、1000、1500、2000 mg / L)的Cd溶液以1 g：1 mL的固液比加入到一定量的过筛土壤中，置于磁力搅拌器中。随后，将Cd污染的风干土壤研磨、粉碎，作为目标污染土壤。然后，确定土壤样品的淋洗浓度为空白浓度。 | 强酸消解：总浓度;水浸提法：水溶态；CaCl2溶液法：有效态 |  |  |  | 土壤 |  | 5 | 1 | [8 empty] | 30±2 |  | 室温 |  |  |  |  | 总Cd | 2000 |  | 水溶态Cd |  |  | 有效态Cd | [32 empty] | 3 | [11 empty] | 37.71 | 2.02 |  | 37.71
19 | Shuwang Zhang，2022 | 单层CaAl-LDH/S-Ca-LDH/Ca-LDH | 共沉淀-甲酰胺插层剥离法 |  | 是 | [7 empty] | Ca2+ | Al3+ | [12 empty] | 部分中心塌陷和边缘缺陷，片状结构仍然保持 |  |  | 3300~3700 1700~1610 | 层间- OH基团( νO-H )的伸缩振动 层间吸附水分子( ν H - O - H)的弯曲振动 |  | 江苏省 |  |  |  |  | 6.2 | 10.26 | [15 empty] | 将配置好的不同浓度( 500、1000、1500、2000 mg / L)的Cd溶液以1 g：1 mL的固液比加入到一定量的过筛土壤中，置于磁力搅拌器中。随后，将Cd污染的风干土壤研磨、粉碎，作为目标污染土壤。然后，确定土壤样品的淋洗浓度为空白浓度。 | 强酸消解：总浓度;水浸提法：水溶态；CaCl2溶液法：有效态 |  |  |  | 土壤 |  | 5 | 1 | [7 empty] | 3 | 30±2 |  | 室温 |  |  |  |  | 总Cd | 1000 |  | 水溶态Cd |  |  | 有效态Cd | [32 empty] | 3 | [11 empty] | 0 | 5.03 |  | 0
19 | Shuwang Zhang，2022 | 单层CaAl-LDH/S-Ca-LDH/Ca-LDH | 共沉淀-甲酰胺插层剥离法 |  | 是 | [7 empty] | Ca2+ | Al3+ | [12 empty] | 部分中心塌陷和边缘缺陷，片状结构仍然保持 |  |  | 3300~3700 1700~1610 | 层间- OH基团( νO-H )的伸缩振动 层间吸附水分子( ν H - O - H)的弯曲振动 |  | 江苏省 |  |  |  |  | 6.2 | 10.26 | [15 empty] | 将配置好的不同浓度( 500、1000、1500、2000 mg / L)的Cd溶液以1 g：1 mL的固液比加入到一定量的过筛土壤中，置于磁力搅拌器中。随后，将Cd污染的风干土壤研磨、粉碎，作为目标污染土壤。然后，确定土壤样品的淋洗浓度为空白浓度。 | 强酸消解：总浓度;水浸提法：水溶态；CaCl2溶液法：有效态 |  |  |  | 土壤 |  | 5 | 1 | [7 empty] | 4 | 30±2 |  | 室温 |  |  |  |  | 总Cd | 1000 |  | 水溶态Cd |  |  | 有效态Cd | [32 empty] | 3 | [11 empty] | 19.799 | 8.72 |  | 19.799
19 | Shuwang Zhang，2022 | 单层CaAl-LDH/S-Ca-LDH/Ca-LDH | 共沉淀-甲酰胺插层剥离法 |  | 是 | [7 empty] | Ca2+ | Al3+ | [12 empty] | 部分中心塌陷和边缘缺陷，片状结构仍然保持 |  |  | 3300~3700 1700~1610 | 层间- OH基团( νO-H )的伸缩振动 层间吸附水分子( ν H - O - H)的弯曲振动 |  | 江苏省 |  |  |  |  | 6.2 | 10.26 | [15 empty] | 将配置好的不同浓度( 500、1000、1500、2000 mg / L)的Cd溶液以1 g：1 mL的固液比加入到一定量的过筛土壤中，置于磁力搅拌器中。随后，将Cd污染的风干土壤研磨、粉碎，作为目标污染土壤。然后，确定土壤样品的淋洗浓度为空白浓度。 | 强酸消解：总浓度;水浸提法：水溶态；CaCl2溶液法：有效态 |  |  |  | 土壤 |  | 5 | 1 | [7 empty] | 5 | 30±2 |  | 室温 |  |  |  |  | 总Cd | 1000 |  | 水溶态Cd |  |  | 有效态Cd | [32 empty] | 3 | [11 empty] | 24.832 | 6.71 |  | 24.832
19 | Shuwang Zhang，2022 | 单层CaAl-LDH/S-Ca-LDH/Ca-LDH | 共沉淀-甲酰胺插层剥离法 |  | 是 | [7 empty] | Ca2+ | Al3+ | [12 empty] | 部分中心塌陷和边缘缺陷，片状结构仍然保持 |  |  | 3300~3700 1700~1610 | 层间- OH基团( νO-H )的伸缩振动 层间吸附水分子( ν H - O - H)的弯曲振动 |  | 江苏省 |  |  |  |  | 6.2 | 10.26 | [15 empty] | 将配置好的不同浓度( 500、1000、1500、2000 mg / L)的Cd溶液以1 g：1 mL的固液比加入到一定量的过筛土壤中，置于磁力搅拌器中。随后，将Cd污染的风干土壤研磨、粉碎，作为目标污染土壤。然后，确定土壤样品的淋洗浓度为空白浓度。 | 强酸消解：总浓度;水浸提法：水溶态；CaCl2溶液法：有效态 |  |  |  | 土壤 |  | 5 | 1 | [7 empty] | 6 | 30±2 |  | 室温 |  |  |  |  | 总Cd | 1000 |  | 水溶态Cd |  |  | 有效态Cd | [32 empty] | 3 | [11 empty] | 18.792 | 4.36 |  | 18.792
19 | Shuwang Zhang，2022 | 单层CaAl-LDH/S-Ca-LDH/Ca-LDH | 共沉淀-甲酰胺插层剥离法 |  | 是 | [7 empty] | Ca2+ | Al3+ | [12 empty] | 部分中心塌陷和边缘缺陷，片状结构仍然保持 |  |  | 3300~3700 1700~1610 | 层间- OH基团( νO-H )的伸缩振动 层间吸附水分子( ν H - O - H)的弯曲振动 |  | 江苏省 |  |  |  |  | 6.2 | 10.26 | [15 empty] | 将配置好的不同浓度( 500、1000、1500、2000 mg / L)的Cd溶液以1 g：1 mL的固液比加入到一定量的过筛土壤中，置于磁力搅拌器中。随后，将Cd污染的风干土壤研磨、粉碎，作为目标污染土壤。然后，确定土壤样品的淋洗浓度为空白浓度。 |  |  |  |  | 土壤 |  | 5 | 1 | [8 empty] | 30±2 | 4320 | [5 empty] | Cd | 1000 | [37 empty] | 3 |  |  |  | 39.15 | [9 empty] | 96.085 | 96.085
19 | Shuwang Zhang，2022 | 单层CaAl-LDH/S-Ca-LDH/Ca-LDH | 共沉淀-甲酰胺插层剥离法 |  | 是 | [7 empty] | Ca2+ | Al3+ | [12 empty] | 部分中心塌陷和边缘缺陷，片状结构仍然保持 |  |  | 3300~3700 1700~1610 | 层间- OH基团( νO-H )的伸缩振动 层间吸附水分子( ν H - O - H)的弯曲振动 |  | 江苏省 |  |  |  |  | 6.2 | 10.26 | [15 empty] | 将配置好的不同浓度( 500、1000、1500、2000 mg / L)的Cd溶液以1 g：1 mL的固液比加入到一定量的过筛土壤中，置于磁力搅拌器中。随后，将Cd污染的风干土壤研磨、粉碎，作为目标污染土壤。然后，确定土壤样品的淋洗浓度为空白浓度。 |  |  |  |  | 土壤 |  | 5 | 1 | [8 empty] | 30±2 | 4320 | [5 empty] | Cd | 1000 | [37 empty] | 3 |  |  |  | 14.02 | [9 empty] | 98.598 | 98.598
19 | Shuwang Zhang，2022 | 单层CaAl-LDH/S-Ca-LDH/Ca-LDH | 共沉淀-甲酰胺插层剥离法 |  | 是 | [7 empty] | Ca2+ | Al3+ | [12 empty] | 部分中心塌陷和边缘缺陷，片状结构仍然保持 |  |  | 3300~3700 1700~1610 | 层间- OH基团( νO-H )的伸缩振动 层间吸附水分子( ν H - O - H)的弯曲振动 |  | 江苏省 |  |  |  |  | 6.2 | 10.26 | [15 empty] | 将配置好的不同浓度( 500、1000、1500、2000 mg / L)的Cd溶液以1 g：1 mL的固液比加入到一定量的过筛土壤中，置于磁力搅拌器中。随后，将Cd污染的风干土壤研磨、粉碎，作为目标污染土壤。然后，确定土壤样品的淋洗浓度为空白浓度。 | [62 empty] | 3
19 | Shuwang Zhang，2022 | 单层CaAl-LDH/S-Ca-LDH/Ca-LDH | 共沉淀-甲酰胺插层剥离法 |  | 是 | [7 empty] | Ca2+ | Al3+ | [12 empty] | 部分中心塌陷和边缘缺陷，片状结构仍然保持 |  |  | 3300~3700 1700~1610 | 层间- OH基团( νO-H )的伸缩振动 层间吸附水分子( ν H - O - H)的弯曲振动 |  | 江苏省 |  |  |  |  | 6.2 | 10.26 | [15 empty] | 将配置好的不同浓度( 500、1000、1500、2000 mg / L)的Cd溶液以1 g：1 mL的固液比加入到一定量的过筛土壤中，置于磁力搅拌器中。随后，将Cd污染的风干土壤研磨、粉碎，作为目标污染土壤。然后，确定土壤样品的淋洗浓度为空白浓度。 | [62 empty] | 3
19 | Shuwang Zhang，2022 | 单层CaAl-LDH/S-Ca-LDH/Ca-LDH | 共沉淀-甲酰胺插层剥离法 |  | 是 | [7 empty] | Ca2+ | Al3+ | [12 empty] | 部分中心塌陷和边缘缺陷，片状结构仍然保持 |  |  | 3300~3700 1700~1610 | 层间- OH基团( νO-H )的伸缩振动 层间吸附水分子( ν H - O - H)的弯曲振动 |  | 江苏省 |  |  |  |  | 6.2 | 10.26 | [15 empty] | 将配置好的不同浓度( 500、1000、1500、2000 mg / L)的Cd溶液以1 g：1 mL的固液比加入到一定量的过筛土壤中，置于磁力搅拌器中。随后，将Cd污染的风干土壤研磨、粉碎，作为目标污染土壤。然后，确定土壤样品的淋洗浓度为空白浓度。 | [62 empty] | 3
20 | 陈晓晨，2022 | CaAl-Cl LDH | [10 empty] | Ca2+ | Al3+ | 2 | Cl- | [16 empty] | 福建省 | 福州市鼓楼区山地 |  |  |  | 5.3 | [15 empty] | 红壤 | 制备成Cd含量为180 mg/kg的污染土壤，保持土壤含水率为50%，在室温环境下培养30 d以实现Cd与土壤的稳定结合，之后再次风干，分别过10目和100目筛。 |  |  |  |  | 土壤 |  |  | 1 | 1.8 |  | 1.8 | [6 empty] | 90d |  | 50 |  |  |  | Cd |  | 180 | [36 empty] | 3 | [11 empty] | 39 | ？数据来源 |  | 39 | [177 empty] | Cd(Ⅱ) | 表面配位、层间阴离子交换-吸附、溶解-沉淀、 同晶置换
20 | 陈晓晨，2022 | CaAl-Cl LDH | [10 empty] | Ca2+ | Al3+ | 2 | Cl- | [17 empty] | 北京市怀柔区山地 |  |  |  | 7.54 | [15 empty] | 棕壤 | 制备成Cd含量为180 mg/kg的污染土壤，保持土壤含水率为50%，在室温环境下培养30 d以实现Cd与土壤的稳定结合，之后再次风干，分别过10目和100目筛。 |  |  |  |  | 土壤 |  |  | 1 | 1.8 |  | 1.8 | [6 empty] | 90d |  | 50 |  |  |  | Cd |  | 180 | [36 empty] | 3 | [11 empty] | 16.8 |  |  | 16.8
20 | 陈晓晨，2022 | CaAl-Cl LDH | [10 empty] | Ca2+ | Al3+ | 2 | Cl- | [16 empty] | 江苏省 | 南京市栖霞区山地 |  |  |  | 7.69 | [15 empty] | 褐土 | 制备成Cd含量为180 mg/kg的污染土壤，保持土壤含水率为50%，在室温环境下培养30 d以实现Cd与土壤的稳定结合，之后再次风干，分别过10目和100目筛。 |  |  |  |  | 土壤 |  |  | 1 | 1.8 |  | 1.8 | [6 empty] | 90d |  | 50 |  |  |  | Cd |  | 180 | [36 empty] | 3 | [11 empty] | 12.7 |  |  | 12.7
20 | 陈晓晨，2022 | CaAl-Cl LDH | [10 empty] | Ca2+ | Al3+ | 2 | Cl- | [16 empty] | 吉林省 | 公主岭市范家屯农地 |  |  |  | 6.39 | [15 empty] | 黑土 | 制备成Cd含量为180 mg/kg的污染土壤，保持土壤含水率为50%，在室温环境下培养30 d以实现Cd与土壤的稳定结合，之后再次风干，分别过10目和100目筛。 |  |  |  |  | 土壤 |  |  | 1 | 1.8 |  | 1.8 | [6 empty] | 90d |  | 50 |  |  |  | Cd |  | 180 | [36 empty] | 3 | [11 empty] | 48.2 |  |  | 48.2
21 | 余杰，2021 | FeMnCa-LDHs | 共沉淀法 | 准确称取 5.549gCaCl2、6.758 gFeCl3·6H2O、4.947gMnCl2·4H2O 溶于 50 mL 无氧水中，搅拌均匀，再向 500 mL 的三颈烧瓶加入 100 mL无氧水，之后用 2 mol·L−1NaOH 溶液调节无氧水pH为 12，持续通入氮气 10 min；将混合金属离子溶液以 0.5 mL·min−1 的速度滴入三颈烧瓶内，同时使用 2 mol·L−1NaOH 调节溶液pH 为 12，并用机械搅拌器搅拌；滴加完成后，持续通入氮气，机械搅拌 24 h；搅拌完成后用塑料膜封闭三颈烧瓶瓶口，放入水浴锅，60 ℃ 恒温水浴加热 12 h；反应后的固体产物用无氧水冲洗至中性，离心，冷冻干燥；干燥后的产物用玛瑙研钵磨碎过 100 目筛，妥善密封保存于干燥箱中 | [14 empty] | 63.05 | 0.29 | 18.46 | [5 empty] | 分子之间排列不规则，暴露出许多孔隙，且有一定的片层结构 | 11.26 22.58 32.54 | （003） （006） （009） | 3595 | 2~3 个羟基和层间水分子的伸缩振动叠加 | [28 empty] | 溶液 | [18 empty] | As | [28 empty] | 216.08 | [9 empty] | 3 | [37 empty] | 216.08
21 | 余杰，2021 | FeMnCa-LDHs | 共沉淀法 | 准确称取 5.549gCaCl2、6.758 gFeCl3·6H2O、4.947gMnCl2·4H2O 溶于 50 mL 无氧水中，搅拌均匀，再向 500 mL 的三颈烧瓶加入 100 mL无氧水，之后用 2 mol·L−1NaOH 溶液调节无氧水pH为 12，持续通入氮气 10 min；将混合金属离子溶液以 0.5 mL·min−1 的速度滴入三颈烧瓶内，同时使用 2 mol·L−1NaOH 调节溶液pH 为 12，并用机械搅拌器搅拌；滴加完成后，持续通入氮气，机械搅拌 24 h；搅拌完成后用塑料膜封闭三颈烧瓶瓶口，放入水浴锅，60 ℃ 恒温水浴加热 12 h；反应后的固体产物用无氧水冲洗至中性，离心，冷冻干燥；干燥后的产物用玛瑙研钵磨碎过 100 目筛，妥善密封保存于干燥箱中 | [14 empty] | 63.05 | 0.29 | 18.46 | [5 empty] | 分子之间排列不规则，暴露出许多孔隙，且有一定的片层结构 | 11.26 22.58 32.54 | （003） （006） （009） | 3595 | 2~3 个羟基和层间水分子的伸缩振动叠加 | [28 empty] | 溶液 | [18 empty] | Cd | [28 empty] | 193.18 | [9 empty] | 3 | [7 empty] | 193.8
21 | 余杰，2021 | FeMnCa-LDHs | 共沉淀法 | 准确称取 5.549gCaCl2、6.758 gFeCl3·6H2O、4.947gMnCl2·4H2O 溶于 50 mL 无氧水中，搅拌均匀，再向 500 mL 的三颈烧瓶加入 100 mL无氧水，之后用 2 mol·L−1NaOH 溶液调节无氧水pH为 12，持续通入氮气 10 min；将混合金属离子溶液以 0.5 mL·min−1 的速度滴入三颈烧瓶内，同时使用 2 mol·L−1NaOH 调节溶液pH 为 12，并用机械搅拌器搅拌；滴加完成后，持续通入氮气，机械搅拌 24 h；搅拌完成后用塑料膜封闭三颈烧瓶瓶口，放入水浴锅，60 ℃ 恒温水浴加热 12 h；反应后的固体产物用无氧水冲洗至中性，离心，冷冻干燥；干燥后的产物用玛瑙研钵磨碎过 100 目筛，妥善密封保存于干燥箱中 | [14 empty] | 63.05 | 0.29 | 18.46 | [5 empty] | 分子之间排列不规则，暴露出许多孔隙，且有一定的片层结构 | 11.26 22.58 32.54 | （003） （006） （009） | 3595 | 2~3 个羟基和层间水分子的伸缩振动叠加 |  |  | 重庆市江津区白沙镇河口村稻田 |  |  | 农田0~20cm表层土 | 5.03 |  |  |  | 总Cd | 0.45 | 总As | 7.93 | [9 empty] | 低水平：7.93mg/kgAs，0.45mg/kgCd | [62 empty] | 3 | [150 empty] | BCR连续提取法 | 土壤 | 3.476821 |  | 11.75497 |  | 8.774834 |  | 75.99338 |  | 28.07882 |  | 32.84072 |  | 22.6601 |  | 16.42036
21 | 余杰，2021 | FeMnCa-LDHs | 共沉淀法 | 准确称取 5.549gCaCl2、6.758 gFeCl3·6H2O、4.947gMnCl2·4H2O 溶于 50 mL 无氧水中，搅拌均匀，再向 500 mL 的三颈烧瓶加入 100 mL无氧水，之后用 2 mol·L−1NaOH 溶液调节无氧水pH为 12，持续通入氮气 10 min；将混合金属离子溶液以 0.5 mL·min−1 的速度滴入三颈烧瓶内，同时使用 2 mol·L−1NaOH 调节溶液pH 为 12，并用机械搅拌器搅拌；滴加完成后，持续通入氮气，机械搅拌 24 h；搅拌完成后用塑料膜封闭三颈烧瓶瓶口，放入水浴锅，60 ℃ 恒温水浴加热 12 h；反应后的固体产物用无氧水冲洗至中性，离心，冷冻干燥；干燥后的产物用玛瑙研钵磨碎过 100 目筛，妥善密封保存于干燥箱中 | [14 empty] | 63.05 | 0.29 | 18.46 | [5 empty] | 分子之间排列不规则，暴露出许多孔隙，且有一定的片层结构 | 11.26 22.58 32.54 | （003） （006） （009） | 3595 | 2~3 个羟基和层间水分子的伸缩振动叠加 |  |  | 重庆市江津区白沙镇河口村稻田 |  |  | 农田0~20cm表层土 | 5.03 |  |  |  | 总Cd | 0.45 | 总As | 7.93 | [9 empty] | 低水平：7.93mg/kgAs，0.45mg/kgCd | [62 empty] | 3 | [150 empty] | BCR连续提取法 | 土壤 | 4.304636 |  | 8.443709 |  | 6.456954 |  | 80.7947 |  | 24.46634 |  | 33.49754 |  | 19.21182 |  | 22.8243
21 | 余杰，2021 | FeMnCa-LDHs | 共沉淀法 | 准确称取 5.549gCaCl2、6.758 gFeCl3·6H2O、4.947gMnCl2·4H2O 溶于 50 mL 无氧水中，搅拌均匀，再向 500 mL 的三颈烧瓶加入 100 mL无氧水，之后用 2 mol·L−1NaOH 溶液调节无氧水pH为 12，持续通入氮气 10 min；将混合金属离子溶液以 0.5 mL·min−1 的速度滴入三颈烧瓶内，同时使用 2 mol·L−1NaOH 调节溶液pH 为 12，并用机械搅拌器搅拌；滴加完成后，持续通入氮气，机械搅拌 24 h；搅拌完成后用塑料膜封闭三颈烧瓶瓶口，放入水浴锅，60 ℃ 恒温水浴加热 12 h；反应后的固体产物用无氧水冲洗至中性，离心，冷冻干燥；干燥后的产物用玛瑙研钵磨碎过 100 目筛，妥善密封保存于干燥箱中 | [14 empty] | 63.05 | 0.29 | 18.46 | [5 empty] | 分子之间排列不规则，暴露出许多孔隙，且有一定的片层结构 | 11.26 22.58 32.54 | （003） （006） （009） | 3595 | 2~3 个羟基和层间水分子的伸缩振动叠加 |  |  | 重庆市江津区白沙镇河口村稻田 |  |  | 农田0~20cm表层土 | 5.03 |  |  |  | 总Cd | 0.45 | 总As | 7.93 | [9 empty] | 低水平：7.93mg/kgAs，0.45mg/kgCd | [62 empty] | 3 | [150 empty] | BCR连续提取法 | 土壤 | 3.476821 |  | 10.59603 |  | 5.794702 |  | 80.13245 |  | 19.54023 |  | 32.67652 |  | 23.31691 |  | 24.46634
21 | 余杰，2021 | FeMnCa-LDHs | 共沉淀法 | 准确称取 5.549gCaCl2、6.758 gFeCl3·6H2O、4.947gMnCl2·4H2O 溶于 50 mL 无氧水中，搅拌均匀，再向 500 mL 的三颈烧瓶加入 100 mL无氧水，之后用 2 mol·L−1NaOH 溶液调节无氧水pH为 12，持续通入氮气 10 min；将混合金属离子溶液以 0.5 mL·min−1 的速度滴入三颈烧瓶内，同时使用 2 mol·L−1NaOH 调节溶液pH 为 12，并用机械搅拌器搅拌；滴加完成后，持续通入氮气，机械搅拌 24 h；搅拌完成后用塑料膜封闭三颈烧瓶瓶口，放入水浴锅，60 ℃ 恒温水浴加热 12 h；反应后的固体产物用无氧水冲洗至中性，离心，冷冻干燥；干燥后的产物用玛瑙研钵磨碎过 100 目筛，妥善密封保存于干燥箱中 | [14 empty] | 63.05 | 0.29 | 18.46 | [5 empty] | 分子之间排列不规则，暴露出许多孔隙，且有一定的片层结构 | 11.26 22.58 32.54 | （003） （006） （009） | 3595 | 2~3 个羟基和层间水分子的伸缩振动叠加 |  |  | 重庆市江津区白沙镇河口村稻田 |  |  | 农田0~20cm表层土 | 5.03 |  |  |  | 总Cd | 0.45 | 总As | 7.93 | [9 empty] | 低水平：7.93mg/kgAs，0.45mg/kgCd | [62 empty] | 3 | [150 empty] | BCR连续提取法 | 土壤 | 0.8278146 |  | 9.602649 |  | 5.794702 |  | 83.77483 |  | 16.42036 |  | 33.49754 |  | 23.48112 |  | 26.60099
21 | 余杰，2021 | FeMnCa-LDHs | 共沉淀法 | 准确称取 5.549gCaCl2、6.758 gFeCl3·6H2O、4.947gMnCl2·4H2O 溶于 50 mL 无氧水中，搅拌均匀，再向 500 mL 的三颈烧瓶加入 100 mL无氧水，之后用 2 mol·L−1NaOH 溶液调节无氧水pH为 12，持续通入氮气 10 min；将混合金属离子溶液以 0.5 mL·min−1 的速度滴入三颈烧瓶内，同时使用 2 mol·L−1NaOH 调节溶液pH 为 12，并用机械搅拌器搅拌；滴加完成后，持续通入氮气，机械搅拌 24 h；搅拌完成后用塑料膜封闭三颈烧瓶瓶口，放入水浴锅，60 ℃ 恒温水浴加热 12 h；反应后的固体产物用无氧水冲洗至中性，离心，冷冻干燥；干燥后的产物用玛瑙研钵磨碎过 100 目筛，妥善密封保存于干燥箱中 | [14 empty] | 63.05 | 0.29 | 18.46 | [5 empty] | 分子之间排列不规则，暴露出许多孔隙，且有一定的片层结构 | 11.26 22.58 32.54 | （003） （006） （009） | 3595 | 2~3 个羟基和层间水分子的伸缩振动叠加 |  |  | 重庆市江津区白沙镇河口村稻田 |  |  | 农田0~20cm表层土 | 5.03 |  |  |  | 总Cd | 0.45 | 总As | 7.93 | [9 empty] | 中水平：150mg/kgAs，0.6mg/kgCd | [62 empty] | 3 | [150 empty] | BCR连续提取法 | 土壤 | 13.74172 |  | 40.23179 |  | 9.271523 |  | 36.75497 |  | 49.09688 |  | 26.10837 |  | 11.49425 |  | 13.30049
21 | 余杰，2021 | FeMnCa-LDHs | 共沉淀法 | 准确称取 5.549gCaCl2、6.758 gFeCl3·6H2O、4.947gMnCl2·4H2O 溶于 50 mL 无氧水中，搅拌均匀，再向 500 mL 的三颈烧瓶加入 100 mL无氧水，之后用 2 mol·L−1NaOH 溶液调节无氧水pH为 12，持续通入氮气 10 min；将混合金属离子溶液以 0.5 mL·min−1 的速度滴入三颈烧瓶内，同时使用 2 mol·L−1NaOH 调节溶液pH 为 12，并用机械搅拌器搅拌；滴加完成后，持续通入氮气，机械搅拌 24 h；搅拌完成后用塑料膜封闭三颈烧瓶瓶口，放入水浴锅，60 ℃ 恒温水浴加热 12 h；反应后的固体产物用无氧水冲洗至中性，离心，冷冻干燥；干燥后的产物用玛瑙研钵磨碎过 100 目筛，妥善密封保存于干燥箱中 | [14 empty] | 63.05 | 0.29 | 18.46 | [5 empty] | 分子之间排列不规则，暴露出许多孔隙，且有一定的片层结构 | 11.26 22.58 32.54 | （003） （006） （009） | 3595 | 2~3 个羟基和层间水分子的伸缩振动叠加 |  |  | 重庆市江津区白沙镇河口村稻田 |  |  | 农田0~20cm表层土 | 5.03 |  |  |  | 总Cd | 0.45 | 总As | 7.93 | [9 empty] | 中水平：150mg/kgAs，0.6mg/kgCd | [62 empty] | 3 | [150 empty] | BCR连续提取法 | 土壤 | 9.602649 |  | 31.12583 |  | 7.615894 |  | 51.65563 |  | 37.43842 |  | 36.289 |  | 13.4647 |  | 12.80788
21 | 余杰，2021 | FeMnCa-LDHs | 共沉淀法 | 准确称取 5.549gCaCl2、6.758 gFeCl3·6H2O、4.947gMnCl2·4H2O 溶于 50 mL 无氧水中，搅拌均匀，再向 500 mL 的三颈烧瓶加入 100 mL无氧水，之后用 2 mol·L−1NaOH 溶液调节无氧水pH为 12，持续通入氮气 10 min；将混合金属离子溶液以 0.5 mL·min−1 的速度滴入三颈烧瓶内，同时使用 2 mol·L−1NaOH 调节溶液pH 为 12，并用机械搅拌器搅拌；滴加完成后，持续通入氮气，机械搅拌 24 h；搅拌完成后用塑料膜封闭三颈烧瓶瓶口，放入水浴锅，60 ℃ 恒温水浴加热 12 h；反应后的固体产物用无氧水冲洗至中性，离心，冷冻干燥；干燥后的产物用玛瑙研钵磨碎过 100 目筛，妥善密封保存于干燥箱中 | [14 empty] | 63.05 | 0.29 | 18.46 | [5 empty] | 分子之间排列不规则，暴露出许多孔隙，且有一定的片层结构 | 11.26 22.58 32.54 | （003） （006） （009） | 3595 | 2~3 个羟基和层间水分子的伸缩振动叠加 |  |  | 重庆市江津区白沙镇河口村稻田 |  |  | 农田0~20cm表层土 | 5.03 |  |  |  | 总Cd | 0.45 | 总As | 7.93 | [9 empty] | 中水平：150mg/kgAs，0.6mg/kgCd | [62 empty] | 3 | [150 empty] | BCR连续提取法 | 土壤 | 9.10596 |  | 39.90066 |  | 12.25166 |  | 38.74172 |  | 31.19869 |  | 37.43842 |  | 15.76355 |  | 15.59934
21 | 余杰，2021 | FeMnCa-LDHs | 共沉淀法 | 准确称取 5.549gCaCl2、6.758 gFeCl3·6H2O、4.947gMnCl2·4H2O 溶于 50 mL 无氧水中，搅拌均匀，再向 500 mL 的三颈烧瓶加入 100 mL无氧水，之后用 2 mol·L−1NaOH 溶液调节无氧水pH为 12，持续通入氮气 10 min；将混合金属离子溶液以 0.5 mL·min−1 的速度滴入三颈烧瓶内，同时使用 2 mol·L−1NaOH 调节溶液pH 为 12，并用机械搅拌器搅拌；滴加完成后，持续通入氮气，机械搅拌 24 h；搅拌完成后用塑料膜封闭三颈烧瓶瓶口，放入水浴锅，60 ℃ 恒温水浴加热 12 h；反应后的固体产物用无氧水冲洗至中性，离心，冷冻干燥；干燥后的产物用玛瑙研钵磨碎过 100 目筛，妥善密封保存于干燥箱中 | [14 empty] | 63.05 | 0.29 | 18.46 | [5 empty] | 分子之间排列不规则，暴露出许多孔隙，且有一定的片层结构 | 11.26 22.58 32.54 | （003） （006） （009） | 3595 | 2~3 个羟基和层间水分子的伸缩振动叠加 |  |  | 重庆市江津区白沙镇河口村稻田 |  |  | 农田0~20cm表层土 | 5.03 |  |  |  | 总Cd | 0.45 | 总As | 7.93 | [9 empty] | 中水平：150mg/kgAs，0.6mg/kgCd | [62 empty] | 3 | [150 empty] | BCR连续提取法 | 土壤 | 6.953642 |  | 42.05298 |  | 11.09272 |  | 39.90066 |  | 26.43678 |  | 32.84072 |  | 18.55501 |  | 22.16749
21 | 余杰，2021 | FeMnCa-LDHs | 共沉淀法 | 准确称取 5.549gCaCl2、6.758 gFeCl3·6H2O、4.947gMnCl2·4H2O 溶于 50 mL 无氧水中，搅拌均匀，再向 500 mL 的三颈烧瓶加入 100 mL无氧水，之后用 2 mol·L−1NaOH 溶液调节无氧水pH为 12，持续通入氮气 10 min；将混合金属离子溶液以 0.5 mL·min−1 的速度滴入三颈烧瓶内，同时使用 2 mol·L−1NaOH 调节溶液pH 为 12，并用机械搅拌器搅拌；滴加完成后，持续通入氮气，机械搅拌 24 h；搅拌完成后用塑料膜封闭三颈烧瓶瓶口，放入水浴锅，60 ℃ 恒温水浴加热 12 h；反应后的固体产物用无氧水冲洗至中性，离心，冷冻干燥；干燥后的产物用玛瑙研钵磨碎过 100 目筛，妥善密封保存于干燥箱中 | [14 empty] | 63.05 | 0.29 | 18.46 | [5 empty] | 分子之间排列不规则，暴露出许多孔隙，且有一定的片层结构 | 11.26 22.58 32.54 | （003） （006） （009） | 3595 | 2~3 个羟基和层间水分子的伸缩振动叠加 |  |  | 重庆市江津区白沙镇河口村稻田 |  |  | 农田0~20cm表层土 | 5.03 |  |  |  | 总Cd | 0.45 | 总As | 7.93 | [9 empty] | 高水平：230mg/kgAs，2.0mg/kgCd | [62 empty] | 3 | [150 empty] | BCR连续提取法 | 土壤 | 21.35762 |  | 50.82781 |  | 8.609272 |  | 19.2053 |  | 60.75534 |  | 23.31691 |  | 8.045977 |  | 7.881773
21 | 余杰，2021 | FeMnCa-LDHs | 共沉淀法 | 准确称取 5.549gCaCl2、6.758 gFeCl3·6H2O、4.947gMnCl2·4H2O 溶于 50 mL 无氧水中，搅拌均匀，再向 500 mL 的三颈烧瓶加入 100 mL无氧水，之后用 2 mol·L−1NaOH 溶液调节无氧水pH为 12，持续通入氮气 10 min；将混合金属离子溶液以 0.5 mL·min−1 的速度滴入三颈烧瓶内，同时使用 2 mol·L−1NaOH 调节溶液pH 为 12，并用机械搅拌器搅拌；滴加完成后，持续通入氮气，机械搅拌 24 h；搅拌完成后用塑料膜封闭三颈烧瓶瓶口，放入水浴锅，60 ℃ 恒温水浴加热 12 h；反应后的固体产物用无氧水冲洗至中性，离心，冷冻干燥；干燥后的产物用玛瑙研钵磨碎过 100 目筛，妥善密封保存于干燥箱中 | [14 empty] | 63.05 | 0.29 | 18.46 | [5 empty] | 分子之间排列不规则，暴露出许多孔隙，且有一定的片层结构 | 11.26 22.58 32.54 | （003） （006） （009） | 3595 | 2~3 个羟基和层间水分子的伸缩振动叠加 |  |  | 重庆市江津区白沙镇河口村稻田 |  |  | 农田0~20cm表层土 | 5.03 |  |  |  | 总Cd | 0.45 | 总As | 7.93 | [9 empty] | 高水平：230mg/kgAs，2.0mg/kgCd | [62 empty] | 3 | [150 empty] | BCR连续提取法 | 土壤 | 16.0596 |  | 42.71523 |  | 6.456954 |  | 34.76821 |  | 51.39573 |  | 33.00493 |  | 9.031199 |  | 6.568144
21 | 余杰，2021 | FeMnCa-LDHs | 共沉淀法 | 准确称取 5.549gCaCl2、6.758 gFeCl3·6H2O、4.947gMnCl2·4H2O 溶于 50 mL 无氧水中，搅拌均匀，再向 500 mL 的三颈烧瓶加入 100 mL无氧水，之后用 2 mol·L−1NaOH 溶液调节无氧水pH为 12，持续通入氮气 10 min；将混合金属离子溶液以 0.5 mL·min−1 的速度滴入三颈烧瓶内，同时使用 2 mol·L−1NaOH 调节溶液pH 为 12，并用机械搅拌器搅拌；滴加完成后，持续通入氮气，机械搅拌 24 h；搅拌完成后用塑料膜封闭三颈烧瓶瓶口，放入水浴锅，60 ℃ 恒温水浴加热 12 h；反应后的固体产物用无氧水冲洗至中性，离心，冷冻干燥；干燥后的产物用玛瑙研钵磨碎过 100 目筛，妥善密封保存于干燥箱中 | [14 empty] | 63.05 | 0.29 | 18.46 | [5 empty] | 分子之间排列不规则，暴露出许多孔隙，且有一定的片层结构 | 11.26 22.58 32.54 | （003） （006） （009） | 3595 | 2~3 个羟基和层间水分子的伸缩振动叠加 |  |  | 重庆市江津区白沙镇河口村稻田 |  |  | 农田0~20cm表层土 | 5.03 |  |  |  | 总Cd | 0.45 | 总As | 7.93 | [9 empty] | 高水平：230mg/kgAs，2.0mg/kgCd | [62 empty] | 3 | [150 empty] | BCR连续提取法 | 土壤 | 13.4106 |  | 43.37748 |  | 8.774834 |  | 34.43709 |  | 36.78161 |  | 32.18391 |  | 22.33169 |  | 8.702791
21 | 余杰，2021 | FeMnCa-LDHs | 共沉淀法 | 准确称取 5.549gCaCl2、6.758 gFeCl3·6H2O、4.947gMnCl2·4H2O 溶于 50 mL 无氧水中，搅拌均匀，再向 500 mL 的三颈烧瓶加入 100 mL无氧水，之后用 2 mol·L−1NaOH 溶液调节无氧水pH为 12，持续通入氮气 10 min；将混合金属离子溶液以 0.5 mL·min−1 的速度滴入三颈烧瓶内，同时使用 2 mol·L−1NaOH 调节溶液pH 为 12，并用机械搅拌器搅拌；滴加完成后，持续通入氮气，机械搅拌 24 h；搅拌完成后用塑料膜封闭三颈烧瓶瓶口，放入水浴锅，60 ℃ 恒温水浴加热 12 h；反应后的固体产物用无氧水冲洗至中性，离心，冷冻干燥；干燥后的产物用玛瑙研钵磨碎过 100 目筛，妥善密封保存于干燥箱中 | [14 empty] | 63.05 | 0.29 | 18.46 | [5 empty] | 分子之间排列不规则，暴露出许多孔隙，且有一定的片层结构 | 11.26 22.58 32.54 | （003） （006） （009） | 3595 | 2~3 个羟基和层间水分子的伸缩振动叠加 |  |  | 重庆市江津区白沙镇河口村稻田 |  |  | 农田0~20cm表层土 | 5.03 |  |  |  | 总Cd | 0.45 | 总As | 7.93 | [9 empty] | 高水平：230mg/kgAs，2.0mg/kgCd | [62 empty] | 3 | [150 empty] | BCR连续提取法 | 土壤 | 9.271523 |  | 41.22517 |  | 12.25166 |  | 37.25166 |  | 31.8555 |  | 36.61741 |  | 15.27094 |  | 16.25616
22 | Lixun Zhang，2022 | DDTC-LDH | 煅烧复原法 | 在恒定的pH (=10)和温度(=70℃)条件下，同时向溶液中加入1molL-1的Mg2+/Al3 +摩尔比为3：1的混合金属氯化物和1.5 molL-1的NaOH和1.0 molL-1的Na2CO3的混合物。经陈化、离心、洗涤、干燥、球磨后得到CO32-LDH。然后，将纳米CO32-LDH在500℃下煅烧3 h，得到层状双氧化物(LDO)颗粒。然后，在氮气气氛下，将一定量的LDO加入到0.4 mol⋅L - 1的DDTC溶液中。将混合物在70℃下剧烈搅拌48 h，直至形成质量良好的LDH晶体。最后，将沉淀离心，洗涤真空干燥，过0.45 mm筛 | 是 | 二乙基二硫代氨基甲酸根 | [10 empty] | IV型 | H4 | 51.8 |  | 6.94 | [7 empty] | (003),(006),(009) | [30 empty] | 溶液 |  | 40 |  |  | 0.5 | [6 empty] | 180 | 300~600 | 25 |  |  |  |  | Cr(Ⅵ) | 0.5 | [37 empty] | 3 | [192 empty] | Cr (Ⅵ) | ( 1 )由于DDTC - LDH具有较高的正电荷密度，Cr (Ⅵ)通过静电引力被DDTC - LDH表面强烈捕获。( 2 ) Cr (Ⅵ)与C - S和C _ S基团中的硫原子之间的强亲和力促进了Cr (Ⅵ)通过强路易斯软-软相互作用进入层间空间。( 3 ) Cr (Ⅵ)被C - S和C _ S快速还原为Cr (Ⅲ)新的C - SOx基团形成。( 4 ) Cr (Ⅲ) (硬路易斯酸)与C - SOx (硬路易斯碱)键合迅速且牢固。其他的吸附机制，如Cr (Ⅵ)和CO32 -之间的阴离子交换和Cr (Ⅲ)的表面沉淀，也可以发生，但对溶液中Cr (Ⅵ)的去除贡献很小。
22 | Lixun Zhang，2022 | DDTC-LDH | 煅烧复原法 | 在恒定的pH (=10)和温度(=70℃)条件下，同时向溶液中加入1molL-1的Mg2+/Al3 +摩尔比为3：1的混合金属氯化物和1.5 molL-1的NaOH和1.0 molL-1的Na2CO3的混合物。经陈化、离心、洗涤、干燥、球磨后得到CO32-LDH。然后，将纳米CO32-LDH在500℃下煅烧3 h，得到层状双氧化物(LDO)颗粒。然后，在氮气气氛下，将一定量的LDO加入到0.4 mol⋅L - 1的DDTC溶液中。将混合物在70℃下剧烈搅拌48 h，直至形成质量良好的LDH晶体。最后，将沉淀离心，洗涤真空干燥，过0.45 mm筛 | 是 | 二乙基二硫代氨基甲酸根 | [10 empty] | IV型 | H4 | 51.8 |  | 6.94 | [7 empty] | (003),(006),(009) | [30 empty] | 溶液 |  | 40 |  |  | 0.5 | [6 empty] | 180 | 300~600 | 25 |  |  |  |  | Cr(Ⅵ) | 1 | [37 empty] | 3
22 | Lixun Zhang，2022 | DDTC-LDH | 煅烧复原法 | 在恒定的pH (=10)和温度(=70℃)条件下，同时向溶液中加入1molL-1的Mg2+/Al3 +摩尔比为3：1的混合金属氯化物和1.5 molL-1的NaOH和1.0 molL-1的Na2CO3的混合物。经陈化、离心、洗涤、干燥、球磨后得到CO32-LDH。然后，将纳米CO32-LDH在500℃下煅烧3 h，得到层状双氧化物(LDO)颗粒。然后，在氮气气氛下，将一定量的LDO加入到0.4 mol⋅L - 1的DDTC溶液中。将混合物在70℃下剧烈搅拌48 h，直至形成质量良好的LDH晶体。最后，将沉淀离心，洗涤真空干燥，过0.45 mm筛 | 是 | 二乙基二硫代氨基甲酸根 | [10 empty] | IV型 | H4 | 51.8 |  | 6.94 | [7 empty] | (003),(006),(009) | [30 empty] | 溶液 |  | 40 |  |  | 0.5 | [6 empty] | 180 | 300~600 | 25 |  |  |  |  | Cr(Ⅵ) | 5 | [20 empty] | 伪二级动力学模型 | 化学吸附，传质非限时步骤 | [13 empty] | 30 |  | 3 | [22 empty] | 4.95 |  |  |  | 99 |  |  | 99
22 | Lixun Zhang，2022 | DDTC-LDH | 煅烧复原法 | 在恒定的pH (=10)和温度(=70℃)条件下，同时向溶液中加入1molL-1的Mg2+/Al3 +摩尔比为3：1的混合金属氯化物和1.5 molL-1的NaOH和1.0 molL-1的Na2CO3的混合物。经陈化、离心、洗涤、干燥、球磨后得到CO32-LDH。然后，将纳米CO32-LDH在500℃下煅烧3 h，得到层状双氧化物(LDO)颗粒。然后，在氮气气氛下，将一定量的LDO加入到0.4 mol⋅L - 1的DDTC溶液中。将混合物在70℃下剧烈搅拌48 h，直至形成质量良好的LDH晶体。最后，将沉淀离心，洗涤真空干燥，过0.45 mm筛 | 是 | 二乙基二硫代氨基甲酸根 | [10 empty] | IV型 | H4 | 51.8 |  | 6.94 | [7 empty] | (003),(006),(009) | [30 empty] | 溶液 |  | 40 |  |  | 0.5 | [6 empty] | 180 | 300~600 | 25 |  |  |  |  | Cr(Ⅵ) | 10 | [20 empty] | 伪二级动力学模型 | 化学吸附，传质非限时步骤 | [13 empty] | 60 |  | 3 | [22 empty] | 9.95 |  |  |  | 99.5 |  |  | 99.5
22 | Lixun Zhang，2022 | DDTC-LDH | 煅烧复原法 | 在恒定的pH (=10)和温度(=70℃)条件下，同时向溶液中加入1molL-1的Mg2+/Al3 +摩尔比为3：1的混合金属氯化物和1.5 molL-1的NaOH和1.0 molL-1的Na2CO3的混合物。经陈化、离心、洗涤、干燥、球磨后得到CO32-LDH。然后，将纳米CO32-LDH在500℃下煅烧3 h，得到层状双氧化物(LDO)颗粒。然后，在氮气气氛下，将一定量的LDO加入到0.4 mol⋅L - 1的DDTC溶液中。将混合物在70℃下剧烈搅拌48 h，直至形成质量良好的LDH晶体。最后，将沉淀离心，洗涤真空干燥，过0.45 mm筛 | 是 | 二乙基二硫代氨基甲酸根 | [10 empty] | IV型 | H4 | 51.8 |  | 6.94 | [7 empty] | (003),(006),(009) | [30 empty] | 溶液 |  | 40 |  |  | 0.5 | [6 empty] | 180 | 300 | 25 |  |  |  |  | Cr(Ⅵ) | 0~60 | [24 empty] | Freundlich and Redlich-Peterson models | 活性吸附位点非均匀分布，表面多层吸附是主要步骤 | [6 empty] | -28.04 | 0.045 | -41.5 |  |  | 3
22 | Lixun Zhang，2022 | DDTC-LDH | 煅烧复原法 | 在恒定的pH (=10)和温度(=70℃)条件下，同时向溶液中加入1molL-1的Mg2+/Al3 +摩尔比为3：1的混合金属氯化物和1.5 molL-1的NaOH和1.0 molL-1的Na2CO3的混合物。经陈化、离心、洗涤、干燥、球磨后得到CO32-LDH。然后，将纳米CO32-LDH在500℃下煅烧3 h，得到层状双氧化物(LDO)颗粒。然后，在氮气气氛下，将一定量的LDO加入到0.4 mol⋅L - 1的DDTC溶液中。将混合物在70℃下剧烈搅拌48 h，直至形成质量良好的LDH晶体。最后，将沉淀离心，洗涤真空干燥，过0.45 mm筛 | 是 | 二乙基二硫代氨基甲酸根 | [10 empty] | IV型 | H4 | 51.8 |  | 6.94 | [7 empty] | (003),(006),(009) | [30 empty] | 溶液 |  | 40 |  |  | 0.5 | [6 empty] | 180 | 300 | 35 |  |  |  |  | Cr(Ⅵ) | 0~60 | [24 empty] | Freundlich and Redlich-Peterson models | 活性吸附位点非均匀分布，表面多层吸附是主要步骤 | [8 empty] | -42.05 |  |  | 3
22 | Lixun Zhang，2022 | DDTC-LDH | 煅烧复原法 | 在恒定的pH (=10)和温度(=70℃)条件下，同时向溶液中加入1molL-1的Mg2+/Al3 +摩尔比为3：1的混合金属氯化物和1.5 molL-1的NaOH和1.0 molL-1的Na2CO3的混合物。经陈化、离心、洗涤、干燥、球磨后得到CO32-LDH。然后，将纳米CO32-LDH在500℃下煅烧3 h，得到层状双氧化物(LDO)颗粒。然后，在氮气气氛下，将一定量的LDO加入到0.4 mol⋅L - 1的DDTC溶液中。将混合物在70℃下剧烈搅拌48 h，直至形成质量良好的LDH晶体。最后，将沉淀离心，洗涤真空干燥，过0.45 mm筛 | 是 | 二乙基二硫代氨基甲酸根 | [10 empty] | IV型 | H4 | 51.8 |  | 6.94 | [7 empty] | (003),(006),(009) | [30 empty] | 溶液 |  | 40 |  |  | 0.5 | [6 empty] | 180 | 300 | 45 |  |  |  |  | Cr(Ⅵ) | 0~60 | [24 empty] | Freundlich and Redlich-Peterson models | 活性吸附位点非均匀分布，表面多层吸附是主要步骤 | [8 empty] | -42.05 |  |  | 3
22 | Lixun Zhang，2022 | DDTC-LDH | 煅烧复原法 | 在恒定的pH (=10)和温度(=70℃)条件下，同时向溶液中加入1molL-1的Mg2+/Al3 +摩尔比为3：1的混合金属氯化物和1.5 molL-1的NaOH和1.0 molL-1的Na2CO3的混合物。经陈化、离心、洗涤、干燥、球磨后得到CO32-LDH。然后，将纳米CO32-LDH在500℃下煅烧3 h，得到层状双氧化物(LDO)颗粒。然后，在氮气气氛下，将一定量的LDO加入到0.4 mol⋅L - 1的DDTC溶液中。将混合物在70℃下剧烈搅拌48 h，直至形成质量良好的LDH晶体。最后，将沉淀离心，洗涤真空干燥，过0.45 mm筛 | 是 | 二乙基二硫代氨基甲酸根 | [10 empty] | IV型 | H4 | 51.8 |  | 6.94 | [7 empty] | (003),(006),(009) | [30 empty] | 溶液 |  | 40 |  |  | 0.5 | [6 empty] | 180 | 300 | 25 |  |  |  |  | Cr(Ⅵ) | 30 | [14 empty] | 无 | 0 | [21 empty] | 3 | [22 empty] | 48.35 | 0.92 |  |  |  |  | 80.58333 | 80.58333
22 | Lixun Zhang，2022 | DDTC-LDH | 煅烧复原法 | 在恒定的pH (=10)和温度(=70℃)条件下，同时向溶液中加入1molL-1的Mg2+/Al3 +摩尔比为3：1的混合金属氯化物和1.5 molL-1的NaOH和1.0 molL-1的Na2CO3的混合物。经陈化、离心、洗涤、干燥、球磨后得到CO32-LDH。然后，将纳米CO32-LDH在500℃下煅烧3 h，得到层状双氧化物(LDO)颗粒。然后，在氮气气氛下，将一定量的LDO加入到0.4 mol⋅L - 1的DDTC溶液中。将混合物在70℃下剧烈搅拌48 h，直至形成质量良好的LDH晶体。最后，将沉淀离心，洗涤真空干燥，过0.45 mm筛 | 是 | 二乙基二硫代氨基甲酸根 | [10 empty] | IV型 | H4 | 51.8 |  | 6.94 | [7 empty] | (003),(006),(009) | [30 empty] | 溶液 |  | 40 |  |  | 0.5 | [6 empty] | 180 | 300 | 25 |  |  |  |  | Cr(Ⅵ) | 30 | [14 empty] | Cl- | 5 | [21 empty] | 3 | [22 empty] | 37.91 | 1.25 |  |  |  |  | 63.18333 | 63.18333
22 | Lixun Zhang，2022 | DDTC-LDH | 煅烧复原法 | 在恒定的pH (=10)和温度(=70℃)条件下，同时向溶液中加入1molL-1的Mg2+/Al3 +摩尔比为3：1的混合金属氯化物和1.5 molL-1的NaOH和1.0 molL-1的Na2CO3的混合物。经陈化、离心、洗涤、干燥、球磨后得到CO32-LDH。然后，将纳米CO32-LDH在500℃下煅烧3 h，得到层状双氧化物(LDO)颗粒。然后，在氮气气氛下，将一定量的LDO加入到0.4 mol⋅L - 1的DDTC溶液中。将混合物在70℃下剧烈搅拌48 h，直至形成质量良好的LDH晶体。最后，将沉淀离心，洗涤真空干燥，过0.45 mm筛 | 是 | 二乙基二硫代氨基甲酸根 | [10 empty] | IV型 | H4 | 51.8 |  | 6.94 | [7 empty] | (003),(006),(009) | [30 empty] | 溶液 |  | 40 |  |  | 0.5 | [6 empty] | 180 | 300 | 25 |  |  |  |  | Cr(Ⅵ) | 30 | [14 empty] | NO3- | 5 | [21 empty] | 3 | [22 empty] | 38.84 | 1.12 |  |  |  |  | 64.73333 | 64.73333
22 | Lixun Zhang，2022 | DDTC-LDH | 煅烧复原法 | 在恒定的pH (=10)和温度(=70℃)条件下，同时向溶液中加入1molL-1的Mg2+/Al3 +摩尔比为3：1的混合金属氯化物和1.5 molL-1的NaOH和1.0 molL-1的Na2CO3的混合物。经陈化、离心、洗涤、干燥、球磨后得到CO32-LDH。然后，将纳米CO32-LDH在500℃下煅烧3 h，得到层状双氧化物(LDO)颗粒。然后，在氮气气氛下，将一定量的LDO加入到0.4 mol⋅L - 1的DDTC溶液中。将混合物在70℃下剧烈搅拌48 h，直至形成质量良好的LDH晶体。最后，将沉淀离心，洗涤真空干燥，过0.45 mm筛 | 是 | 二乙基二硫代氨基甲酸根 | [10 empty] | IV型 | H4 | 51.8 |  | 6.94 | [7 empty] | (003),(006),(009) | [30 empty] | 溶液 |  | 40 |  |  | 0.5 | [6 empty] | 180 | 300 | 25 |  |  |  |  | Cr(Ⅵ) | 30 | [14 empty] | CO32- | 5 | [21 empty] | 3 | [22 empty] | 32.56 | 1.19 |  |  |  |  | 54.26667 | 54.26667
22 | Lixun Zhang，2022 | DDTC-LDH | 煅烧复原法 | 在恒定的pH (=10)和温度(=70℃)条件下，同时向溶液中加入1molL-1的Mg2+/Al3 +摩尔比为3：1的混合金属氯化物和1.5 molL-1的NaOH和1.0 molL-1的Na2CO3的混合物。经陈化、离心、洗涤、干燥、球磨后得到CO32-LDH。然后，将纳米CO32-LDH在500℃下煅烧3 h，得到层状双氧化物(LDO)颗粒。然后，在氮气气氛下，将一定量的LDO加入到0.4 mol⋅L - 1的DDTC溶液中。将混合物在70℃下剧烈搅拌48 h，直至形成质量良好的LDH晶体。最后，将沉淀离心，洗涤真空干燥，过0.45 mm筛 | 是 | 二乙基二硫代氨基甲酸根 | [10 empty] | IV型 | H4 | 51.8 |  | 6.94 | [7 empty] | (003),(006),(009) | [30 empty] | 溶液 |  | 40 |  |  | 0.5 | [6 empty] | 180 | 300 | 25 |  |  |  |  | Cr(Ⅵ) | 30 | [14 empty] | SO42- | 5 | [21 empty] | 3 | [22 empty] | 33.69 | 0.26 |  |  |  |  | 56.15 | 56.15
22 | Lixun Zhang，2022 | DDTC-LDH | 煅烧复原法 | 在恒定的pH (=10)和温度(=70℃)条件下，同时向溶液中加入1molL-1的Mg2+/Al3 +摩尔比为3：1的混合金属氯化物和1.5 molL-1的NaOH和1.0 molL-1的Na2CO3的混合物。经陈化、离心、洗涤、干燥、球磨后得到CO32-LDH。然后，将纳米CO32-LDH在500℃下煅烧3 h，得到层状双氧化物(LDO)颗粒。然后，在氮气气氛下，将一定量的LDO加入到0.4 mol⋅L - 1的DDTC溶液中。将混合物在70℃下剧烈搅拌48 h，直至形成质量良好的LDH晶体。最后，将沉淀离心，洗涤真空干燥，过0.45 mm筛 | 是 | 二乙基二硫代氨基甲酸根 | [10 empty] | IV型 | H4 | 51.8 |  | 6.94 | [7 empty] | (003),(006),(009) | [30 empty] | 溶液 |  | 40 |  |  | 0.5 | [6 empty] | 180 | 300 | 25 |  |  |  |  | Cr(Ⅵ) | 30 | [14 empty] | PO43- | 5 | [21 empty] | 3 | [22 empty] | 32.5 | 0.99 |  |  |  |  | 54.16667 | 54.16667
22 | Lixun Zhang，2022 | DDTC-LDH | 煅烧复原法 | 在恒定的pH (=10)和温度(=70℃)条件下，同时向溶液中加入1molL-1的Mg2+/Al3 +摩尔比为3：1的混合金属氯化物和1.5 molL-1的NaOH和1.0 molL-1的Na2CO3的混合物。经陈化、离心、洗涤、干燥、球磨后得到CO32-LDH。然后，将纳米CO32-LDH在500℃下煅烧3 h，得到层状双氧化物(LDO)颗粒。然后，在氮气气氛下，将一定量的LDO加入到0.4 mol⋅L - 1的DDTC溶液中。将混合物在70℃下剧烈搅拌48 h，直至形成质量良好的LDH晶体。最后，将沉淀离心，洗涤真空干燥，过0.45 mm筛 | 是 | 二乙基二硫代氨基甲酸根 | [10 empty] | IV型 | H4 | 51.8 |  | 6.94 | [7 empty] | (003),(006),(009) | [30 empty] | 溶液 |  | 40 |  |  | 0.5 | [6 empty] | 180 | 300 | 25 |  |  |  |  | Cr(Ⅵ) | 30 | [14 empty] | Cl- | 10 | [21 empty] | 3 | [22 empty] | 31.51 | 0.2 |  |  |  |  | 52.51667 | 52.51667
22 | Lixun Zhang，2022 | DDTC-LDH | 煅烧复原法 | 在恒定的pH (=10)和温度(=70℃)条件下，同时向溶液中加入1molL-1的Mg2+/Al3 +摩尔比为3：1的混合金属氯化物和1.5 molL-1的NaOH和1.0 molL-1的Na2CO3的混合物。经陈化、离心、洗涤、干燥、球磨后得到CO32-LDH。然后，将纳米CO32-LDH在500℃下煅烧3 h，得到层状双氧化物(LDO)颗粒。然后，在氮气气氛下，将一定量的LDO加入到0.4 mol⋅L - 1的DDTC溶液中。将混合物在70℃下剧烈搅拌48 h，直至形成质量良好的LDH晶体。最后，将沉淀离心，洗涤真空干燥，过0.45 mm筛 | 是 | 二乙基二硫代氨基甲酸根 | [10 empty] | IV型 | H4 | 51.8 |  | 6.94 | [7 empty] | (003),(006),(009) | [30 empty] | 溶液 |  | 40 |  |  | 0.5 | [6 empty] | 180 | 300 | 25 |  |  |  |  | Cr(Ⅵ) | 30 | [14 empty] | NO3- | 10 | [21 empty] | 3 | [22 empty] | 35.47 | 1.06 |  |  |  |  | 59.11667 | 59.11667
22 | Lixun Zhang，2022 | DDTC-LDH | 煅烧复原法 | 在恒定的pH (=10)和温度(=70℃)条件下，同时向溶液中加入1molL-1的Mg2+/Al3 +摩尔比为3：1的混合金属氯化物和1.5 molL-1的NaOH和1.0 molL-1的Na2CO3的混合物。经陈化、离心、洗涤、干燥、球磨后得到CO32-LDH。然后，将纳米CO32-LDH在500℃下煅烧3 h，得到层状双氧化物(LDO)颗粒。然后，在氮气气氛下，将一定量的LDO加入到0.4 mol⋅L - 1的DDTC溶液中。将混合物在70℃下剧烈搅拌48 h，直至形成质量良好的LDH晶体。最后，将沉淀离心，洗涤真空干燥，过0.45 mm筛 | 是 | 二乙基二硫代氨基甲酸根 | [10 empty] | IV型 | H4 | 51.8 |  | 6.94 | [7 empty] | (003),(006),(009) | [30 empty] | 溶液 |  | 40 |  |  | 0.5 | [6 empty] | 180 | 300 | 25 |  |  |  |  | Cr(Ⅵ) | 30 | [14 empty] | CO32- | 10 | [21 empty] | 3 | [22 empty] | 30.38 | 0.92 |  |  |  |  | 50.63333 | 50.63333
22 | Lixun Zhang，2022 | DDTC-LDH | 煅烧复原法 | 在恒定的pH (=10)和温度(=70℃)条件下，同时向溶液中加入1molL-1的Mg2+/Al3 +摩尔比为3：1的混合金属氯化物和1.5 molL-1的NaOH和1.0 molL-1的Na2CO3的混合物。经陈化、离心、洗涤、干燥、球磨后得到CO32-LDH。然后，将纳米CO32-LDH在500℃下煅烧3 h，得到层状双氧化物(LDO)颗粒。然后，在氮气气氛下，将一定量的LDO加入到0.4 mol⋅L - 1的DDTC溶液中。将混合物在70℃下剧烈搅拌48 h，直至形成质量良好的LDH晶体。最后，将沉淀离心，洗涤真空干燥，过0.45 mm筛 | 是 | 二乙基二硫代氨基甲酸根 | [10 empty] | IV型 | H4 | 51.8 |  | 6.94 | [7 empty] | (003),(006),(009) | [30 empty] | 溶液 |  | 40 |  |  | 0.5 | [6 empty] | 180 | 300 | 25 |  |  |  |  | Cr(Ⅵ) | 30 | [14 empty] | SO42- | 10 | [21 empty] | 3 | [22 empty] | 29.59 | 0 |  |  |  |  | 49.31667 | 49.31667
22 | Lixun Zhang，2022 | DDTC-LDH | 煅烧复原法 | 在恒定的pH (=10)和温度(=70℃)条件下，同时向溶液中加入1molL-1的Mg2+/Al3 +摩尔比为3：1的混合金属氯化物和1.5 molL-1的NaOH和1.0 molL-1的Na2CO3的混合物。经陈化、离心、洗涤、干燥、球磨后得到CO32-LDH。然后，将纳米CO32-LDH在500℃下煅烧3 h，得到层状双氧化物(LDO)颗粒。然后，在氮气气氛下，将一定量的LDO加入到0.4 mol⋅L - 1的DDTC溶液中。将混合物在70℃下剧烈搅拌48 h，直至形成质量良好的LDH晶体。最后，将沉淀离心，洗涤真空干燥，过0.45 mm筛 | 是 | 二乙基二硫代氨基甲酸根 | [10 empty] | IV型 | H4 | 51.8 |  | 6.94 | [7 empty] | (003),(006),(009) | [30 empty] | 溶液 |  | 40 |  |  | 0.5 | [6 empty] | 180 | 300 | 25 |  |  |  |  | Cr(Ⅵ) | 30 | [14 empty] | PO43- | 10 | [21 empty] | 3 | [22 empty] | 32.3 | 0.13 |  |  |  |  | 53.83333 | 53.83333
22 | Lixun Zhang，2022 | DDTC-LDH | 煅烧复原法 | 在恒定的pH (=10)和温度(=70℃)条件下，同时向溶液中加入1molL-1的Mg2+/Al3 +摩尔比为3：1的混合金属氯化物和1.5 molL-1的NaOH和1.0 molL-1的Na2CO3的混合物。经陈化、离心、洗涤、干燥、球磨后得到CO32-LDH。然后，将纳米CO32-LDH在500℃下煅烧3 h，得到层状双氧化物(LDO)颗粒。然后，在氮气气氛下，将一定量的LDO加入到0.4 mol⋅L - 1的DDTC溶液中。将混合物在70℃下剧烈搅拌48 h，直至形成质量良好的LDH晶体。最后，将沉淀离心，洗涤真空干燥，过0.45 mm筛 | 是 | 二乙基二硫代氨基甲酸根 | [10 empty] | IV型 | H4 | 51.8 |  | 6.94 | [7 empty] | (003),(006),(009) | [30 empty] | 溶液 |  | 40 |  |  | 0.5 | [6 empty] | 180 | 300 | 25 |  |  |  |  | Cr(Ⅵ) | 30 | [14 empty] | Cl- | 30 | [21 empty] | 3 | [22 empty] | 31.11 | 0.2 |  |  |  |  | 51.85 | 51.85
22 | Lixun Zhang，2022 | DDTC-LDH | 煅烧复原法 | 在恒定的pH (=10)和温度(=70℃)条件下，同时向溶液中加入1molL-1的Mg2+/Al3 +摩尔比为3：1的混合金属氯化物和1.5 molL-1的NaOH和1.0 molL-1的Na2CO3的混合物。经陈化、离心、洗涤、干燥、球磨后得到CO32-LDH。然后，将纳米CO32-LDH在500℃下煅烧3 h，得到层状双氧化物(LDO)颗粒。然后，在氮气气氛下，将一定量的LDO加入到0.4 mol⋅L - 1的DDTC溶液中。将混合物在70℃下剧烈搅拌48 h，直至形成质量良好的LDH晶体。最后，将沉淀离心，洗涤真空干燥，过0.45 mm筛 | 是 | 二乙基二硫代氨基甲酸根 | [10 empty] | IV型 | H4 | 51.8 |  | 6.94 | [7 empty] | (003),(006),(009) | [30 empty] | 溶液 |  | 40 |  |  | 0.5 | [6 empty] | 180 | 300 | 25 |  |  |  |  | Cr(Ⅵ) | 30 | [14 empty] | NO3- | 30 | [21 empty] | 3 | [22 empty] | 31.18 | 0.99 |  |  |  |  | 51.96667 | 51.96667
22 | Lixun Zhang，2022 | DDTC-LDH | 煅烧复原法 | 在恒定的pH (=10)和温度(=70℃)条件下，同时向溶液中加入1molL-1的Mg2+/Al3 +摩尔比为3：1的混合金属氯化物和1.5 molL-1的NaOH和1.0 molL-1的Na2CO3的混合物。经陈化、离心、洗涤、干燥、球磨后得到CO32-LDH。然后，将纳米CO32-LDH在500℃下煅烧3 h，得到层状双氧化物(LDO)颗粒。然后，在氮气气氛下，将一定量的LDO加入到0.4 mol⋅L - 1的DDTC溶液中。将混合物在70℃下剧烈搅拌48 h，直至形成质量良好的LDH晶体。最后，将沉淀离心，洗涤真空干燥，过0.45 mm筛 | 是 | 二乙基二硫代氨基甲酸根 | [10 empty] | IV型 | H4 | 51.8 |  | 6.94 | [7 empty] | (003),(006),(009) | [30 empty] | 溶液 |  | 40 |  |  | 0.5 | [6 empty] | 180 | 300 | 25 |  |  |  |  | Cr(Ⅵ) | 30 | [14 empty] | CO32- | 30 | [21 empty] | 3 | [22 empty] | 29.52 | 0.4 |  |  |  |  | 49.2 | 49.2
22 | Lixun Zhang，2022 | DDTC-LDH | 煅烧复原法 | 在恒定的pH (=10)和温度(=70℃)条件下，同时向溶液中加入1molL-1的Mg2+/Al3 +摩尔比为3：1的混合金属氯化物和1.5 molL-1的NaOH和1.0 molL-1的Na2CO3的混合物。经陈化、离心、洗涤、干燥、球磨后得到CO32-LDH。然后，将纳米CO32-LDH在500℃下煅烧3 h，得到层状双氧化物(LDO)颗粒。然后，在氮气气氛下，将一定量的LDO加入到0.4 mol⋅L - 1的DDTC溶液中。将混合物在70℃下剧烈搅拌48 h，直至形成质量良好的LDH晶体。最后，将沉淀离心，洗涤真空干燥，过0.45 mm筛 | 是 | 二乙基二硫代氨基甲酸根 | [10 empty] | IV型 | H4 | 51.8 |  | 6.94 | [7 empty] | (003),(006),(009) | [30 empty] | 溶液 |  | 40 |  |  | 0.5 | [6 empty] | 180 | 300 | 25 |  |  |  |  | Cr(Ⅵ) | 30 | [14 empty] | SO42- | 30 | [21 empty] | 3 | [22 empty] | 28.93 | 0.66 |  |  |  |  | 48.21667 | 48.21667
22 | Lixun Zhang，2022 | DDTC-LDH | 煅烧复原法 | 在恒定的pH (=10)和温度(=70℃)条件下，同时向溶液中加入1molL-1的Mg2+/Al3 +摩尔比为3：1的混合金属氯化物和1.5 molL-1的NaOH和1.0 molL-1的Na2CO3的混合物。经陈化、离心、洗涤、干燥、球磨后得到CO32-LDH。然后，将纳米CO32-LDH在500℃下煅烧3 h，得到层状双氧化物(LDO)颗粒。然后，在氮气气氛下，将一定量的LDO加入到0.4 mol⋅L - 1的DDTC溶液中。将混合物在70℃下剧烈搅拌48 h，直至形成质量良好的LDH晶体。最后，将沉淀离心，洗涤真空干燥，过0.45 mm筛 | 是 | 二乙基二硫代氨基甲酸根 | [10 empty] | IV型 | H4 | 51.8 |  | 6.94 | [7 empty] | (003),(006),(009) | [30 empty] | 溶液 |  | 40 |  |  | 0.5 | [6 empty] | 180 | 300 | 25 |  |  |  |  | Cr(Ⅵ) | 30 | [14 empty] | PO43- | 30 | [21 empty] | 3 | [22 empty] | 29.72 | 0 |  |  |  |  | 49.53333 | 49.53333
22 | Lixun Zhang，2022 | DDTC-LDH | 煅烧复原法 | 在恒定的pH (=10)和温度(=70℃)条件下，同时向溶液中加入1molL-1的Mg2+/Al3 +摩尔比为3：1的混合金属氯化物和1.5 molL-1的NaOH和1.0 molL-1的Na2CO3的混合物。经陈化、离心、洗涤、干燥、球磨后得到CO32-LDH。然后，将纳米CO32-LDH在500℃下煅烧3 h，得到层状双氧化物(LDO)颗粒。然后，在氮气气氛下，将一定量的LDO加入到0.4 mol⋅L - 1的DDTC溶液中。将混合物在70℃下剧烈搅拌48 h，直至形成质量良好的LDH晶体。最后，将沉淀离心，洗涤真空干燥，过0.45 mm筛 | 是 | 二乙基二硫代氨基甲酸根 | [10 empty] | IV型 | H4 | 51.8 |  | 6.94 | [7 empty] | (003),(006),(009) | [30 empty] | 溶液 |  | 40 |  |  | 0.5 | [6 empty] | 180 | 300 | 25 |  |  |  |  | Cr(Ⅵ) | 30 | [14 empty] | Cl- | 50 | [21 empty] | 3 | [22 empty] | 24.11 | 0.99 |  |  |  |  | 40.18333 | 40.18333
22 | Lixun Zhang，2022 | DDTC-LDH | 煅烧复原法 | 在恒定的pH (=10)和温度(=70℃)条件下，同时向溶液中加入1molL-1的Mg2+/Al3 +摩尔比为3：1的混合金属氯化物和1.5 molL-1的NaOH和1.0 molL-1的Na2CO3的混合物。经陈化、离心、洗涤、干燥、球磨后得到CO32-LDH。然后，将纳米CO32-LDH在500℃下煅烧3 h，得到层状双氧化物(LDO)颗粒。然后，在氮气气氛下，将一定量的LDO加入到0.4 mol⋅L - 1的DDTC溶液中。将混合物在70℃下剧烈搅拌48 h，直至形成质量良好的LDH晶体。最后，将沉淀离心，洗涤真空干燥，过0.45 mm筛 | 是 | 二乙基二硫代氨基甲酸根 | [10 empty] | IV型 | H4 | 51.8 |  | 6.94 | [7 empty] | (003),(006),(009) | [30 empty] | 溶液 |  | 40 |  |  | 0.5 | [6 empty] | 180 | 300 | 25 |  |  |  |  | Cr(Ⅵ) | 30 | [14 empty] | NO3- | 50 | [21 empty] | 3 | [22 empty] | 23.05 | 0.46 |  |  |  |  | 38.41667 | 38.41667
22 | Lixun Zhang，2022 | DDTC-LDH | 煅烧复原法 | 在恒定的pH (=10)和温度(=70℃)条件下，同时向溶液中加入1molL-1的Mg2+/Al3 +摩尔比为3：1的混合金属氯化物和1.5 molL-1的NaOH和1.0 molL-1的Na2CO3的混合物。经陈化、离心、洗涤、干燥、球磨后得到CO32-LDH。然后，将纳米CO32-LDH在500℃下煅烧3 h，得到层状双氧化物(LDO)颗粒。然后，在氮气气氛下，将一定量的LDO加入到0.4 mol⋅L - 1的DDTC溶液中。将混合物在70℃下剧烈搅拌48 h，直至形成质量良好的LDH晶体。最后，将沉淀离心，洗涤真空干燥，过0.45 mm筛 | 是 | 二乙基二硫代氨基甲酸根 | [10 empty] | IV型 | H4 | 51.8 |  | 6.94 | [7 empty] | (003),(006),(009) | [30 empty] | 溶液 |  | 40 |  |  | 0.5 | [6 empty] | 180 | 300 | 25 |  |  |  |  | Cr(Ⅵ) | 30 | [14 empty] | CO32- | 50 | [21 empty] | 3 | [22 empty] | 27.34 | 1.45 |  |  |  |  | 45.56667 | 45.56667
22 | Lixun Zhang，2022 | DDTC-LDH | 煅烧复原法 | 在恒定的pH (=10)和温度(=70℃)条件下，同时向溶液中加入1molL-1的Mg2+/Al3 +摩尔比为3：1的混合金属氯化物和1.5 molL-1的NaOH和1.0 molL-1的Na2CO3的混合物。经陈化、离心、洗涤、干燥、球磨后得到CO32-LDH。然后，将纳米CO32-LDH在500℃下煅烧3 h，得到层状双氧化物(LDO)颗粒。然后，在氮气气氛下，将一定量的LDO加入到0.4 mol⋅L - 1的DDTC溶液中。将混合物在70℃下剧烈搅拌48 h，直至形成质量良好的LDH晶体。最后，将沉淀离心，洗涤真空干燥，过0.45 mm筛 | 是 | 二乙基二硫代氨基甲酸根 | [10 empty] | IV型 | H4 | 51.8 |  | 6.94 | [7 empty] | (003),(006),(009) | [30 empty] | 溶液 |  | 40 |  |  | 0.5 | [6 empty] | 180 | 300 | 25 |  |  |  |  | Cr(Ⅵ) | 30 | [14 empty] | SO42- | 50 | [21 empty] | 3 | [22 empty] | 27.08 | 2.31 |  |  |  |  | 45.13333 | 45.13333
22 | Lixun Zhang，2022 | DDTC-LDH | 煅烧复原法 | 在恒定的pH (=10)和温度(=70℃)条件下，同时向溶液中加入1molL-1的Mg2+/Al3 +摩尔比为3：1的混合金属氯化物和1.5 molL-1的NaOH和1.0 molL-1的Na2CO3的混合物。经陈化、离心、洗涤、干燥、球磨后得到CO32-LDH。然后，将纳米CO32-LDH在500℃下煅烧3 h，得到层状双氧化物(LDO)颗粒。然后，在氮气气氛下，将一定量的LDO加入到0.4 mol⋅L - 1的DDTC溶液中。将混合物在70℃下剧烈搅拌48 h，直至形成质量良好的LDH晶体。最后，将沉淀离心，洗涤真空干燥，过0.45 mm筛 | 是 | 二乙基二硫代氨基甲酸根 | [10 empty] | IV型 | H4 | 51.8 |  | 6.94 | [7 empty] | (003),(006),(009) | [30 empty] | 溶液 |  | 40 |  |  | 0.5 | [6 empty] | 180 | 300 | 25 |  |  |  |  | Cr(Ⅵ) | 30 | [14 empty] | PO43- | 50 | [21 empty] | 3 | [22 empty] | 23.18 | 0.99 |  |  |  |  | 38.63333 | 38.63333
22 | Lixun Zhang，2022 | DDTC-LDH | 煅烧复原法 | 在恒定的pH (=10)和温度(=70℃)条件下，同时向溶液中加入1molL-1的Mg2+/Al3 +摩尔比为3：1的混合金属氯化物和1.5 molL-1的NaOH和1.0 molL-1的Na2CO3的混合物。经陈化、离心、洗涤、干燥、球磨后得到CO32-LDH。然后，将纳米CO32-LDH在500℃下煅烧3 h，得到层状双氧化物(LDO)颗粒。然后，在氮气气氛下，将一定量的LDO加入到0.4 mol⋅L - 1的DDTC溶液中。将混合物在70℃下剧烈搅拌48 h，直至形成质量良好的LDH晶体。最后，将沉淀离心，洗涤真空干燥，过0.45 mm筛 | 是 | 二乙基二硫代氨基甲酸根 | [10 empty] | IV型 | H4 | 51.8 |  | 6.94 | [7 empty] | (003),(006),(009) | [30 empty] | 溶液 |  | 40 |  |  | 0.5 | [6 empty] | 180 | 300 | 25 |  |  |  |  | Cr(Ⅵ) | 10 | [14 empty] | 无 | 0 | [21 empty] | 3 | [22 empty] | 19.76 | 0.12 |  |  |  |  | 32.93333 | 32.93333
22 | Lixun Zhang，2022 | DDTC-LDH | 煅烧复原法 | 在恒定的pH (=10)和温度(=70℃)条件下，同时向溶液中加入1molL-1的Mg2+/Al3 +摩尔比为3：1的混合金属氯化物和1.5 molL-1的NaOH和1.0 molL-1的Na2CO3的混合物。经陈化、离心、洗涤、干燥、球磨后得到CO32-LDH。然后，将纳米CO32-LDH在500℃下煅烧3 h，得到层状双氧化物(LDO)颗粒。然后，在氮气气氛下，将一定量的LDO加入到0.4 mol⋅L - 1的DDTC溶液中。将混合物在70℃下剧烈搅拌48 h，直至形成质量良好的LDH晶体。最后，将沉淀离心，洗涤真空干燥，过0.45 mm筛 | 是 | 二乙基二硫代氨基甲酸根 | [10 empty] | IV型 | H4 | 51.8 |  | 6.94 | [7 empty] | (003),(006),(009) | [30 empty] | 溶液 |  | 40 |  |  | 0.5 | [6 empty] | 180 | 300 | 25 |  |  |  |  | Cr(Ⅵ) | 10 | [14 empty] | Cl- | 5 | [21 empty] | 3 | [22 empty] | 17.6 | 0.3 |  |  |  |  | 29.33333 | 29.33333
22 | Lixun Zhang，2022 | DDTC-LDH | 煅烧复原法 | 在恒定的pH (=10)和温度(=70℃)条件下，同时向溶液中加入1molL-1的Mg2+/Al3 +摩尔比为3：1的混合金属氯化物和1.5 molL-1的NaOH和1.0 molL-1的Na2CO3的混合物。经陈化、离心、洗涤、干燥、球磨后得到CO32-LDH。然后，将纳米CO32-LDH在500℃下煅烧3 h，得到层状双氧化物(LDO)颗粒。然后，在氮气气氛下，将一定量的LDO加入到0.4 mol⋅L - 1的DDTC溶液中。将混合物在70℃下剧烈搅拌48 h，直至形成质量良好的LDH晶体。最后，将沉淀离心，洗涤真空干燥，过0.45 mm筛 | 是 | 二乙基二硫代氨基甲酸根 | [10 empty] | IV型 | H4 | 51.8 |  | 6.94 | [7 empty] | (003),(006),(009) | [30 empty] | 溶液 |  | 40 |  |  | 0.5 | [6 empty] | 180 | 300 | 25 |  |  |  |  | Cr(Ⅵ) | 10 | [14 empty] | NO3- | 5 | [21 empty] | 3 | [22 empty] | 18.3 | 0.06 |  |  |  |  | 30.5 | 30.5
22 | Lixun Zhang，2022 | DDTC-LDH | 煅烧复原法 | 在恒定的pH (=10)和温度(=70℃)条件下，同时向溶液中加入1molL-1的Mg2+/Al3 +摩尔比为3：1的混合金属氯化物和1.5 molL-1的NaOH和1.0 molL-1的Na2CO3的混合物。经陈化、离心、洗涤、干燥、球磨后得到CO32-LDH。然后，将纳米CO32-LDH在500℃下煅烧3 h，得到层状双氧化物(LDO)颗粒。然后，在氮气气氛下，将一定量的LDO加入到0.4 mol⋅L - 1的DDTC溶液中。将混合物在70℃下剧烈搅拌48 h，直至形成质量良好的LDH晶体。最后，将沉淀离心，洗涤真空干燥，过0.45 mm筛 | 是 | 二乙基二硫代氨基甲酸根 | [10 empty] | IV型 | H4 | 51.8 |  | 6.94 | [7 empty] | (003),(006),(009) | [30 empty] | 溶液 |  | 40 |  |  | 0.5 | [6 empty] | 180 | 300 | 25 |  |  |  |  | Cr(Ⅵ) | 10 | [14 empty] | CO32- | 5 | [21 empty] | 3 | [22 empty] | 17.78 | 0.15 |  |  |  |  | 29.63333 | 29.63333
22 | Lixun Zhang，2022 | DDTC-LDH | 煅烧复原法 | 在恒定的pH (=10)和温度(=70℃)条件下，同时向溶液中加入1molL-1的Mg2+/Al3 +摩尔比为3：1的混合金属氯化物和1.5 molL-1的NaOH和1.0 molL-1的Na2CO3的混合物。经陈化、离心、洗涤、干燥、球磨后得到CO32-LDH。然后，将纳米CO32-LDH在500℃下煅烧3 h，得到层状双氧化物(LDO)颗粒。然后，在氮气气氛下，将一定量的LDO加入到0.4 mol⋅L - 1的DDTC溶液中。将混合物在70℃下剧烈搅拌48 h，直至形成质量良好的LDH晶体。最后，将沉淀离心，洗涤真空干燥，过0.45 mm筛 | 是 | 二乙基二硫代氨基甲酸根 | [10 empty] | IV型 | H4 | 51.8 |  | 6.94 | [7 empty] | (003),(006),(009) | [30 empty] | 溶液 |  | 40 |  |  | 0.5 | [6 empty] | 180 | 300 | 25 |  |  |  |  | Cr(Ⅵ) | 10 | [14 empty] | SO42- | 5 | [21 empty] | 3 | [22 empty] | 17.2 | 0.12 |  |  |  |  | 28.66667 | 28.66667
22 | Lixun Zhang，2022 | DDTC-LDH | 煅烧复原法 | 在恒定的pH (=10)和温度(=70℃)条件下，同时向溶液中加入1molL-1的Mg2+/Al3 +摩尔比为3：1的混合金属氯化物和1.5 molL-1的NaOH和1.0 molL-1的Na2CO3的混合物。经陈化、离心、洗涤、干燥、球磨后得到CO32-LDH。然后，将纳米CO32-LDH在500℃下煅烧3 h，得到层状双氧化物(LDO)颗粒。然后，在氮气气氛下，将一定量的LDO加入到0.4 mol⋅L - 1的DDTC溶液中。将混合物在70℃下剧烈搅拌48 h，直至形成质量良好的LDH晶体。最后，将沉淀离心，洗涤真空干燥，过0.45 mm筛 | 是 | 二乙基二硫代氨基甲酸根 | [10 empty] | IV型 | H4 | 51.8 |  | 6.94 | [7 empty] | (003),(006),(009) | [30 empty] | 溶液 |  | 40 |  |  | 0.5 | [6 empty] | 180 | 300 | 25 |  |  |  |  | Cr(Ⅵ) | 10 | [14 empty] | PO43- | 5 | [21 empty] | 3 | [22 empty] | 16.96 | 0.06 |  |  |  |  | 28.26667 | 28.26667
22 | Lixun Zhang，2022 | DDTC-LDH | 煅烧复原法 | 在恒定的pH (=10)和温度(=70℃)条件下，同时向溶液中加入1molL-1的Mg2+/Al3 +摩尔比为3：1的混合金属氯化物和1.5 molL-1的NaOH和1.0 molL-1的Na2CO3的混合物。经陈化、离心、洗涤、干燥、球磨后得到CO32-LDH。然后，将纳米CO32-LDH在500℃下煅烧3 h，得到层状双氧化物(LDO)颗粒。然后，在氮气气氛下，将一定量的LDO加入到0.4 mol⋅L - 1的DDTC溶液中。将混合物在70℃下剧烈搅拌48 h，直至形成质量良好的LDH晶体。最后，将沉淀离心，洗涤真空干燥，过0.45 mm筛 | 是 | 二乙基二硫代氨基甲酸根 | [10 empty] | IV型 | H4 | 51.8 |  | 6.94 | [7 empty] | (003),(006),(009) | [30 empty] | 溶液 |  | 40 |  |  | 0.5 | [6 empty] | 180 | 300 | 25 |  |  |  |  | Cr(Ⅵ) | 10 | [14 empty] | Cl- | 10 | [21 empty] | 3 | [22 empty] | 17.39 | 0.15 |  |  |  |  | 28.98333 | 28.98333
22 | Lixun Zhang，2022 | DDTC-LDH | 煅烧复原法 | 在恒定的pH (=10)和温度(=70℃)条件下，同时向溶液中加入1molL-1的Mg2+/Al3 +摩尔比为3：1的混合金属氯化物和1.5 molL-1的NaOH和1.0 molL-1的Na2CO3的混合物。经陈化、离心、洗涤、干燥、球磨后得到CO32-LDH。然后，将纳米CO32-LDH在500℃下煅烧3 h，得到层状双氧化物(LDO)颗粒。然后，在氮气气氛下，将一定量的LDO加入到0.4 mol⋅L - 1的DDTC溶液中。将混合物在70℃下剧烈搅拌48 h，直至形成质量良好的LDH晶体。最后，将沉淀离心，洗涤真空干燥，过0.45 mm筛 | 是 | 二乙基二硫代氨基甲酸根 | [10 empty] | IV型 | H4 | 51.8 |  | 6.94 | [7 empty] | (003),(006),(009) | [30 empty] | 溶液 |  | 40 |  |  | 0.5 | [6 empty] | 180 | 300 | 25 |  |  |  |  | Cr(Ⅵ) | 10 | [14 empty] | NO3- | 10 | [21 empty] | 3 | [22 empty] | 18.21 | 0.06 |  |  |  |  | 30.35 | 30.35
22 | Lixun Zhang，2022 | DDTC-LDH | 煅烧复原法 | 在恒定的pH (=10)和温度(=70℃)条件下，同时向溶液中加入1molL-1的Mg2+/Al3 +摩尔比为3：1的混合金属氯化物和1.5 molL-1的NaOH和1.0 molL-1的Na2CO3的混合物。经陈化、离心、洗涤、干燥、球磨后得到CO32-LDH。然后，将纳米CO32-LDH在500℃下煅烧3 h，得到层状双氧化物(LDO)颗粒。然后，在氮气气氛下，将一定量的LDO加入到0.4 mol⋅L - 1的DDTC溶液中。将混合物在70℃下剧烈搅拌48 h，直至形成质量良好的LDH晶体。最后，将沉淀离心，洗涤真空干燥，过0.45 mm筛 | 是 | 二乙基二硫代氨基甲酸根 | [10 empty] | IV型 | H4 | 51.8 |  | 6.94 | [7 empty] | (003),(006),(009) | [30 empty] | 溶液 |  | 40 |  |  | 0.5 | [6 empty] | 180 | 300 | 25 |  |  |  |  | Cr(Ⅵ) | 10 | [14 empty] | CO32- | 10 | [21 empty] | 3 | [22 empty] | 17.57 | 0.15 |  |  |  |  | 29.28333 | 29.28333
22 | Lixun Zhang，2022 | DDTC-LDH | 煅烧复原法 | 在恒定的pH (=10)和温度(=70℃)条件下，同时向溶液中加入1molL-1的Mg2+/Al3 +摩尔比为3：1的混合金属氯化物和1.5 molL-1的NaOH和1.0 molL-1的Na2CO3的混合物。经陈化、离心、洗涤、干燥、球磨后得到CO32-LDH。然后，将纳米CO32-LDH在500℃下煅烧3 h，得到层状双氧化物(LDO)颗粒。然后，在氮气气氛下，将一定量的LDO加入到0.4 mol⋅L - 1的DDTC溶液中。将混合物在70℃下剧烈搅拌48 h，直至形成质量良好的LDH晶体。最后，将沉淀离心，洗涤真空干燥，过0.45 mm筛 | 是 | 二乙基二硫代氨基甲酸根 | [10 empty] | IV型 | H4 | 51.8 |  | 6.94 | [7 empty] | (003),(006),(009) | [30 empty] | 溶液 |  | 40 |  |  | 0.5 | [6 empty] | 180 | 300 | 25 |  |  |  |  | Cr(Ⅵ) | 10 | [14 empty] | SO42- | 10 | [21 empty] | 3 | [22 empty] | 16.93 | 0.18 |  |  |  |  | 28.21667 | 28.21667
22 | Lixun Zhang，2022 | DDTC-LDH | 煅烧复原法 | 在恒定的pH (=10)和温度(=70℃)条件下，同时向溶液中加入1molL-1的Mg2+/Al3 +摩尔比为3：1的混合金属氯化物和1.5 molL-1的NaOH和1.0 molL-1的Na2CO3的混合物。经陈化、离心、洗涤、干燥、球磨后得到CO32-LDH。然后，将纳米CO32-LDH在500℃下煅烧3 h，得到层状双氧化物(LDO)颗粒。然后，在氮气气氛下，将一定量的LDO加入到0.4 mol⋅L - 1的DDTC溶液中。将混合物在70℃下剧烈搅拌48 h，直至形成质量良好的LDH晶体。最后，将沉淀离心，洗涤真空干燥，过0.45 mm筛 | 是 | 二乙基二硫代氨基甲酸根 | [10 empty] | IV型 | H4 | 51.8 |  | 6.94 | [7 empty] | (003),(006),(009) | [30 empty] | 溶液 |  | 40 |  |  | 0.5 | [6 empty] | 180 | 300 | 25 |  |  |  |  | Cr(Ⅵ) | 10 | [14 empty] | PO43- | 10 | [21 empty] | 3 | [22 empty] | 16.66 | 0.27 |  |  |  |  | 27.76667 | 27.76667
22 | Lixun Zhang，2022 | DDTC-LDH | 煅烧复原法 | 在恒定的pH (=10)和温度(=70℃)条件下，同时向溶液中加入1molL-1的Mg2+/Al3 +摩尔比为3：1的混合金属氯化物和1.5 molL-1的NaOH和1.0 molL-1的Na2CO3的混合物。经陈化、离心、洗涤、干燥、球磨后得到CO32-LDH。然后，将纳米CO32-LDH在500℃下煅烧3 h，得到层状双氧化物(LDO)颗粒。然后，在氮气气氛下，将一定量的LDO加入到0.4 mol⋅L - 1的DDTC溶液中。将混合物在70℃下剧烈搅拌48 h，直至形成质量良好的LDH晶体。最后，将沉淀离心，洗涤真空干燥，过0.45 mm筛 | 是 | 二乙基二硫代氨基甲酸根 | [10 empty] | IV型 | H4 | 51.8 |  | 6.94 | [7 empty] | (003),(006),(009) | [30 empty] | 溶液 |  | 40 |  |  | 0.5 | [6 empty] | 180 | 300 | 25 |  |  |  |  | Cr(Ⅵ) | 10 | [14 empty] | Cl- | 30 | [21 empty] | 3 | [22 empty] | 16.93 | 0.12 |  |  |  |  | 28.21667 | 28.21667
22 | Lixun Zhang，2022 | DDTC-LDH | 煅烧复原法 | 在恒定的pH (=10)和温度(=70℃)条件下，同时向溶液中加入1molL-1的Mg2+/Al3 +摩尔比为3：1的混合金属氯化物和1.5 molL-1的NaOH和1.0 molL-1的Na2CO3的混合物。经陈化、离心、洗涤、干燥、球磨后得到CO32-LDH。然后，将纳米CO32-LDH在500℃下煅烧3 h，得到层状双氧化物(LDO)颗粒。然后，在氮气气氛下，将一定量的LDO加入到0.4 mol⋅L - 1的DDTC溶液中。将混合物在70℃下剧烈搅拌48 h，直至形成质量良好的LDH晶体。最后，将沉淀离心，洗涤真空干燥，过0.45 mm筛 | 是 | 二乙基二硫代氨基甲酸根 | [10 empty] | IV型 | H4 | 51.8 |  | 6.94 | [7 empty] | (003),(006),(009) | [30 empty] | 溶液 |  | 40 |  |  | 0.5 | [6 empty] | 180 | 300 | 25 |  |  |  |  | Cr(Ⅵ) | 10 | [14 empty] | NO3- | 30 | [21 empty] | 3 | [22 empty] | 17.33 | 0.21 |  |  |  |  | 28.88333 | 28.88333
22 | Lixun Zhang，2022 | DDTC-LDH | 煅烧复原法 | 在恒定的pH (=10)和温度(=70℃)条件下，同时向溶液中加入1molL-1的Mg2+/Al3 +摩尔比为3：1的混合金属氯化物和1.5 molL-1的NaOH和1.0 molL-1的Na2CO3的混合物。经陈化、离心、洗涤、干燥、球磨后得到CO32-LDH。然后，将纳米CO32-LDH在500℃下煅烧3 h，得到层状双氧化物(LDO)颗粒。然后，在氮气气氛下，将一定量的LDO加入到0.4 mol⋅L - 1的DDTC溶液中。将混合物在70℃下剧烈搅拌48 h，直至形成质量良好的LDH晶体。最后，将沉淀离心，洗涤真空干燥，过0.45 mm筛 | 是 | 二乙基二硫代氨基甲酸根 | [10 empty] | IV型 | H4 | 51.8 |  | 6.94 | [7 empty] | (003),(006),(009) | [30 empty] | 溶液 |  | 40 |  |  | 0.5 | [6 empty] | 180 | 300 | 25 |  |  |  |  | Cr(Ⅵ) | 10 | [14 empty] | CO32- | 30 | [21 empty] | 3 | [22 empty] | 16.53 | 0.3 |  |  |  |  | 27.55 | 27.55
22 | Lixun Zhang，2022 | DDTC-LDH | 煅烧复原法 | 在恒定的pH (=10)和温度(=70℃)条件下，同时向溶液中加入1molL-1的Mg2+/Al3 +摩尔比为3：1的混合金属氯化物和1.5 molL-1的NaOH和1.0 molL-1的Na2CO3的混合物。经陈化、离心、洗涤、干燥、球磨后得到CO32-LDH。然后，将纳米CO32-LDH在500℃下煅烧3 h，得到层状双氧化物(LDO)颗粒。然后，在氮气气氛下，将一定量的LDO加入到0.4 mol⋅L - 1的DDTC溶液中。将混合物在70℃下剧烈搅拌48 h，直至形成质量良好的LDH晶体。最后，将沉淀离心，洗涤真空干燥，过0.45 mm筛 | 是 | 二乙基二硫代氨基甲酸根 | [10 empty] | IV型 | H4 | 51.8 |  | 6.94 | [7 empty] | (003),(006),(009) | [30 empty] | 溶液 |  | 40 |  |  | 0.5 | [6 empty] | 180 | 300 | 25 |  |  |  |  | Cr(Ⅵ) | 10 | [14 empty] | SO42- | 30 | [21 empty] | 3 | [22 empty] | 16.84 | 0.21 |  |  |  |  | 28.06667 | 28.06667
22 | Lixun Zhang，2022 | DDTC-LDH | 煅烧复原法 | 在恒定的pH (=10)和温度(=70℃)条件下，同时向溶液中加入1molL-1的Mg2+/Al3 +摩尔比为3：1的混合金属氯化物和1.5 molL-1的NaOH和1.0 molL-1的Na2CO3的混合物。经陈化、离心、洗涤、干燥、球磨后得到CO32-LDH。然后，将纳米CO32-LDH在500℃下煅烧3 h，得到层状双氧化物(LDO)颗粒。然后，在氮气气氛下，将一定量的LDO加入到0.4 mol⋅L - 1的DDTC溶液中。将混合物在70℃下剧烈搅拌48 h，直至形成质量良好的LDH晶体。最后，将沉淀离心，洗涤真空干燥，过0.45 mm筛 | 是 | 二乙基二硫代氨基甲酸根 | [10 empty] | IV型 | H4 | 51.8 |  | 6.94 | [7 empty] | (003),(006),(009) | [30 empty] | 溶液 |  | 40 |  |  | 0.5 | [6 empty] | 180 | 300 | 25 |  |  |  |  | Cr(Ⅵ) | 10 | [14 empty] | PO43- | 30 | [21 empty] | 3 | [22 empty] | 15.9 | 0.55 |  |  |  |  | 26.5 | 26.5
22 | Lixun Zhang，2022 | DDTC-LDH | 煅烧复原法 | 在恒定的pH (=10)和温度(=70℃)条件下，同时向溶液中加入1molL-1的Mg2+/Al3 +摩尔比为3：1的混合金属氯化物和1.5 molL-1的NaOH和1.0 molL-1的Na2CO3的混合物。经陈化、离心、洗涤、干燥、球磨后得到CO32-LDH。然后，将纳米CO32-LDH在500℃下煅烧3 h，得到层状双氧化物(LDO)颗粒。然后，在氮气气氛下，将一定量的LDO加入到0.4 mol⋅L - 1的DDTC溶液中。将混合物在70℃下剧烈搅拌48 h，直至形成质量良好的LDH晶体。最后，将沉淀离心，洗涤真空干燥，过0.45 mm筛 | 是 | 二乙基二硫代氨基甲酸根 | [10 empty] | IV型 | H4 | 51.8 |  | 6.94 | [7 empty] | (003),(006),(009) | [30 empty] | 溶液 |  | 40 |  |  | 0.5 |  |  |  |  | 2 |  | 180 | 300 | 25 |  |  |  |  | Cr(Ⅵ) | [38 empty] | 3 | [22 empty] | 26.23 | 2.46 |  |  |  |  | 43.71667 | 43.71667
22 | Lixun Zhang，2022 | DDTC-LDH | 煅烧复原法 | 在恒定的pH (=10)和温度(=70℃)条件下，同时向溶液中加入1molL-1的Mg2+/Al3 +摩尔比为3：1的混合金属氯化物和1.5 molL-1的NaOH和1.0 molL-1的Na2CO3的混合物。经陈化、离心、洗涤、干燥、球磨后得到CO32-LDH。然后，将纳米CO32-LDH在500℃下煅烧3 h，得到层状双氧化物(LDO)颗粒。然后，在氮气气氛下，将一定量的LDO加入到0.4 mol⋅L - 1的DDTC溶液中。将混合物在70℃下剧烈搅拌48 h，直至形成质量良好的LDH晶体。最后，将沉淀离心，洗涤真空干燥，过0.45 mm筛 | 是 | 二乙基二硫代氨基甲酸根 | [10 empty] | IV型 | H4 | 51.8 |  | 6.94 | [7 empty] | (003),(006),(009) | [30 empty] | 溶液 |  | 40 |  |  | 0.5 |  |  |  |  | 3 |  | 180 | 300 | 25 |  |  |  |  | Cr(Ⅵ) | [38 empty] | 3 | [22 empty] | 43.95 | 1.7 |  |  |  |  | 73.25 | 73.25
22 | Lixun Zhang，2022 | DDTC-LDH | 煅烧复原法 | 在恒定的pH (=10)和温度(=70℃)条件下，同时向溶液中加入1molL-1的Mg2+/Al3 +摩尔比为3：1的混合金属氯化物和1.5 molL-1的NaOH和1.0 molL-1的Na2CO3的混合物。经陈化、离心、洗涤、干燥、球磨后得到CO32-LDH。然后，将纳米CO32-LDH在500℃下煅烧3 h，得到层状双氧化物(LDO)颗粒。然后，在氮气气氛下，将一定量的LDO加入到0.4 mol⋅L - 1的DDTC溶液中。将混合物在70℃下剧烈搅拌48 h，直至形成质量良好的LDH晶体。最后，将沉淀离心，洗涤真空干燥，过0.45 mm筛 | 是 | 二乙基二硫代氨基甲酸根 | [10 empty] | IV型 | H4 | 51.8 |  | 6.94 | [7 empty] | (003),(006),(009) | [30 empty] | 溶液 |  | 40 |  |  | 0.5 |  |  |  |  | 4 |  | 180 | 300 | 25 |  |  |  |  | Cr(Ⅵ) | [38 empty] | 3 | [22 empty] | 50.13 | 1.01 |  |  |  |  | 83.55 | 83.55
22 | Lixun Zhang，2022 | DDTC-LDH | 煅烧复原法 | 在恒定的pH (=10)和温度(=70℃)条件下，同时向溶液中加入1molL-1的Mg2+/Al3 +摩尔比为3：1的混合金属氯化物和1.5 molL-1的NaOH和1.0 molL-1的Na2CO3的混合物。经陈化、离心、洗涤、干燥、球磨后得到CO32-LDH。然后，将纳米CO32-LDH在500℃下煅烧3 h，得到层状双氧化物(LDO)颗粒。然后，在氮气气氛下，将一定量的LDO加入到0.4 mol⋅L - 1的DDTC溶液中。将混合物在70℃下剧烈搅拌48 h，直至形成质量良好的LDH晶体。最后，将沉淀离心，洗涤真空干燥，过0.45 mm筛 | 是 | 二乙基二硫代氨基甲酸根 | [10 empty] | IV型 | H4 | 51.8 |  | 6.94 | [7 empty] | (003),(006),(009) | [30 empty] | 溶液 |  | 40 |  |  | 0.5 |  |  |  |  | 5 |  | 180 | 300 | 25 |  |  |  |  | Cr(Ⅵ) | [38 empty] | 3 | [22 empty] | 47.35 | 1.01 |  |  |  |  | 78.91667 | 78.91667
22 | Lixun Zhang，2022 | DDTC-LDH | 煅烧复原法 | 在恒定的pH (=10)和温度(=70℃)条件下，同时向溶液中加入1molL-1的Mg2+/Al3 +摩尔比为3：1的混合金属氯化物和1.5 molL-1的NaOH和1.0 molL-1的Na2CO3的混合物。经陈化、离心、洗涤、干燥、球磨后得到CO32-LDH。然后，将纳米CO32-LDH在500℃下煅烧3 h，得到层状双氧化物(LDO)颗粒。然后，在氮气气氛下，将一定量的LDO加入到0.4 mol⋅L - 1的DDTC溶液中。将混合物在70℃下剧烈搅拌48 h，直至形成质量良好的LDH晶体。最后，将沉淀离心，洗涤真空干燥，过0.45 mm筛 | 是 | 二乙基二硫代氨基甲酸根 | [10 empty] | IV型 | H4 | 51.8 |  | 6.94 | [7 empty] | (003),(006),(009) | [30 empty] | 溶液 |  | 40 |  |  | 0.5 |  |  |  |  | 6 |  | 180 | 300 | 25 |  |  |  |  | Cr(Ⅵ) | [38 empty] | 3 | [22 empty] | 48.05 | 0.76 |  |  |  |  | 80.08333 | 80.08333
22 | Lixun Zhang，2022 | DDTC-LDH | 煅烧复原法 | 在恒定的pH (=10)和温度(=70℃)条件下，同时向溶液中加入1molL-1的Mg2+/Al3 +摩尔比为3：1的混合金属氯化物和1.5 molL-1的NaOH和1.0 molL-1的Na2CO3的混合物。经陈化、离心、洗涤、干燥、球磨后得到CO32-LDH。然后，将纳米CO32-LDH在500℃下煅烧3 h，得到层状双氧化物(LDO)颗粒。然后，在氮气气氛下，将一定量的LDO加入到0.4 mol⋅L - 1的DDTC溶液中。将混合物在70℃下剧烈搅拌48 h，直至形成质量良好的LDH晶体。最后，将沉淀离心，洗涤真空干燥，过0.45 mm筛 | 是 | 二乙基二硫代氨基甲酸根 | [10 empty] | IV型 | H4 | 51.8 |  | 6.94 | [7 empty] | (003),(006),(009) | [30 empty] | 溶液 |  | 40 |  |  | 0.5 |  |  |  |  | 7 |  | 180 | 300 | 25 |  |  |  |  | Cr(Ⅵ) | [38 empty] | 3 | [22 empty] | 47.92 | 1.64 |  |  |  |  | 79.86667 | 79.86667
22 | Lixun Zhang，2022 | DDTC-LDH | 煅烧复原法 | 在恒定的pH (=10)和温度(=70℃)条件下，同时向溶液中加入1molL-1的Mg2+/Al3 +摩尔比为3：1的混合金属氯化物和1.5 molL-1的NaOH和1.0 molL-1的Na2CO3的混合物。经陈化、离心、洗涤、干燥、球磨后得到CO32-LDH。然后，将纳米CO32-LDH在500℃下煅烧3 h，得到层状双氧化物(LDO)颗粒。然后，在氮气气氛下，将一定量的LDO加入到0.4 mol⋅L - 1的DDTC溶液中。将混合物在70℃下剧烈搅拌48 h，直至形成质量良好的LDH晶体。最后，将沉淀离心，洗涤真空干燥，过0.45 mm筛 | 是 | 二乙基二硫代氨基甲酸根 | [10 empty] | IV型 | H4 | 51.8 |  | 6.94 | [7 empty] | (003),(006),(009) | [30 empty] | 溶液 |  | 40 |  |  | 0.5 |  |  |  |  | 8 |  | 180 | 300 | 25 |  |  |  |  | Cr(Ⅵ) | [38 empty] | 3 | [22 empty] | 49.37 | 0.06 |  |  |  |  | 82.28333 | 82.28333
22 | Lixun Zhang，2022 | DDTC-LDH | 煅烧复原法 | 在恒定的pH (=10)和温度(=70℃)条件下，同时向溶液中加入1molL-1的Mg2+/Al3 +摩尔比为3：1的混合金属氯化物和1.5 molL-1的NaOH和1.0 molL-1的Na2CO3的混合物。经陈化、离心、洗涤、干燥、球磨后得到CO32-LDH。然后，将纳米CO32-LDH在500℃下煅烧3 h，得到层状双氧化物(LDO)颗粒。然后，在氮气气氛下，将一定量的LDO加入到0.4 mol⋅L - 1的DDTC溶液中。将混合物在70℃下剧烈搅拌48 h，直至形成质量良好的LDH晶体。最后，将沉淀离心，洗涤真空干燥，过0.45 mm筛 | 是 | 二乙基二硫代氨基甲酸根 | [10 empty] | IV型 | H4 | 51.8 |  | 6.94 | [7 empty] | (003),(006),(009) | [30 empty] | 溶液 |  | 40 |  |  | 0.5 |  |  |  |  | 9 |  | 180 | 300 | 25 |  |  |  |  | Cr(Ⅵ) | [38 empty] | 3 | [22 empty] | 47.23 | 1.26 |  |  |  |  | 78.71667 | 78.71667
22 | Lixun Zhang，2022 | DDTC-LDH | 煅烧复原法 | 在恒定的pH (=10)和温度(=70℃)条件下，同时向溶液中加入1molL-1的Mg2+/Al3 +摩尔比为3：1的混合金属氯化物和1.5 molL-1的NaOH和1.0 molL-1的Na2CO3的混合物。经陈化、离心、洗涤、干燥、球磨后得到CO32-LDH。然后，将纳米CO32-LDH在500℃下煅烧3 h，得到层状双氧化物(LDO)颗粒。然后，在氮气气氛下，将一定量的LDO加入到0.4 mol⋅L - 1的DDTC溶液中。将混合物在70℃下剧烈搅拌48 h，直至形成质量良好的LDH晶体。最后，将沉淀离心，洗涤真空干燥，过0.45 mm筛 | 是 | 二乙基二硫代氨基甲酸根 | [10 empty] | IV型 | H4 | 51.8 |  | 6.94 | [7 empty] | (003),(006),(009) | [30 empty] | 溶液 |  | 40 |  |  | 0.5 |  |  |  |  | 10 |  | 180 | 300 | 25 |  |  |  |  | Cr(Ⅵ) | [38 empty] | 3 | [22 empty] | 46.34 | 0.13 |  |  |  |  | 77.23333 | 77.23333
22 | Lixun Zhang，2022 | DDTC-LDH | 煅烧复原法 | 在恒定的pH (=10)和温度(=70℃)条件下，同时向溶液中加入1molL-1的Mg2+/Al3 +摩尔比为3：1的混合金属氯化物和1.5 molL-1的NaOH和1.0 molL-1的Na2CO3的混合物。经陈化、离心、洗涤、干燥、球磨后得到CO32-LDH。然后，将纳米CO32-LDH在500℃下煅烧3 h，得到层状双氧化物(LDO)颗粒。然后，在氮气气氛下，将一定量的LDO加入到0.4 mol⋅L - 1的DDTC溶液中。将混合物在70℃下剧烈搅拌48 h，直至形成质量良好的LDH晶体。最后，将沉淀离心，洗涤真空干燥，过0.45 mm筛 | 是 | 二乙基二硫代氨基甲酸根 | [10 empty] | IV型 | H4 | 51.8 |  | 6.94 | [7 empty] | (003),(006),(009) | [30 empty] | 溶液 |  | 40 |  |  | 0.5 |  |  |  |  | 11 |  | 180 | 300 | 25 |  |  |  |  | Cr(Ⅵ) | [38 empty] | 3 | [22 empty] | 44.58 | 0.38 |  |  |  |  | 74.3 | 74.3
22 | Lixun Zhang，2022 | DDTC-LDH | 煅烧复原法 | 在恒定的pH (=10)和温度(=70℃)条件下，同时向溶液中加入1molL-1的Mg2+/Al3 +摩尔比为3：1的混合金属氯化物和1.5 molL-1的NaOH和1.0 molL-1的Na2CO3的混合物。经陈化、离心、洗涤、干燥、球磨后得到CO32-LDH。然后，将纳米CO32-LDH在500℃下煅烧3 h，得到层状双氧化物(LDO)颗粒。然后，在氮气气氛下，将一定量的LDO加入到0.4 mol⋅L - 1的DDTC溶液中。将混合物在70℃下剧烈搅拌48 h，直至形成质量良好的LDH晶体。最后，将沉淀离心，洗涤真空干燥，过0.45 mm筛 | 是 | 二乙基二硫代氨基甲酸根 | [10 empty] | IV型 | H4 | 51.8 |  | 6.94 | [7 empty] | (003),(006),(009) | [30 empty] | 溶液 |  | 40 |  |  | 0.5 |  |  |  |  | 12 |  | 180 | 300 | 25 |  |  |  |  | Cr(Ⅵ) | [38 empty] | 3 | [22 empty] | 28.37 | 1.32 |  |  |  |  | 47.28333 | 47.28333
22 | Lixun Zhang，2022 | DDTC-LDH | 煅烧复原法 | 在恒定的pH (=10)和温度(=70℃)条件下，同时向溶液中加入1molL-1的Mg2+/Al3 +摩尔比为3：1的混合金属氯化物和1.5 molL-1的NaOH和1.0 molL-1的Na2CO3的混合物。经陈化、离心、洗涤、干燥、球磨后得到CO32-LDH。然后，将纳米CO32-LDH在500℃下煅烧3 h，得到层状双氧化物(LDO)颗粒。然后，在氮气气氛下，将一定量的LDO加入到0.4 mol⋅L - 1的DDTC溶液中。将混合物在70℃下剧烈搅拌48 h，直至形成质量良好的LDH晶体。最后，将沉淀离心，洗涤真空干燥，过0.45 mm筛 | 是 | 二乙基二硫代氨基甲酸根 | [10 empty] | IV型 | H4 | 51.8 |  | 6.94 | [7 empty] | (003),(006),(009) |  |  |  | 江苏省 | 常州市 |  |  | 农田0~20cm表层土 | 6.58 | 24.51 | 14.4 | [14 empty] | 将原土按1：1的质量体积比浸入400mg/LK2Cr2O7溶液中，然后在室温下培养1个月，使外源Cr (Ⅵ)与土壤中的内源Cr (Ⅵ)均匀化 |  |  |  |  | 土壤 |  |  | 100 | 0 |  |  | 0 | [5 empty] | 35d |  | 24.8±1.7 |  |  |  | Cr(Ⅵ) | 134.26 | [20 empty] | Langmuir-Hinshelwood一级动力学模型 | [16 empty] | 3 | [16 empty] | 37.27 |  | 37.27 | 0 | [8 empty] | 72.24043 | 72.24043
22 | Lixun Zhang，2022 | DDTC-LDH | 煅烧复原法 | 在恒定的pH (=10)和温度(=70℃)条件下，同时向溶液中加入1molL-1的Mg2+/Al3 +摩尔比为3：1的混合金属氯化物和1.5 molL-1的NaOH和1.0 molL-1的Na2CO3的混合物。经陈化、离心、洗涤、干燥、球磨后得到CO32-LDH。然后，将纳米CO32-LDH在500℃下煅烧3 h，得到层状双氧化物(LDO)颗粒。然后，在氮气气氛下，将一定量的LDO加入到0.4 mol⋅L - 1的DDTC溶液中。将混合物在70℃下剧烈搅拌48 h，直至形成质量良好的LDH晶体。最后，将沉淀离心，洗涤真空干燥，过0.45 mm筛 | 是 | 二乙基二硫代氨基甲酸根 | [10 empty] | IV型 | H4 | 51.8 |  | 6.94 | [7 empty] | (003),(006),(009) |  |  |  | 江苏省 | 常州市 |  |  | 农田0~20cm表层土 | 6.58 | 24.51 | 14.4 | [14 empty] | 将原土按1：1的质量体积比浸入400mg/LK2Cr2O7溶液中，然后在室温下培养1个月，使外源Cr (Ⅵ)与土壤中的内源Cr (Ⅵ)均匀化 |  |  |  |  | 土壤 |  |  | 100 | 0.1 |  |  | 0.1 | [5 empty] | 35d |  | 24.8±1.7 |  |  |  | Cr(Ⅵ) | 134.26 | [37 empty] | 3 | [16 empty] | 37.27 |  | 3.13 | 0 | [8 empty] | 97.6687 | 97.6687
22 | Lixun Zhang，2022 | DDTC-LDH | 煅烧复原法 | 在恒定的pH (=10)和温度(=70℃)条件下，同时向溶液中加入1molL-1的Mg2+/Al3 +摩尔比为3：1的混合金属氯化物和1.5 molL-1的NaOH和1.0 molL-1的Na2CO3的混合物。经陈化、离心、洗涤、干燥、球磨后得到CO32-LDH。然后，将纳米CO32-LDH在500℃下煅烧3 h，得到层状双氧化物(LDO)颗粒。然后，在氮气气氛下，将一定量的LDO加入到0.4 mol⋅L - 1的DDTC溶液中。将混合物在70℃下剧烈搅拌48 h，直至形成质量良好的LDH晶体。最后，将沉淀离心，洗涤真空干燥，过0.45 mm筛 | 是 | 二乙基二硫代氨基甲酸根 | [10 empty] | IV型 | H4 | 51.8 |  | 6.94 | [7 empty] | (003),(006),(009) |  |  |  | 江苏省 | 常州市 |  |  | 农田0~20cm表层土 | 6.58 | 24.51 | 14.4 | [14 empty] | 将原土按1：1的质量体积比浸入400mg/LK2Cr2O7溶液中，然后在室温下培养1个月，使外源Cr (Ⅵ)与土壤中的内源Cr (Ⅵ)均匀化 |  |  |  |  | 土壤 |  |  | 100 | 0.25 |  |  | 0.25 | [5 empty] | 35d |  | 24.8±1.7 |  |  |  | Cr(Ⅵ) | 134.26 | [37 empty] | 3 | [16 empty] | 37.27 |  | 2.96 | 0.87 | [8 empty] | 97.79532 | 97.79532
22 | Lixun Zhang，2022 | DDTC-LDH | 煅烧复原法 | 在恒定的pH (=10)和温度(=70℃)条件下，同时向溶液中加入1molL-1的Mg2+/Al3 +摩尔比为3：1的混合金属氯化物和1.5 molL-1的NaOH和1.0 molL-1的Na2CO3的混合物。经陈化、离心、洗涤、干燥、球磨后得到CO32-LDH。然后，将纳米CO32-LDH在500℃下煅烧3 h，得到层状双氧化物(LDO)颗粒。然后，在氮气气氛下，将一定量的LDO加入到0.4 mol⋅L - 1的DDTC溶液中。将混合物在70℃下剧烈搅拌48 h，直至形成质量良好的LDH晶体。最后，将沉淀离心，洗涤真空干燥，过0.45 mm筛 | 是 | 二乙基二硫代氨基甲酸根 | [10 empty] | IV型 | H4 | 51.8 |  | 6.94 | [7 empty] | (003),(006),(009) |  |  |  | 江苏省 | 常州市 |  |  | 农田0~20cm表层土 | 6.58 | 24.51 | 14.4 | [14 empty] | 将原土按1：1的质量体积比浸入400mg/LK2Cr2O7溶液中，然后在室温下培养1个月，使外源Cr (Ⅵ)与土壤中的内源Cr (Ⅵ)均匀化 |  |  |  |  | 土壤 |  |  | 100 | 0.5 |  |  | 0.5 | [5 empty] | 35d |  | 24.8±1.7 |  |  |  | Cr(Ⅵ) | 134.26 | [37 empty] | 3 | [16 empty] | 37.27 |  | 1.92 | 0.52 | [8 empty] | 98.56994 | 98.56994
22 | Lixun Zhang，2022 | DDTC-LDH | 煅烧复原法 | 在恒定的pH (=10)和温度(=70℃)条件下，同时向溶液中加入1molL-1的Mg2+/Al3 +摩尔比为3：1的混合金属氯化物和1.5 molL-1的NaOH和1.0 molL-1的Na2CO3的混合物。经陈化、离心、洗涤、干燥、球磨后得到CO32-LDH。然后，将纳米CO32-LDH在500℃下煅烧3 h，得到层状双氧化物(LDO)颗粒。然后，在氮气气氛下，将一定量的LDO加入到0.4 mol⋅L - 1的DDTC溶液中。将混合物在70℃下剧烈搅拌48 h，直至形成质量良好的LDH晶体。最后，将沉淀离心，洗涤真空干燥，过0.45 mm筛 | 是 | 二乙基二硫代氨基甲酸根 | [10 empty] | IV型 | H4 | 51.8 |  | 6.94 | [7 empty] | (003),(006),(009) |  |  |  | 江苏省 | 常州市 |  |  | 农田0~20cm表层土 | 6.58 | 24.51 | 14.4 | [14 empty] | 将原土按1：1的质量体积比浸入400mg/LK2Cr2O7溶液中，然后在室温下培养1个月，使外源Cr (Ⅵ)与土壤中的内源Cr (Ⅵ)均匀化 | [62 empty] | 3
22 | Lixun Zhang，2022 | DDTC-LDH | 煅烧复原法 | 在恒定的pH (=10)和温度(=70℃)条件下，同时向溶液中加入1molL-1的Mg2+/Al3 +摩尔比为3：1的混合金属氯化物和1.5 molL-1的NaOH和1.0 molL-1的Na2CO3的混合物。经陈化、离心、洗涤、干燥、球磨后得到CO32-LDH。然后，将纳米CO32-LDH在500℃下煅烧3 h，得到层状双氧化物(LDO)颗粒。然后，在氮气气氛下，将一定量的LDO加入到0.4 mol⋅L - 1的DDTC溶液中。将混合物在70℃下剧烈搅拌48 h，直至形成质量良好的LDH晶体。最后，将沉淀离心，洗涤真空干燥，过0.45 mm筛 | 是 | 二乙基二硫代氨基甲酸根 | [10 empty] | IV型 | H4 | 51.8 |  | 6.94 | [7 empty] | (003),(006),(009) |  |  |  | 江苏省 | 常州市 |  |  | 农田0~20cm表层土 | 6.58 | 24.51 | 14.4 | [14 empty] | 将原土按1：1的质量体积比浸入400mg/LK2Cr2O7溶液中，然后在室温下培养1个月，使外源Cr (Ⅵ)与土壤中的内源Cr (Ⅵ)均匀化 | [62 empty] | 3
22 | Lixun Zhang，2022 | DDTC-LDH | 煅烧复原法 | 在恒定的pH (=10)和温度(=70℃)条件下，同时向溶液中加入1molL-1的Mg2+/Al3 +摩尔比为3：1的混合金属氯化物和1.5 molL-1的NaOH和1.0 molL-1的Na2CO3的混合物。经陈化、离心、洗涤、干燥、球磨后得到CO32-LDH。然后，将纳米CO32-LDH在500℃下煅烧3 h，得到层状双氧化物(LDO)颗粒。然后，在氮气气氛下，将一定量的LDO加入到0.4 mol⋅L - 1的DDTC溶液中。将混合物在70℃下剧烈搅拌48 h，直至形成质量良好的LDH晶体。最后，将沉淀离心，洗涤真空干燥，过0.45 mm筛 | 是 | 二乙基二硫代氨基甲酸根 | [10 empty] | IV型 | H4 | 51.8 |  | 6.94 | [7 empty] | (003),(006),(009) |  |  |  | 江苏省 | 常州市 |  |  | 农田0~20cm表层土 | 6.58 | 24.51 | 14.4 | [14 empty] | 将原土按1：1的质量体积比浸入400mg/LK2Cr2O7溶液中，然后在室温下培养1个月，使外源Cr (Ⅵ)与土壤中的内源Cr (Ⅵ)均匀化 | [62 empty] | 3
22 | Lixun Zhang，2022 | DDTC-LDH | 煅烧复原法 | 在恒定的pH (=10)和温度(=70℃)条件下，同时向溶液中加入1molL-1的Mg2+/Al3 +摩尔比为3：1的混合金属氯化物和1.5 molL-1的NaOH和1.0 molL-1的Na2CO3的混合物。经陈化、离心、洗涤、干燥、球磨后得到CO32-LDH。然后，将纳米CO32-LDH在500℃下煅烧3 h，得到层状双氧化物(LDO)颗粒。然后，在氮气气氛下，将一定量的LDO加入到0.4 mol⋅L - 1的DDTC溶液中。将混合物在70℃下剧烈搅拌48 h，直至形成质量良好的LDH晶体。最后，将沉淀离心，洗涤真空干燥，过0.45 mm筛 | 是 | 二乙基二硫代氨基甲酸根 | [10 empty] | IV型 | H4 | 51.8 |  | 6.94 | [7 empty] | (003),(006),(009) |  |  |  | 江苏省 | 常州市 |  |  | 农田0~20cm表层土 | 6.58 | 24.51 | 14.4 | [14 empty] | 将原土按1：1的质量体积比浸入400mg/LK2Cr2O7溶液中，然后在室温下培养1个月，使外源Cr (Ⅵ)与土壤中的内源Cr (Ⅵ)均匀化 | [62 empty] | 3
23 | Barbora Hudcova´，2022 | MgFe-LDH | 共沉淀法 | 每个LDH / BC混合物中含有40 %的LDH，BC表面的Mg / Fe摩尔比为4：1。在标准的LDH / BC合成中，将10 g BC置于盛有100 m L MgCl2⋅6H2O ( 0.75 M )和FeCl3⋅6H2O ( 0.19 M )溶液的烧杯中。然后，用2.5 M KOH将悬浮液滴定至pH 13.3，并在室温下搅拌24小时。混合液用去离子水过滤洗涤数次。将湿固体样品在120℃下干燥12 h。随后，将干燥的样品研磨并过筛( < 250μm ) |  |  |  | 无 | 0 |  |  |  | Mg2+ | Fe3+ | 4 |  |  |  | 40.1 |  |  |  | 0.7741 |  |  | O:33.3%；Mg:24.0% |  |  |  | 3454 1361 659、540 | 羟基的伸缩振动 碳酸根离子的吸收带 金属氧化物/氢氧化物 | Czech Republic | Trhove ´ Duísníky , Píríbram |  |  |  | 受当地冶炼厂影响的河流冲积物中收集的Zn污染土壤 | 5.6 |  |  |  | 总Zn (Ⅱ) | 4000 | [11 empty] | 将单个土壤样品与去离子水( 1：5w / v )混合并振荡96小时。随后，将获得的悬浮液通过0.45 μ m醋酸纤维素滤膜过滤 |  |  |  |  | 土壤水提取液 |  |  |  |  | 1 |  |  |  |  | 5.5 | 无 | 550 | [6 empty] | Zn (Ⅱ) | 6.538 | [18 empty] | 10 | 9.4 | 伪一/二级动力学模型 | [16 empty] | 3 | [192 empty] | Zn | 在低金属(类)浓度下，主要的去除机制是吸附，特别是内层表面络合作用。然而，我们的数据表明，增加Zn ( II )和As ( V )的浓度会导致其他去除机制，例如表面沉淀，而增加As ( V )的浓度会导致LDH结构的逐渐破坏，这可能是由于无定形砷酸铁的形成。
23 | Barbora Hudcova´，2022 | MgFe-LDH | 共沉淀法 | 每个LDH / BC混合物中含有40 %的LDH，BC表面的Mg / Fe摩尔比为4：1。在标准的LDH / BC合成中，将10 g BC置于盛有100 m L MgCl2⋅6H2O ( 0.75 M )和FeCl3⋅6H2O ( 0.19 M )溶液的烧杯中。然后，用2.5 M KOH将悬浮液滴定至pH 13.3，并在室温下搅拌24小时。混合液用去离子水过滤洗涤数次。将湿固体样品在120℃下干燥12 h。随后，将干燥的样品研磨并过筛( < 250μm ) |  |  |  | 无 | 0 |  |  |  | Mg2+ | Fe3+ | 4 |  |  |  | 40.1 |  |  |  | 0.7741 |  |  | O:33.3%；Mg:24.0% |  |  |  | 3454 1361 659、540 | 羟基的伸缩振动 碳酸根离子的吸收带 金属氧化物/氢氧化物 | Czech Republic | Smolotely , Príbram |  |  |  | 有天然含砷矿物的森林地区 | 6.1 |  |  |  | 总As | 16000 | [11 empty] | 将单个土壤样品与去离子水( 1：5w / v )混合并振荡96小时。随后，将获得的悬浮液通过0.45 μ m醋酸纤维素滤膜过滤 |  |  |  |  | 土壤水提取液 |  |  |  |  | 1 |  |  |  |  | 6.7 | 无 | 550 | [6 empty] | As(Ⅲ) | 7.49216 | [18 empty] | 120 | 9.5 | 伪二级动力学模型 | [16 empty] | 3 | [192 empty] | As | 在低金属(类)浓度下，主要的去除机制是吸附，特别是内层表面络合作用。然而，我们的数据表明，增加Zn ( II )和As ( V )的浓度会导致其他去除机制，例如表面沉淀，而增加As ( V )的浓度会导致LDH结构的逐渐破坏，这可能是由于无定形砷酸铁的形成。
23 | Barbora Hudcova´，2022 | MgFe-LDH | 共沉淀法 | 每个LDH / BC混合物中含有40 %的LDH，BC表面的Mg / Fe摩尔比为4：1。在标准的LDH / BC合成中，将10 g BC置于盛有100 m L MgCl2⋅6H2O ( 0.75 M )和FeCl3⋅6H2O ( 0.19 M )溶液的烧杯中。然后，用2.5 M KOH将悬浮液滴定至pH 13.3，并在室温下搅拌24小时。混合液用去离子水过滤洗涤数次。将湿固体样品在120℃下干燥12 h。随后，将干燥的样品研磨并过筛( < 250μm ) |  |  |  | 无 | 0 |  |  |  | Mg2+ | Fe3+ | 4 |  |  |  | 40.1 |  |  |  | 0.7741 |  |  | O:33.3%；Mg:24.0% |  |  |  | 3454 1361 659、540 | 羟基的伸缩振动 碳酸根离子的吸收带 金属氧化物/氢氧化物 | Czech Republic | Trhove ´ Duísníky , Píríbram |  |  |  | 受当地冶炼厂影响的河流冲积物中收集的Zn污染土壤 | 5.6 |  |  |  | 总Zn (Ⅱ) | 4000 | [11 empty] | 将单个土壤样品与去离子水( 1：5w / v )混合并振荡96小时。随后，将获得的悬浮液通过0.45 μ m醋酸纤维素滤膜过滤 |  |  |  |  | 土壤水提取液 |  |  |  |  | 1 |  |  |  |  | 5.5 | 5.5 | 550 | [6 empty] | Zn (Ⅱ) | 6.538 | [18 empty] | 10 |  | 伪一/二级动力学模型 | [16 empty] | 3
23 | Barbora Hudcova´，2022 | MgFe-LDH | 共沉淀法 | 每个LDH / BC混合物中含有40 %的LDH，BC表面的Mg / Fe摩尔比为4：1。在标准的LDH / BC合成中，将10 g BC置于盛有100 m L MgCl2⋅6H2O ( 0.75 M )和FeCl3⋅6H2O ( 0.19 M )溶液的烧杯中。然后，用2.5 M KOH将悬浮液滴定至pH 13.3，并在室温下搅拌24小时。混合液用去离子水过滤洗涤数次。将湿固体样品在120℃下干燥12 h。随后，将干燥的样品研磨并过筛( < 250μm ) |  |  |  | 无 | 0 |  |  |  | Mg2+ | Fe3+ | 4 |  |  |  | 40.1 |  |  |  | 0.7741 |  |  | O:33.3%；Mg:24.0% |  |  |  | 3454 1361 659、540 | 羟基的伸缩振动 碳酸根离子的吸收带 金属氧化物/氢氧化物 | Czech Republic | Smolotely , Príbram |  |  |  | 有天然含砷矿物的森林地区 | 6.1 |  |  |  | 总As | 16000 | [11 empty] | 将单个土壤样品与去离子水( 1：5w / v )混合并振荡96小时。随后，将获得的悬浮液通过0.45 μ m醋酸纤维素滤膜过滤 |  |  |  |  | 土壤水提取液 |  |  |  |  | 1 |  |  |  |  | 5.5 | 5.5 | 550 | [6 empty] | As(Ⅲ) | 7.49216 | [18 empty] | 120 |  | 伪二级动力学模型 | [16 empty] | 3
23 | Barbora Hudcova´，2022 | MgFe-LDH | 共沉淀法 | 每个LDH / BC混合物中含有40 %的LDH，BC表面的Mg / Fe摩尔比为4：1。在标准的LDH / BC合成中，将10 g BC置于盛有100 m L MgCl2⋅6H2O ( 0.75 M )和FeCl3⋅6H2O ( 0.19 M )溶液的烧杯中。然后，用2.5 M KOH将悬浮液滴定至pH 13.3，并在室温下搅拌24小时。混合液用去离子水过滤洗涤数次。将湿固体样品在120℃下干燥12 h。随后，将干燥的样品研磨并过筛( < 250μm ) |  |  |  | 无 | 0 |  |  |  | Mg2+ | Fe3+ | 4 |  |  |  | 40.1 |  |  |  | 0.7741 |  |  | O:33.3%；Mg:24.0% |  |  |  | 3454 1361 659、540 | 羟基的伸缩振动 碳酸根离子的吸收带 金属氧化物/氢氧化物 | Czech Republic | Trhove ´ Duísníky , Píríbram |  |  |  | 受当地冶炼厂影响的河流冲积物中收集的Zn污染土壤 | 5.6 |  |  |  | 总Zn (Ⅱ) | 4000 | [11 empty] | 将单个土壤样品与去离子水( 1：5w / v )混合并振荡96小时。随后，将获得的悬浮液通过0.45 μ m醋酸纤维素滤膜过滤 |  |  |  |  | 土壤水提取液 |  |  |  |  | 1 |  |  |  |  | 5.5 | 5.5 | 250 | 120 | [5 empty] | Zn (Ⅱ) | 6.538~653.8 | [24 empty] | Freundlich |  | 52.45 | 54.2 | [9 empty] | 3 | [112 empty] | 52.45 | 0
23 | Barbora Hudcova´，2022 | MgFe-LDH | 共沉淀法 | 每个LDH / BC混合物中含有40 %的LDH，BC表面的Mg / Fe摩尔比为4：1。在标准的LDH / BC合成中，将10 g BC置于盛有100 m L MgCl2⋅6H2O ( 0.75 M )和FeCl3⋅6H2O ( 0.19 M )溶液的烧杯中。然后，用2.5 M KOH将悬浮液滴定至pH 13.3，并在室温下搅拌24小时。混合液用去离子水过滤洗涤数次。将湿固体样品在120℃下干燥12 h。随后，将干燥的样品研磨并过筛( < 250μm ) |  |  |  | 无 | 0 |  |  |  | Mg2+ | Fe3+ | 4 |  |  |  | 40.1 |  |  |  | 0.7741 |  |  | O:33.3%；Mg:24.0% |  |  |  | 3454 1361 659、540 | 羟基的伸缩振动 碳酸根离子的吸收带 金属氧化物/氢氧化物 | Czech Republic | Smolotely , Príbram |  |  |  | 有天然含砷矿物的森林地区 | 6.1 |  |  |  | 总As | 16000 | [11 empty] | 将单个土壤样品与去离子水( 1：5w / v )混合并振荡96小时。随后，将获得的悬浮液通过0.45 μ m醋酸纤维素滤膜过滤 |  |  |  |  | 土壤水提取液 |  |  |  |  | 1 |  |  |  |  | 5.5 | 5.5 | 250 | 120 | [5 empty] | As(Ⅲ) | 7.49216~749.216 | [24 empty] | Freundlich |  | 131.77 | 128 | [9 empty] | 3 | [52 empty] | 131.77 | 0
23 | Barbora Hudcova´，2022 | MgFe-LDH/commercial biochar | 共沉淀法 | 每个LDH / BC混合物中含有40 %的LDH，BC表面的Mg / Fe摩尔比为4：1。在标准的LDH / BC合成中，将10 g BC置于盛有100 m L MgCl2⋅6H2O ( 0.75 M )和FeCl3⋅6H2O ( 0.19 M )溶液的烧杯中。然后，用2.5 M KOH将悬浮液滴定至pH 13.3，并在室温下搅拌24小时。混合液用去离子水过滤洗涤数次。将湿固体样品在120℃下干燥12 h。随后，将干燥的样品研磨并过筛( < 250μm ) |  | 商用生物炭 |  |  | 60 |  |  |  | Mg2+ | Fe3+ | 4 |  |  |  | 194 |  |  |  | 0.7804 |  |  | O:35.2\Mg:19.3\Si:0.17 |  |  |  | 3452 1411 582、457 | 羟基的伸缩振动 碳酸根离子的吸收带 金属氧化物/氢氧化物 | Czech Republic | Trhove ´ Duísníky , Píríbram |  |  |  | 受当地冶炼厂影响的河流冲积物中收集的Zn污染土壤 | 5.6 |  |  |  | 总Zn (Ⅱ) | 4000 | [11 empty] | 将单个土壤样品与去离子水( 1：5w / v )混合并振荡96小时。随后，将获得的悬浮液通过0.45 μ m醋酸纤维素滤膜过滤 |  |  |  |  | 土壤水提取液 |  |  |  |  | 1 |  |  |  |  | 5.5 | 无 | 550 | [6 empty] | Zn (Ⅱ) | 6.538 | [18 empty] | 10 | 8.95 | 伪二级动力学模型 | [16 empty] | 3 | [192 empty] | Zn | LDH相的吸附控制;BC上的吸附.在低金属(类)浓度下，主要的去除机制是吸附，特别是内层表面络合作用。然而，我们的数据表明，增加Zn ( II )和As ( V )的浓度会导致其他去除机制，例如表面沉淀，而增加As ( V )的浓度会导致LDH结构的逐渐破坏，这可能是由于无定形砷酸铁的形成。
23 | Barbora Hudcova´，2022 | MgFe-LDH/commercial biochar | 共沉淀法 | 每个LDH / BC混合物中含有40 %的LDH，BC表面的Mg / Fe摩尔比为4：1。在标准的LDH / BC合成中，将10 g BC置于盛有100 m L MgCl2⋅6H2O ( 0.75 M )和FeCl3⋅6H2O ( 0.19 M )溶液的烧杯中。然后，用2.5 M KOH将悬浮液滴定至pH 13.3，并在室温下搅拌24小时。混合液用去离子水过滤洗涤数次。将湿固体样品在120℃下干燥12 h。随后，将干燥的样品研磨并过筛( < 250μm ) |  | 商用生物炭 |  |  | 60 |  |  |  | Mg2+ | Fe3+ | 4 |  |  |  | 194 |  |  |  | 0.7804 |  |  | O:35.2\Mg:19.3\Si:0.17 |  |  |  | 3452 1411 582、457 | 羟基的伸缩振动 碳酸根离子的吸收带 金属氧化物/氢氧化物 | Czech Republic | Smolotely , Príbram |  |  |  | 有天然含砷矿物的森林地区 | 6.1 |  |  |  | 总As | 16000 | [11 empty] | 将单个土壤样品与去离子水( 1：5w / v )混合并振荡96小时。随后，将获得的悬浮液通过0.45 μ m醋酸纤维素滤膜过滤 |  |  |  |  | 土壤水提取液 |  |  |  |  | 1 |  |  |  |  | 6.7 | 无 | 550 | [6 empty] | As(Ⅲ) | 7.49216 | [18 empty] | 120 | 8.95 | 伪二级动力学模型 | [16 empty] | 3 | [192 empty] | As | LDH相的吸附控制;BC上的吸附.在低金属(类)浓度下，主要的去除机制是吸附，特别是内层表面络合作用。然而，我们的数据表明，增加Zn ( II )和As ( V )的浓度会导致其他去除机制，例如表面沉淀，而增加As ( V )的浓度会导致LDH结构的逐渐破坏，这可能是由于无定形砷酸铁的形成。
23 | Barbora Hudcova´，2022 | MgFe-LDH/commercial biochar | 共沉淀法 | 每个LDH / BC混合物中含有40 %的LDH，BC表面的Mg / Fe摩尔比为4：1。在标准的LDH / BC合成中，将10 g BC置于盛有100 m L MgCl2⋅6H2O ( 0.75 M )和FeCl3⋅6H2O ( 0.19 M )溶液的烧杯中。然后，用2.5 M KOH将悬浮液滴定至pH 13.3，并在室温下搅拌24小时。混合液用去离子水过滤洗涤数次。将湿固体样品在120℃下干燥12 h。随后，将干燥的样品研磨并过筛( < 250μm ) |  | 商用生物炭 |  |  | 60 |  |  |  | Mg2+ | Fe3+ | 4 |  |  |  | 194 |  |  |  | 0.7804 |  |  | O:35.2\Mg:19.3\Si:0.17 |  |  |  | 3452 1411 582、457 | 羟基的伸缩振动 碳酸根离子的吸收带 金属氧化物/氢氧化物 | Czech Republic | Trhove ´ Duísníky , Píríbram |  |  |  | 受当地冶炼厂影响的河流冲积物中收集的Zn污染土壤 | 5.6 |  |  |  | 总Zn (Ⅱ) | 4000 | [11 empty] | 将单个土壤样品与去离子水( 1：5w / v )混合并振荡96小时。随后，将获得的悬浮液通过0.45 μ m醋酸纤维素滤膜过滤 |  |  |  |  | 土壤水提取液 |  |  |  |  | 1 |  |  |  |  | 5.5 | 5.5 | 550 | [6 empty] | Zn (Ⅱ) | 6.538 | [18 empty] | 10 |  | 伪二级动力学模型 | [16 empty] | 3
23 | Barbora Hudcova´，2022 | MgFe-LDH/commercial biochar | 共沉淀法 | 每个LDH / BC混合物中含有40 %的LDH，BC表面的Mg / Fe摩尔比为4：1。在标准的LDH / BC合成中，将10 g BC置于盛有100 m L MgCl2⋅6H2O ( 0.75 M )和FeCl3⋅6H2O ( 0.19 M )溶液的烧杯中。然后，用2.5 M KOH将悬浮液滴定至pH 13.3，并在室温下搅拌24小时。混合液用去离子水过滤洗涤数次。将湿固体样品在120℃下干燥12 h。随后，将干燥的样品研磨并过筛( < 250μm ) |  | 商用生物炭 |  |  | 60 |  |  |  | Mg2+ | Fe3+ | 4 |  |  |  | 194 |  |  |  | 0.7804 |  |  | O:35.2\Mg:19.3\Si:0.17 |  |  |  | 3452 1411 582、457 | 羟基的伸缩振动 碳酸根离子的吸收带 金属氧化物/氢氧化物 | Czech Republic | Smolotely , Príbram |  |  |  | 有天然含砷矿物的森林地区 | 6.1 |  |  |  | 总As | 16000 | [11 empty] | 将单个土壤样品与去离子水( 1：5w / v )混合并振荡96小时。随后，将获得的悬浮液通过0.45 μ m醋酸纤维素滤膜过滤 |  |  |  |  | 土壤水提取液 |  |  |  |  | 1 |  |  |  |  | 5.5 | 5.5 | 550 | [6 empty] | As(Ⅲ) | 7.49216 | [18 empty] | 120 |  | 伪二级动力学模型 | [16 empty] | 3
23 | Barbora Hudcova´，2022 | MgFe-LDH/commercial biochar | 共沉淀法 | 每个LDH / BC混合物中含有40 %的LDH，BC表面的Mg / Fe摩尔比为4：1。在标准的LDH / BC合成中，将10 g BC置于盛有100 m L MgCl2⋅6H2O ( 0.75 M )和FeCl3⋅6H2O ( 0.19 M )溶液的烧杯中。然后，用2.5 M KOH将悬浮液滴定至pH 13.3，并在室温下搅拌24小时。混合液用去离子水过滤洗涤数次。将湿固体样品在120℃下干燥12 h。随后，将干燥的样品研磨并过筛( < 250μm ) |  | 商用生物炭 |  |  | 60 |  |  |  | Mg2+ | Fe3+ | 4 |  |  |  | 194 |  |  |  | 0.7804 |  |  | O:35.2\Mg:19.3\Si:0.17 |  |  |  | 3452 1411 582、457 | 羟基的伸缩振动 碳酸根离子的吸收带 金属氧化物/氢氧化物 | Czech Republic | Trhove ´ Duísníky , Píríbram |  |  |  | 受当地冶炼厂影响的河流冲积物中收集的Zn污染土壤 | 5.6 |  |  |  | 总Zn (Ⅱ) | 4000 | [11 empty] | 将单个土壤样品与去离子水( 1：5w / v )混合并振荡96小时。随后，将获得的悬浮液通过0.45 μ m醋酸纤维素滤膜过滤 |  |  |  |  | 土壤水提取液 |  |  |  |  | 1 |  |  |  |  | 5.5 | 5.5 | 250 | 120 | [5 empty] | Zn (Ⅱ) | 6.538~653.8 | [24 empty] | Freundlich |  | 18.42 | 17.6 | [9 empty] | 3 | [112 empty] | 18.42 | 1.41
23 | Barbora Hudcova´，2022 | MgFe-LDH/commercial biochar | 共沉淀法 | 每个LDH / BC混合物中含有40 %的LDH，BC表面的Mg / Fe摩尔比为4：1。在标准的LDH / BC合成中，将10 g BC置于盛有100 m L MgCl2⋅6H2O ( 0.75 M )和FeCl3⋅6H2O ( 0.19 M )溶液的烧杯中。然后，用2.5 M KOH将悬浮液滴定至pH 13.3，并在室温下搅拌24小时。混合液用去离子水过滤洗涤数次。将湿固体样品在120℃下干燥12 h。随后，将干燥的样品研磨并过筛( < 250μm ) |  | 商用生物炭 |  |  | 60 |  |  |  | Mg2+ | Fe3+ | 4 |  |  |  | 194 |  |  |  | 0.7804 |  |  | O:35.2\Mg:19.3\Si:0.17 |  |  |  | 3452 1411 582、457 | 羟基的伸缩振动 碳酸根离子的吸收带 金属氧化物/氢氧化物 | Czech Republic | Smolotely , Príbram |  |  |  | 有天然含砷矿物的森林地区 | 6.1 |  |  |  | 总As | 16000 | [11 empty] | 将单个土壤样品与去离子水( 1：5w / v )混合并振荡96小时。随后，将获得的悬浮液通过0.45 μ m醋酸纤维素滤膜过滤 |  |  |  |  | 土壤水提取液 |  |  |  |  | 1 |  |  |  |  | 5.5 | 5.5 | 250 | 120 | [5 empty] | As(Ⅲ) | 7.49216~749.216 | [24 empty] | Freundlich |  | 60.45 | 66 | [9 empty] | 3 | [52 empty] | 60.45 | 2.56
23 | Barbora Hudcova´，2022 | MgFe-LDH/commercial biochar | 共沉淀法 | 每个LDH / BC混合物中含有40 %的LDH，BC表面的Mg / Fe摩尔比为4：1。在标准的LDH / BC合成中，将10 g BC置于盛有100 m L MgCl2⋅6H2O ( 0.75 M )和FeCl3⋅6H2O ( 0.19 M )溶液的烧杯中。然后，用2.5 M KOH将悬浮液滴定至pH 13.3，并在室温下搅拌24小时。混合液用去离子水过滤洗涤数次。将湿固体样品在120℃下干燥12 h。随后，将干燥的样品研磨并过筛( < 250μm ) |  | 商用生物炭 |  |  | 60 |  |  |  | Mg2+ | Fe3+ | 4 |  |  |  | 194 |  |  |  | 0.7804 |  |  | O:35.2\Mg:19.3\Si:0.17 |  |  |  | 3452 1411 582、457 | 羟基的伸缩振动 碳酸根离子的吸收带 金属氧化物/氢氧化物 | Czech Republic | Trhove ´ Duísníky , Píríbram |  |  |  | 受当地冶炼厂影响的河流冲积物中收集的Zn污染土壤 | 5.6 |  |  |  | 总Zn (Ⅱ) | 4000 | [11 empty] | 将单个土壤样品与去离子水( 1：5w / v )混合并振荡96小时。随后，将获得的悬浮液通过0.45 μ m醋酸纤维素滤膜过滤 |  |  |  |  | 土壤水提取液 |  |  |  |  | 1 |  |  |  | 0.001 | 3.5 |  | 250 | 120 | [5 empty] | Zn (Ⅱ) | 6.538 | [37 empty] | 3 | [116 empty] | 5.15 |  |  | 5.15
23 | Barbora Hudcova´，2022 | MgFe-LDH/commercial biochar | 共沉淀法 | 每个LDH / BC混合物中含有40 %的LDH，BC表面的Mg / Fe摩尔比为4：1。在标准的LDH / BC合成中，将10 g BC置于盛有100 m L MgCl2⋅6H2O ( 0.75 M )和FeCl3⋅6H2O ( 0.19 M )溶液的烧杯中。然后，用2.5 M KOH将悬浮液滴定至pH 13.3，并在室温下搅拌24小时。混合液用去离子水过滤洗涤数次。将湿固体样品在120℃下干燥12 h。随后，将干燥的样品研磨并过筛( < 250μm ) |  | 商用生物炭 |  |  | 60 |  |  |  | Mg2+ | Fe3+ | 4 |  |  |  | 194 |  |  |  | 0.7804 |  |  | O:35.2\Mg:19.3\Si:0.17 |  |  |  | 3452 1411 582、457 | 羟基的伸缩振动 碳酸根离子的吸收带 金属氧化物/氢氧化物 | Czech Republic | Trhove ´ Duísníky , Píríbram |  |  |  | 受当地冶炼厂影响的河流冲积物中收集的Zn污染土壤 | 5.6 |  |  |  | 总Zn (Ⅱ) | 4000 | [11 empty] | 将单个土壤样品与去离子水( 1：5w / v )混合并振荡96小时。随后，将获得的悬浮液通过0.45 μ m醋酸纤维素滤膜过滤 |  |  |  |  | 土壤水提取液 |  |  |  |  | 1 |  |  |  | 0.001 | 4.5 |  | 250 | 120 | [5 empty] | Zn (Ⅱ) | 6.538 | [37 empty] | 3 | [116 empty] | 35.45 |  |  | 35.45
23 | Barbora Hudcova´，2022 | MgFe-LDH/commercial biochar | 共沉淀法 | 每个LDH / BC混合物中含有40 %的LDH，BC表面的Mg / Fe摩尔比为4：1。在标准的LDH / BC合成中，将10 g BC置于盛有100 m L MgCl2⋅6H2O ( 0.75 M )和FeCl3⋅6H2O ( 0.19 M )溶液的烧杯中。然后，用2.5 M KOH将悬浮液滴定至pH 13.3，并在室温下搅拌24小时。混合液用去离子水过滤洗涤数次。将湿固体样品在120℃下干燥12 h。随后，将干燥的样品研磨并过筛( < 250μm ) |  | 商用生物炭 |  |  | 60 |  |  |  | Mg2+ | Fe3+ | 4 |  |  |  | 194 |  |  |  | 0.7804 |  |  | O:35.2\Mg:19.3\Si:0.17 |  |  |  | 3452 1411 582、457 | 羟基的伸缩振动 碳酸根离子的吸收带 金属氧化物/氢氧化物 | Czech Republic | Trhove ´ Duísníky , Píríbram |  |  |  | 受当地冶炼厂影响的河流冲积物中收集的Zn污染土壤 | 5.6 |  |  |  | 总Zn (Ⅱ) | 4000 | [11 empty] | 将单个土壤样品与去离子水( 1：5w / v )混合并振荡96小时。随后，将获得的悬浮液通过0.45 μ m醋酸纤维素滤膜过滤 |  |  |  |  | 土壤水提取液 |  |  |  |  | 1 |  |  |  | 0.001 | 5.5 |  | 250 | 120 | [5 empty] | Zn (Ⅱ) | 6.538 | [37 empty] | 3 | [116 empty] | 72.24 |  |  | 72.24
23 | Barbora Hudcova´，2022 | MgFe-LDH/commercial biochar | 共沉淀法 | 每个LDH / BC混合物中含有40 %的LDH，BC表面的Mg / Fe摩尔比为4：1。在标准的LDH / BC合成中，将10 g BC置于盛有100 m L MgCl2⋅6H2O ( 0.75 M )和FeCl3⋅6H2O ( 0.19 M )溶液的烧杯中。然后，用2.5 M KOH将悬浮液滴定至pH 13.3，并在室温下搅拌24小时。混合液用去离子水过滤洗涤数次。将湿固体样品在120℃下干燥12 h。随后，将干燥的样品研磨并过筛( < 250μm ) |  | 商用生物炭 |  |  | 60 |  |  |  | Mg2+ | Fe3+ | 4 |  |  |  | 194 |  |  |  | 0.7804 |  |  | O:35.2\Mg:19.3\Si:0.17 |  |  |  | 3452 1411 582、457 | 羟基的伸缩振动 碳酸根离子的吸收带 金属氧化物/氢氧化物 | Czech Republic | Trhove ´ Duísníky , Píríbram |  |  |  | 受当地冶炼厂影响的河流冲积物中收集的Zn污染土壤 | 5.6 |  |  |  | 总Zn (Ⅱ) | 4000 | [11 empty] | 将单个土壤样品与去离子水( 1：5w / v )混合并振荡96小时。随后，将获得的悬浮液通过0.45 μ m醋酸纤维素滤膜过滤 |  |  |  |  | 土壤水提取液 |  |  |  |  | 1 |  |  |  | 0.001 | 6.5 |  | 250 | 120 | [5 empty] | Zn (Ⅱ) | 6.538 | [37 empty] | 3 | [116 empty] | 94.84 |  |  | 94.84
23 | Barbora Hudcova´，2022 | MgFe-LDH/commercial biochar | 共沉淀法 | 每个LDH / BC混合物中含有40 %的LDH，BC表面的Mg / Fe摩尔比为4：1。在标准的LDH / BC合成中，将10 g BC置于盛有100 m L MgCl2⋅6H2O ( 0.75 M )和FeCl3⋅6H2O ( 0.19 M )溶液的烧杯中。然后，用2.5 M KOH将悬浮液滴定至pH 13.3，并在室温下搅拌24小时。混合液用去离子水过滤洗涤数次。将湿固体样品在120℃下干燥12 h。随后，将干燥的样品研磨并过筛( < 250μm ) |  | 商用生物炭 |  |  | 60 |  |  |  | Mg2+ | Fe3+ | 4 |  |  |  | 194 |  |  |  | 0.7804 |  |  | O:35.2\Mg:19.3\Si:0.17 |  |  |  | 3452 1411 582、457 | 羟基的伸缩振动 碳酸根离子的吸收带 金属氧化物/氢氧化物 | Czech Republic | Trhove ´ Duísníky , Píríbram |  |  |  | 受当地冶炼厂影响的河流冲积物中收集的Zn污染土壤 | 5.6 |  |  |  | 总Zn (Ⅱ) | 4000 | [11 empty] | 将单个土壤样品与去离子水( 1：5w / v )混合并振荡96小时。随后，将获得的悬浮液通过0.45 μ m醋酸纤维素滤膜过滤 |  |  |  |  | 土壤水提取液 |  |  |  |  | 1 |  |  |  | 0.001 | 7.5 |  | 250 | 120 | [5 empty] | Zn (Ⅱ) | 6.538 | [37 empty] | 3 | [116 empty] | 97.27 |  |  | 97.27
23 | Barbora Hudcova´，2022 | MgFe-LDH/commercial biochar | 共沉淀法 | 每个LDH / BC混合物中含有40 %的LDH，BC表面的Mg / Fe摩尔比为4：1。在标准的LDH / BC合成中，将10 g BC置于盛有100 m L MgCl2⋅6H2O ( 0.75 M )和FeCl3⋅6H2O ( 0.19 M )溶液的烧杯中。然后，用2.5 M KOH将悬浮液滴定至pH 13.3，并在室温下搅拌24小时。混合液用去离子水过滤洗涤数次。将湿固体样品在120℃下干燥12 h。随后，将干燥的样品研磨并过筛( < 250μm ) |  | 商用生物炭 |  |  | 60 |  |  |  | Mg2+ | Fe3+ | 4 |  |  |  | 194 |  |  |  | 0.7804 |  |  | O:35.2\Mg:19.3\Si:0.17 |  |  |  | 3452 1411 582、457 | 羟基的伸缩振动 碳酸根离子的吸收带 金属氧化物/氢氧化物 | Czech Republic | Trhove ´ Duísníky , Píríbram |  |  |  | 受当地冶炼厂影响的河流冲积物中收集的Zn污染土壤 | 5.6 |  |  |  | 总Zn (Ⅱ) | 4000 | [11 empty] | 将单个土壤样品与去离子水( 1：5w / v )混合并振荡96小时。随后，将获得的悬浮液通过0.45 μ m醋酸纤维素滤膜过滤 |  |  |  |  | 土壤水提取液 |  |  |  |  | 1 |  |  |  | 0.001 | 8.5 |  | 250 | 120 | [5 empty] | Zn (Ⅱ) | 6.538 | [37 empty] | 3 | [116 empty] | 99.09 |  |  | 99.09
23 | Barbora Hudcova´，2022 | MgFe-LDH/commercial biochar | 共沉淀法 | 每个LDH / BC混合物中含有40 %的LDH，BC表面的Mg / Fe摩尔比为4：1。在标准的LDH / BC合成中，将10 g BC置于盛有100 m L MgCl2⋅6H2O ( 0.75 M )和FeCl3⋅6H2O ( 0.19 M )溶液的烧杯中。然后，用2.5 M KOH将悬浮液滴定至pH 13.3，并在室温下搅拌24小时。混合液用去离子水过滤洗涤数次。将湿固体样品在120℃下干燥12 h。随后，将干燥的样品研磨并过筛( < 250μm ) |  | 商用生物炭 |  |  | 60 |  |  |  | Mg2+ | Fe3+ | 4 |  |  |  | 194 |  |  |  | 0.7804 |  |  | O:35.2\Mg:19.3\Si:0.17 |  |  |  | 3452 1411 582、457 | 羟基的伸缩振动 碳酸根离子的吸收带 金属氧化物/氢氧化物 | Czech Republic | Smolotely , Príbram |  |  |  | 有天然含砷矿物的森林地区 | 6.1 |  |  |  | 总As | 16000 | [11 empty] | 将单个土壤样品与去离子水( 1：5w / v )混合并振荡96小时。随后，将获得的悬浮液通过0.45 μ m醋酸纤维素滤膜过滤 |  |  |  |  | 土壤水提取液 |  |  |  |  | 1 |  |  |  | 0.001 | 5.5 |  | 250 | 120 | [5 empty] | As(Ⅲ) | 7.49216 | [37 empty] | 3 | [41 empty] | 99.68
23 | Barbora Hudcova´，2022 | MgFe-LDH/commercial biochar | 共沉淀法 | 每个LDH / BC混合物中含有40 %的LDH，BC表面的Mg / Fe摩尔比为4：1。在标准的LDH / BC合成中，将10 g BC置于盛有100 m L MgCl2⋅6H2O ( 0.75 M )和FeCl3⋅6H2O ( 0.19 M )溶液的烧杯中。然后，用2.5 M KOH将悬浮液滴定至pH 13.3，并在室温下搅拌24小时。混合液用去离子水过滤洗涤数次。将湿固体样品在120℃下干燥12 h。随后，将干燥的样品研磨并过筛( < 250μm ) |  | 商用生物炭 |  |  | 60 |  |  |  | Mg2+ | Fe3+ | 4 |  |  |  | 194 |  |  |  | 0.7804 |  |  | O:35.2\Mg:19.3\Si:0.17 |  |  |  | 3452 1411 582、457 | 羟基的伸缩振动 碳酸根离子的吸收带 金属氧化物/氢氧化物 | Czech Republic | Smolotely , Príbram |  |  |  | 有天然含砷矿物的森林地区 | 6.1 |  |  |  | 总As | 16000 | [11 empty] | 将单个土壤样品与去离子水( 1：5w / v )混合并振荡96小时。随后，将获得的悬浮液通过0.45 μ m醋酸纤维素滤膜过滤 |  |  |  |  | 土壤水提取液 |  |  |  |  | 1 |  |  |  | 0.001 | 6.5 |  | 250 | 120 | [5 empty] | As(Ⅲ) | 7.49216 | [37 empty] | 3 | [41 empty] | 99.05
23 | Barbora Hudcova´，2022 | MgFe-LDH/commercial biochar | 共沉淀法 | 每个LDH / BC混合物中含有40 %的LDH，BC表面的Mg / Fe摩尔比为4：1。在标准的LDH / BC合成中，将10 g BC置于盛有100 m L MgCl2⋅6H2O ( 0.75 M )和FeCl3⋅6H2O ( 0.19 M )溶液的烧杯中。然后，用2.5 M KOH将悬浮液滴定至pH 13.3，并在室温下搅拌24小时。混合液用去离子水过滤洗涤数次。将湿固体样品在120℃下干燥12 h。随后，将干燥的样品研磨并过筛( < 250μm ) |  | 商用生物炭 |  |  | 60 |  |  |  | Mg2+ | Fe3+ | 4 |  |  |  | 194 |  |  |  | 0.7804 |  |  | O:35.2\Mg:19.3\Si:0.17 |  |  |  | 3452 1411 582、457 | 羟基的伸缩振动 碳酸根离子的吸收带 金属氧化物/氢氧化物 | Czech Republic | Smolotely , Príbram |  |  |  | 有天然含砷矿物的森林地区 | 6.1 |  |  |  | 总As | 16000 | [11 empty] | 将单个土壤样品与去离子水( 1：5w / v )混合并振荡96小时。随后，将获得的悬浮液通过0.45 μ m醋酸纤维素滤膜过滤 |  |  |  |  | 土壤水提取液 |  |  |  |  | 1 |  |  |  | 0.001 | 7.5 |  | 250 | 120 | [5 empty] | As(Ⅲ) | 7.49216 | [37 empty] | 3 | [41 empty] | 99.37
23 | Barbora Hudcova´，2022 | MgFe-LDH/commercial biochar | 共沉淀法 | 每个LDH / BC混合物中含有40 %的LDH，BC表面的Mg / Fe摩尔比为4：1。在标准的LDH / BC合成中，将10 g BC置于盛有100 m L MgCl2⋅6H2O ( 0.75 M )和FeCl3⋅6H2O ( 0.19 M )溶液的烧杯中。然后，用2.5 M KOH将悬浮液滴定至pH 13.3，并在室温下搅拌24小时。混合液用去离子水过滤洗涤数次。将湿固体样品在120℃下干燥12 h。随后，将干燥的样品研磨并过筛( < 250μm ) |  | 商用生物炭 |  |  | 60 |  |  |  | Mg2+ | Fe3+ | 4 |  |  |  | 194 |  |  |  | 0.7804 |  |  | O:35.2\Mg:19.3\Si:0.17 |  |  |  | 3452 1411 582、457 | 羟基的伸缩振动 碳酸根离子的吸收带 金属氧化物/氢氧化物 | Czech Republic | Smolotely , Príbram |  |  |  | 有天然含砷矿物的森林地区 | 6.1 |  |  |  | 总As | 16000 | [11 empty] | 将单个土壤样品与去离子水( 1：5w / v )混合并振荡96小时。随后，将获得的悬浮液通过0.45 μ m醋酸纤维素滤膜过滤 |  |  |  |  | 土壤水提取液 |  |  |  |  | 1 |  |  |  | 0.001 | 8.5 |  | 250 | 120 | [5 empty] | As(Ⅲ) | 7.49216 | [37 empty] | 3 | [41 empty] | 73.33
23 | Barbora Hudcova´，2022 | MgFe-LDH/commercial biochar | 共沉淀法 | 每个LDH / BC混合物中含有40 %的LDH，BC表面的Mg / Fe摩尔比为4：1。在标准的LDH / BC合成中，将10 g BC置于盛有100 m L MgCl2⋅6H2O ( 0.75 M )和FeCl3⋅6H2O ( 0.19 M )溶液的烧杯中。然后，用2.5 M KOH将悬浮液滴定至pH 13.3，并在室温下搅拌24小时。混合液用去离子水过滤洗涤数次。将湿固体样品在120℃下干燥12 h。随后，将干燥的样品研磨并过筛( < 250μm ) |  | 商用生物炭 |  |  | 60 |  |  |  | Mg2+ | Fe3+ | 4 |  |  |  | 194 |  |  |  | 0.7804 |  |  | O:35.2\Mg:19.3\Si:0.17 |  |  |  | 3452 1411 582、457 | 羟基的伸缩振动 碳酸根离子的吸收带 金属氧化物/氢氧化物 | Czech Republic | Smolotely , Príbram |  |  |  | 有天然含砷矿物的森林地区 | 6.1 |  |  |  | 总As | 16000 | [11 empty] | 将单个土壤样品与去离子水( 1：5w / v )混合并振荡96小时。随后，将获得的悬浮液通过0.45 μ m醋酸纤维素滤膜过滤 |  |  |  |  | 土壤水提取液 |  |  |  |  | 1 |  |  |  | 0.001 | 9.5 |  | 250 | 120 | [5 empty] | As(Ⅲ) | 7.49216 | [37 empty] | 3 | [41 empty] | 46.03
23 | Barbora Hudcova´，2022 | MgFe-LDH/commercial biochar | 共沉淀法 | 每个LDH / BC混合物中含有40 %的LDH，BC表面的Mg / Fe摩尔比为4：1。在标准的LDH / BC合成中，将10 g BC置于盛有100 m L MgCl2⋅6H2O ( 0.75 M )和FeCl3⋅6H2O ( 0.19 M )溶液的烧杯中。然后，用2.5 M KOH将悬浮液滴定至pH 13.3，并在室温下搅拌24小时。混合液用去离子水过滤洗涤数次。将湿固体样品在120℃下干燥12 h。随后，将干燥的样品研磨并过筛( < 250μm ) |  | 商用生物炭 |  |  | 60 |  |  |  | Mg2+ | Fe3+ | 4 |  |  |  | 194 |  |  |  | 0.7804 |  |  | O:35.2\Mg:19.3\Si:0.17 |  |  |  | 3452 1411 582、457 | 羟基的伸缩振动 碳酸根离子的吸收带 金属氧化物/氢氧化物 | Czech Republic | Trhove ´ Duísníky , Píríbram |  |  |  | 受当地冶炼厂影响的河流冲积物中收集的Zn污染土壤 | 5.6 |  |  |  | 总Zn (Ⅱ) | 4000 | [11 empty] | 将单个土壤样品与去离子水( 1：5w / v )混合并振荡96小时。随后，将获得的悬浮液通过0.45 μ m醋酸纤维素滤膜过滤 |  |  |  |  | 土壤水提取液 |  |  |  |  | 1 |  |  |  | 0.01 | 3.5 |  | 250 | 120 | [5 empty] | Zn (Ⅱ) | 6.538 | [37 empty] | 3 | [116 empty] | 11.82 |  |  | 11.82
23 | Barbora Hudcova´，2022 | MgFe-LDH/commercial biochar | 共沉淀法 | 每个LDH / BC混合物中含有40 %的LDH，BC表面的Mg / Fe摩尔比为4：1。在标准的LDH / BC合成中，将10 g BC置于盛有100 m L MgCl2⋅6H2O ( 0.75 M )和FeCl3⋅6H2O ( 0.19 M )溶液的烧杯中。然后，用2.5 M KOH将悬浮液滴定至pH 13.3，并在室温下搅拌24小时。混合液用去离子水过滤洗涤数次。将湿固体样品在120℃下干燥12 h。随后，将干燥的样品研磨并过筛( < 250μm ) |  | 商用生物炭 |  |  | 60 |  |  |  | Mg2+ | Fe3+ | 4 |  |  |  | 194 |  |  |  | 0.7804 |  |  | O:35.2\Mg:19.3\Si:0.17 |  |  |  | 3452 1411 582、457 | 羟基的伸缩振动 碳酸根离子的吸收带 金属氧化物/氢氧化物 | Czech Republic | Trhove ´ Duísníky , Píríbram |  |  |  | 受当地冶炼厂影响的河流冲积物中收集的Zn污染土壤 | 5.6 |  |  |  | 总Zn (Ⅱ) | 4000 | [11 empty] | 将单个土壤样品与去离子水( 1：5w / v )混合并振荡96小时。随后，将获得的悬浮液通过0.45 μ m醋酸纤维素滤膜过滤 |  |  |  |  | 土壤水提取液 |  |  |  |  | 1 |  |  |  | 0.01 | 4.5 |  | 250 | 120 | [5 empty] | Zn (Ⅱ) | 6.538 | [37 empty] | 3 | [116 empty] | 34.55 |  |  | 34.55
23 | Barbora Hudcova´，2022 | MgFe-LDH/commercial biochar | 共沉淀法 | 每个LDH / BC混合物中含有40 %的LDH，BC表面的Mg / Fe摩尔比为4：1。在标准的LDH / BC合成中，将10 g BC置于盛有100 m L MgCl2⋅6H2O ( 0.75 M )和FeCl3⋅6H2O ( 0.19 M )溶液的烧杯中。然后，用2.5 M KOH将悬浮液滴定至pH 13.3，并在室温下搅拌24小时。混合液用去离子水过滤洗涤数次。将湿固体样品在120℃下干燥12 h。随后，将干燥的样品研磨并过筛( < 250μm ) |  | 商用生物炭 |  |  | 60 |  |  |  | Mg2+ | Fe3+ | 4 |  |  |  | 194 |  |  |  | 0.7804 |  |  | O:35.2\Mg:19.3\Si:0.17 |  |  |  | 3452 1411 582、457 | 羟基的伸缩振动 碳酸根离子的吸收带 金属氧化物/氢氧化物 | Czech Republic | Trhove ´ Duísníky , Píríbram |  |  |  | 受当地冶炼厂影响的河流冲积物中收集的Zn污染土壤 | 5.6 |  |  |  | 总Zn (Ⅱ) | 4000 | [11 empty] | 将单个土壤样品与去离子水( 1：5w / v )混合并振荡96小时。随后，将获得的悬浮液通过0.45 μ m醋酸纤维素滤膜过滤 |  |  |  |  | 土壤水提取液 |  |  |  |  | 1 |  |  |  | 0.01 | 5.5 |  | 250 | 120 | [5 empty] | Zn (Ⅱ) | 6.538 | [37 empty] | 3 | [116 empty] | 65.45 |  |  | 65.45
23 | Barbora Hudcova´，2022 | MgFe-LDH/commercial biochar | 共沉淀法 | 每个LDH / BC混合物中含有40 %的LDH，BC表面的Mg / Fe摩尔比为4：1。在标准的LDH / BC合成中，将10 g BC置于盛有100 m L MgCl2⋅6H2O ( 0.75 M )和FeCl3⋅6H2O ( 0.19 M )溶液的烧杯中。然后，用2.5 M KOH将悬浮液滴定至pH 13.3，并在室温下搅拌24小时。混合液用去离子水过滤洗涤数次。将湿固体样品在120℃下干燥12 h。随后，将干燥的样品研磨并过筛( < 250μm ) |  | 商用生物炭 |  |  | 60 |  |  |  | Mg2+ | Fe3+ | 4 |  |  |  | 194 |  |  |  | 0.7804 |  |  | O:35.2\Mg:19.3\Si:0.17 |  |  |  | 3452 1411 582、457 | 羟基的伸缩振动 碳酸根离子的吸收带 金属氧化物/氢氧化物 | Czech Republic | Trhove ´ Duísníky , Píríbram |  |  |  | 受当地冶炼厂影响的河流冲积物中收集的Zn污染土壤 | 5.6 |  |  |  | 总Zn (Ⅱ) | 4000 | [11 empty] | 将单个土壤样品与去离子水( 1：5w / v )混合并振荡96小时。随后，将获得的悬浮液通过0.45 μ m醋酸纤维素滤膜过滤 |  |  |  |  | 土壤水提取液 |  |  |  |  | 1 |  |  |  | 0.01 | 6.5 |  | 250 | 120 | [5 empty] | Zn (Ⅱ) | 6.538 | [37 empty] | 3 | [116 empty] | 94.84 |  |  | 94.84
23 | Barbora Hudcova´，2022 | MgFe-LDH/commercial biochar | 共沉淀法 | 每个LDH / BC混合物中含有40 %的LDH，BC表面的Mg / Fe摩尔比为4：1。在标准的LDH / BC合成中，将10 g BC置于盛有100 m L MgCl2⋅6H2O ( 0.75 M )和FeCl3⋅6H2O ( 0.19 M )溶液的烧杯中。然后，用2.5 M KOH将悬浮液滴定至pH 13.3，并在室温下搅拌24小时。混合液用去离子水过滤洗涤数次。将湿固体样品在120℃下干燥12 h。随后，将干燥的样品研磨并过筛( < 250μm ) |  | 商用生物炭 |  |  | 60 |  |  |  | Mg2+ | Fe3+ | 4 |  |  |  | 194 |  |  |  | 0.7804 |  |  | O:35.2\Mg:19.3\Si:0.17 |  |  |  | 3452 1411 582、457 | 羟基的伸缩振动 碳酸根离子的吸收带 金属氧化物/氢氧化物 | Czech Republic | Trhove ´ Duísníky , Píríbram |  |  |  | 受当地冶炼厂影响的河流冲积物中收集的Zn污染土壤 | 5.6 |  |  |  | 总Zn (Ⅱ) | 4000 | [11 empty] | 将单个土壤样品与去离子水( 1：5w / v )混合并振荡96小时。随后，将获得的悬浮液通过0.45 μ m醋酸纤维素滤膜过滤 |  |  |  |  | 土壤水提取液 |  |  |  |  | 1 |  |  |  | 0.01 | 7.5 |  | 250 | 120 | [5 empty] | Zn (Ⅱ) | 6.538 | [37 empty] | 3 | [116 empty] | 99.1 |  |  | 99.1
23 | Barbora Hudcova´，2022 | MgFe-LDH/commercial biochar | 共沉淀法 | 每个LDH / BC混合物中含有40 %的LDH，BC表面的Mg / Fe摩尔比为4：1。在标准的LDH / BC合成中，将10 g BC置于盛有100 m L MgCl2⋅6H2O ( 0.75 M )和FeCl3⋅6H2O ( 0.19 M )溶液的烧杯中。然后，用2.5 M KOH将悬浮液滴定至pH 13.3，并在室温下搅拌24小时。混合液用去离子水过滤洗涤数次。将湿固体样品在120℃下干燥12 h。随后，将干燥的样品研磨并过筛( < 250μm ) |  | 商用生物炭 |  |  | 60 |  |  |  | Mg2+ | Fe3+ | 4 |  |  |  | 194 |  |  |  | 0.7804 |  |  | O:35.2\Mg:19.3\Si:0.17 |  |  |  | 3452 1411 582、457 | 羟基的伸缩振动 碳酸根离子的吸收带 金属氧化物/氢氧化物 | Czech Republic | Trhove ´ Duísníky , Píríbram |  |  |  | 受当地冶炼厂影响的河流冲积物中收集的Zn污染土壤 | 5.6 |  |  |  | 总Zn (Ⅱ) | 4000 | [11 empty] | 将单个土壤样品与去离子水( 1：5w / v )混合并振荡96小时。随后，将获得的悬浮液通过0.45 μ m醋酸纤维素滤膜过滤 |  |  |  |  | 土壤水提取液 |  |  |  |  | 1 |  |  |  | 0.01 | 8.5 |  | 250 | 120 | [5 empty] | Zn (Ⅱ) | 6.538 | [37 empty] | 3 | [116 empty] | 100 |  |  | 100
23 | Barbora Hudcova´，2022 | MgFe-LDH/commercial biochar | 共沉淀法 | 每个LDH / BC混合物中含有40 %的LDH，BC表面的Mg / Fe摩尔比为4：1。在标准的LDH / BC合成中，将10 g BC置于盛有100 m L MgCl2⋅6H2O ( 0.75 M )和FeCl3⋅6H2O ( 0.19 M )溶液的烧杯中。然后，用2.5 M KOH将悬浮液滴定至pH 13.3，并在室温下搅拌24小时。混合液用去离子水过滤洗涤数次。将湿固体样品在120℃下干燥12 h。随后，将干燥的样品研磨并过筛( < 250μm ) |  | 商用生物炭 |  |  | 60 |  |  |  | Mg2+ | Fe3+ | 4 |  |  |  | 194 |  |  |  | 0.7804 |  |  | O:35.2\Mg:19.3\Si:0.17 |  |  |  | 3452 1411 582、457 | 羟基的伸缩振动 碳酸根离子的吸收带 金属氧化物/氢氧化物 | Czech Republic | Smolotely , Príbram |  |  |  | 有天然含砷矿物的森林地区 | 6.1 |  |  |  | 总As | 16000 | [11 empty] | 将单个土壤样品与去离子水( 1：5w / v )混合并振荡96小时。随后，将获得的悬浮液通过0.45 μ m醋酸纤维素滤膜过滤 |  |  |  |  | 土壤水提取液 |  |  |  |  | 1 |  |  |  | 0.01 | 5.5 |  | 250 | 120 | [5 empty] | As(Ⅲ) | 7.49216 | [37 empty] | 3 | [41 empty] | 99.68
23 | Barbora Hudcova´，2022 | MgFe-LDH/commercial biochar | 共沉淀法 | 每个LDH / BC混合物中含有40 %的LDH，BC表面的Mg / Fe摩尔比为4：1。在标准的LDH / BC合成中，将10 g BC置于盛有100 m L MgCl2⋅6H2O ( 0.75 M )和FeCl3⋅6H2O ( 0.19 M )溶液的烧杯中。然后，用2.5 M KOH将悬浮液滴定至pH 13.3，并在室温下搅拌24小时。混合液用去离子水过滤洗涤数次。将湿固体样品在120℃下干燥12 h。随后，将干燥的样品研磨并过筛( < 250μm ) |  | 商用生物炭 |  |  | 60 |  |  |  | Mg2+ | Fe3+ | 4 |  |  |  | 194 |  |  |  | 0.7804 |  |  | O:35.2\Mg:19.3\Si:0.17 |  |  |  | 3452 1411 582、457 | 羟基的伸缩振动 碳酸根离子的吸收带 金属氧化物/氢氧化物 | Czech Republic | Smolotely , Príbram |  |  |  | 有天然含砷矿物的森林地区 | 6.1 |  |  |  | 总As | 16000 | [11 empty] | 将单个土壤样品与去离子水( 1：5w / v )混合并振荡96小时。随后，将获得的悬浮液通过0.45 μ m醋酸纤维素滤膜过滤 |  |  |  |  | 土壤水提取液 |  |  |  |  | 1 |  |  |  | 0.01 | 6.5 |  | 250 | 120 | [5 empty] | As(Ⅲ) | 7.49216 | [37 empty] | 3 | [41 empty] | 99.68
23 | Barbora Hudcova´，2022 | MgFe-LDH/commercial biochar | 共沉淀法 | 每个LDH / BC混合物中含有40 %的LDH，BC表面的Mg / Fe摩尔比为4：1。在标准的LDH / BC合成中，将10 g BC置于盛有100 m L MgCl2⋅6H2O ( 0.75 M )和FeCl3⋅6H2O ( 0.19 M )溶液的烧杯中。然后，用2.5 M KOH将悬浮液滴定至pH 13.3，并在室温下搅拌24小时。混合液用去离子水过滤洗涤数次。将湿固体样品在120℃下干燥12 h。随后，将干燥的样品研磨并过筛( < 250μm ) |  | 商用生物炭 |  |  | 60 |  |  |  | Mg2+ | Fe3+ | 4 |  |  |  | 194 |  |  |  | 0.7804 |  |  | O:35.2\Mg:19.3\Si:0.17 |  |  |  | 3452 1411 582、457 | 羟基的伸缩振动 碳酸根离子的吸收带 金属氧化物/氢氧化物 | Czech Republic | Smolotely , Príbram |  |  |  | 有天然含砷矿物的森林地区 | 6.1 |  |  |  | 总As | 16000 | [11 empty] | 将单个土壤样品与去离子水( 1：5w / v )混合并振荡96小时。随后，将获得的悬浮液通过0.45 μ m醋酸纤维素滤膜过滤 |  |  |  |  | 土壤水提取液 |  |  |  |  | 1 |  |  |  | 0.01 | 7.5 |  | 250 | 120 | [5 empty] | As(Ⅲ) | 7.49216 | [37 empty] | 3 | [41 empty] | 97.78
23 | Barbora Hudcova´，2022 | MgFe-LDH/commercial biochar | 共沉淀法 | 每个LDH / BC混合物中含有40 %的LDH，BC表面的Mg / Fe摩尔比为4：1。在标准的LDH / BC合成中，将10 g BC置于盛有100 m L MgCl2⋅6H2O ( 0.75 M )和FeCl3⋅6H2O ( 0.19 M )溶液的烧杯中。然后，用2.5 M KOH将悬浮液滴定至pH 13.3，并在室温下搅拌24小时。混合液用去离子水过滤洗涤数次。将湿固体样品在120℃下干燥12 h。随后，将干燥的样品研磨并过筛( < 250μm ) |  | 商用生物炭 |  |  | 60 |  |  |  | Mg2+ | Fe3+ | 4 |  |  |  | 194 |  |  |  | 0.7804 |  |  | O:35.2\Mg:19.3\Si:0.17 |  |  |  | 3452 1411 582、457 | 羟基的伸缩振动 碳酸根离子的吸收带 金属氧化物/氢氧化物 | Czech Republic | Smolotely , Príbram |  |  |  | 有天然含砷矿物的森林地区 | 6.1 |  |  |  | 总As | 16000 | [11 empty] | 将单个土壤样品与去离子水( 1：5w / v )混合并振荡96小时。随后，将获得的悬浮液通过0.45 μ m醋酸纤维素滤膜过滤 |  |  |  |  | 土壤水提取液 |  |  |  |  | 1 |  |  |  | 0.01 | 8.5 |  | 250 | 120 | [5 empty] | As(Ⅲ) | 7.49216 | [37 empty] | 3 | [41 empty] | 80.95
23 | Barbora Hudcova´，2022 | MgFe-LDH/commercial biochar | 共沉淀法 | 每个LDH / BC混合物中含有40 %的LDH，BC表面的Mg / Fe摩尔比为4：1。在标准的LDH / BC合成中，将10 g BC置于盛有100 m L MgCl2⋅6H2O ( 0.75 M )和FeCl3⋅6H2O ( 0.19 M )溶液的烧杯中。然后，用2.5 M KOH将悬浮液滴定至pH 13.3，并在室温下搅拌24小时。混合液用去离子水过滤洗涤数次。将湿固体样品在120℃下干燥12 h。随后，将干燥的样品研磨并过筛( < 250μm ) |  | 商用生物炭 |  |  | 60 |  |  |  | Mg2+ | Fe3+ | 4 |  |  |  | 194 |  |  |  | 0.7804 |  |  | O:35.2\Mg:19.3\Si:0.17 |  |  |  | 3452 1411 582、457 | 羟基的伸缩振动 碳酸根离子的吸收带 金属氧化物/氢氧化物 | Czech Republic | Smolotely , Príbram |  |  |  | 有天然含砷矿物的森林地区 | 6.1 |  |  |  | 总As | 16000 | [11 empty] | 将单个土壤样品与去离子水( 1：5w / v )混合并振荡96小时。随后，将获得的悬浮液通过0.45 μ m醋酸纤维素滤膜过滤 |  |  |  |  | 土壤水提取液 |  |  |  |  | 1 |  |  |  | 0.01 | 9.5 |  | 250 | 120 | [5 empty] | As(Ⅲ) | 7.49216 | [37 empty] | 3 | [41 empty] | 50.79
23 | Barbora Hudcova´，2022 | MgFe-LDH/commercial biochar | 共沉淀法 | 每个LDH / BC混合物中含有40 %的LDH，BC表面的Mg / Fe摩尔比为4：1。在标准的LDH / BC合成中，将10 g BC置于盛有100 m L MgCl2⋅6H2O ( 0.75 M )和FeCl3⋅6H2O ( 0.19 M )溶液的烧杯中。然后，用2.5 M KOH将悬浮液滴定至pH 13.3，并在室温下搅拌24小时。混合液用去离子水过滤洗涤数次。将湿固体样品在120℃下干燥12 h。随后，将干燥的样品研磨并过筛( < 250μm ) |  | 商用生物炭 |  |  | 60 |  |  |  | Mg2+ | Fe3+ | 4 |  |  |  | 194 |  |  |  | 0.7804 |  |  | O:35.2\Mg:19.3\Si:0.17 |  |  |  | 3452 1411 582、457 | 羟基的伸缩振动 碳酸根离子的吸收带 金属氧化物/氢氧化物 | Czech Republic | Trhove ´ Duísníky , Píríbram |  |  |  | 受当地冶炼厂影响的河流冲积物中收集的Zn污染土壤 | 5.6 |  |  |  | 总Zn (Ⅱ) | 4000 | [11 empty] | 将单个土壤样品与去离子水( 1：5w / v )混合并振荡96小时。随后，将获得的悬浮液通过0.45 μ m醋酸纤维素滤膜过滤 |  |  |  |  | 土壤水提取液 |  |  |  |  | 1 |  |  |  | 0.01 | 3.5 |  | 250 | 120 | [5 empty] | Zn (Ⅱ) | 6.538 | [37 empty] | 3 | [116 empty] | 4.55 |  |  | 4.55
23 | Barbora Hudcova´，2022 | MgFe-LDH/commercial biochar | 共沉淀法 | 每个LDH / BC混合物中含有40 %的LDH，BC表面的Mg / Fe摩尔比为4：1。在标准的LDH / BC合成中，将10 g BC置于盛有100 m L MgCl2⋅6H2O ( 0.75 M )和FeCl3⋅6H2O ( 0.19 M )溶液的烧杯中。然后，用2.5 M KOH将悬浮液滴定至pH 13.3，并在室温下搅拌24小时。混合液用去离子水过滤洗涤数次。将湿固体样品在120℃下干燥12 h。随后，将干燥的样品研磨并过筛( < 250μm ) |  | 商用生物炭 |  |  | 60 |  |  |  | Mg2+ | Fe3+ | 4 |  |  |  | 194 |  |  |  | 0.7804 |  |  | O:35.2\Mg:19.3\Si:0.17 |  |  |  | 3452 1411 582、457 | 羟基的伸缩振动 碳酸根离子的吸收带 金属氧化物/氢氧化物 | Czech Republic | Trhove ´ Duísníky , Píríbram |  |  |  | 受当地冶炼厂影响的河流冲积物中收集的Zn污染土壤 | 5.6 |  |  |  | 总Zn (Ⅱ) | 4000 | [11 empty] | 将单个土壤样品与去离子水( 1：5w / v )混合并振荡96小时。随后，将获得的悬浮液通过0.45 μ m醋酸纤维素滤膜过滤 |  |  |  |  | 土壤水提取液 |  |  |  |  | 1 |  |  |  | 0.01 | 4.5 |  | 250 | 120 | [5 empty] | Zn (Ⅱ) | 6.538 | [37 empty] | 3 | [116 empty] | 22.42 |  |  | 22.42
23 | Barbora Hudcova´，2022 | MgFe-LDH/commercial biochar | 共沉淀法 | 每个LDH / BC混合物中含有40 %的LDH，BC表面的Mg / Fe摩尔比为4：1。在标准的LDH / BC合成中，将10 g BC置于盛有100 m L MgCl2⋅6H2O ( 0.75 M )和FeCl3⋅6H2O ( 0.19 M )溶液的烧杯中。然后，用2.5 M KOH将悬浮液滴定至pH 13.3，并在室温下搅拌24小时。混合液用去离子水过滤洗涤数次。将湿固体样品在120℃下干燥12 h。随后，将干燥的样品研磨并过筛( < 250μm ) |  | 商用生物炭 |  |  | 60 |  |  |  | Mg2+ | Fe3+ | 4 |  |  |  | 194 |  |  |  | 0.7804 |  |  | O:35.2\Mg:19.3\Si:0.17 |  |  |  | 3452 1411 582、457 | 羟基的伸缩振动 碳酸根离子的吸收带 金属氧化物/氢氧化物 | Czech Republic | Trhove ´ Duísníky , Píríbram |  |  |  | 受当地冶炼厂影响的河流冲积物中收集的Zn污染土壤 | 5.6 |  |  |  | 总Zn (Ⅱ) | 4000 | [11 empty] | 将单个土壤样品与去离子水( 1：5w / v )混合并振荡96小时。随后，将获得的悬浮液通过0.45 μ m醋酸纤维素滤膜过滤 |  |  |  |  | 土壤水提取液 |  |  |  |  | 1 |  |  |  | 0.01 | 5.5 |  | 250 | 120 | [5 empty] | Zn (Ⅱ) | 6.538 | [37 empty] | 3 | [116 empty] | 60 |  |  | 60
23 | Barbora Hudcova´，2022 | MgFe-LDH/commercial biochar | 共沉淀法 | 每个LDH / BC混合物中含有40 %的LDH，BC表面的Mg / Fe摩尔比为4：1。在标准的LDH / BC合成中，将10 g BC置于盛有100 m L MgCl2⋅6H2O ( 0.75 M )和FeCl3⋅6H2O ( 0.19 M )溶液的烧杯中。然后，用2.5 M KOH将悬浮液滴定至pH 13.3，并在室温下搅拌24小时。混合液用去离子水过滤洗涤数次。将湿固体样品在120℃下干燥12 h。随后，将干燥的样品研磨并过筛( < 250μm ) |  | 商用生物炭 |  |  | 60 |  |  |  | Mg2+ | Fe3+ | 4 |  |  |  | 194 |  |  |  | 0.7804 |  |  | O:35.2\Mg:19.3\Si:0.17 |  |  |  | 3452 1411 582、457 | 羟基的伸缩振动 碳酸根离子的吸收带 金属氧化物/氢氧化物 | Czech Republic | Trhove ´ Duísníky , Píríbram |  |  |  | 受当地冶炼厂影响的河流冲积物中收集的Zn污染土壤 | 5.6 |  |  |  | 总Zn (Ⅱ) | 4000 | [11 empty] | 将单个土壤样品与去离子水( 1：5w / v )混合并振荡96小时。随后，将获得的悬浮液通过0.45 μ m醋酸纤维素滤膜过滤 |  |  |  |  | 土壤水提取液 |  |  |  |  | 1 |  |  |  | 0.01 | 6.5 |  | 250 | 120 | [5 empty] | Zn (Ⅱ) | 6.538 | [37 empty] | 3 | [116 empty] | 91.21 |  |  | 91.21
23 | Barbora Hudcova´，2022 | MgFe-LDH/commercial biochar | 共沉淀法 | 每个LDH / BC混合物中含有40 %的LDH，BC表面的Mg / Fe摩尔比为4：1。在标准的LDH / BC合成中，将10 g BC置于盛有100 m L MgCl2⋅6H2O ( 0.75 M )和FeCl3⋅6H2O ( 0.19 M )溶液的烧杯中。然后，用2.5 M KOH将悬浮液滴定至pH 13.3，并在室温下搅拌24小时。混合液用去离子水过滤洗涤数次。将湿固体样品在120℃下干燥12 h。随后，将干燥的样品研磨并过筛( < 250μm ) |  | 商用生物炭 |  |  | 60 |  |  |  | Mg2+ | Fe3+ | 4 |  |  |  | 194 |  |  |  | 0.7804 |  |  | O:35.2\Mg:19.3\Si:0.17 |  |  |  | 3452 1411 582、457 | 羟基的伸缩振动 碳酸根离子的吸收带 金属氧化物/氢氧化物 | Czech Republic | Trhove ´ Duísníky , Píríbram |  |  |  | 受当地冶炼厂影响的河流冲积物中收集的Zn污染土壤 | 5.6 |  |  |  | 总Zn (Ⅱ) | 4000 | [11 empty] | 将单个土壤样品与去离子水( 1：5w / v )混合并振荡96小时。随后，将获得的悬浮液通过0.45 μ m醋酸纤维素滤膜过滤 |  |  |  |  | 土壤水提取液 |  |  |  |  | 1 |  |  |  | 0.01 | 7.5 |  | 250 | 120 | [5 empty] | Zn (Ⅱ) | 6.538 | [37 empty] | 3 | [116 empty] | 95.45 |  |  | 95.45
23 | Barbora Hudcova´，2022 | MgFe-LDH/commercial biochar | 共沉淀法 | 每个LDH / BC混合物中含有40 %的LDH，BC表面的Mg / Fe摩尔比为4：1。在标准的LDH / BC合成中，将10 g BC置于盛有100 m L MgCl2⋅6H2O ( 0.75 M )和FeCl3⋅6H2O ( 0.19 M )溶液的烧杯中。然后，用2.5 M KOH将悬浮液滴定至pH 13.3，并在室温下搅拌24小时。混合液用去离子水过滤洗涤数次。将湿固体样品在120℃下干燥12 h。随后，将干燥的样品研磨并过筛( < 250μm ) |  | 商用生物炭 |  |  | 60 |  |  |  | Mg2+ | Fe3+ | 4 |  |  |  | 194 |  |  |  | 0.7804 |  |  | O:35.2\Mg:19.3\Si:0.17 |  |  |  | 3452 1411 582、457 | 羟基的伸缩振动 碳酸根离子的吸收带 金属氧化物/氢氧化物 | Czech Republic | Trhove ´ Duísníky , Píríbram |  |  |  | 受当地冶炼厂影响的河流冲积物中收集的Zn污染土壤 | 5.6 |  |  |  | 总Zn (Ⅱ) | 4000 | [11 empty] | 将单个土壤样品与去离子水( 1：5w / v )混合并振荡96小时。随后，将获得的悬浮液通过0.45 μ m醋酸纤维素滤膜过滤 |  |  |  |  | 土壤水提取液 |  |  |  |  | 1 |  |  |  | 0.01 | 8.5 |  | 250 | 120 | [5 empty] | Zn (Ⅱ) | 6.538 | [37 empty] | 3 | [116 empty] | 97.88 |  |  | 97.88
23 | Barbora Hudcova´，2022 | MgFe-LDH/commercial biochar | 共沉淀法 | 每个LDH / BC混合物中含有40 %的LDH，BC表面的Mg / Fe摩尔比为4：1。在标准的LDH / BC合成中，将10 g BC置于盛有100 m L MgCl2⋅6H2O ( 0.75 M )和FeCl3⋅6H2O ( 0.19 M )溶液的烧杯中。然后，用2.5 M KOH将悬浮液滴定至pH 13.3，并在室温下搅拌24小时。混合液用去离子水过滤洗涤数次。将湿固体样品在120℃下干燥12 h。随后，将干燥的样品研磨并过筛( < 250μm ) |  | 商用生物炭 |  |  | 60 |  |  |  | Mg2+ | Fe3+ | 4 |  |  |  | 194 |  |  |  | 0.7804 |  |  | O:35.2\Mg:19.3\Si:0.17 |  |  |  | 3452 1411 582、457 | 羟基的伸缩振动 碳酸根离子的吸收带 金属氧化物/氢氧化物 | Czech Republic | Smolotely , Príbram |  |  |  | 有天然含砷矿物的森林地区 | 6.1 |  |  |  | 总As | 16000 | [11 empty] | 将单个土壤样品与去离子水( 1：5w / v )混合并振荡96小时。随后，将获得的悬浮液通过0.45 μ m醋酸纤维素滤膜过滤 |  |  |  |  | 土壤水提取液 |  |  |  |  | 1 |  |  |  | 0.01 | 5.5 |  | 250 | 120 | [5 empty] | As(Ⅲ) | 7.49216 | [37 empty] | 3 | [41 empty] | 99.68
23 | Barbora Hudcova´，2022 | MgFe-LDH/commercial biochar | 共沉淀法 | 每个LDH / BC混合物中含有40 %的LDH，BC表面的Mg / Fe摩尔比为4：1。在标准的LDH / BC合成中，将10 g BC置于盛有100 m L MgCl2⋅6H2O ( 0.75 M )和FeCl3⋅6H2O ( 0.19 M )溶液的烧杯中。然后，用2.5 M KOH将悬浮液滴定至pH 13.3，并在室温下搅拌24小时。混合液用去离子水过滤洗涤数次。将湿固体样品在120℃下干燥12 h。随后，将干燥的样品研磨并过筛( < 250μm ) |  | 商用生物炭 |  |  | 60 |  |  |  | Mg2+ | Fe3+ | 4 |  |  |  | 194 |  |  |  | 0.7804 |  |  | O:35.2\Mg:19.3\Si:0.17 |  |  |  | 3452 1411 582、457 | 羟基的伸缩振动 碳酸根离子的吸收带 金属氧化物/氢氧化物 | Czech Republic | Smolotely , Príbram |  |  |  | 有天然含砷矿物的森林地区 | 6.1 |  |  |  | 总As | 16000 | [11 empty] | 将单个土壤样品与去离子水( 1：5w / v )混合并振荡96小时。随后，将获得的悬浮液通过0.45 μ m醋酸纤维素滤膜过滤 |  |  |  |  | 土壤水提取液 |  |  |  |  | 1 |  |  |  | 0.01 | 6.5 |  | 250 | 120 | [5 empty] | As(Ⅲ) | 7.49216 | [37 empty] | 3 | [41 empty] | 99.05
23 | Barbora Hudcova´，2022 | MgFe-LDH/commercial biochar | 共沉淀法 | 每个LDH / BC混合物中含有40 %的LDH，BC表面的Mg / Fe摩尔比为4：1。在标准的LDH / BC合成中，将10 g BC置于盛有100 m L MgCl2⋅6H2O ( 0.75 M )和FeCl3⋅6H2O ( 0.19 M )溶液的烧杯中。然后，用2.5 M KOH将悬浮液滴定至pH 13.3，并在室温下搅拌24小时。混合液用去离子水过滤洗涤数次。将湿固体样品在120℃下干燥12 h。随后，将干燥的样品研磨并过筛( < 250μm ) |  | 商用生物炭 |  |  | 60 |  |  |  | Mg2+ | Fe3+ | 4 |  |  |  | 194 |  |  |  | 0.7804 |  |  | O:35.2\Mg:19.3\Si:0.17 |  |  |  | 3452 1411 582、457 | 羟基的伸缩振动 碳酸根离子的吸收带 金属氧化物/氢氧化物 | Czech Republic | Smolotely , Príbram |  |  |  | 有天然含砷矿物的森林地区 | 6.1 |  |  |  | 总As | 16000 | [11 empty] | 将单个土壤样品与去离子水( 1：5w / v )混合并振荡96小时。随后，将获得的悬浮液通过0.45 μ m醋酸纤维素滤膜过滤 |  |  |  |  | 土壤水提取液 |  |  |  |  | 1 |  |  |  | 0.01 | 7.5 |  | 250 | 120 | [5 empty] | As(Ⅲ) | 7.49216 | [37 empty] | 3 | [41 empty] | 91.43
23 | Barbora Hudcova´，2022 | MgFe-LDH/commercial biochar | 共沉淀法 | 每个LDH / BC混合物中含有40 %的LDH，BC表面的Mg / Fe摩尔比为4：1。在标准的LDH / BC合成中，将10 g BC置于盛有100 m L MgCl2⋅6H2O ( 0.75 M )和FeCl3⋅6H2O ( 0.19 M )溶液的烧杯中。然后，用2.5 M KOH将悬浮液滴定至pH 13.3，并在室温下搅拌24小时。混合液用去离子水过滤洗涤数次。将湿固体样品在120℃下干燥12 h。随后，将干燥的样品研磨并过筛( < 250μm ) |  | 商用生物炭 |  |  | 60 |  |  |  | Mg2+ | Fe3+ | 4 |  |  |  | 194 |  |  |  | 0.7804 |  |  | O:35.2\Mg:19.3\Si:0.17 |  |  |  | 3452 1411 582、457 | 羟基的伸缩振动 碳酸根离子的吸收带 金属氧化物/氢氧化物 | Czech Republic | Smolotely , Príbram |  |  |  | 有天然含砷矿物的森林地区 | 6.1 |  |  |  | 总As | 16000 | [11 empty] | 将单个土壤样品与去离子水( 1：5w / v )混合并振荡96小时。随后，将获得的悬浮液通过0.45 μ m醋酸纤维素滤膜过滤 |  |  |  |  | 土壤水提取液 |  |  |  |  | 1 |  |  |  | 0.01 | 8.5 |  | 250 | 120 | [5 empty] | As(Ⅲ) | 7.49216 | [37 empty] | 3 | [41 empty] | 80.32
23 | Barbora Hudcova´，2022 | MgFe-LDH/commercial biochar | 共沉淀法 | 每个LDH / BC混合物中含有40 %的LDH，BC表面的Mg / Fe摩尔比为4：1。在标准的LDH / BC合成中，将10 g BC置于盛有100 m L MgCl2⋅6H2O ( 0.75 M )和FeCl3⋅6H2O ( 0.19 M )溶液的烧杯中。然后，用2.5 M KOH将悬浮液滴定至pH 13.3，并在室温下搅拌24小时。混合液用去离子水过滤洗涤数次。将湿固体样品在120℃下干燥12 h。随后，将干燥的样品研磨并过筛( < 250μm ) |  | 商用生物炭 |  |  | 60 |  |  |  | Mg2+ | Fe3+ | 4 |  |  |  | 194 |  |  |  | 0.7804 |  |  | O:35.2\Mg:19.3\Si:0.17 |  |  |  | 3452 1411 582、457 | 羟基的伸缩振动 碳酸根离子的吸收带 金属氧化物/氢氧化物 | Czech Republic | Smolotely , Príbram |  |  |  | 有天然含砷矿物的森林地区 | 6.1 |  |  |  | 总As | 16000 | [11 empty] | 将单个土壤样品与去离子水( 1：5w / v )混合并振荡96小时。随后，将获得的悬浮液通过0.45 μ m醋酸纤维素滤膜过滤 |  |  |  |  | 土壤水提取液 |  |  |  |  | 1 |  |  |  | 0.01 | 9.5 |  | 250 | 120 | [5 empty] | As(Ⅲ) | 7.49216 | [37 empty] | 3 | [41 empty] | 36.51
23 | Barbora Hudcova´，2022 | MgFe-LDH/commercial biochar | 共沉淀法 | 每个LDH / BC混合物中含有40 %的LDH，BC表面的Mg / Fe摩尔比为4：1。在标准的LDH / BC合成中，将10 g BC置于盛有100 m L MgCl2⋅6H2O ( 0.75 M )和FeCl3⋅6H2O ( 0.19 M )溶液的烧杯中。然后，用2.5 M KOH将悬浮液滴定至pH 13.3，并在室温下搅拌24小时。混合液用去离子水过滤洗涤数次。将湿固体样品在120℃下干燥12 h。随后，将干燥的样品研磨并过筛( < 250μm ) |  | 商用生物炭 |  |  | 60 |  |  |  | Mg2+ | Fe3+ | 4 |  |  |  | 194 |  |  |  | 0.7804 |  |  | O:35.2\Mg:19.3\Si:0.17 |  |  |  | 3452 1411 582、457 | 羟基的伸缩振动 碳酸根离子的吸收带 金属氧化物/氢氧化物 | [28 empty] | 土壤水提取液 | [57 empty] | 3
23 | Barbora Hudcova´，2022 | MgFe-LDH/commercial biochar | 共沉淀法 | 每个LDH / BC混合物中含有40 %的LDH，BC表面的Mg / Fe摩尔比为4：1。在标准的LDH / BC合成中，将10 g BC置于盛有100 m L MgCl2⋅6H2O ( 0.75 M )和FeCl3⋅6H2O ( 0.19 M )溶液的烧杯中。然后，用2.5 M KOH将悬浮液滴定至pH 13.3，并在室温下搅拌24小时。混合液用去离子水过滤洗涤数次。将湿固体样品在120℃下干燥12 h。随后，将干燥的样品研磨并过筛( < 250μm ) |  | 商用生物炭 |  |  | 60 |  |  |  | Mg2+ | Fe3+ | 4 |  |  |  | 194 |  |  |  | 0.7804 |  |  | O:35.2\Mg:19.3\Si:0.17 |  |  |  | 3452 1411 582、457 | 羟基的伸缩振动 碳酸根离子的吸收带 金属氧化物/氢氧化物 | [28 empty] | 土壤水提取液 | [57 empty] | 3
23 | Barbora Hudcova´，2022 | MgFe-LDH/commercial biochar | 共沉淀法 | 每个LDH / BC混合物中含有40 %的LDH，BC表面的Mg / Fe摩尔比为4：1。在标准的LDH / BC合成中，将10 g BC置于盛有100 m L MgCl2⋅6H2O ( 0.75 M )和FeCl3⋅6H2O ( 0.19 M )溶液的烧杯中。然后，用2.5 M KOH将悬浮液滴定至pH 13.3，并在室温下搅拌24小时。混合液用去离子水过滤洗涤数次。将湿固体样品在120℃下干燥12 h。随后，将干燥的样品研磨并过筛( < 250μm ) |  | 商用生物炭 |  |  | 60 |  |  |  | Mg2+ | Fe3+ | 4 |  |  |  | 194 |  |  |  | 0.7804 |  |  | O:35.2\Mg:19.3\Si:0.17 |  |  |  | 3452 1411 582、457 | 羟基的伸缩振动 碳酸根离子的吸收带 金属氧化物/氢氧化物 | [28 empty] | 土壤水提取液 | [57 empty] | 3
23 | Barbora Hudcova´，2022 | MgFe-LDH/standard wheat straw biochar | 共沉淀法 | 每个LDH / BC混合物中含有40 %的LDH，BC表面的Mg / Fe摩尔比为4：1。在标准的LDH / BC合成中，将10 g BC置于盛有100 m L MgCl2⋅6H2O ( 0.75 M )和FeCl3⋅6H2O ( 0.19 M )溶液的烧杯中。然后，用2.5 M KOH将悬浮液滴定至pH 13.3，并在室温下搅拌24小时。混合液用去离子水过滤洗涤数次。将湿固体样品在120℃下干燥12 h。随后，将干燥的样品研磨并过筛( < 250μm ) |  | 标准麦秸生物炭 |  |  | 60 |  |  |  | Mg2+ | Fe3+ | 4 |  |  |  | 32.5 |  |  |  | 0.7763 |  |  | O:16.6\Mg:18.3\Si:3.91\P:0.10\S:0.13 |  |  |  | 3373 1393 563、439 1030 | 羟基的伸缩振动 碳酸根离子的吸收带 金属氧化物/氢氧化物 O-Si-O | Czech Republic | Trhove ´ Duísníky , Píríbram |  |  |  | 受当地冶炼厂影响的河流冲积物中收集的Zn污染土壤 | 5.6 |  |  |  | 总Zn (Ⅱ) | 4000 | [11 empty] | 将单个土壤样品与去离子水( 1：5w / v )混合并振荡96小时。随后，将获得的悬浮液通过0.45 μ m醋酸纤维素滤膜过滤 |  |  |  |  | 土壤水提取液 |  |  |  |  | 1 |  |  |  |  | 5.5 | 无 | 550 | [6 empty] | Zn (Ⅱ) | 6.538 | [18 empty] | 10 | 8.95 | 伪二级动力学模型 | [16 empty] | 3
23 | Barbora Hudcova´，2022 | MgFe-LDH/standard wheat straw biochar | 共沉淀法 | 每个LDH / BC混合物中含有40 %的LDH，BC表面的Mg / Fe摩尔比为4：1。在标准的LDH / BC合成中，将10 g BC置于盛有100 m L MgCl2⋅6H2O ( 0.75 M )和FeCl3⋅6H2O ( 0.19 M )溶液的烧杯中。然后，用2.5 M KOH将悬浮液滴定至pH 13.3，并在室温下搅拌24小时。混合液用去离子水过滤洗涤数次。将湿固体样品在120℃下干燥12 h。随后，将干燥的样品研磨并过筛( < 250μm ) |  | 标准麦秸生物炭 |  |  | 60 |  |  |  | Mg2+ | Fe3+ | 4 |  |  |  | 32.5 |  |  |  | 0.7763 |  |  | O:16.6\Mg:18.3\Si:3.91\P:0.10\S:0.13 |  |  |  | 3373 1393 563、439 1030 | 羟基的伸缩振动 碳酸根离子的吸收带 金属氧化物/氢氧化物 O-Si-O | Czech Republic | Smolotely , Príbram |  |  |  | 有天然含砷矿物的森林地区 | 6.1 |  |  |  | 总As | 16000 | [11 empty] | 将单个土壤样品与去离子水( 1：5w / v )混合并振荡96小时。随后，将获得的悬浮液通过0.45 μ m醋酸纤维素滤膜过滤 |  |  |  |  | 土壤水提取液 |  |  |  |  | 1 |  |  |  |  | 6.7 | 无 | 550 | [6 empty] | As(Ⅲ) | 7.49216 | [18 empty] | 120 | 8.95 | 伪二级动力学模型 | [16 empty] | 3
23 | Barbora Hudcova´，2022 | MgFe-LDH/standard wheat straw biochar | 共沉淀法 | 每个LDH / BC混合物中含有40 %的LDH，BC表面的Mg / Fe摩尔比为4：1。在标准的LDH / BC合成中，将10 g BC置于盛有100 m L MgCl2⋅6H2O ( 0.75 M )和FeCl3⋅6H2O ( 0.19 M )溶液的烧杯中。然后，用2.5 M KOH将悬浮液滴定至pH 13.3，并在室温下搅拌24小时。混合液用去离子水过滤洗涤数次。将湿固体样品在120℃下干燥12 h。随后，将干燥的样品研磨并过筛( < 250μm ) |  | 标准麦秸生物炭 |  |  | 60 |  |  |  | Mg2+ | Fe3+ | 4 |  |  |  | 32.5 |  |  |  | 0.7763 |  |  | O:16.6\Mg:18.3\Si:3.91\P:0.10\S:0.13 |  |  |  | 3373 1393 563、439 1030 | 羟基的伸缩振动 碳酸根离子的吸收带 金属氧化物/氢氧化物 O-Si-O | Czech Republic | Trhove ´ Duísníky , Píríbram |  |  |  | 受当地冶炼厂影响的河流冲积物中收集的Zn污染土壤 | 5.6 |  |  |  | 总Zn (Ⅱ) | 4000 | [11 empty] | 将单个土壤样品与去离子水( 1：5w / v )混合并振荡96小时。随后，将获得的悬浮液通过0.45 μ m醋酸纤维素滤膜过滤 |  |  |  |  | 土壤水提取液 |  |  |  |  | 1 |  |  |  |  | 5.5 | 5.5 | 550 | [6 empty] | Zn (Ⅱ) | 6.538 | [18 empty] | 10 |  | 伪二级动力学模型 | [16 empty] | 3 | [192 empty] | Zn | LDH相的吸附控制;BC上的吸附.在低金属(类)浓度下，主要的去除机制是吸附，特别是内层表面络合作用。然而，我们的数据表明，增加Zn ( II )和As ( V )的浓度会导致其他去除机制，例如表面沉淀，而增加As ( V )的浓度会导致LDH结构的逐渐破坏，这可能是由于无定形砷酸铁的形成。
23 | Barbora Hudcova´，2022 | MgFe-LDH/standard wheat straw biochar | 共沉淀法 | 每个LDH / BC混合物中含有40 %的LDH，BC表面的Mg / Fe摩尔比为4：1。在标准的LDH / BC合成中，将10 g BC置于盛有100 m L MgCl2⋅6H2O ( 0.75 M )和FeCl3⋅6H2O ( 0.19 M )溶液的烧杯中。然后，用2.5 M KOH将悬浮液滴定至pH 13.3，并在室温下搅拌24小时。混合液用去离子水过滤洗涤数次。将湿固体样品在120℃下干燥12 h。随后，将干燥的样品研磨并过筛( < 250μm ) |  | 标准麦秸生物炭 |  |  | 60 |  |  |  | Mg2+ | Fe3+ | 4 |  |  |  | 32.5 |  |  |  | 0.7763 |  |  | O:16.6\Mg:18.3\Si:3.91\P:0.10\S:0.13 |  |  |  | 3373 1393 563、439 1030 | 羟基的伸缩振动 碳酸根离子的吸收带 金属氧化物/氢氧化物 O-Si-O | Czech Republic | Smolotely , Príbram |  |  |  | 有天然含砷矿物的森林地区 | 6.1 |  |  |  | 总As | 16000 | [11 empty] | 将单个土壤样品与去离子水( 1：5w / v )混合并振荡96小时。随后，将获得的悬浮液通过0.45 μ m醋酸纤维素滤膜过滤 |  |  |  |  | 土壤水提取液 |  |  |  |  | 1 |  |  |  |  | 5.5 | 5.5 | 550 | [6 empty] | As(Ⅲ) | 7.49216 | [18 empty] | 120 |  | 伪二级动力学模型 | [16 empty] | 3 | [192 empty] | As | LDH相的吸附控制;BC上的吸附.在低金属(类)浓度下，主要的去除机制是吸附，特别是内层表面络合作用。然而，我们的数据表明，增加Zn ( II )和As ( V )的浓度会导致其他去除机制，例如表面沉淀，而增加As ( V )的浓度会导致LDH结构的逐渐破坏，这可能是由于无定形砷酸铁的形成。
23 | Barbora Hudcova´，2022 | MgFe-LDH/standard wheat straw biochar | 共沉淀法 | 每个LDH / BC混合物中含有40 %的LDH，BC表面的Mg / Fe摩尔比为4：1。在标准的LDH / BC合成中，将10 g BC置于盛有100 m L MgCl2⋅6H2O ( 0.75 M )和FeCl3⋅6H2O ( 0.19 M )溶液的烧杯中。然后，用2.5 M KOH将悬浮液滴定至pH 13.3，并在室温下搅拌24小时。混合液用去离子水过滤洗涤数次。将湿固体样品在120℃下干燥12 h。随后，将干燥的样品研磨并过筛( < 250μm ) |  | 标准麦秸生物炭 |  |  | 60 |  |  |  | Mg2+ | Fe3+ | 4 |  |  |  | 32.5 |  |  |  | 0.7763 |  |  | O:16.6\Mg:18.3\Si:3.91\P:0.10\S:0.13 |  |  |  | 3373 1393 563、439 1030 | 羟基的伸缩振动 碳酸根离子的吸收带 金属氧化物/氢氧化物 O-Si-O | Czech Republic | Trhove ´ Duísníky , Píríbram |  |  |  | 受当地冶炼厂影响的河流冲积物中收集的Zn污染土壤 | 5.6 |  |  |  | 总Zn (Ⅱ) | 4000 | [11 empty] | 将单个土壤样品与去离子水( 1：5w / v )混合并振荡96小时。随后，将获得的悬浮液通过0.45 μ m醋酸纤维素滤膜过滤 |  |  |  |  | 土壤水提取液 |  |  |  |  | 1 |  |  |  |  | 5.5 | 5.5 | 250 | 120 | [5 empty] | Zn (Ⅱ) | 6.538~653.8 | [24 empty] | Freundlich |  | 20.47 | 24 | [9 empty] | 3 | [112 empty] | 20.47 | 1.79
23 | Barbora Hudcova´，2022 | MgFe-LDH/standard wheat straw biochar | 共沉淀法 | 每个LDH / BC混合物中含有40 %的LDH，BC表面的Mg / Fe摩尔比为4：1。在标准的LDH / BC合成中，将10 g BC置于盛有100 m L MgCl2⋅6H2O ( 0.75 M )和FeCl3⋅6H2O ( 0.19 M )溶液的烧杯中。然后，用2.5 M KOH将悬浮液滴定至pH 13.3，并在室温下搅拌24小时。混合液用去离子水过滤洗涤数次。将湿固体样品在120℃下干燥12 h。随后，将干燥的样品研磨并过筛( < 250μm ) |  | 标准麦秸生物炭 |  |  | 60 |  |  |  | Mg2+ | Fe3+ | 4 |  |  |  | 32.5 |  |  |  | 0.7763 |  |  | O:16.6\Mg:18.3\Si:3.91\P:0.10\S:0.13 |  |  |  | 3373 1393 563、439 1030 | 羟基的伸缩振动 碳酸根离子的吸收带 金属氧化物/氢氧化物 O-Si-O | Czech Republic | Smolotely , Príbram |  |  |  | 有天然含砷矿物的森林地区 | 6.1 |  |  |  | 总As | 16000 | [11 empty] | 将单个土壤样品与去离子水( 1：5w / v )混合并振荡96小时。随后，将获得的悬浮液通过0.45 μ m醋酸纤维素滤膜过滤 |  |  |  |  | 土壤水提取液 |  |  |  |  | 1 |  |  |  |  | 5.5 | 5.5 | 250 | 120 | [5 empty] | As(Ⅲ) | 7.49216~749.216 | [24 empty] | Freundlich |  | 53.09 | 48.1 | [9 empty] | 3 | [52 empty] | 53.09 | 2.24
23 | Barbora Hudcova´，2022 | MgFe-LDH/standard wheat straw biochar | 共沉淀法 | 每个LDH / BC混合物中含有40 %的LDH，BC表面的Mg / Fe摩尔比为4：1。在标准的LDH / BC合成中，将10 g BC置于盛有100 m L MgCl2⋅6H2O ( 0.75 M )和FeCl3⋅6H2O ( 0.19 M )溶液的烧杯中。然后，用2.5 M KOH将悬浮液滴定至pH 13.3，并在室温下搅拌24小时。混合液用去离子水过滤洗涤数次。将湿固体样品在120℃下干燥12 h。随后，将干燥的样品研磨并过筛( < 250μm ) |  | 标准麦秸生物炭 |  |  | 60 |  |  |  | Mg2+ | Fe3+ | 4 |  |  |  | 32.5 |  |  |  | 0.7763 |  |  | O:16.6\Mg:18.3\Si:3.91\P:0.10\S:0.13 |  |  |  | 3373 1393 563、439 1030 | 羟基的伸缩振动 碳酸根离子的吸收带 金属氧化物/氢氧化物 O-Si-O | Czech Republic | Trhove ´ Duísníky , Píríbram |  |  |  | 受当地冶炼厂影响的河流冲积物中收集的Zn污染土壤 | 5.6 |  |  |  | 总Zn (Ⅱ) | 4000 | [11 empty] | 将单个土壤样品与去离子水( 1：5w / v )混合并振荡96小时。随后，将获得的悬浮液通过0.45 μ m醋酸纤维素滤膜过滤 |  |  |  |  | 土壤水提取液 |  |  |  |  | 1 |  |  |  | 0.001 | 3.5 |  | 250 | 120 | [5 empty] | Zn (Ⅱ) | 6.538 | [37 empty] | 3 | [116 empty] | 7.58 |  |  | 7.58
23 | Barbora Hudcova´，2022 | MgFe-LDH/standard wheat straw biochar | 共沉淀法 | 每个LDH / BC混合物中含有40 %的LDH，BC表面的Mg / Fe摩尔比为4：1。在标准的LDH / BC合成中，将10 g BC置于盛有100 m L MgCl2⋅6H2O ( 0.75 M )和FeCl3⋅6H2O ( 0.19 M )溶液的烧杯中。然后，用2.5 M KOH将悬浮液滴定至pH 13.3，并在室温下搅拌24小时。混合液用去离子水过滤洗涤数次。将湿固体样品在120℃下干燥12 h。随后，将干燥的样品研磨并过筛( < 250μm ) |  | 标准麦秸生物炭 |  |  | 60 |  |  |  | Mg2+ | Fe3+ | 4 |  |  |  | 32.5 |  |  |  | 0.7763 |  |  | O:16.6\Mg:18.3\Si:3.91\P:0.10\S:0.13 |  |  |  | 3373 1393 563、439 1030 | 羟基的伸缩振动 碳酸根离子的吸收带 金属氧化物/氢氧化物 O-Si-O | Czech Republic | Trhove ´ Duísníky , Píríbram |  |  |  | 受当地冶炼厂影响的河流冲积物中收集的Zn污染土壤 | 5.6 |  |  |  | 总Zn (Ⅱ) | 4000 | [11 empty] | 将单个土壤样品与去离子水( 1：5w / v )混合并振荡96小时。随后，将获得的悬浮液通过0.45 μ m醋酸纤维素滤膜过滤 |  |  |  |  | 土壤水提取液 |  |  |  |  | 1 |  |  |  | 0.001 | 4.5 |  | 250 | 120 | [5 empty] | Zn (Ⅱ) | 6.538 | [37 empty] | 3 | [116 empty] | 41.52 |  |  | 41.52
23 | Barbora Hudcova´，2022 | MgFe-LDH/standard wheat straw biochar | 共沉淀法 | 每个LDH / BC混合物中含有40 %的LDH，BC表面的Mg / Fe摩尔比为4：1。在标准的LDH / BC合成中，将10 g BC置于盛有100 m L MgCl2⋅6H2O ( 0.75 M )和FeCl3⋅6H2O ( 0.19 M )溶液的烧杯中。然后，用2.5 M KOH将悬浮液滴定至pH 13.3，并在室温下搅拌24小时。混合液用去离子水过滤洗涤数次。将湿固体样品在120℃下干燥12 h。随后，将干燥的样品研磨并过筛( < 250μm ) |  | 标准麦秸生物炭 |  |  | 60 |  |  |  | Mg2+ | Fe3+ | 4 |  |  |  | 32.5 |  |  |  | 0.7763 |  |  | O:16.6\Mg:18.3\Si:3.91\P:0.10\S:0.13 |  |  |  | 3373 1393 563、439 1030 | 羟基的伸缩振动 碳酸根离子的吸收带 金属氧化物/氢氧化物 O-Si-O | Czech Republic | Trhove ´ Duísníky , Píríbram |  |  |  | 受当地冶炼厂影响的河流冲积物中收集的Zn污染土壤 | 5.6 |  |  |  | 总Zn (Ⅱ) | 4000 | [11 empty] | 将单个土壤样品与去离子水( 1：5w / v )混合并振荡96小时。随后，将获得的悬浮液通过0.45 μ m醋酸纤维素滤膜过滤 |  |  |  |  | 土壤水提取液 |  |  |  |  | 1 |  |  |  | 0.001 | 5.5 |  | 250 | 120 | [5 empty] | Zn (Ⅱ) | 6.538 | [37 empty] | 3 | [116 empty] | 79.09 |  |  | 79.09
23 | Barbora Hudcova´，2022 | MgFe-LDH/standard wheat straw biochar | 共沉淀法 | 每个LDH / BC混合物中含有40 %的LDH，BC表面的Mg / Fe摩尔比为4：1。在标准的LDH / BC合成中，将10 g BC置于盛有100 m L MgCl2⋅6H2O ( 0.75 M )和FeCl3⋅6H2O ( 0.19 M )溶液的烧杯中。然后，用2.5 M KOH将悬浮液滴定至pH 13.3，并在室温下搅拌24小时。混合液用去离子水过滤洗涤数次。将湿固体样品在120℃下干燥12 h。随后，将干燥的样品研磨并过筛( < 250μm ) |  | 标准麦秸生物炭 |  |  | 60 |  |  |  | Mg2+ | Fe3+ | 4 |  |  |  | 32.5 |  |  |  | 0.7763 |  |  | O:16.6\Mg:18.3\Si:3.91\P:0.10\S:0.13 |  |  |  | 3373 1393 563、439 1030 | 羟基的伸缩振动 碳酸根离子的吸收带 金属氧化物/氢氧化物 O-Si-O | Czech Republic | Trhove ´ Duísníky , Píríbram |  |  |  | 受当地冶炼厂影响的河流冲积物中收集的Zn污染土壤 | 5.6 |  |  |  | 总Zn (Ⅱ) | 4000 | [11 empty] | 将单个土壤样品与去离子水( 1：5w / v )混合并振荡96小时。随后，将获得的悬浮液通过0.45 μ m醋酸纤维素滤膜过滤 |  |  |  |  | 土壤水提取液 |  |  |  |  | 1 |  |  |  | 0.001 | 6.5 |  | 250 | 120 | [5 empty] | Zn (Ⅱ) | 6.538 | [37 empty] | 3 | [116 empty] | 92.73 |  |  | 92.73
23 | Barbora Hudcova´，2022 | MgFe-LDH/standard wheat straw biochar | 共沉淀法 | 每个LDH / BC混合物中含有40 %的LDH，BC表面的Mg / Fe摩尔比为4：1。在标准的LDH / BC合成中，将10 g BC置于盛有100 m L MgCl2⋅6H2O ( 0.75 M )和FeCl3⋅6H2O ( 0.19 M )溶液的烧杯中。然后，用2.5 M KOH将悬浮液滴定至pH 13.3，并在室温下搅拌24小时。混合液用去离子水过滤洗涤数次。将湿固体样品在120℃下干燥12 h。随后，将干燥的样品研磨并过筛( < 250μm ) |  | 标准麦秸生物炭 |  |  | 60 |  |  |  | Mg2+ | Fe3+ | 4 |  |  |  | 32.5 |  |  |  | 0.7763 |  |  | O:16.6\Mg:18.3\Si:3.91\P:0.10\S:0.13 |  |  |  | 3373 1393 563、439 1030 | 羟基的伸缩振动 碳酸根离子的吸收带 金属氧化物/氢氧化物 O-Si-O | Czech Republic | Trhove ´ Duísníky , Píríbram |  |  |  | 受当地冶炼厂影响的河流冲积物中收集的Zn污染土壤 | 5.6 |  |  |  | 总Zn (Ⅱ) | 4000 | [11 empty] | 将单个土壤样品与去离子水( 1：5w / v )混合并振荡96小时。随后，将获得的悬浮液通过0.45 μ m醋酸纤维素滤膜过滤 |  |  |  |  | 土壤水提取液 |  |  |  |  | 1 |  |  |  | 0.001 | 7.5 |  | 250 | 120 | [5 empty] | Zn (Ⅱ) | 6.538 | [37 empty] | 3 | [116 empty] | 96.67 |  |  | 96.67
23 | Barbora Hudcova´，2022 | MgFe-LDH/standard wheat straw biochar | 共沉淀法 | 每个LDH / BC混合物中含有40 %的LDH，BC表面的Mg / Fe摩尔比为4：1。在标准的LDH / BC合成中，将10 g BC置于盛有100 m L MgCl2⋅6H2O ( 0.75 M )和FeCl3⋅6H2O ( 0.19 M )溶液的烧杯中。然后，用2.5 M KOH将悬浮液滴定至pH 13.3，并在室温下搅拌24小时。混合液用去离子水过滤洗涤数次。将湿固体样品在120℃下干燥12 h。随后，将干燥的样品研磨并过筛( < 250μm ) |  | 标准麦秸生物炭 |  |  | 60 |  |  |  | Mg2+ | Fe3+ | 4 |  |  |  | 32.5 |  |  |  | 0.7763 |  |  | O:16.6\Mg:18.3\Si:3.91\P:0.10\S:0.13 |  |  |  | 3373 1393 563、439 1030 | 羟基的伸缩振动 碳酸根离子的吸收带 金属氧化物/氢氧化物 O-Si-O | Czech Republic | Trhove ´ Duísníky , Píríbram |  |  |  | 受当地冶炼厂影响的河流冲积物中收集的Zn污染土壤 | 5.6 |  |  |  | 总Zn (Ⅱ) | 4000 | [11 empty] | 将单个土壤样品与去离子水( 1：5w / v )混合并振荡96小时。随后，将获得的悬浮液通过0.45 μ m醋酸纤维素滤膜过滤 |  |  |  |  | 土壤水提取液 |  |  |  |  | 1 |  |  |  | 0.001 | 8.5 |  | 250 | 120 | [5 empty] | Zn (Ⅱ) | 6.538 | [37 empty] | 3 | [116 empty] | 98.79 |  |  | 98.79
23 | Barbora Hudcova´，2022 | MgFe-LDH/standard wheat straw biochar | 共沉淀法 | 每个LDH / BC混合物中含有40 %的LDH，BC表面的Mg / Fe摩尔比为4：1。在标准的LDH / BC合成中，将10 g BC置于盛有100 m L MgCl2⋅6H2O ( 0.75 M )和FeCl3⋅6H2O ( 0.19 M )溶液的烧杯中。然后，用2.5 M KOH将悬浮液滴定至pH 13.3，并在室温下搅拌24小时。混合液用去离子水过滤洗涤数次。将湿固体样品在120℃下干燥12 h。随后，将干燥的样品研磨并过筛( < 250μm ) |  | 标准麦秸生物炭 |  |  | 60 |  |  |  | Mg2+ | Fe3+ | 4 |  |  |  | 32.5 |  |  |  | 0.7763 |  |  | O:16.6\Mg:18.3\Si:3.91\P:0.10\S:0.13 |  |  |  | 3373 1393 563、439 1030 | 羟基的伸缩振动 碳酸根离子的吸收带 金属氧化物/氢氧化物 O-Si-O | Czech Republic | Smolotely , Príbram |  |  |  | 有天然含砷矿物的森林地区 | 6.1 |  |  |  | 总As | 16000 | [11 empty] | 将单个土壤样品与去离子水( 1：5w / v )混合并振荡96小时。随后，将获得的悬浮液通过0.45 μ m醋酸纤维素滤膜过滤 |  |  |  |  | 土壤水提取液 |  |  |  |  | 1 |  |  |  | 0.001 | 5.5 |  | 250 | 120 | [5 empty] | As(Ⅲ) | 7.49216 | [37 empty] | 3 | [41 empty] | 97.78 |  |  | 97.78
23 | Barbora Hudcova´，2022 | MgFe-LDH/standard wheat straw biochar | 共沉淀法 | 每个LDH / BC混合物中含有40 %的LDH，BC表面的Mg / Fe摩尔比为4：1。在标准的LDH / BC合成中，将10 g BC置于盛有100 m L MgCl2⋅6H2O ( 0.75 M )和FeCl3⋅6H2O ( 0.19 M )溶液的烧杯中。然后，用2.5 M KOH将悬浮液滴定至pH 13.3，并在室温下搅拌24小时。混合液用去离子水过滤洗涤数次。将湿固体样品在120℃下干燥12 h。随后，将干燥的样品研磨并过筛( < 250μm ) |  | 标准麦秸生物炭 |  |  | 60 |  |  |  | Mg2+ | Fe3+ | 4 |  |  |  | 32.5 |  |  |  | 0.7763 |  |  | O:16.6\Mg:18.3\Si:3.91\P:0.10\S:0.13 |  |  |  | 3373 1393 563、439 1030 | 羟基的伸缩振动 碳酸根离子的吸收带 金属氧化物/氢氧化物 O-Si-O | Czech Republic | Smolotely , Príbram |  |  |  | 有天然含砷矿物的森林地区 | 6.1 |  |  |  | 总As | 16000 | [11 empty] | 将单个土壤样品与去离子水( 1：5w / v )混合并振荡96小时。随后，将获得的悬浮液通过0.45 μ m醋酸纤维素滤膜过滤 |  |  |  |  | 土壤水提取液 |  |  |  |  | 1 |  |  |  | 0.001 | 6.5 |  | 250 | 120 | [5 empty] | As(Ⅲ) | 7.49216 | [37 empty] | 3 | [41 empty] | 97.46 |  |  | 97.46
23 | Barbora Hudcova´，2022 | MgFe-LDH/standard wheat straw biochar | 共沉淀法 | 每个LDH / BC混合物中含有40 %的LDH，BC表面的Mg / Fe摩尔比为4：1。在标准的LDH / BC合成中，将10 g BC置于盛有100 m L MgCl2⋅6H2O ( 0.75 M )和FeCl3⋅6H2O ( 0.19 M )溶液的烧杯中。然后，用2.5 M KOH将悬浮液滴定至pH 13.3，并在室温下搅拌24小时。混合液用去离子水过滤洗涤数次。将湿固体样品在120℃下干燥12 h。随后，将干燥的样品研磨并过筛( < 250μm ) |  | 标准麦秸生物炭 |  |  | 60 |  |  |  | Mg2+ | Fe3+ | 4 |  |  |  | 32.5 |  |  |  | 0.7763 |  |  | O:16.6\Mg:18.3\Si:3.91\P:0.10\S:0.13 |  |  |  | 3373 1393 563、439 1030 | 羟基的伸缩振动 碳酸根离子的吸收带 金属氧化物/氢氧化物 O-Si-O | Czech Republic | Smolotely , Príbram |  |  |  | 有天然含砷矿物的森林地区 | 6.1 |  |  |  | 总As | 16000 | [11 empty] | 将单个土壤样品与去离子水( 1：5w / v )混合并振荡96小时。随后，将获得的悬浮液通过0.45 μ m醋酸纤维素滤膜过滤 |  |  |  |  | 土壤水提取液 |  |  |  |  | 1 |  |  |  | 0.001 | 7.5 |  | 250 | 120 | [5 empty] | As(Ⅲ) | 7.49216 | [37 empty] | 3 | [41 empty] | 94.6 |  |  | 94.6
23 | Barbora Hudcova´，2022 | MgFe-LDH/standard wheat straw biochar | 共沉淀法 | 每个LDH / BC混合物中含有40 %的LDH，BC表面的Mg / Fe摩尔比为4：1。在标准的LDH / BC合成中，将10 g BC置于盛有100 m L MgCl2⋅6H2O ( 0.75 M )和FeCl3⋅6H2O ( 0.19 M )溶液的烧杯中。然后，用2.5 M KOH将悬浮液滴定至pH 13.3，并在室温下搅拌24小时。混合液用去离子水过滤洗涤数次。将湿固体样品在120℃下干燥12 h。随后，将干燥的样品研磨并过筛( < 250μm ) |  | 标准麦秸生物炭 |  |  | 60 |  |  |  | Mg2+ | Fe3+ | 4 |  |  |  | 32.5 |  |  |  | 0.7763 |  |  | O:16.6\Mg:18.3\Si:3.91\P:0.10\S:0.13 |  |  |  | 3373 1393 563、439 1030 | 羟基的伸缩振动 碳酸根离子的吸收带 金属氧化物/氢氧化物 O-Si-O | Czech Republic | Smolotely , Príbram |  |  |  | 有天然含砷矿物的森林地区 | 6.1 |  |  |  | 总As | 16000 | [11 empty] | 将单个土壤样品与去离子水( 1：5w / v )混合并振荡96小时。随后，将获得的悬浮液通过0.45 μ m醋酸纤维素滤膜过滤 |  |  |  |  | 土壤水提取液 |  |  |  |  | 1 |  |  |  | 0.001 | 8.5 |  | 250 | 120 | [5 empty] | As(Ⅲ) | 7.49216 | [37 empty] | 3 | [41 empty] | 61.59 |  |  | 61.59
23 | Barbora Hudcova´，2022 | MgFe-LDH/standard wheat straw biochar | 共沉淀法 | 每个LDH / BC混合物中含有40 %的LDH，BC表面的Mg / Fe摩尔比为4：1。在标准的LDH / BC合成中，将10 g BC置于盛有100 m L MgCl2⋅6H2O ( 0.75 M )和FeCl3⋅6H2O ( 0.19 M )溶液的烧杯中。然后，用2.5 M KOH将悬浮液滴定至pH 13.3，并在室温下搅拌24小时。混合液用去离子水过滤洗涤数次。将湿固体样品在120℃下干燥12 h。随后，将干燥的样品研磨并过筛( < 250μm ) |  | 标准麦秸生物炭 |  |  | 60 |  |  |  | Mg2+ | Fe3+ | 4 |  |  |  | 32.5 |  |  |  | 0.7763 |  |  | O:16.6\Mg:18.3\Si:3.91\P:0.10\S:0.13 |  |  |  | 3373 1393 563、439 1030 | 羟基的伸缩振动 碳酸根离子的吸收带 金属氧化物/氢氧化物 O-Si-O | Czech Republic | Smolotely , Príbram |  |  |  | 有天然含砷矿物的森林地区 | 6.1 |  |  |  | 总As | 16000 | [11 empty] | 将单个土壤样品与去离子水( 1：5w / v )混合并振荡96小时。随后，将获得的悬浮液通过0.45 μ m醋酸纤维素滤膜过滤 |  |  |  |  | 土壤水提取液 |  |  |  |  | 1 |  |  |  | 0.001 | 9.5 |  | 250 | 120 | [5 empty] | As(Ⅲ) | 7.49216 | [37 empty] | 3 | [41 empty] | 38.1 |  |  | 38.1
23 | Barbora Hudcova´，2022 | MgFe-LDH/standard wheat straw biochar | 共沉淀法 | 每个LDH / BC混合物中含有40 %的LDH，BC表面的Mg / Fe摩尔比为4：1。在标准的LDH / BC合成中，将10 g BC置于盛有100 m L MgCl2⋅6H2O ( 0.75 M )和FeCl3⋅6H2O ( 0.19 M )溶液的烧杯中。然后，用2.5 M KOH将悬浮液滴定至pH 13.3，并在室温下搅拌24小时。混合液用去离子水过滤洗涤数次。将湿固体样品在120℃下干燥12 h。随后，将干燥的样品研磨并过筛( < 250μm ) |  | 标准麦秸生物炭 |  |  | 60 |  |  |  | Mg2+ | Fe3+ | 4 |  |  |  | 32.5 |  |  |  | 0.7763 |  |  | O:16.6\Mg:18.3\Si:3.91\P:0.10\S:0.13 |  |  |  | 3373 1393 563、439 1030 | 羟基的伸缩振动 碳酸根离子的吸收带 金属氧化物/氢氧化物 O-Si-O | Czech Republic | Trhove ´ Duísníky , Píríbram |  |  |  | 受当地冶炼厂影响的河流冲积物中收集的Zn污染土壤 | 5.6 |  |  |  | 总Zn (Ⅱ) | 4000 | [11 empty] | 将单个土壤样品与去离子水( 1：5w / v )混合并振荡96小时。随后，将获得的悬浮液通过0.45 μ m醋酸纤维素滤膜过滤 |  |  |  |  | 土壤水提取液 |  |  |  |  | 1 |  |  |  | 0.01 | 3.5 |  | 250 | 120 | [5 empty] | Zn (Ⅱ) | 6.538 | [37 empty] | 3 | [116 empty] | 5.15 |  |  | 5.15
23 | Barbora Hudcova´，2022 | MgFe-LDH/standard wheat straw biochar | 共沉淀法 | 每个LDH / BC混合物中含有40 %的LDH，BC表面的Mg / Fe摩尔比为4：1。在标准的LDH / BC合成中，将10 g BC置于盛有100 m L MgCl2⋅6H2O ( 0.75 M )和FeCl3⋅6H2O ( 0.19 M )溶液的烧杯中。然后，用2.5 M KOH将悬浮液滴定至pH 13.3，并在室温下搅拌24小时。混合液用去离子水过滤洗涤数次。将湿固体样品在120℃下干燥12 h。随后，将干燥的样品研磨并过筛( < 250μm ) |  | 标准麦秸生物炭 |  |  | 60 |  |  |  | Mg2+ | Fe3+ | 4 |  |  |  | 32.5 |  |  |  | 0.7763 |  |  | O:16.6\Mg:18.3\Si:3.91\P:0.10\S:0.13 |  |  |  | 3373 1393 563、439 1030 | 羟基的伸缩振动 碳酸根离子的吸收带 金属氧化物/氢氧化物 O-Si-O | Czech Republic | Trhove ´ Duísníky , Píríbram |  |  |  | 受当地冶炼厂影响的河流冲积物中收集的Zn污染土壤 | 5.6 |  |  |  | 总Zn (Ⅱ) | 4000 | [11 empty] | 将单个土壤样品与去离子水( 1：5w / v )混合并振荡96小时。随后，将获得的悬浮液通过0.45 μ m醋酸纤维素滤膜过滤 |  |  |  |  | 土壤水提取液 |  |  |  |  | 1 |  |  |  | 0.01 | 4.5 |  | 250 | 120 | [5 empty] | Zn (Ⅱ) | 6.538 | [37 empty] | 3 | [116 empty] | 34.55 |  |  | 34.55
23 | Barbora Hudcova´，2022 | MgFe-LDH/standard wheat straw biochar | 共沉淀法 | 每个LDH / BC混合物中含有40 %的LDH，BC表面的Mg / Fe摩尔比为4：1。在标准的LDH / BC合成中，将10 g BC置于盛有100 m L MgCl2⋅6H2O ( 0.75 M )和FeCl3⋅6H2O ( 0.19 M )溶液的烧杯中。然后，用2.5 M KOH将悬浮液滴定至pH 13.3，并在室温下搅拌24小时。混合液用去离子水过滤洗涤数次。将湿固体样品在120℃下干燥12 h。随后，将干燥的样品研磨并过筛( < 250μm ) |  | 标准麦秸生物炭 |  |  | 60 |  |  |  | Mg2+ | Fe3+ | 4 |  |  |  | 32.5 |  |  |  | 0.7763 |  |  | O:16.6\Mg:18.3\Si:3.91\P:0.10\S:0.13 |  |  |  | 3373 1393 563、439 1030 | 羟基的伸缩振动 碳酸根离子的吸收带 金属氧化物/氢氧化物 O-Si-O | Czech Republic | Trhove ´ Duísníky , Píríbram |  |  |  | 受当地冶炼厂影响的河流冲积物中收集的Zn污染土壤 | 5.6 |  |  |  | 总Zn (Ⅱ) | 4000 | [11 empty] | 将单个土壤样品与去离子水( 1：5w / v )混合并振荡96小时。随后，将获得的悬浮液通过0.45 μ m醋酸纤维素滤膜过滤 |  |  |  |  | 土壤水提取液 |  |  |  |  | 1 |  |  |  | 0.01 | 5.5 |  | 250 | 120 | [5 empty] | Zn (Ⅱ) | 6.538 | [37 empty] | 3 | [116 empty] | 70.91 |  |  | 70.91
23 | Barbora Hudcova´，2022 | MgFe-LDH/standard wheat straw biochar | 共沉淀法 | 每个LDH / BC混合物中含有40 %的LDH，BC表面的Mg / Fe摩尔比为4：1。在标准的LDH / BC合成中，将10 g BC置于盛有100 m L MgCl2⋅6H2O ( 0.75 M )和FeCl3⋅6H2O ( 0.19 M )溶液的烧杯中。然后，用2.5 M KOH将悬浮液滴定至pH 13.3，并在室温下搅拌24小时。混合液用去离子水过滤洗涤数次。将湿固体样品在120℃下干燥12 h。随后，将干燥的样品研磨并过筛( < 250μm ) |  | 标准麦秸生物炭 |  |  | 60 |  |  |  | Mg2+ | Fe3+ | 4 |  |  |  | 32.5 |  |  |  | 0.7763 |  |  | O:16.6\Mg:18.3\Si:3.91\P:0.10\S:0.13 |  |  |  | 3373 1393 563、439 1030 | 羟基的伸缩振动 碳酸根离子的吸收带 金属氧化物/氢氧化物 O-Si-O | Czech Republic | Trhove ´ Duísníky , Píríbram |  |  |  | 受当地冶炼厂影响的河流冲积物中收集的Zn污染土壤 | 5.6 |  |  |  | 总Zn (Ⅱ) | 4000 | [11 empty] | 将单个土壤样品与去离子水( 1：5w / v )混合并振荡96小时。随后，将获得的悬浮液通过0.45 μ m醋酸纤维素滤膜过滤 |  |  |  |  | 土壤水提取液 |  |  |  |  | 1 |  |  |  | 0.01 | 6.5 |  | 250 | 120 | [5 empty] | Zn (Ⅱ) | 6.538 | [37 empty] | 3 | [116 empty] | 91.52 |  |  | 91.52
23 | Barbora Hudcova´，2022 | MgFe-LDH/standard wheat straw biochar | 共沉淀法 | 每个LDH / BC混合物中含有40 %的LDH，BC表面的Mg / Fe摩尔比为4：1。在标准的LDH / BC合成中，将10 g BC置于盛有100 m L MgCl2⋅6H2O ( 0.75 M )和FeCl3⋅6H2O ( 0.19 M )溶液的烧杯中。然后，用2.5 M KOH将悬浮液滴定至pH 13.3，并在室温下搅拌24小时。混合液用去离子水过滤洗涤数次。将湿固体样品在120℃下干燥12 h。随后，将干燥的样品研磨并过筛( < 250μm ) |  | 标准麦秸生物炭 |  |  | 60 |  |  |  | Mg2+ | Fe3+ | 4 |  |  |  | 32.5 |  |  |  | 0.7763 |  |  | O:16.6\Mg:18.3\Si:3.91\P:0.10\S:0.13 |  |  |  | 3373 1393 563、439 1030 | 羟基的伸缩振动 碳酸根离子的吸收带 金属氧化物/氢氧化物 O-Si-O | Czech Republic | Trhove ´ Duísníky , Píríbram |  |  |  | 受当地冶炼厂影响的河流冲积物中收集的Zn污染土壤 | 5.6 |  |  |  | 总Zn (Ⅱ) | 4000 | [11 empty] | 将单个土壤样品与去离子水( 1：5w / v )混合并振荡96小时。随后，将获得的悬浮液通过0.45 μ m醋酸纤维素滤膜过滤 |  |  |  |  | 土壤水提取液 |  |  |  |  | 1 |  |  |  | 0.01 | 7.5 |  | 250 | 120 | [5 empty] | Zn (Ⅱ) | 6.538 | [37 empty] | 3 | [116 empty] | 93.03 |  |  | 93.03
23 | Barbora Hudcova´，2022 | MgFe-LDH/standard wheat straw biochar | 共沉淀法 | 每个LDH / BC混合物中含有40 %的LDH，BC表面的Mg / Fe摩尔比为4：1。在标准的LDH / BC合成中，将10 g BC置于盛有100 m L MgCl2⋅6H2O ( 0.75 M )和FeCl3⋅6H2O ( 0.19 M )溶液的烧杯中。然后，用2.5 M KOH将悬浮液滴定至pH 13.3，并在室温下搅拌24小时。混合液用去离子水过滤洗涤数次。将湿固体样品在120℃下干燥12 h。随后，将干燥的样品研磨并过筛( < 250μm ) |  | 标准麦秸生物炭 |  |  | 60 |  |  |  | Mg2+ | Fe3+ | 4 |  |  |  | 32.5 |  |  |  | 0.7763 |  |  | O:16.6\Mg:18.3\Si:3.91\P:0.10\S:0.13 |  |  |  | 3373 1393 563、439 1030 | 羟基的伸缩振动 碳酸根离子的吸收带 金属氧化物/氢氧化物 O-Si-O | Czech Republic | Trhove ´ Duísníky , Píríbram |  |  |  | 受当地冶炼厂影响的河流冲积物中收集的Zn污染土壤 | 5.6 |  |  |  | 总Zn (Ⅱ) | 4000 | [11 empty] | 将单个土壤样品与去离子水( 1：5w / v )混合并振荡96小时。随后，将获得的悬浮液通过0.45 μ m醋酸纤维素滤膜过滤 |  |  |  |  | 土壤水提取液 |  |  |  |  | 1 |  |  |  | 0.01 | 8.5 |  | 250 | 120 | [5 empty] | Zn (Ⅱ) | 6.538 | [37 empty] | 3 | [116 empty] | 98.18 |  |  | 98.18
23 | Barbora Hudcova´，2022 | MgFe-LDH/standard wheat straw biochar | 共沉淀法 | 每个LDH / BC混合物中含有40 %的LDH，BC表面的Mg / Fe摩尔比为4：1。在标准的LDH / BC合成中，将10 g BC置于盛有100 m L MgCl2⋅6H2O ( 0.75 M )和FeCl3⋅6H2O ( 0.19 M )溶液的烧杯中。然后，用2.5 M KOH将悬浮液滴定至pH 13.3，并在室温下搅拌24小时。混合液用去离子水过滤洗涤数次。将湿固体样品在120℃下干燥12 h。随后，将干燥的样品研磨并过筛( < 250μm ) |  | 标准麦秸生物炭 |  |  | 60 |  |  |  | Mg2+ | Fe3+ | 4 |  |  |  | 32.5 |  |  |  | 0.7763 |  |  | O:16.6\Mg:18.3\Si:3.91\P:0.10\S:0.13 |  |  |  | 3373 1393 563、439 1030 | 羟基的伸缩振动 碳酸根离子的吸收带 金属氧化物/氢氧化物 O-Si-O | Czech Republic | Smolotely , Príbram |  |  |  | 有天然含砷矿物的森林地区 | 6.1 |  |  |  | 总As | 16000 | [11 empty] | 将单个土壤样品与去离子水( 1：5w / v )混合并振荡96小时。随后，将获得的悬浮液通过0.45 μ m醋酸纤维素滤膜过滤 |  |  |  |  | 土壤水提取液 |  |  |  |  | 1 |  |  |  | 0.01 | 5.5 |  | 250 | 120 | [5 empty] | As(Ⅲ) | 7.49216 | [37 empty] | 3 | [41 empty] | 97.78 |  |  | 97.78
23 | Barbora Hudcova´，2022 | MgFe-LDH/standard wheat straw biochar | 共沉淀法 | 每个LDH / BC混合物中含有40 %的LDH，BC表面的Mg / Fe摩尔比为4：1。在标准的LDH / BC合成中，将10 g BC置于盛有100 m L MgCl2⋅6H2O ( 0.75 M )和FeCl3⋅6H2O ( 0.19 M )溶液的烧杯中。然后，用2.5 M KOH将悬浮液滴定至pH 13.3，并在室温下搅拌24小时。混合液用去离子水过滤洗涤数次。将湿固体样品在120℃下干燥12 h。随后，将干燥的样品研磨并过筛( < 250μm ) |  | 标准麦秸生物炭 |  |  | 60 |  |  |  | Mg2+ | Fe3+ | 4 |  |  |  | 32.5 |  |  |  | 0.7763 |  |  | O:16.6\Mg:18.3\Si:3.91\P:0.10\S:0.13 |  |  |  | 3373 1393 563、439 1030 | 羟基的伸缩振动 碳酸根离子的吸收带 金属氧化物/氢氧化物 O-Si-O | Czech Republic | Smolotely , Príbram |  |  |  | 有天然含砷矿物的森林地区 | 6.1 |  |  |  | 总As | 16000 | [11 empty] | 将单个土壤样品与去离子水( 1：5w / v )混合并振荡96小时。随后，将获得的悬浮液通过0.45 μ m醋酸纤维素滤膜过滤 |  |  |  |  | 土壤水提取液 |  |  |  |  | 1 |  |  |  | 0.01 | 6.5 |  | 250 | 120 | [5 empty] | As(Ⅲ) | 7.49216 | [37 empty] | 3 | [41 empty] | 92.38 |  |  | 92.38
23 | Barbora Hudcova´，2022 | MgFe-LDH/standard wheat straw biochar | 共沉淀法 | 每个LDH / BC混合物中含有40 %的LDH，BC表面的Mg / Fe摩尔比为4：1。在标准的LDH / BC合成中，将10 g BC置于盛有100 m L MgCl2⋅6H2O ( 0.75 M )和FeCl3⋅6H2O ( 0.19 M )溶液的烧杯中。然后，用2.5 M KOH将悬浮液滴定至pH 13.3，并在室温下搅拌24小时。混合液用去离子水过滤洗涤数次。将湿固体样品在120℃下干燥12 h。随后，将干燥的样品研磨并过筛( < 250μm ) |  | 标准麦秸生物炭 |  |  | 60 |  |  |  | Mg2+ | Fe3+ | 4 |  |  |  | 32.5 |  |  |  | 0.7763 |  |  | O:16.6\Mg:18.3\Si:3.91\P:0.10\S:0.13 |  |  |  | 3373 1393 563、439 1030 | 羟基的伸缩振动 碳酸根离子的吸收带 金属氧化物/氢氧化物 O-Si-O | Czech Republic | Smolotely , Príbram |  |  |  | 有天然含砷矿物的森林地区 | 6.1 |  |  |  | 总As | 16000 | [11 empty] | 将单个土壤样品与去离子水( 1：5w / v )混合并振荡96小时。随后，将获得的悬浮液通过0.45 μ m醋酸纤维素滤膜过滤 |  |  |  |  | 土壤水提取液 |  |  |  |  | 1 |  |  |  | 0.01 | 7.5 |  | 250 | 120 | [5 empty] | As(Ⅲ) | 7.49216 | [37 empty] | 3 | [41 empty] | 87.62 |  |  | 87.62
23 | Barbora Hudcova´，2022 | MgFe-LDH/standard wheat straw biochar | 共沉淀法 | 每个LDH / BC混合物中含有40 %的LDH，BC表面的Mg / Fe摩尔比为4：1。在标准的LDH / BC合成中，将10 g BC置于盛有100 m L MgCl2⋅6H2O ( 0.75 M )和FeCl3⋅6H2O ( 0.19 M )溶液的烧杯中。然后，用2.5 M KOH将悬浮液滴定至pH 13.3，并在室温下搅拌24小时。混合液用去离子水过滤洗涤数次。将湿固体样品在120℃下干燥12 h。随后，将干燥的样品研磨并过筛( < 250μm ) |  | 标准麦秸生物炭 |  |  | 60 |  |  |  | Mg2+ | Fe3+ | 4 |  |  |  | 32.5 |  |  |  | 0.7763 |  |  | O:16.6\Mg:18.3\Si:3.91\P:0.10\S:0.13 |  |  |  | 3373 1393 563、439 1030 | 羟基的伸缩振动 碳酸根离子的吸收带 金属氧化物/氢氧化物 O-Si-O | Czech Republic | Smolotely , Príbram |  |  |  | 有天然含砷矿物的森林地区 | 6.1 |  |  |  | 总As | 16000 | [11 empty] | 将单个土壤样品与去离子水( 1：5w / v )混合并振荡96小时。随后，将获得的悬浮液通过0.45 μ m醋酸纤维素滤膜过滤 |  |  |  |  | 土壤水提取液 |  |  |  |  | 1 |  |  |  | 0.01 | 8.5 |  | 250 | 120 | [5 empty] | As(Ⅲ) | 7.49216 | [37 empty] | 3 | [41 empty] | 65.08 |  |  | 65.08
23 | Barbora Hudcova´，2022 | MgFe-LDH/standard wheat straw biochar | 共沉淀法 | 每个LDH / BC混合物中含有40 %的LDH，BC表面的Mg / Fe摩尔比为4：1。在标准的LDH / BC合成中，将10 g BC置于盛有100 m L MgCl2⋅6H2O ( 0.75 M )和FeCl3⋅6H2O ( 0.19 M )溶液的烧杯中。然后，用2.5 M KOH将悬浮液滴定至pH 13.3，并在室温下搅拌24小时。混合液用去离子水过滤洗涤数次。将湿固体样品在120℃下干燥12 h。随后，将干燥的样品研磨并过筛( < 250μm ) |  | 标准麦秸生物炭 |  |  | 60 |  |  |  | Mg2+ | Fe3+ | 4 |  |  |  | 32.5 |  |  |  | 0.7763 |  |  | O:16.6\Mg:18.3\Si:3.91\P:0.10\S:0.13 |  |  |  | 3373 1393 563、439 1030 | 羟基的伸缩振动 碳酸根离子的吸收带 金属氧化物/氢氧化物 O-Si-O | Czech Republic | Smolotely , Príbram |  |  |  | 有天然含砷矿物的森林地区 | 6.1 |  |  |  | 总As | 16000 | [11 empty] | 将单个土壤样品与去离子水( 1：5w / v )混合并振荡96小时。随后，将获得的悬浮液通过0.45 μ m醋酸纤维素滤膜过滤 |  |  |  |  | 土壤水提取液 |  |  |  |  | 1 |  |  |  | 0.01 | 9.5 |  | 250 | 120 | [5 empty] | As(Ⅲ) | 7.49216 | [37 empty] | 3 | [41 empty] | 51.43 |  |  | 51.43
23 | Barbora Hudcova´，2022 | MgFe-LDH/standard wheat straw biochar | 共沉淀法 | 每个LDH / BC混合物中含有40 %的LDH，BC表面的Mg / Fe摩尔比为4：1。在标准的LDH / BC合成中，将10 g BC置于盛有100 m L MgCl2⋅6H2O ( 0.75 M )和FeCl3⋅6H2O ( 0.19 M )溶液的烧杯中。然后，用2.5 M KOH将悬浮液滴定至pH 13.3，并在室温下搅拌24小时。混合液用去离子水过滤洗涤数次。将湿固体样品在120℃下干燥12 h。随后，将干燥的样品研磨并过筛( < 250μm ) |  | 标准麦秸生物炭 |  |  | 60 |  |  |  | Mg2+ | Fe3+ | 4 |  |  |  | 32.5 |  |  |  | 0.7763 |  |  | O:16.6\Mg:18.3\Si:3.91\P:0.10\S:0.13 |  |  |  | 3373 1393 563、439 1030 | 羟基的伸缩振动 碳酸根离子的吸收带 金属氧化物/氢氧化物 O-Si-O | Czech Republic | Trhove ´ Duísníky , Píríbram |  |  |  | 受当地冶炼厂影响的河流冲积物中收集的Zn污染土壤 | 5.6 |  |  |  | 总Zn (Ⅱ) | 4000 | [11 empty] | 将单个土壤样品与去离子水( 1：5w / v )混合并振荡96小时。随后，将获得的悬浮液通过0.45 μ m醋酸纤维素滤膜过滤 |  |  |  |  | 土壤水提取液 |  |  |  |  | 1 |  |  |  | 0.01 | 3.5 |  | 250 | 120 | [5 empty] | Zn (Ⅱ) | 6.538 | [37 empty] | 3 | [116 empty] | 4.84 |  |  | 4.84
23 | Barbora Hudcova´，2022 | MgFe-LDH/standard wheat straw biochar | 共沉淀法 | 每个LDH / BC混合物中含有40 %的LDH，BC表面的Mg / Fe摩尔比为4：1。在标准的LDH / BC合成中，将10 g BC置于盛有100 m L MgCl2⋅6H2O ( 0.75 M )和FeCl3⋅6H2O ( 0.19 M )溶液的烧杯中。然后，用2.5 M KOH将悬浮液滴定至pH 13.3，并在室温下搅拌24小时。混合液用去离子水过滤洗涤数次。将湿固体样品在120℃下干燥12 h。随后，将干燥的样品研磨并过筛( < 250μm ) |  | 标准麦秸生物炭 |  |  | 60 |  |  |  | Mg2+ | Fe3+ | 4 |  |  |  | 32.5 |  |  |  | 0.7763 |  |  | O:16.6\Mg:18.3\Si:3.91\P:0.10\S:0.13 |  |  |  | 3373 1393 563、439 1030 | 羟基的伸缩振动 碳酸根离子的吸收带 金属氧化物/氢氧化物 O-Si-O | Czech Republic | Trhove ´ Duísníky , Píríbram |  |  |  | 受当地冶炼厂影响的河流冲积物中收集的Zn污染土壤 | 5.6 |  |  |  | 总Zn (Ⅱ) | 4000 | [11 empty] | 将单个土壤样品与去离子水( 1：5w / v )混合并振荡96小时。随后，将获得的悬浮液通过0.45 μ m醋酸纤维素滤膜过滤 |  |  |  |  | 土壤水提取液 |  |  |  |  | 1 |  |  |  | 0.01 | 4.5 |  | 250 | 120 | [5 empty] | Zn (Ⅱ) | 6.538 | [37 empty] | 3 | [116 empty] | 40 |  |  | 40
23 | Barbora Hudcova´，2022 | MgFe-LDH/standard wheat straw biochar | 共沉淀法 | 每个LDH / BC混合物中含有40 %的LDH，BC表面的Mg / Fe摩尔比为4：1。在标准的LDH / BC合成中，将10 g BC置于盛有100 m L MgCl2⋅6H2O ( 0.75 M )和FeCl3⋅6H2O ( 0.19 M )溶液的烧杯中。然后，用2.5 M KOH将悬浮液滴定至pH 13.3，并在室温下搅拌24小时。混合液用去离子水过滤洗涤数次。将湿固体样品在120℃下干燥12 h。随后，将干燥的样品研磨并过筛( < 250μm ) |  | 标准麦秸生物炭 |  |  | 60 |  |  |  | Mg2+ | Fe3+ | 4 |  |  |  | 32.5 |  |  |  | 0.7763 |  |  | O:16.6\Mg:18.3\Si:3.91\P:0.10\S:0.13 |  |  |  | 3373 1393 563、439 1030 | 羟基的伸缩振动 碳酸根离子的吸收带 金属氧化物/氢氧化物 O-Si-O | Czech Republic | Trhove ´ Duísníky , Píríbram |  |  |  | 受当地冶炼厂影响的河流冲积物中收集的Zn污染土壤 | 5.6 |  |  |  | 总Zn (Ⅱ) | 4000 | [11 empty] | 将单个土壤样品与去离子水( 1：5w / v )混合并振荡96小时。随后，将获得的悬浮液通过0.45 μ m醋酸纤维素滤膜过滤 |  |  |  |  | 土壤水提取液 |  |  |  |  | 1 |  |  |  | 0.01 | 5.5 |  | 250 | 120 | [5 empty] | Zn (Ⅱ) | 6.538 | [37 empty] | 3 | [116 empty] | 75.45 |  |  | 75.45
23 | Barbora Hudcova´，2022 | MgFe-LDH/standard wheat straw biochar | 共沉淀法 | 每个LDH / BC混合物中含有40 %的LDH，BC表面的Mg / Fe摩尔比为4：1。在标准的LDH / BC合成中，将10 g BC置于盛有100 m L MgCl2⋅6H2O ( 0.75 M )和FeCl3⋅6H2O ( 0.19 M )溶液的烧杯中。然后，用2.5 M KOH将悬浮液滴定至pH 13.3，并在室温下搅拌24小时。混合液用去离子水过滤洗涤数次。将湿固体样品在120℃下干燥12 h。随后，将干燥的样品研磨并过筛( < 250μm ) |  | 标准麦秸生物炭 |  |  | 60 |  |  |  | Mg2+ | Fe3+ | 4 |  |  |  | 32.5 |  |  |  | 0.7763 |  |  | O:16.6\Mg:18.3\Si:3.91\P:0.10\S:0.13 |  |  |  | 3373 1393 563、439 1030 | 羟基的伸缩振动 碳酸根离子的吸收带 金属氧化物/氢氧化物 O-Si-O | Czech Republic | Trhove ´ Duísníky , Píríbram |  |  |  | 受当地冶炼厂影响的河流冲积物中收集的Zn污染土壤 | 5.6 |  |  |  | 总Zn (Ⅱ) | 4000 | [11 empty] | 将单个土壤样品与去离子水( 1：5w / v )混合并振荡96小时。随后，将获得的悬浮液通过0.45 μ m醋酸纤维素滤膜过滤 |  |  |  |  | 土壤水提取液 |  |  |  |  | 1 |  |  |  | 0.01 | 6.5 |  | 250 | 120 | [5 empty] | Zn (Ⅱ) | 6.538 | [37 empty] | 3 | [116 empty] | 90.03 |  |  | 90.03
23 | Barbora Hudcova´，2022 | MgFe-LDH/standard wheat straw biochar | 共沉淀法 | 每个LDH / BC混合物中含有40 %的LDH，BC表面的Mg / Fe摩尔比为4：1。在标准的LDH / BC合成中，将10 g BC置于盛有100 m L MgCl2⋅6H2O ( 0.75 M )和FeCl3⋅6H2O ( 0.19 M )溶液的烧杯中。然后，用2.5 M KOH将悬浮液滴定至pH 13.3，并在室温下搅拌24小时。混合液用去离子水过滤洗涤数次。将湿固体样品在120℃下干燥12 h。随后，将干燥的样品研磨并过筛( < 250μm ) |  | 标准麦秸生物炭 |  |  | 60 |  |  |  | Mg2+ | Fe3+ | 4 |  |  |  | 32.5 |  |  |  | 0.7763 |  |  | O:16.6\Mg:18.3\Si:3.91\P:0.10\S:0.13 |  |  |  | 3373 1393 563、439 1030 | 羟基的伸缩振动 碳酸根离子的吸收带 金属氧化物/氢氧化物 O-Si-O | Czech Republic | Trhove ´ Duísníky , Píríbram |  |  |  | 受当地冶炼厂影响的河流冲积物中收集的Zn污染土壤 | 5.6 |  |  |  | 总Zn (Ⅱ) | 4000 | [11 empty] | 将单个土壤样品与去离子水( 1：5w / v )混合并振荡96小时。随后，将获得的悬浮液通过0.45 μ m醋酸纤维素滤膜过滤 |  |  |  |  | 土壤水提取液 |  |  |  |  | 1 |  |  |  | 0.01 | 7.5 |  | 250 | 120 | [5 empty] | Zn (Ⅱ) | 6.538 | [37 empty] | 3 | [116 empty] | 96.06 |  |  | 96.06
23 | Barbora Hudcova´，2022 | MgFe-LDH/standard wheat straw biochar | 共沉淀法 | 每个LDH / BC混合物中含有40 %的LDH，BC表面的Mg / Fe摩尔比为4：1。在标准的LDH / BC合成中，将10 g BC置于盛有100 m L MgCl2⋅6H2O ( 0.75 M )和FeCl3⋅6H2O ( 0.19 M )溶液的烧杯中。然后，用2.5 M KOH将悬浮液滴定至pH 13.3，并在室温下搅拌24小时。混合液用去离子水过滤洗涤数次。将湿固体样品在120℃下干燥12 h。随后，将干燥的样品研磨并过筛( < 250μm ) |  | 标准麦秸生物炭 |  |  | 60 |  |  |  | Mg2+ | Fe3+ | 4 |  |  |  | 32.5 |  |  |  | 0.7763 |  |  | O:16.6\Mg:18.3\Si:3.91\P:0.10\S:0.13 |  |  |  | 3373 1393 563、439 1030 | 羟基的伸缩振动 碳酸根离子的吸收带 金属氧化物/氢氧化物 O-Si-O | Czech Republic | Trhove ´ Duísníky , Píríbram |  |  |  | 受当地冶炼厂影响的河流冲积物中收集的Zn污染土壤 | 5.6 |  |  |  | 总Zn (Ⅱ) | 4000 | [11 empty] | 将单个土壤样品与去离子水( 1：5w / v )混合并振荡96小时。随后，将获得的悬浮液通过0.45 μ m醋酸纤维素滤膜过滤 |  |  |  |  | 土壤水提取液 |  |  |  |  | 1 |  |  |  | 0.01 | 8.5 |  | 250 | 120 | [5 empty] | Zn (Ⅱ) | 6.538 | [37 empty] | 3 | [116 empty] | 98.48 |  |  | 98.48
23 | Barbora Hudcova´，2022 | MgFe-LDH/standard wheat straw biochar | 共沉淀法 | 每个LDH / BC混合物中含有40 %的LDH，BC表面的Mg / Fe摩尔比为4：1。在标准的LDH / BC合成中，将10 g BC置于盛有100 m L MgCl2⋅6H2O ( 0.75 M )和FeCl3⋅6H2O ( 0.19 M )溶液的烧杯中。然后，用2.5 M KOH将悬浮液滴定至pH 13.3，并在室温下搅拌24小时。混合液用去离子水过滤洗涤数次。将湿固体样品在120℃下干燥12 h。随后，将干燥的样品研磨并过筛( < 250μm ) |  | 标准麦秸生物炭 |  |  | 60 |  |  |  | Mg2+ | Fe3+ | 4 |  |  |  | 32.5 |  |  |  | 0.7763 |  |  | O:16.6\Mg:18.3\Si:3.91\P:0.10\S:0.13 |  |  |  | 3373 1393 563、439 1030 | 羟基的伸缩振动 碳酸根离子的吸收带 金属氧化物/氢氧化物 O-Si-O | Czech Republic | Smolotely , Príbram |  |  |  | 有天然含砷矿物的森林地区 | 6.1 |  |  |  | 总As | 16000 | [11 empty] | 将单个土壤样品与去离子水( 1：5w / v )混合并振荡96小时。随后，将获得的悬浮液通过0.45 μ m醋酸纤维素滤膜过滤 |  |  |  |  | 土壤水提取液 |  |  |  |  | 1 |  |  |  | 0.01 | 5.5 |  | 250 | 120 | [5 empty] | As(Ⅲ) | 7.49216 | [37 empty] | 3 | [41 empty] | 97.78 |  |  | 97.78
23 | Barbora Hudcova´，2022 | MgFe-LDH/standard wheat straw biochar | 共沉淀法 | 每个LDH / BC混合物中含有40 %的LDH，BC表面的Mg / Fe摩尔比为4：1。在标准的LDH / BC合成中，将10 g BC置于盛有100 m L MgCl2⋅6H2O ( 0.75 M )和FeCl3⋅6H2O ( 0.19 M )溶液的烧杯中。然后，用2.5 M KOH将悬浮液滴定至pH 13.3，并在室温下搅拌24小时。混合液用去离子水过滤洗涤数次。将湿固体样品在120℃下干燥12 h。随后，将干燥的样品研磨并过筛( < 250μm ) |  | 标准麦秸生物炭 |  |  | 60 |  |  |  | Mg2+ | Fe3+ | 4 |  |  |  | 32.5 |  |  |  | 0.7763 |  |  | O:16.6\Mg:18.3\Si:3.91\P:0.10\S:0.13 |  |  |  | 3373 1393 563、439 1030 | 羟基的伸缩振动 碳酸根离子的吸收带 金属氧化物/氢氧化物 O-Si-O | Czech Republic | Smolotely , Príbram |  |  |  | 有天然含砷矿物的森林地区 | 6.1 |  |  |  | 总As | 16000 | [11 empty] | 将单个土壤样品与去离子水( 1：5w / v )混合并振荡96小时。随后，将获得的悬浮液通过0.45 μ m醋酸纤维素滤膜过滤 |  |  |  |  | 土壤水提取液 |  |  |  |  | 1 |  |  |  | 0.01 | 6.5 |  | 250 | 120 | [5 empty] | As(Ⅲ) | 7.49216 | [37 empty] | 3 | [41 empty] | 90.79 |  |  | 90.79
23 | Barbora Hudcova´，2022 | MgFe-LDH/standard wheat straw biochar | 共沉淀法 | 每个LDH / BC混合物中含有40 %的LDH，BC表面的Mg / Fe摩尔比为4：1。在标准的LDH / BC合成中，将10 g BC置于盛有100 m L MgCl2⋅6H2O ( 0.75 M )和FeCl3⋅6H2O ( 0.19 M )溶液的烧杯中。然后，用2.5 M KOH将悬浮液滴定至pH 13.3，并在室温下搅拌24小时。混合液用去离子水过滤洗涤数次。将湿固体样品在120℃下干燥12 h。随后，将干燥的样品研磨并过筛( < 250μm ) |  | 标准麦秸生物炭 |  |  | 60 |  |  |  | Mg2+ | Fe3+ | 4 |  |  |  | 32.5 |  |  |  | 0.7763 |  |  | O:16.6\Mg:18.3\Si:3.91\P:0.10\S:0.13 |  |  |  | 3373 1393 563、439 1030 | 羟基的伸缩振动 碳酸根离子的吸收带 金属氧化物/氢氧化物 O-Si-O | Czech Republic | Smolotely , Príbram |  |  |  | 有天然含砷矿物的森林地区 | 6.1 |  |  |  | 总As | 16000 | [11 empty] | 将单个土壤样品与去离子水( 1：5w / v )混合并振荡96小时。随后，将获得的悬浮液通过0.45 μ m醋酸纤维素滤膜过滤 |  |  |  |  | 土壤水提取液 |  |  |  |  | 1 |  |  |  | 0.01 | 7.5 |  | 250 | 120 | [5 empty] | As(Ⅲ) | 7.49216 | [37 empty] | 3 | [41 empty] | 81.27 |  |  | 81.27
23 | Barbora Hudcova´，2022 | MgFe-LDH/standard wheat straw biochar | 共沉淀法 | 每个LDH / BC混合物中含有40 %的LDH，BC表面的Mg / Fe摩尔比为4：1。在标准的LDH / BC合成中，将10 g BC置于盛有100 m L MgCl2⋅6H2O ( 0.75 M )和FeCl3⋅6H2O ( 0.19 M )溶液的烧杯中。然后，用2.5 M KOH将悬浮液滴定至pH 13.3，并在室温下搅拌24小时。混合液用去离子水过滤洗涤数次。将湿固体样品在120℃下干燥12 h。随后，将干燥的样品研磨并过筛( < 250μm ) |  | 标准麦秸生物炭 |  |  | 60 |  |  |  | Mg2+ | Fe3+ | 4 |  |  |  | 32.5 |  |  |  | 0.7763 |  |  | O:16.6\Mg:18.3\Si:3.91\P:0.10\S:0.13 |  |  |  | 3373 1393 563、439 1030 | 羟基的伸缩振动 碳酸根离子的吸收带 金属氧化物/氢氧化物 O-Si-O | Czech Republic | Smolotely , Príbram |  |  |  | 有天然含砷矿物的森林地区 | 6.1 |  |  |  | 总As | 16000 | [11 empty] | 将单个土壤样品与去离子水( 1：5w / v )混合并振荡96小时。随后，将获得的悬浮液通过0.45 μ m醋酸纤维素滤膜过滤 |  |  |  |  | 土壤水提取液 |  |  |  |  | 1 |  |  |  | 0.01 | 8.5 |  | 250 | 120 | [5 empty] | As(Ⅲ) | 7.49216 | [37 empty] | 3 | [41 empty] | 65.71 |  |  | 65.71
23 | Barbora Hudcova´，2022 | MgFe-LDH/standard wheat straw biochar | 共沉淀法 | 每个LDH / BC混合物中含有40 %的LDH，BC表面的Mg / Fe摩尔比为4：1。在标准的LDH / BC合成中，将10 g BC置于盛有100 m L MgCl2⋅6H2O ( 0.75 M )和FeCl3⋅6H2O ( 0.19 M )溶液的烧杯中。然后，用2.5 M KOH将悬浮液滴定至pH 13.3，并在室温下搅拌24小时。混合液用去离子水过滤洗涤数次。将湿固体样品在120℃下干燥12 h。随后，将干燥的样品研磨并过筛( < 250μm ) |  | 标准麦秸生物炭 |  |  | 60 |  |  |  | Mg2+ | Fe3+ | 4 |  |  |  | 32.5 |  |  |  | 0.7763 |  |  | O:16.6\Mg:18.3\Si:3.91\P:0.10\S:0.13 |  |  |  | 3373 1393 563、439 1030 | 羟基的伸缩振动 碳酸根离子的吸收带 金属氧化物/氢氧化物 O-Si-O | Czech Republic | Smolotely , Príbram |  |  |  | 有天然含砷矿物的森林地区 | 6.1 |  |  |  | 总As | 16000 | [11 empty] | 将单个土壤样品与去离子水( 1：5w / v )混合并振荡96小时。随后，将获得的悬浮液通过0.45 μ m醋酸纤维素滤膜过滤 |  |  |  |  | 土壤水提取液 |  |  |  |  | 1 |  |  |  | 0.01 | 9.5 |  | 250 | 120 | [5 empty] | As(Ⅲ) | 7.49216 | [37 empty] | 3 | [41 empty] | 42.86 |  |  | 42.86
23 | Barbora Hudcova´，2022 | MgFe-LDH/standard wheat straw biochar | 共沉淀法 | 每个LDH / BC混合物中含有40 %的LDH，BC表面的Mg / Fe摩尔比为4：1。在标准的LDH / BC合成中，将10 g BC置于盛有100 m L MgCl2⋅6H2O ( 0.75 M )和FeCl3⋅6H2O ( 0.19 M )溶液的烧杯中。然后，用2.5 M KOH将悬浮液滴定至pH 13.3，并在室温下搅拌24小时。混合液用去离子水过滤洗涤数次。将湿固体样品在120℃下干燥12 h。随后，将干燥的样品研磨并过筛( < 250μm ) |  | 标准麦秸生物炭 |  |  | 60 |  |  |  | Mg2+ | Fe3+ | 4 |  |  |  | 32.5 |  |  |  | 0.7763 |  |  | O:16.6\Mg:18.3\Si:3.91\P:0.10\S:0.13 |  |  |  | 3373 1393 563、439 1030 | 羟基的伸缩振动 碳酸根离子的吸收带 金属氧化物/氢氧化物 O-Si-O | [28 empty] | 土壤水提取液 | [57 empty] | 3
23 | Barbora Hudcova´，2022 | MgFe-LDH/standard wheat straw biochar | 共沉淀法 | 每个LDH / BC混合物中含有40 %的LDH，BC表面的Mg / Fe摩尔比为4：1。在标准的LDH / BC合成中，将10 g BC置于盛有100 m L MgCl2⋅6H2O ( 0.75 M )和FeCl3⋅6H2O ( 0.19 M )溶液的烧杯中。然后，用2.5 M KOH将悬浮液滴定至pH 13.3，并在室温下搅拌24小时。混合液用去离子水过滤洗涤数次。将湿固体样品在120℃下干燥12 h。随后，将干燥的样品研磨并过筛( < 250μm ) |  | 标准麦秸生物炭 |  |  | 60 |  |  |  | Mg2+ | Fe3+ | 4 |  |  |  | 32.5 |  |  |  | 0.7763 |  |  | O:16.6\Mg:18.3\Si:3.91\P:0.10\S:0.13 |  |  |  | 3373 1393 563、439 1030 | 羟基的伸缩振动 碳酸根离子的吸收带 金属氧化物/氢氧化物 O-Si-O | [28 empty] | 土壤水提取液 | [57 empty] | 3
23 | Barbora Hudcova´，2022 | MgFe-LDH /grape stalk biochar | 共沉淀法 | 每个LDH / BC混合物中含有40 %的LDH，BC表面的Mg / Fe摩尔比为4：1。在标准的LDH / BC合成中，将10 g BC置于盛有100 m L MgCl2⋅6H2O ( 0.75 M )和FeCl3⋅6H2O ( 0.19 M )溶液的烧杯中。然后，用2.5 M KOH将悬浮液滴定至pH 13.3，并在室温下搅拌24小时。混合液用去离子水过滤洗涤数次。将湿固体样品在120℃下干燥12 h。随后，将干燥的样品研磨并过筛( < 250μm ) |  | 葡萄秆生物炭 |  |  | 60 |  |  |  | Mg2+ | Fe3+ | 4 |  |  |  | 46 |  |  |  | 0.7845 |  |  | O:32.5\Mg:18.5\Si:0.14\P:0.19\S:0.14 |  |  |  | 3396 1394 561、407 | 羟基的伸缩振动 碳酸根离子的吸收带 金属氧化物/氢氧化物 | Czech Republic | Trhove ´ Duísníky , Píríbram |  |  |  | 受当地冶炼厂影响的河流冲积物中收集的Zn污染土壤 | 5.6 |  |  |  | 总Zn (Ⅱ) | 4000 | [11 empty] | 将单个土壤样品与去离子水( 1：5w / v )混合并振荡96小时。随后，将获得的悬浮液通过0.45 μ m醋酸纤维素滤膜过滤 |  |  |  |  | 土壤水提取液 |  |  |  |  | 1 |  |  |  |  | 5.5 | 无 | 550 | [6 empty] | Zn (Ⅱ) | 6.538 | [18 empty] | 10 | 8.95 | 伪一/二级动力学模型 | [16 empty] | 3
23 | Barbora Hudcova´，2022 | MgFe-LDH /grape stalk biochar | 共沉淀法 | 每个LDH / BC混合物中含有40 %的LDH，BC表面的Mg / Fe摩尔比为4：1。在标准的LDH / BC合成中，将10 g BC置于盛有100 m L MgCl2⋅6H2O ( 0.75 M )和FeCl3⋅6H2O ( 0.19 M )溶液的烧杯中。然后，用2.5 M KOH将悬浮液滴定至pH 13.3，并在室温下搅拌24小时。混合液用去离子水过滤洗涤数次。将湿固体样品在120℃下干燥12 h。随后，将干燥的样品研磨并过筛( < 250μm ) |  | 葡萄秆生物炭 |  |  | 60 |  |  |  | Mg2+ | Fe3+ | 4 |  |  |  | 46 |  |  |  | 0.7845 |  |  | O:32.5\Mg:18.5\Si:0.14\P:0.19\S:0.14 |  |  |  | 3396 1394 561、407 | 羟基的伸缩振动 碳酸根离子的吸收带 金属氧化物/氢氧化物 | Czech Republic | Smolotely , Príbram |  |  |  | 有天然含砷矿物的森林地区 | 6.1 |  |  |  | 总As | 16000 | [11 empty] | 将单个土壤样品与去离子水( 1：5w / v )混合并振荡96小时。随后，将获得的悬浮液通过0.45 μ m醋酸纤维素滤膜过滤 |  |  |  |  | 土壤水提取液 |  |  |  |  | 1 |  |  |  |  | 6.7 | 无 | 550 | [6 empty] | As(Ⅲ) | 7.49216 | [18 empty] | 120 | 8.95 | 伪二级动力学模型 | [16 empty] | 3
23 | Barbora Hudcova´，2022 | MgFe-LDH /grape stalk biochar | 共沉淀法 | 每个LDH / BC混合物中含有40 %的LDH，BC表面的Mg / Fe摩尔比为4：1。在标准的LDH / BC合成中，将10 g BC置于盛有100 m L MgCl2⋅6H2O ( 0.75 M )和FeCl3⋅6H2O ( 0.19 M )溶液的烧杯中。然后，用2.5 M KOH将悬浮液滴定至pH 13.3，并在室温下搅拌24小时。混合液用去离子水过滤洗涤数次。将湿固体样品在120℃下干燥12 h。随后，将干燥的样品研磨并过筛( < 250μm ) |  | 葡萄秆生物炭 |  |  | 60 |  |  |  | Mg2+ | Fe3+ | 4 |  |  |  | 46 |  |  |  | 0.7845 |  |  | O:32.5\Mg:18.5\Si:0.14\P:0.19\S:0.14 |  |  |  | 3396 1394 561、407 | 羟基的伸缩振动 碳酸根离子的吸收带 金属氧化物/氢氧化物 | Czech Republic | Trhove ´ Duísníky , Píríbram |  |  |  | 受当地冶炼厂影响的河流冲积物中收集的Zn污染土壤 | 5.6 |  |  |  | 总Zn (Ⅱ) | 4000 | [11 empty] | 将单个土壤样品与去离子水( 1：5w / v )混合并振荡96小时。随后，将获得的悬浮液通过0.45 μ m醋酸纤维素滤膜过滤 |  |  |  |  | 土壤水提取液 |  |  |  |  | 1 |  |  |  |  | 5.5 | 5.5 | 550 | [6 empty] | Zn (Ⅱ) | 6.538 | [18 empty] | 10 |  | 伪一/二级动力学模型 | [16 empty] | 3 | [192 empty] | Zn | LDH相的吸附控制;BC上的吸附.在低金属(类)浓度下，主要的去除机制是吸附，特别是内层表面络合作用。然而，我们的数据表明，增加Zn ( II )和As ( V )的浓度会导致其他去除机制，例如表面沉淀，而增加As ( V )的浓度会导致LDH结构的逐渐破坏，这可能是由于无定形砷酸铁的形成。
23 | Barbora Hudcova´，2022 | MgFe-LDH /grape stalk biochar | 共沉淀法 | 每个LDH / BC混合物中含有40 %的LDH，BC表面的Mg / Fe摩尔比为4：1。在标准的LDH / BC合成中，将10 g BC置于盛有100 m L MgCl2⋅6H2O ( 0.75 M )和FeCl3⋅6H2O ( 0.19 M )溶液的烧杯中。然后，用2.5 M KOH将悬浮液滴定至pH 13.3，并在室温下搅拌24小时。混合液用去离子水过滤洗涤数次。将湿固体样品在120℃下干燥12 h。随后，将干燥的样品研磨并过筛( < 250μm ) |  | 葡萄秆生物炭 |  |  | 60 |  |  |  | Mg2+ | Fe3+ | 4 |  |  |  | 46 |  |  |  | 0.7845 |  |  | O:32.5\Mg:18.5\Si:0.14\P:0.19\S:0.14 |  |  |  | 3396 1394 561、407 | 羟基的伸缩振动 碳酸根离子的吸收带 金属氧化物/氢氧化物 | Czech Republic | Smolotely , Príbram |  |  |  | 有天然含砷矿物的森林地区 | 6.1 |  |  |  | 总As | 16000 | [11 empty] | 将单个土壤样品与去离子水( 1：5w / v )混合并振荡96小时。随后，将获得的悬浮液通过0.45 μ m醋酸纤维素滤膜过滤 |  |  |  |  | 土壤水提取液 |  |  |  |  | 1 |  |  |  |  | 5.5 | 5.5 | 550 | [6 empty] | As(Ⅲ) | 7.49216 | [18 empty] | 120 |  | 伪二级动力学模型 | [16 empty] | 3 | [192 empty] | As | LDH相的吸附控制;BC上的吸附.在低金属(类)浓度下，主要的去除机制是吸附，特别是内层表面络合作用。然而，我们的数据表明，增加Zn ( II )和As ( V )的浓度会导致其他去除机制，例如表面沉淀，而增加As ( V )的浓度会导致LDH结构的逐渐破坏，这可能是由于无定形砷酸铁的形成。
23 | Barbora Hudcova´，2022 | MgFe-LDH /grape stalk biochar | 共沉淀法 | 每个LDH / BC混合物中含有40 %的LDH，BC表面的Mg / Fe摩尔比为4：1。在标准的LDH / BC合成中，将10 g BC置于盛有100 m L MgCl2⋅6H2O ( 0.75 M )和FeCl3⋅6H2O ( 0.19 M )溶液的烧杯中。然后，用2.5 M KOH将悬浮液滴定至pH 13.3，并在室温下搅拌24小时。混合液用去离子水过滤洗涤数次。将湿固体样品在120℃下干燥12 h。随后，将干燥的样品研磨并过筛( < 250μm ) |  | 葡萄秆生物炭 |  |  | 60 |  |  |  | Mg2+ | Fe3+ | 4 |  |  |  | 46 |  |  |  | 0.7845 |  |  | O:32.5\Mg:18.5\Si:0.14\P:0.19\S:0.14 |  |  |  | 3396 1394 561、407 | 羟基的伸缩振动 碳酸根离子的吸收带 金属氧化物/氢氧化物 | Czech Republic | Trhove ´ Duísníky , Píríbram |  |  |  | 受当地冶炼厂影响的河流冲积物中收集的Zn污染土壤 | 5.6 |  |  |  | 总Zn (Ⅱ) | 4000 | [11 empty] | 将单个土壤样品与去离子水( 1：5w / v )混合并振荡96小时。随后，将获得的悬浮液通过0.45 μ m醋酸纤维素滤膜过滤 |  |  |  |  | 土壤水提取液 |  |  |  |  | 1 |  |  |  |  | 5.5 | 5.5 | 250 | 120 | [5 empty] | Zn (Ⅱ) | 6.538~653.8 | [24 empty] | Freundlich |  | 28.27 | 31.1 | [9 empty] | 3 | [112 empty] | 28.27 | 1.79
23 | Barbora Hudcova´，2022 | MgFe-LDH /grape stalk biochar | 共沉淀法 | 每个LDH / BC混合物中含有40 %的LDH，BC表面的Mg / Fe摩尔比为4：1。在标准的LDH / BC合成中，将10 g BC置于盛有100 m L MgCl2⋅6H2O ( 0.75 M )和FeCl3⋅6H2O ( 0.19 M )溶液的烧杯中。然后，用2.5 M KOH将悬浮液滴定至pH 13.3，并在室温下搅拌24小时。混合液用去离子水过滤洗涤数次。将湿固体样品在120℃下干燥12 h。随后，将干燥的样品研磨并过筛( < 250μm ) |  | 葡萄秆生物炭 |  |  | 60 |  |  |  | Mg2+ | Fe3+ | 4 |  |  |  | 46 |  |  |  | 0.7845 |  |  | O:32.5\Mg:18.5\Si:0.14\P:0.19\S:0.14 |  |  |  | 3396 1394 561、407 | 羟基的伸缩振动 碳酸根离子的吸收带 金属氧化物/氢氧化物 | Czech Republic | Smolotely , Príbram |  |  |  | 有天然含砷矿物的森林地区 | 6.1 |  |  |  | 总As | 16000 | [11 empty] | 将单个土壤样品与去离子水( 1：5w / v )混合并振荡96小时。随后，将获得的悬浮液通过0.45 μ m醋酸纤维素滤膜过滤 |  |  |  |  | 土壤水提取液 |  |  |  |  | 1 |  |  |  |  | 5.5 | 5.5 | 250 | 120 | [5 empty] | As(Ⅲ) | 7.49216~749.216 | [24 empty] | Freundlich |  | 74.2 | 79.1 | [9 empty] | 3 | [52 empty] | 74.2 | 4.48
23 | Barbora Hudcova´，2022 | MgFe-LDH /grape stalk biochar | 共沉淀法 | 每个LDH / BC混合物中含有40 %的LDH，BC表面的Mg / Fe摩尔比为4：1。在标准的LDH / BC合成中，将10 g BC置于盛有100 m L MgCl2⋅6H2O ( 0.75 M )和FeCl3⋅6H2O ( 0.19 M )溶液的烧杯中。然后，用2.5 M KOH将悬浮液滴定至pH 13.3，并在室温下搅拌24小时。混合液用去离子水过滤洗涤数次。将湿固体样品在120℃下干燥12 h。随后，将干燥的样品研磨并过筛( < 250μm ) |  | 葡萄秆生物炭 |  |  | 60 |  |  |  | Mg2+ | Fe3+ | 4 |  |  |  | 46 |  |  |  | 0.7845 |  |  | O:32.5\Mg:18.5\Si:0.14\P:0.19\S:0.14 |  |  |  | 3396 1394 561、407 | 羟基的伸缩振动 碳酸根离子的吸收带 金属氧化物/氢氧化物 | Czech Republic | Trhove ´ Duísníky , Píríbram |  |  |  | 受当地冶炼厂影响的河流冲积物中收集的Zn污染土壤 | 5.6 |  |  |  | 总Zn (Ⅱ) | 4000 | [11 empty] | 将单个土壤样品与去离子水( 1：5w / v )混合并振荡96小时。随后，将获得的悬浮液通过0.45 μ m醋酸纤维素滤膜过滤 |  |  |  |  | 土壤水提取液 |  |  |  |  | 1 |  |  |  | 0.001 | 3.5 |  | 250 | 120 | [5 empty] | Zn (Ⅱ) | 6.538 | [37 empty] | 3 | [116 empty] | 8.79 |  |  | 8.79
23 | Barbora Hudcova´，2022 | MgFe-LDH /grape stalk biochar | 共沉淀法 | 每个LDH / BC混合物中含有40 %的LDH，BC表面的Mg / Fe摩尔比为4：1。在标准的LDH / BC合成中，将10 g BC置于盛有100 m L MgCl2⋅6H2O ( 0.75 M )和FeCl3⋅6H2O ( 0.19 M )溶液的烧杯中。然后，用2.5 M KOH将悬浮液滴定至pH 13.3，并在室温下搅拌24小时。混合液用去离子水过滤洗涤数次。将湿固体样品在120℃下干燥12 h。随后，将干燥的样品研磨并过筛( < 250μm ) |  | 葡萄秆生物炭 |  |  | 60 |  |  |  | Mg2+ | Fe3+ | 4 |  |  |  | 46 |  |  |  | 0.7845 |  |  | O:32.5\Mg:18.5\Si:0.14\P:0.19\S:0.14 |  |  |  | 3396 1394 561、407 | 羟基的伸缩振动 碳酸根离子的吸收带 金属氧化物/氢氧化物 | Czech Republic | Trhove ´ Duísníky , Píríbram |  |  |  | 受当地冶炼厂影响的河流冲积物中收集的Zn污染土壤 | 5.6 |  |  |  | 总Zn (Ⅱ) | 4000 | [11 empty] | 将单个土壤样品与去离子水( 1：5w / v )混合并振荡96小时。随后，将获得的悬浮液通过0.45 μ m醋酸纤维素滤膜过滤 |  |  |  |  | 土壤水提取液 |  |  |  |  | 1 |  |  |  | 0.001 | 4.5 |  | 250 | 120 | [5 empty] | Zn (Ⅱ) | 6.538 | [37 empty] | 3 | [116 empty] | 54.85 |  |  | 54.85
23 | Barbora Hudcova´，2022 | MgFe-LDH /grape stalk biochar | 共沉淀法 | 每个LDH / BC混合物中含有40 %的LDH，BC表面的Mg / Fe摩尔比为4：1。在标准的LDH / BC合成中，将10 g BC置于盛有100 m L MgCl2⋅6H2O ( 0.75 M )和FeCl3⋅6H2O ( 0.19 M )溶液的烧杯中。然后，用2.5 M KOH将悬浮液滴定至pH 13.3，并在室温下搅拌24小时。混合液用去离子水过滤洗涤数次。将湿固体样品在120℃下干燥12 h。随后，将干燥的样品研磨并过筛( < 250μm ) |  | 葡萄秆生物炭 |  |  | 60 |  |  |  | Mg2+ | Fe3+ | 4 |  |  |  | 46 |  |  |  | 0.7845 |  |  | O:32.5\Mg:18.5\Si:0.14\P:0.19\S:0.14 |  |  |  | 3396 1394 561、407 | 羟基的伸缩振动 碳酸根离子的吸收带 金属氧化物/氢氧化物 | Czech Republic | Trhove ´ Duísníky , Píríbram |  |  |  | 受当地冶炼厂影响的河流冲积物中收集的Zn污染土壤 | 5.6 |  |  |  | 总Zn (Ⅱ) | 4000 | [11 empty] | 将单个土壤样品与去离子水( 1：5w / v )混合并振荡96小时。随后，将获得的悬浮液通过0.45 μ m醋酸纤维素滤膜过滤 |  |  |  |  | 土壤水提取液 |  |  |  |  | 1 |  |  |  | 0.001 | 5.5 |  | 250 | 120 | [5 empty] | Zn (Ⅱ) | 6.538 | [37 empty] | 3 | [116 empty] | 84.55 |  |  | 84.55
23 | Barbora Hudcova´，2022 | MgFe-LDH /grape stalk biochar | 共沉淀法 | 每个LDH / BC混合物中含有40 %的LDH，BC表面的Mg / Fe摩尔比为4：1。在标准的LDH / BC合成中，将10 g BC置于盛有100 m L MgCl2⋅6H2O ( 0.75 M )和FeCl3⋅6H2O ( 0.19 M )溶液的烧杯中。然后，用2.5 M KOH将悬浮液滴定至pH 13.3，并在室温下搅拌24小时。混合液用去离子水过滤洗涤数次。将湿固体样品在120℃下干燥12 h。随后，将干燥的样品研磨并过筛( < 250μm ) |  | 葡萄秆生物炭 |  |  | 60 |  |  |  | Mg2+ | Fe3+ | 4 |  |  |  | 46 |  |  |  | 0.7845 |  |  | O:32.5\Mg:18.5\Si:0.14\P:0.19\S:0.14 |  |  |  | 3396 1394 561、407 | 羟基的伸缩振动 碳酸根离子的吸收带 金属氧化物/氢氧化物 | Czech Republic | Trhove ´ Duísníky , Píríbram |  |  |  | 受当地冶炼厂影响的河流冲积物中收集的Zn污染土壤 | 5.6 |  |  |  | 总Zn (Ⅱ) | 4000 | [11 empty] | 将单个土壤样品与去离子水( 1：5w / v )混合并振荡96小时。随后，将获得的悬浮液通过0.45 μ m醋酸纤维素滤膜过滤 |  |  |  |  | 土壤水提取液 |  |  |  |  | 1 |  |  |  | 0.001 | 6.5 |  | 250 | 120 | [5 empty] | Zn (Ⅱ) | 6.538 | [37 empty] | 3 | [116 empty] | 94.85 |  |  | 94.85
23 | Barbora Hudcova´，2022 | MgFe-LDH /grape stalk biochar | 共沉淀法 | 每个LDH / BC混合物中含有40 %的LDH，BC表面的Mg / Fe摩尔比为4：1。在标准的LDH / BC合成中，将10 g BC置于盛有100 m L MgCl2⋅6H2O ( 0.75 M )和FeCl3⋅6H2O ( 0.19 M )溶液的烧杯中。然后，用2.5 M KOH将悬浮液滴定至pH 13.3，并在室温下搅拌24小时。混合液用去离子水过滤洗涤数次。将湿固体样品在120℃下干燥12 h。随后，将干燥的样品研磨并过筛( < 250μm ) |  | 葡萄秆生物炭 |  |  | 60 |  |  |  | Mg2+ | Fe3+ | 4 |  |  |  | 46 |  |  |  | 0.7845 |  |  | O:32.5\Mg:18.5\Si:0.14\P:0.19\S:0.14 |  |  |  | 3396 1394 561、407 | 羟基的伸缩振动 碳酸根离子的吸收带 金属氧化物/氢氧化物 | Czech Republic | Trhove ´ Duísníky , Píríbram |  |  |  | 受当地冶炼厂影响的河流冲积物中收集的Zn污染土壤 | 5.6 |  |  |  | 总Zn (Ⅱ) | 4000 | [11 empty] | 将单个土壤样品与去离子水( 1：5w / v )混合并振荡96小时。随后，将获得的悬浮液通过0.45 μ m醋酸纤维素滤膜过滤 |  |  |  |  | 土壤水提取液 |  |  |  |  | 1 |  |  |  | 0.001 | 7.5 |  | 250 | 120 | [5 empty] | Zn (Ⅱ) | 6.538 | [37 empty] | 3 | [116 empty] | 92.27 |  |  | 92.27
23 | Barbora Hudcova´，2022 | MgFe-LDH /grape stalk biochar | 共沉淀法 | 每个LDH / BC混合物中含有40 %的LDH，BC表面的Mg / Fe摩尔比为4：1。在标准的LDH / BC合成中，将10 g BC置于盛有100 m L MgCl2⋅6H2O ( 0.75 M )和FeCl3⋅6H2O ( 0.19 M )溶液的烧杯中。然后，用2.5 M KOH将悬浮液滴定至pH 13.3，并在室温下搅拌24小时。混合液用去离子水过滤洗涤数次。将湿固体样品在120℃下干燥12 h。随后，将干燥的样品研磨并过筛( < 250μm ) |  | 葡萄秆生物炭 |  |  | 60 |  |  |  | Mg2+ | Fe3+ | 4 |  |  |  | 46 |  |  |  | 0.7845 |  |  | O:32.5\Mg:18.5\Si:0.14\P:0.19\S:0.14 |  |  |  | 3396 1394 561、407 | 羟基的伸缩振动 碳酸根离子的吸收带 金属氧化物/氢氧化物 | Czech Republic | Trhove ´ Duísníky , Píríbram |  |  |  | 受当地冶炼厂影响的河流冲积物中收集的Zn污染土壤 | 5.6 |  |  |  | 总Zn (Ⅱ) | 4000 | [11 empty] | 将单个土壤样品与去离子水( 1：5w / v )混合并振荡96小时。随后，将获得的悬浮液通过0.45 μ m醋酸纤维素滤膜过滤 |  |  |  |  | 土壤水提取液 |  |  |  |  | 1 |  |  |  | 0.001 | 8.5 |  | 250 | 120 | [5 empty] | Zn (Ⅱ) | 6.538 | [37 empty] | 3 | [116 empty] | 98.48 |  |  | 98.48
23 | Barbora Hudcova´，2022 | MgFe-LDH /grape stalk biochar | 共沉淀法 | 每个LDH / BC混合物中含有40 %的LDH，BC表面的Mg / Fe摩尔比为4：1。在标准的LDH / BC合成中，将10 g BC置于盛有100 m L MgCl2⋅6H2O ( 0.75 M )和FeCl3⋅6H2O ( 0.19 M )溶液的烧杯中。然后，用2.5 M KOH将悬浮液滴定至pH 13.3，并在室温下搅拌24小时。混合液用去离子水过滤洗涤数次。将湿固体样品在120℃下干燥12 h。随后，将干燥的样品研磨并过筛( < 250μm ) |  | 葡萄秆生物炭 |  |  | 60 |  |  |  | Mg2+ | Fe3+ | 4 |  |  |  | 46 |  |  |  | 0.7845 |  |  | O:32.5\Mg:18.5\Si:0.14\P:0.19\S:0.14 |  |  |  | 3396 1394 561、407 | 羟基的伸缩振动 碳酸根离子的吸收带 金属氧化物/氢氧化物 | Czech Republic | Smolotely , Príbram |  |  |  | 有天然含砷矿物的森林地区 | 6.1 |  |  |  | 总As | 16000 | [11 empty] | 将单个土壤样品与去离子水( 1：5w / v )混合并振荡96小时。随后，将获得的悬浮液通过0.45 μ m醋酸纤维素滤膜过滤 |  |  |  |  | 土壤水提取液 |  |  |  |  | 1 |  |  |  | 0.001 | 5.5 |  | 250 | 120 | [5 empty] | As(Ⅲ) | 7.49216 | [37 empty] | 3 | [41 empty] | 98.41 |  |  | 98.41
23 | Barbora Hudcova´，2022 | MgFe-LDH /grape stalk biochar | 共沉淀法 | 每个LDH / BC混合物中含有40 %的LDH，BC表面的Mg / Fe摩尔比为4：1。在标准的LDH / BC合成中，将10 g BC置于盛有100 m L MgCl2⋅6H2O ( 0.75 M )和FeCl3⋅6H2O ( 0.19 M )溶液的烧杯中。然后，用2.5 M KOH将悬浮液滴定至pH 13.3，并在室温下搅拌24小时。混合液用去离子水过滤洗涤数次。将湿固体样品在120℃下干燥12 h。随后，将干燥的样品研磨并过筛( < 250μm ) |  | 葡萄秆生物炭 |  |  | 60 |  |  |  | Mg2+ | Fe3+ | 4 |  |  |  | 46 |  |  |  | 0.7845 |  |  | O:32.5\Mg:18.5\Si:0.14\P:0.19\S:0.14 |  |  |  | 3396 1394 561、407 | 羟基的伸缩振动 碳酸根离子的吸收带 金属氧化物/氢氧化物 | Czech Republic | Smolotely , Príbram |  |  |  | 有天然含砷矿物的森林地区 | 6.1 |  |  |  | 总As | 16000 | [11 empty] | 将单个土壤样品与去离子水( 1：5w / v )混合并振荡96小时。随后，将获得的悬浮液通过0.45 μ m醋酸纤维素滤膜过滤 |  |  |  |  | 土壤水提取液 |  |  |  |  | 1 |  |  |  | 0.001 | 6.5 |  | 250 | 120 | [5 empty] | As(Ⅲ) | 7.49216 | [37 empty] | 3 | [41 empty] | 96.19 |  |  | 96.19
23 | Barbora Hudcova´，2022 | MgFe-LDH /grape stalk biochar | 共沉淀法 | 每个LDH / BC混合物中含有40 %的LDH，BC表面的Mg / Fe摩尔比为4：1。在标准的LDH / BC合成中，将10 g BC置于盛有100 m L MgCl2⋅6H2O ( 0.75 M )和FeCl3⋅6H2O ( 0.19 M )溶液的烧杯中。然后，用2.5 M KOH将悬浮液滴定至pH 13.3，并在室温下搅拌24小时。混合液用去离子水过滤洗涤数次。将湿固体样品在120℃下干燥12 h。随后，将干燥的样品研磨并过筛( < 250μm ) |  | 葡萄秆生物炭 |  |  | 60 |  |  |  | Mg2+ | Fe3+ | 4 |  |  |  | 46 |  |  |  | 0.7845 |  |  | O:32.5\Mg:18.5\Si:0.14\P:0.19\S:0.14 |  |  |  | 3396 1394 561、407 | 羟基的伸缩振动 碳酸根离子的吸收带 金属氧化物/氢氧化物 | Czech Republic | Smolotely , Príbram |  |  |  | 有天然含砷矿物的森林地区 | 6.1 |  |  |  | 总As | 16000 | [11 empty] | 将单个土壤样品与去离子水( 1：5w / v )混合并振荡96小时。随后，将获得的悬浮液通过0.45 μ m醋酸纤维素滤膜过滤 |  |  |  |  | 土壤水提取液 |  |  |  |  | 1 |  |  |  | 0.001 | 7.5 |  | 250 | 120 | [5 empty] | As(Ⅲ) | 7.49216 | [37 empty] | 3 | [41 empty] | 89.84 |  |  | 89.84
23 | Barbora Hudcova´，2022 | MgFe-LDH /grape stalk biochar | 共沉淀法 | 每个LDH / BC混合物中含有40 %的LDH，BC表面的Mg / Fe摩尔比为4：1。在标准的LDH / BC合成中，将10 g BC置于盛有100 m L MgCl2⋅6H2O ( 0.75 M )和FeCl3⋅6H2O ( 0.19 M )溶液的烧杯中。然后，用2.5 M KOH将悬浮液滴定至pH 13.3，并在室温下搅拌24小时。混合液用去离子水过滤洗涤数次。将湿固体样品在120℃下干燥12 h。随后，将干燥的样品研磨并过筛( < 250μm ) |  | 葡萄秆生物炭 |  |  | 60 |  |  |  | Mg2+ | Fe3+ | 4 |  |  |  | 46 |  |  |  | 0.7845 |  |  | O:32.5\Mg:18.5\Si:0.14\P:0.19\S:0.14 |  |  |  | 3396 1394 561、407 | 羟基的伸缩振动 碳酸根离子的吸收带 金属氧化物/氢氧化物 | Czech Republic | Smolotely , Príbram |  |  |  | 有天然含砷矿物的森林地区 | 6.1 |  |  |  | 总As | 16000 | [11 empty] | 将单个土壤样品与去离子水( 1：5w / v )混合并振荡96小时。随后，将获得的悬浮液通过0.45 μ m醋酸纤维素滤膜过滤 |  |  |  |  | 土壤水提取液 |  |  |  |  | 1 |  |  |  | 0.001 | 8.5 |  | 250 | 120 | [5 empty] | As(Ⅲ) | 7.49216 | [37 empty] | 3 | [41 empty] | 69.52 |  |  | 69.52
23 | Barbora Hudcova´，2022 | MgFe-LDH /grape stalk biochar | 共沉淀法 | 每个LDH / BC混合物中含有40 %的LDH，BC表面的Mg / Fe摩尔比为4：1。在标准的LDH / BC合成中，将10 g BC置于盛有100 m L MgCl2⋅6H2O ( 0.75 M )和FeCl3⋅6H2O ( 0.19 M )溶液的烧杯中。然后，用2.5 M KOH将悬浮液滴定至pH 13.3，并在室温下搅拌24小时。混合液用去离子水过滤洗涤数次。将湿固体样品在120℃下干燥12 h。随后，将干燥的样品研磨并过筛( < 250μm ) |  | 葡萄秆生物炭 |  |  | 60 |  |  |  | Mg2+ | Fe3+ | 4 |  |  |  | 46 |  |  |  | 0.7845 |  |  | O:32.5\Mg:18.5\Si:0.14\P:0.19\S:0.14 |  |  |  | 3396 1394 561、407 | 羟基的伸缩振动 碳酸根离子的吸收带 金属氧化物/氢氧化物 | Czech Republic | Smolotely , Príbram |  |  |  | 有天然含砷矿物的森林地区 | 6.1 |  |  |  | 总As | 16000 | [11 empty] | 将单个土壤样品与去离子水( 1：5w / v )混合并振荡96小时。随后，将获得的悬浮液通过0.45 μ m醋酸纤维素滤膜过滤 |  |  |  |  | 土壤水提取液 |  |  |  |  | 1 |  |  |  | 0.001 | 9.5 |  | 250 | 120 | [5 empty] | As(Ⅲ) | 7.49216 | [37 empty] | 3 | [41 empty] | 47.62 |  |  | 47.62
23 | Barbora Hudcova´，2022 | MgFe-LDH /grape stalk biochar | 共沉淀法 | 每个LDH / BC混合物中含有40 %的LDH，BC表面的Mg / Fe摩尔比为4：1。在标准的LDH / BC合成中，将10 g BC置于盛有100 m L MgCl2⋅6H2O ( 0.75 M )和FeCl3⋅6H2O ( 0.19 M )溶液的烧杯中。然后，用2.5 M KOH将悬浮液滴定至pH 13.3，并在室温下搅拌24小时。混合液用去离子水过滤洗涤数次。将湿固体样品在120℃下干燥12 h。随后，将干燥的样品研磨并过筛( < 250μm ) |  | 葡萄秆生物炭 |  |  | 60 |  |  |  | Mg2+ | Fe3+ | 4 |  |  |  | 46 |  |  |  | 0.7845 |  |  | O:32.5\Mg:18.5\Si:0.14\P:0.19\S:0.14 |  |  |  | 3396 1394 561、407 | 羟基的伸缩振动 碳酸根离子的吸收带 金属氧化物/氢氧化物 | Czech Republic | Trhove ´ Duísníky , Píríbram |  |  |  | 受当地冶炼厂影响的河流冲积物中收集的Zn污染土壤 | 5.6 |  |  |  | 总Zn (Ⅱ) | 4000 | [11 empty] | 将单个土壤样品与去离子水( 1：5w / v )混合并振荡96小时。随后，将获得的悬浮液通过0.45 μ m醋酸纤维素滤膜过滤 |  |  |  |  | 土壤水提取液 |  |  |  |  | 1 |  |  |  | 0.01 | 3.5 |  | 250 | 120 | [5 empty] | Zn (Ⅱ) | 6.538 | [37 empty] | 3 | [116 empty] | 10.3 |  |  | 10.3
23 | Barbora Hudcova´，2022 | MgFe-LDH /grape stalk biochar | 共沉淀法 | 每个LDH / BC混合物中含有40 %的LDH，BC表面的Mg / Fe摩尔比为4：1。在标准的LDH / BC合成中，将10 g BC置于盛有100 m L MgCl2⋅6H2O ( 0.75 M )和FeCl3⋅6H2O ( 0.19 M )溶液的烧杯中。然后，用2.5 M KOH将悬浮液滴定至pH 13.3，并在室温下搅拌24小时。混合液用去离子水过滤洗涤数次。将湿固体样品在120℃下干燥12 h。随后，将干燥的样品研磨并过筛( < 250μm ) |  | 葡萄秆生物炭 |  |  | 60 |  |  |  | Mg2+ | Fe3+ | 4 |  |  |  | 46 |  |  |  | 0.7845 |  |  | O:32.5\Mg:18.5\Si:0.14\P:0.19\S:0.14 |  |  |  | 3396 1394 561、407 | 羟基的伸缩振动 碳酸根离子的吸收带 金属氧化物/氢氧化物 | Czech Republic | Trhove ´ Duísníky , Píríbram |  |  |  | 受当地冶炼厂影响的河流冲积物中收集的Zn污染土壤 | 5.6 |  |  |  | 总Zn (Ⅱ) | 4000 | [11 empty] | 将单个土壤样品与去离子水( 1：5w / v )混合并振荡96小时。随后，将获得的悬浮液通过0.45 μ m醋酸纤维素滤膜过滤 |  |  |  |  | 土壤水提取液 |  |  |  |  | 1 |  |  |  | 0.01 | 4.5 |  | 250 | 120 | [5 empty] | Zn (Ⅱ) | 6.538 | [37 empty] | 3 | [116 empty] | 49.7 |  |  | 49.7
23 | Barbora Hudcova´，2022 | MgFe-LDH /grape stalk biochar | 共沉淀法 | 每个LDH / BC混合物中含有40 %的LDH，BC表面的Mg / Fe摩尔比为4：1。在标准的LDH / BC合成中，将10 g BC置于盛有100 m L MgCl2⋅6H2O ( 0.75 M )和FeCl3⋅6H2O ( 0.19 M )溶液的烧杯中。然后，用2.5 M KOH将悬浮液滴定至pH 13.3，并在室温下搅拌24小时。混合液用去离子水过滤洗涤数次。将湿固体样品在120℃下干燥12 h。随后，将干燥的样品研磨并过筛( < 250μm ) |  | 葡萄秆生物炭 |  |  | 60 |  |  |  | Mg2+ | Fe3+ | 4 |  |  |  | 46 |  |  |  | 0.7845 |  |  | O:32.5\Mg:18.5\Si:0.14\P:0.19\S:0.14 |  |  |  | 3396 1394 561、407 | 羟基的伸缩振动 碳酸根离子的吸收带 金属氧化物/氢氧化物 | Czech Republic | Trhove ´ Duísníky , Píríbram |  |  |  | 受当地冶炼厂影响的河流冲积物中收集的Zn污染土壤 | 5.6 |  |  |  | 总Zn (Ⅱ) | 4000 | [11 empty] | 将单个土壤样品与去离子水( 1：5w / v )混合并振荡96小时。随后，将获得的悬浮液通过0.45 μ m醋酸纤维素滤膜过滤 |  |  |  |  | 土壤水提取液 |  |  |  |  | 1 |  |  |  | 0.01 | 5.5 |  | 250 | 120 | [5 empty] | Zn (Ⅱ) | 6.538 | [37 empty] | 3 | [116 empty] | 77.27 |  |  | 77.27
23 | Barbora Hudcova´，2022 | MgFe-LDH /grape stalk biochar | 共沉淀法 | 每个LDH / BC混合物中含有40 %的LDH，BC表面的Mg / Fe摩尔比为4：1。在标准的LDH / BC合成中，将10 g BC置于盛有100 m L MgCl2⋅6H2O ( 0.75 M )和FeCl3⋅6H2O ( 0.19 M )溶液的烧杯中。然后，用2.5 M KOH将悬浮液滴定至pH 13.3，并在室温下搅拌24小时。混合液用去离子水过滤洗涤数次。将湿固体样品在120℃下干燥12 h。随后，将干燥的样品研磨并过筛( < 250μm ) |  | 葡萄秆生物炭 |  |  | 60 |  |  |  | Mg2+ | Fe3+ | 4 |  |  |  | 46 |  |  |  | 0.7845 |  |  | O:32.5\Mg:18.5\Si:0.14\P:0.19\S:0.14 |  |  |  | 3396 1394 561、407 | 羟基的伸缩振动 碳酸根离子的吸收带 金属氧化物/氢氧化物 | Czech Republic | Trhove ´ Duísníky , Píríbram |  |  |  | 受当地冶炼厂影响的河流冲积物中收集的Zn污染土壤 | 5.6 |  |  |  | 总Zn (Ⅱ) | 4000 | [11 empty] | 将单个土壤样品与去离子水( 1：5w / v )混合并振荡96小时。随后，将获得的悬浮液通过0.45 μ m醋酸纤维素滤膜过滤 |  |  |  |  | 土壤水提取液 |  |  |  |  | 1 |  |  |  | 0.01 | 6.5 |  | 250 | 120 | [5 empty] | Zn (Ⅱ) | 6.538 | [37 empty] | 3 | [116 empty] | 94.55 |  |  | 94.55
23 | Barbora Hudcova´，2022 | MgFe-LDH /grape stalk biochar | 共沉淀法 | 每个LDH / BC混合物中含有40 %的LDH，BC表面的Mg / Fe摩尔比为4：1。在标准的LDH / BC合成中，将10 g BC置于盛有100 m L MgCl2⋅6H2O ( 0.75 M )和FeCl3⋅6H2O ( 0.19 M )溶液的烧杯中。然后，用2.5 M KOH将悬浮液滴定至pH 13.3，并在室温下搅拌24小时。混合液用去离子水过滤洗涤数次。将湿固体样品在120℃下干燥12 h。随后，将干燥的样品研磨并过筛( < 250μm ) |  | 葡萄秆生物炭 |  |  | 60 |  |  |  | Mg2+ | Fe3+ | 4 |  |  |  | 46 |  |  |  | 0.7845 |  |  | O:32.5\Mg:18.5\Si:0.14\P:0.19\S:0.14 |  |  |  | 3396 1394 561、407 | 羟基的伸缩振动 碳酸根离子的吸收带 金属氧化物/氢氧化物 | Czech Republic | Trhove ´ Duísníky , Píríbram |  |  |  | 受当地冶炼厂影响的河流冲积物中收集的Zn污染土壤 | 5.6 |  |  |  | 总Zn (Ⅱ) | 4000 | [11 empty] | 将单个土壤样品与去离子水( 1：5w / v )混合并振荡96小时。随后，将获得的悬浮液通过0.45 μ m醋酸纤维素滤膜过滤 |  |  |  |  | 土壤水提取液 |  |  |  |  | 1 |  |  |  | 0.01 | 7.5 |  | 250 | 120 | [5 empty] | Zn (Ⅱ) | 6.538 | [37 empty] | 3 | [116 empty] | 96.67 |  |  | 96.67
23 | Barbora Hudcova´，2022 | MgFe-LDH /grape stalk biochar | 共沉淀法 | 每个LDH / BC混合物中含有40 %的LDH，BC表面的Mg / Fe摩尔比为4：1。在标准的LDH / BC合成中，将10 g BC置于盛有100 m L MgCl2⋅6H2O ( 0.75 M )和FeCl3⋅6H2O ( 0.19 M )溶液的烧杯中。然后，用2.5 M KOH将悬浮液滴定至pH 13.3，并在室温下搅拌24小时。混合液用去离子水过滤洗涤数次。将湿固体样品在120℃下干燥12 h。随后，将干燥的样品研磨并过筛( < 250μm ) |  | 葡萄秆生物炭 |  |  | 60 |  |  |  | Mg2+ | Fe3+ | 4 |  |  |  | 46 |  |  |  | 0.7845 |  |  | O:32.5\Mg:18.5\Si:0.14\P:0.19\S:0.14 |  |  |  | 3396 1394 561、407 | 羟基的伸缩振动 碳酸根离子的吸收带 金属氧化物/氢氧化物 | Czech Republic | Trhove ´ Duísníky , Píríbram |  |  |  | 受当地冶炼厂影响的河流冲积物中收集的Zn污染土壤 | 5.6 |  |  |  | 总Zn (Ⅱ) | 4000 | [11 empty] | 将单个土壤样品与去离子水( 1：5w / v )混合并振荡96小时。随后，将获得的悬浮液通过0.45 μ m醋酸纤维素滤膜过滤 |  |  |  |  | 土壤水提取液 |  |  |  |  | 1 |  |  |  | 0.01 | 8.5 |  | 250 | 120 | [5 empty] | Zn (Ⅱ) | 6.538 | [37 empty] | 3 | [116 empty] | 98.48 |  |  | 98.48
23 | Barbora Hudcova´，2022 | MgFe-LDH /grape stalk biochar | 共沉淀法 | 每个LDH / BC混合物中含有40 %的LDH，BC表面的Mg / Fe摩尔比为4：1。在标准的LDH / BC合成中，将10 g BC置于盛有100 m L MgCl2⋅6H2O ( 0.75 M )和FeCl3⋅6H2O ( 0.19 M )溶液的烧杯中。然后，用2.5 M KOH将悬浮液滴定至pH 13.3，并在室温下搅拌24小时。混合液用去离子水过滤洗涤数次。将湿固体样品在120℃下干燥12 h。随后，将干燥的样品研磨并过筛( < 250μm ) |  | 葡萄秆生物炭 |  |  | 60 |  |  |  | Mg2+ | Fe3+ | 4 |  |  |  | 46 |  |  |  | 0.7845 |  |  | O:32.5\Mg:18.5\Si:0.14\P:0.19\S:0.14 |  |  |  | 3396 1394 561、407 | 羟基的伸缩振动 碳酸根离子的吸收带 金属氧化物/氢氧化物 | Czech Republic | Smolotely , Príbram |  |  |  | 有天然含砷矿物的森林地区 | 6.1 |  |  |  | 总As | 16000 | [11 empty] | 将单个土壤样品与去离子水( 1：5w / v )混合并振荡96小时。随后，将获得的悬浮液通过0.45 μ m醋酸纤维素滤膜过滤 |  |  |  |  | 土壤水提取液 |  |  |  |  | 1 |  |  |  | 0.01 | 5.5 |  | 250 | 120 | [5 empty] | As(Ⅲ) | 7.49216 | [37 empty] | 3 | [41 empty] | 98.73 |  |  | 98.73
23 | Barbora Hudcova´，2022 | MgFe-LDH /grape stalk biochar | 共沉淀法 | 每个LDH / BC混合物中含有40 %的LDH，BC表面的Mg / Fe摩尔比为4：1。在标准的LDH / BC合成中，将10 g BC置于盛有100 m L MgCl2⋅6H2O ( 0.75 M )和FeCl3⋅6H2O ( 0.19 M )溶液的烧杯中。然后，用2.5 M KOH将悬浮液滴定至pH 13.3，并在室温下搅拌24小时。混合液用去离子水过滤洗涤数次。将湿固体样品在120℃下干燥12 h。随后，将干燥的样品研磨并过筛( < 250μm ) |  | 葡萄秆生物炭 |  |  | 60 |  |  |  | Mg2+ | Fe3+ | 4 |  |  |  | 46 |  |  |  | 0.7845 |  |  | O:32.5\Mg:18.5\Si:0.14\P:0.19\S:0.14 |  |  |  | 3396 1394 561、407 | 羟基的伸缩振动 碳酸根离子的吸收带 金属氧化物/氢氧化物 | Czech Republic | Smolotely , Príbram |  |  |  | 有天然含砷矿物的森林地区 | 6.1 |  |  |  | 总As | 16000 | [11 empty] | 将单个土壤样品与去离子水( 1：5w / v )混合并振荡96小时。随后，将获得的悬浮液通过0.45 μ m醋酸纤维素滤膜过滤 |  |  |  |  | 土壤水提取液 |  |  |  |  | 1 |  |  |  | 0.01 | 6.5 |  | 250 | 120 | [5 empty] | As(Ⅲ) | 7.49216 | [37 empty] | 3 | [41 empty] | 96.51 |  |  | 96.51
23 | Barbora Hudcova´，2022 | MgFe-LDH /grape stalk biochar | 共沉淀法 | 每个LDH / BC混合物中含有40 %的LDH，BC表面的Mg / Fe摩尔比为4：1。在标准的LDH / BC合成中，将10 g BC置于盛有100 m L MgCl2⋅6H2O ( 0.75 M )和FeCl3⋅6H2O ( 0.19 M )溶液的烧杯中。然后，用2.5 M KOH将悬浮液滴定至pH 13.3，并在室温下搅拌24小时。混合液用去离子水过滤洗涤数次。将湿固体样品在120℃下干燥12 h。随后，将干燥的样品研磨并过筛( < 250μm ) |  | 葡萄秆生物炭 |  |  | 60 |  |  |  | Mg2+ | Fe3+ | 4 |  |  |  | 46 |  |  |  | 0.7845 |  |  | O:32.5\Mg:18.5\Si:0.14\P:0.19\S:0.14 |  |  |  | 3396 1394 561、407 | 羟基的伸缩振动 碳酸根离子的吸收带 金属氧化物/氢氧化物 | Czech Republic | Smolotely , Príbram |  |  |  | 有天然含砷矿物的森林地区 | 6.1 |  |  |  | 总As | 16000 | [11 empty] | 将单个土壤样品与去离子水( 1：5w / v )混合并振荡96小时。随后，将获得的悬浮液通过0.45 μ m醋酸纤维素滤膜过滤 |  |  |  |  | 土壤水提取液 |  |  |  |  | 1 |  |  |  | 0.01 | 7.5 |  | 250 | 120 | [5 empty] | As(Ⅲ) | 7.49216 | [37 empty] | 3 | [41 empty] | 92.06 |  |  | 92.06
23 | Barbora Hudcova´，2022 | MgFe-LDH /grape stalk biochar | 共沉淀法 | 每个LDH / BC混合物中含有40 %的LDH，BC表面的Mg / Fe摩尔比为4：1。在标准的LDH / BC合成中，将10 g BC置于盛有100 m L MgCl2⋅6H2O ( 0.75 M )和FeCl3⋅6H2O ( 0.19 M )溶液的烧杯中。然后，用2.5 M KOH将悬浮液滴定至pH 13.3，并在室温下搅拌24小时。混合液用去离子水过滤洗涤数次。将湿固体样品在120℃下干燥12 h。随后，将干燥的样品研磨并过筛( < 250μm ) |  | 葡萄秆生物炭 |  |  | 60 |  |  |  | Mg2+ | Fe3+ | 4 |  |  |  | 46 |  |  |  | 0.7845 |  |  | O:32.5\Mg:18.5\Si:0.14\P:0.19\S:0.14 |  |  |  | 3396 1394 561、407 | 羟基的伸缩振动 碳酸根离子的吸收带 金属氧化物/氢氧化物 | Czech Republic | Smolotely , Príbram |  |  |  | 有天然含砷矿物的森林地区 | 6.1 |  |  |  | 总As | 16000 | [11 empty] | 将单个土壤样品与去离子水( 1：5w / v )混合并振荡96小时。随后，将获得的悬浮液通过0.45 μ m醋酸纤维素滤膜过滤 |  |  |  |  | 土壤水提取液 |  |  |  |  | 1 |  |  |  | 0.01 | 8.5 |  | 250 | 120 | [5 empty] | As(Ⅲ) | 7.49216 | [37 empty] | 3 | [41 empty] | 72.7 |  |  | 72.7
23 | Barbora Hudcova´，2022 | MgFe-LDH /grape stalk biochar | 共沉淀法 | 每个LDH / BC混合物中含有40 %的LDH，BC表面的Mg / Fe摩尔比为4：1。在标准的LDH / BC合成中，将10 g BC置于盛有100 m L MgCl2⋅6H2O ( 0.75 M )和FeCl3⋅6H2O ( 0.19 M )溶液的烧杯中。然后，用2.5 M KOH将悬浮液滴定至pH 13.3，并在室温下搅拌24小时。混合液用去离子水过滤洗涤数次。将湿固体样品在120℃下干燥12 h。随后，将干燥的样品研磨并过筛( < 250μm ) |  | 葡萄秆生物炭 |  |  | 60 |  |  |  | Mg2+ | Fe3+ | 4 |  |  |  | 46 |  |  |  | 0.7845 |  |  | O:32.5\Mg:18.5\Si:0.14\P:0.19\S:0.14 |  |  |  | 3396 1394 561、407 | 羟基的伸缩振动 碳酸根离子的吸收带 金属氧化物/氢氧化物 | Czech Republic | Smolotely , Príbram |  |  |  | 有天然含砷矿物的森林地区 | 6.1 |  |  |  | 总As | 16000 | [11 empty] | 将单个土壤样品与去离子水( 1：5w / v )混合并振荡96小时。随后，将获得的悬浮液通过0.45 μ m醋酸纤维素滤膜过滤 |  |  |  |  | 土壤水提取液 |  |  |  |  | 1 |  |  |  | 0.01 | 9.5 |  | 250 | 120 | [5 empty] | As(Ⅲ) | 7.49216 | [37 empty] | 3 | [41 empty] | 54.29 |  |  | 54.29
23 | Barbora Hudcova´，2022 | MgFe-LDH /grape stalk biochar | 共沉淀法 | 每个LDH / BC混合物中含有40 %的LDH，BC表面的Mg / Fe摩尔比为4：1。在标准的LDH / BC合成中，将10 g BC置于盛有100 m L MgCl2⋅6H2O ( 0.75 M )和FeCl3⋅6H2O ( 0.19 M )溶液的烧杯中。然后，用2.5 M KOH将悬浮液滴定至pH 13.3，并在室温下搅拌24小时。混合液用去离子水过滤洗涤数次。将湿固体样品在120℃下干燥12 h。随后，将干燥的样品研磨并过筛( < 250μm ) |  | 葡萄秆生物炭 |  |  | 60 |  |  |  | Mg2+ | Fe3+ | 4 |  |  |  | 46 |  |  |  | 0.7845 |  |  | O:32.5\Mg:18.5\Si:0.14\P:0.19\S:0.14 |  |  |  | 3396 1394 561、407 | 羟基的伸缩振动 碳酸根离子的吸收带 金属氧化物/氢氧化物 | Czech Republic | Trhove ´ Duísníky , Píríbram |  |  |  | 受当地冶炼厂影响的河流冲积物中收集的Zn污染土壤 | 5.6 |  |  |  | 总Zn (Ⅱ) | 4000 | [11 empty] | 将单个土壤样品与去离子水( 1：5w / v )混合并振荡96小时。随后，将获得的悬浮液通过0.45 μ m醋酸纤维素滤膜过滤 |  |  |  |  | 土壤水提取液 |  |  |  |  | 1 |  |  |  | 0.01 | 3.5 |  | 250 | 120 | [5 empty] | Zn (Ⅱ) | 6.538 | [37 empty] | 3 | [116 empty] | 4.54 |  |  | 4.54
23 | Barbora Hudcova´，2022 | MgFe-LDH /grape stalk biochar | 共沉淀法 | 每个LDH / BC混合物中含有40 %的LDH，BC表面的Mg / Fe摩尔比为4：1。在标准的LDH / BC合成中，将10 g BC置于盛有100 m L MgCl2⋅6H2O ( 0.75 M )和FeCl3⋅6H2O ( 0.19 M )溶液的烧杯中。然后，用2.5 M KOH将悬浮液滴定至pH 13.3，并在室温下搅拌24小时。混合液用去离子水过滤洗涤数次。将湿固体样品在120℃下干燥12 h。随后，将干燥的样品研磨并过筛( < 250μm ) |  | 葡萄秆生物炭 |  |  | 60 |  |  |  | Mg2+ | Fe3+ | 4 |  |  |  | 46 |  |  |  | 0.7845 |  |  | O:32.5\Mg:18.5\Si:0.14\P:0.19\S:0.14 |  |  |  | 3396 1394 561、407 | 羟基的伸缩振动 碳酸根离子的吸收带 金属氧化物/氢氧化物 | Czech Republic | Trhove ´ Duísníky , Píríbram |  |  |  | 受当地冶炼厂影响的河流冲积物中收集的Zn污染土壤 | 5.6 |  |  |  | 总Zn (Ⅱ) | 4000 | [11 empty] | 将单个土壤样品与去离子水( 1：5w / v )混合并振荡96小时。随后，将获得的悬浮液通过0.45 μ m醋酸纤维素滤膜过滤 |  |  |  |  | 土壤水提取液 |  |  |  |  | 1 |  |  |  | 0.01 | 4.5 |  | 250 | 120 | [5 empty] | Zn (Ⅱ) | 6.538 | [37 empty] | 3 | [116 empty] | 51.52 |  |  | 51.52
23 | Barbora Hudcova´，2022 | MgFe-LDH /grape stalk biochar | 共沉淀法 | 每个LDH / BC混合物中含有40 %的LDH，BC表面的Mg / Fe摩尔比为4：1。在标准的LDH / BC合成中，将10 g BC置于盛有100 m L MgCl2⋅6H2O ( 0.75 M )和FeCl3⋅6H2O ( 0.19 M )溶液的烧杯中。然后，用2.5 M KOH将悬浮液滴定至pH 13.3，并在室温下搅拌24小时。混合液用去离子水过滤洗涤数次。将湿固体样品在120℃下干燥12 h。随后，将干燥的样品研磨并过筛( < 250μm ) |  | 葡萄秆生物炭 |  |  | 60 |  |  |  | Mg2+ | Fe3+ | 4 |  |  |  | 46 |  |  |  | 0.7845 |  |  | O:32.5\Mg:18.5\Si:0.14\P:0.19\S:0.14 |  |  |  | 3396 1394 561、407 | 羟基的伸缩振动 碳酸根离子的吸收带 金属氧化物/氢氧化物 | Czech Republic | Trhove ´ Duísníky , Píríbram |  |  |  | 受当地冶炼厂影响的河流冲积物中收集的Zn污染土壤 | 5.6 |  |  |  | 总Zn (Ⅱ) | 4000 | [11 empty] | 将单个土壤样品与去离子水( 1：5w / v )混合并振荡96小时。随后，将获得的悬浮液通过0.45 μ m醋酸纤维素滤膜过滤 |  |  |  |  | 土壤水提取液 |  |  |  |  | 1 |  |  |  | 0.01 | 5.5 |  | 250 | 120 | [5 empty] | Zn (Ⅱ) | 6.538 | [37 empty] | 3 | [116 empty] | 83.33 |  |  | 83.33
23 | Barbora Hudcova´，2022 | MgFe-LDH /grape stalk biochar | 共沉淀法 | 每个LDH / BC混合物中含有40 %的LDH，BC表面的Mg / Fe摩尔比为4：1。在标准的LDH / BC合成中，将10 g BC置于盛有100 m L MgCl2⋅6H2O ( 0.75 M )和FeCl3⋅6H2O ( 0.19 M )溶液的烧杯中。然后，用2.5 M KOH将悬浮液滴定至pH 13.3，并在室温下搅拌24小时。混合液用去离子水过滤洗涤数次。将湿固体样品在120℃下干燥12 h。随后，将干燥的样品研磨并过筛( < 250μm ) |  | 葡萄秆生物炭 |  |  | 60 |  |  |  | Mg2+ | Fe3+ | 4 |  |  |  | 46 |  |  |  | 0.7845 |  |  | O:32.5\Mg:18.5\Si:0.14\P:0.19\S:0.14 |  |  |  | 3396 1394 561、407 | 羟基的伸缩振动 碳酸根离子的吸收带 金属氧化物/氢氧化物 | Czech Republic | Trhove ´ Duísníky , Píríbram |  |  |  | 受当地冶炼厂影响的河流冲积物中收集的Zn污染土壤 | 5.6 |  |  |  | 总Zn (Ⅱ) | 4000 | [11 empty] | 将单个土壤样品与去离子水( 1：5w / v )混合并振荡96小时。随后，将获得的悬浮液通过0.45 μ m醋酸纤维素滤膜过滤 |  |  |  |  | 土壤水提取液 |  |  |  |  | 1 |  |  |  | 0.01 | 6.5 |  | 250 | 120 | [5 empty] | Zn (Ⅱ) | 6.538 | [37 empty] | 3 | [116 empty] | 93.33 |  |  | 93.33
23 | Barbora Hudcova´，2022 | MgFe-LDH /grape stalk biochar | 共沉淀法 | 每个LDH / BC混合物中含有40 %的LDH，BC表面的Mg / Fe摩尔比为4：1。在标准的LDH / BC合成中，将10 g BC置于盛有100 m L MgCl2⋅6H2O ( 0.75 M )和FeCl3⋅6H2O ( 0.19 M )溶液的烧杯中。然后，用2.5 M KOH将悬浮液滴定至pH 13.3，并在室温下搅拌24小时。混合液用去离子水过滤洗涤数次。将湿固体样品在120℃下干燥12 h。随后，将干燥的样品研磨并过筛( < 250μm ) |  | 葡萄秆生物炭 |  |  | 60 |  |  |  | Mg2+ | Fe3+ | 4 |  |  |  | 46 |  |  |  | 0.7845 |  |  | O:32.5\Mg:18.5\Si:0.14\P:0.19\S:0.14 |  |  |  | 3396 1394 561、407 | 羟基的伸缩振动 碳酸根离子的吸收带 金属氧化物/氢氧化物 | Czech Republic | Trhove ´ Duísníky , Píríbram |  |  |  | 受当地冶炼厂影响的河流冲积物中收集的Zn污染土壤 | 5.6 |  |  |  | 总Zn (Ⅱ) | 4000 | [11 empty] | 将单个土壤样品与去离子水( 1：5w / v )混合并振荡96小时。随后，将获得的悬浮液通过0.45 μ m醋酸纤维素滤膜过滤 |  |  |  |  | 土壤水提取液 |  |  |  |  | 1 |  |  |  | 0.01 | 7.5 |  | 250 | 120 | [5 empty] | Zn (Ⅱ) | 6.538 | [37 empty] | 3 | [116 empty] | 95.76 |  |  | 95.76
23 | Barbora Hudcova´，2022 | MgFe-LDH /grape stalk biochar | 共沉淀法 | 每个LDH / BC混合物中含有40 %的LDH，BC表面的Mg / Fe摩尔比为4：1。在标准的LDH / BC合成中，将10 g BC置于盛有100 m L MgCl2⋅6H2O ( 0.75 M )和FeCl3⋅6H2O ( 0.19 M )溶液的烧杯中。然后，用2.5 M KOH将悬浮液滴定至pH 13.3，并在室温下搅拌24小时。混合液用去离子水过滤洗涤数次。将湿固体样品在120℃下干燥12 h。随后，将干燥的样品研磨并过筛( < 250μm ) |  | 葡萄秆生物炭 |  |  | 60 |  |  |  | Mg2+ | Fe3+ | 4 |  |  |  | 46 |  |  |  | 0.7845 |  |  | O:32.5\Mg:18.5\Si:0.14\P:0.19\S:0.14 |  |  |  | 3396 1394 561、407 | 羟基的伸缩振动 碳酸根离子的吸收带 金属氧化物/氢氧化物 | Czech Republic | Trhove ´ Duísníky , Píríbram |  |  |  | 受当地冶炼厂影响的河流冲积物中收集的Zn污染土壤 | 5.6 |  |  |  | 总Zn (Ⅱ) | 4000 | [11 empty] | 将单个土壤样品与去离子水( 1：5w / v )混合并振荡96小时。随后，将获得的悬浮液通过0.45 μ m醋酸纤维素滤膜过滤 |  |  |  |  | 土壤水提取液 |  |  |  |  | 1 |  |  |  | 0.01 | 8.5 |  | 250 | 120 | [5 empty] | Zn (Ⅱ) | 6.538 | [37 empty] | 3 | [116 empty] | 98.18 |  |  | 98.18
23 | Barbora Hudcova´，2022 | MgFe-LDH /grape stalk biochar | 共沉淀法 | 每个LDH / BC混合物中含有40 %的LDH，BC表面的Mg / Fe摩尔比为4：1。在标准的LDH / BC合成中，将10 g BC置于盛有100 m L MgCl2⋅6H2O ( 0.75 M )和FeCl3⋅6H2O ( 0.19 M )溶液的烧杯中。然后，用2.5 M KOH将悬浮液滴定至pH 13.3，并在室温下搅拌24小时。混合液用去离子水过滤洗涤数次。将湿固体样品在120℃下干燥12 h。随后，将干燥的样品研磨并过筛( < 250μm ) |  | 葡萄秆生物炭 |  |  | 60 |  |  |  | Mg2+ | Fe3+ | 4 |  |  |  | 46 |  |  |  | 0.7845 |  |  | O:32.5\Mg:18.5\Si:0.14\P:0.19\S:0.14 |  |  |  | 3396 1394 561、407 | 羟基的伸缩振动 碳酸根离子的吸收带 金属氧化物/氢氧化物 | Czech Republic | Smolotely , Príbram |  |  |  | 有天然含砷矿物的森林地区 | 6.1 |  |  |  | 总As | 16000 | [11 empty] | 将单个土壤样品与去离子水( 1：5w / v )混合并振荡96小时。随后，将获得的悬浮液通过0.45 μ m醋酸纤维素滤膜过滤 |  |  |  |  | 土壤水提取液 |  |  |  |  | 1 |  |  |  | 0.01 | 5.5 |  | 250 | 120 | [5 empty] | As(Ⅲ) | 7.49216 | [37 empty] | 3 | [41 empty] | 99.05 |  |  | 99.05
23 | Barbora Hudcova´，2022 | MgFe-LDH /grape stalk biochar | 共沉淀法 | 每个LDH / BC混合物中含有40 %的LDH，BC表面的Mg / Fe摩尔比为4：1。在标准的LDH / BC合成中，将10 g BC置于盛有100 m L MgCl2⋅6H2O ( 0.75 M )和FeCl3⋅6H2O ( 0.19 M )溶液的烧杯中。然后，用2.5 M KOH将悬浮液滴定至pH 13.3，并在室温下搅拌24小时。混合液用去离子水过滤洗涤数次。将湿固体样品在120℃下干燥12 h。随后，将干燥的样品研磨并过筛( < 250μm ) |  | 葡萄秆生物炭 |  |  | 60 |  |  |  | Mg2+ | Fe3+ | 4 |  |  |  | 46 |  |  |  | 0.7845 |  |  | O:32.5\Mg:18.5\Si:0.14\P:0.19\S:0.14 |  |  |  | 3396 1394 561、407 | 羟基的伸缩振动 碳酸根离子的吸收带 金属氧化物/氢氧化物 | Czech Republic | Smolotely , Príbram |  |  |  | 有天然含砷矿物的森林地区 | 6.1 |  |  |  | 总As | 16000 | [11 empty] | 将单个土壤样品与去离子水( 1：5w / v )混合并振荡96小时。随后，将获得的悬浮液通过0.45 μ m醋酸纤维素滤膜过滤 |  |  |  |  | 土壤水提取液 |  |  |  |  | 1 |  |  |  | 0.01 | 6.5 |  | 250 | 120 | [5 empty] | As(Ⅲ) | 7.49216 | [37 empty] | 3 | [41 empty] | 93.65 |  |  | 93.65
23 | Barbora Hudcova´，2022 | MgFe-LDH /grape stalk biochar | 共沉淀法 | 每个LDH / BC混合物中含有40 %的LDH，BC表面的Mg / Fe摩尔比为4：1。在标准的LDH / BC合成中，将10 g BC置于盛有100 m L MgCl2⋅6H2O ( 0.75 M )和FeCl3⋅6H2O ( 0.19 M )溶液的烧杯中。然后，用2.5 M KOH将悬浮液滴定至pH 13.3，并在室温下搅拌24小时。混合液用去离子水过滤洗涤数次。将湿固体样品在120℃下干燥12 h。随后，将干燥的样品研磨并过筛( < 250μm ) |  | 葡萄秆生物炭 |  |  | 60 |  |  |  | Mg2+ | Fe3+ | 4 |  |  |  | 46 |  |  |  | 0.7845 |  |  | O:32.5\Mg:18.5\Si:0.14\P:0.19\S:0.14 |  |  |  | 3396 1394 561、407 | 羟基的伸缩振动 碳酸根离子的吸收带 金属氧化物/氢氧化物 | Czech Republic | Smolotely , Príbram |  |  |  | 有天然含砷矿物的森林地区 | 6.1 |  |  |  | 总As | 16000 | [11 empty] | 将单个土壤样品与去离子水( 1：5w / v )混合并振荡96小时。随后，将获得的悬浮液通过0.45 μ m醋酸纤维素滤膜过滤 |  |  |  |  | 土壤水提取液 |  |  |  |  | 1 |  |  |  | 0.01 | 7.5 |  | 250 | 120 | [5 empty] | As(Ⅲ) | 7.49216 | [37 empty] | 3 | [41 empty] | 90.48 |  |  | 90.48
23 | Barbora Hudcova´，2022 | MgFe-LDH /grape stalk biochar | 共沉淀法 | 每个LDH / BC混合物中含有40 %的LDH，BC表面的Mg / Fe摩尔比为4：1。在标准的LDH / BC合成中，将10 g BC置于盛有100 m L MgCl2⋅6H2O ( 0.75 M )和FeCl3⋅6H2O ( 0.19 M )溶液的烧杯中。然后，用2.5 M KOH将悬浮液滴定至pH 13.3，并在室温下搅拌24小时。混合液用去离子水过滤洗涤数次。将湿固体样品在120℃下干燥12 h。随后，将干燥的样品研磨并过筛( < 250μm ) |  | 葡萄秆生物炭 |  |  | 60 |  |  |  | Mg2+ | Fe3+ | 4 |  |  |  | 46 |  |  |  | 0.7845 |  |  | O:32.5\Mg:18.5\Si:0.14\P:0.19\S:0.14 |  |  |  | 3396 1394 561、407 | 羟基的伸缩振动 碳酸根离子的吸收带 金属氧化物/氢氧化物 | Czech Republic | Smolotely , Príbram |  |  |  | 有天然含砷矿物的森林地区 | 6.1 |  |  |  | 总As | 16000 | [11 empty] | 将单个土壤样品与去离子水( 1：5w / v )混合并振荡96小时。随后，将获得的悬浮液通过0.45 μ m醋酸纤维素滤膜过滤 |  |  |  |  | 土壤水提取液 |  |  |  |  | 1 |  |  |  | 0.01 | 8.5 |  | 250 | 120 | [5 empty] | As(Ⅲ) | 7.49216 | [37 empty] | 3 | [41 empty] | 72.7 |  |  | 72.7
23 | Barbora Hudcova´，2022 | MgFe-LDH /grape stalk biochar | 共沉淀法 | 每个LDH / BC混合物中含有40 %的LDH，BC表面的Mg / Fe摩尔比为4：1。在标准的LDH / BC合成中，将10 g BC置于盛有100 m L MgCl2⋅6H2O ( 0.75 M )和FeCl3⋅6H2O ( 0.19 M )溶液的烧杯中。然后，用2.5 M KOH将悬浮液滴定至pH 13.3，并在室温下搅拌24小时。混合液用去离子水过滤洗涤数次。将湿固体样品在120℃下干燥12 h。随后，将干燥的样品研磨并过筛( < 250μm ) |  | 葡萄秆生物炭 |  |  | 60 |  |  |  | Mg2+ | Fe3+ | 4 |  |  |  | 46 |  |  |  | 0.7845 |  |  | O:32.5\Mg:18.5\Si:0.14\P:0.19\S:0.14 |  |  |  | 3396 1394 561、407 | 羟基的伸缩振动 碳酸根离子的吸收带 金属氧化物/氢氧化物 | Czech Republic | Smolotely , Príbram |  |  |  | 有天然含砷矿物的森林地区 | 6.1 |  |  |  | 总As | 16000 | [11 empty] | 将单个土壤样品与去离子水( 1：5w / v )混合并振荡96小时。随后，将获得的悬浮液通过0.45 μ m醋酸纤维素滤膜过滤 |  |  |  |  | 土壤水提取液 |  |  |  |  | 1 |  |  |  | 0.01 | 9.5 |  | 250 | 120 | [5 empty] | As(Ⅲ) | 7.49216 | [37 empty] | 3 | [41 empty] | 44.13 |  |  | 44.13
24 | Massimo Pigna，2015 | CuAl-LDH | 共沉淀法 | 将适量MgCl2·6H2O、FeCl2·6H2O、CuCl2·2H2O、ZnCl2·2H2O和AlCl3·6H2O (初始Mg / Al、Mg / Fe、Cu / Al或Zn / Al摩尔比等于2)溶液缓慢加入到p H 10.0、20℃的Na OH溶液中搅拌。在20 ° C下，加入0.5 mol / L的Na OH，使各悬浮液的p H保持恒定24 h。24 h后，用去离子水洗涤5次，10 000 g / min离心0.5 h。然后将悬浮液透析(分子量截止为15 , 000) 21天，冷冻干燥，轻轻研磨过0.315 mm筛。温度为p H = 10的Na OH溶液。保持pH值恒定24小时，然后将悬浮液洗涤，离心，透析15天，冷冻干燥并轻轻粉碎。 | [8 empty] | Cu2+ | Al3+ | 2 | Cl- |  |  | 305(lang) | [8 empty] | 0.760、0.380、0.260、0.153和0.150 nm和一些高角度( > 30 ° 2h )的不对称峰 | 水滑石 | [30 empty] | 溶液 |  |  |  |  | 5 |  |  |  |  | 7 | 7 |  | 1440 | 20 |  |  |  |  | As(Ⅲ) | 0.0375~3.75 | [24 empty] | Langmuir isotherm |  | 56.94 | [10 empty] | 3 | [37 empty] | 56.94
24 | Massimo Pigna，2015 | CuAl-LDH | 共沉淀法 | 将适量MgCl2·6H2O、FeCl2·6H2O、CuCl2·2H2O、ZnCl2·2H2O和AlCl3·6H2O (初始Mg / Al、Mg / Fe、Cu / Al或Zn / Al摩尔比等于2)溶液缓慢加入到p H 10.0、20℃的Na OH溶液中搅拌。在20 ° C下，加入0.5 mol / L的Na OH，使各悬浮液的p H保持恒定24 h。24 h后，用去离子水洗涤5次，10 000 g / min离心0.5 h。然后将悬浮液透析(分子量截止为15 , 000) 21天，冷冻干燥，轻轻研磨过0.315 mm筛。温度为p H = 10的Na OH溶液。保持pH值恒定24小时，然后将悬浮液洗涤，离心，透析15天，冷冻干燥并轻轻粉碎。 | [8 empty] | Cu2+ | Al3+ | 2 | Cl- |  |  | 305(lang) | [8 empty] | 0.760、0.380、0.260、0.153和0.150 nm和一些高角度( > 30 ° 2h )的不对称峰 | 水滑石 | [30 empty] | 溶液 |  |  |  |  | 5 |  |  |  |  | 7 | 7 |  | 1440 | 20 |  |  |  |  | As(Ⅲ) | 29888.64 | [14 empty] | 无 |  |  | 0 | [19 empty] | 3 | [37 empty] | 26.22 | [6 empty] | 87.5
24 | Massimo Pigna，2015 | CuAl-LDH | 共沉淀法 | 将适量MgCl2·6H2O、FeCl2·6H2O、CuCl2·2H2O、ZnCl2·2H2O和AlCl3·6H2O (初始Mg / Al、Mg / Fe、Cu / Al或Zn / Al摩尔比等于2)溶液缓慢加入到p H 10.0、20℃的Na OH溶液中搅拌。在20 ° C下，加入0.5 mol / L的Na OH，使各悬浮液的p H保持恒定24 h。24 h后，用去离子水洗涤5次，10 000 g / min离心0.5 h。然后将悬浮液透析(分子量截止为15 , 000) 21天，冷冻干燥，轻轻研磨过0.315 mm筛。温度为p H = 10的Na OH溶液。保持pH值恒定24小时，然后将悬浮液洗涤，离心，透析15天，冷冻干燥并轻轻粉碎。 | [8 empty] | Cu2+ | Al3+ | 2 | Cl- |  |  | 305(lang) | [8 empty] | 0.760、0.380、0.260、0.153和0.150 nm和一些高角度( > 30 ° 2h )的不对称峰 | 水滑石 | [30 empty] | 溶液 |  |  |  |  | 5 |  |  |  |  | 7 | 7 |  | 1440 | 20 |  |  |  |  | As(Ⅲ) | 29888.64 | [14 empty] | Cl- |  |  | 400 | [19 empty] | 3 | [37 empty] | 25.92 | [6 empty] | 86.5
24 | Massimo Pigna，2015 | CuAl-LDH | 共沉淀法 | 将适量MgCl2·6H2O、FeCl2·6H2O、CuCl2·2H2O、ZnCl2·2H2O和AlCl3·6H2O (初始Mg / Al、Mg / Fe、Cu / Al或Zn / Al摩尔比等于2)溶液缓慢加入到p H 10.0、20℃的Na OH溶液中搅拌。在20 ° C下，加入0.5 mol / L的Na OH，使各悬浮液的p H保持恒定24 h。24 h后，用去离子水洗涤5次，10 000 g / min离心0.5 h。然后将悬浮液透析(分子量截止为15 , 000) 21天，冷冻干燥，轻轻研磨过0.315 mm筛。温度为p H = 10的Na OH溶液。保持pH值恒定24小时，然后将悬浮液洗涤，离心，透析15天，冷冻干燥并轻轻粉碎。 | [8 empty] | Cu2+ | Al3+ | 2 | Cl- |  |  | 305(lang) | [8 empty] | 0.760、0.380、0.260、0.153和0.150 nm和一些高角度( > 30 ° 2h )的不对称峰 | 水滑石 | [30 empty] | 溶液 |  |  |  |  | 5 |  |  |  |  | 7 | 7 |  | 1440 | 20 |  |  |  |  | As(Ⅲ) | 29888.64 | [14 empty] | F- |  |  | 400 | [19 empty] | 3 | [37 empty] | 25.85 | [6 empty] | 86.25
24 | Massimo Pigna，2015 | CuAl-LDH | 共沉淀法 | 将适量MgCl2·6H2O、FeCl2·6H2O、CuCl2·2H2O、ZnCl2·2H2O和AlCl3·6H2O (初始Mg / Al、Mg / Fe、Cu / Al或Zn / Al摩尔比等于2)溶液缓慢加入到p H 10.0、20℃的Na OH溶液中搅拌。在20 ° C下，加入0.5 mol / L的Na OH，使各悬浮液的p H保持恒定24 h。24 h后，用去离子水洗涤5次，10 000 g / min离心0.5 h。然后将悬浮液透析(分子量截止为15 , 000) 21天，冷冻干燥，轻轻研磨过0.315 mm筛。温度为p H = 10的Na OH溶液。保持pH值恒定24小时，然后将悬浮液洗涤，离心，透析15天，冷冻干燥并轻轻粉碎。 | [8 empty] | Cu2+ | Al3+ | 2 | Cl- |  |  | 305(lang) | [8 empty] | 0.760、0.380、0.260、0.153和0.150 nm和一些高角度( > 30 ° 2h )的不对称峰 | 水滑石 | [30 empty] | 溶液 |  |  |  |  | 5 |  |  |  |  | 7 | 7 |  | 1440 | 20 |  |  |  |  | As(Ⅲ) | 29888.64 | [14 empty] | SO42- |  |  | 400 | [19 empty] | 3 | [37 empty] | 25.62 | [6 empty] | 85.5
24 | Massimo Pigna，2015 | CuAl-LDH | 共沉淀法 | 将适量MgCl2·6H2O、FeCl2·6H2O、CuCl2·2H2O、ZnCl2·2H2O和AlCl3·6H2O (初始Mg / Al、Mg / Fe、Cu / Al或Zn / Al摩尔比等于2)溶液缓慢加入到p H 10.0、20℃的Na OH溶液中搅拌。在20 ° C下，加入0.5 mol / L的Na OH，使各悬浮液的p H保持恒定24 h。24 h后，用去离子水洗涤5次，10 000 g / min离心0.5 h。然后将悬浮液透析(分子量截止为15 , 000) 21天，冷冻干燥，轻轻研磨过0.315 mm筛。温度为p H = 10的Na OH溶液。保持pH值恒定24小时，然后将悬浮液洗涤，离心，透析15天，冷冻干燥并轻轻粉碎。 | [8 empty] | Cu2+ | Al3+ | 2 | Cl- |  |  | 305(lang) | [8 empty] | 0.760、0.380、0.260、0.153和0.150 nm和一些高角度( > 30 ° 2h )的不对称峰 | 水滑石 | [30 empty] | 溶液 |  |  |  |  | 5 |  |  |  |  | 7 | 7 |  | 1440 | 20 |  |  |  |  | As(Ⅲ) | 29888.64 | [14 empty] | CO32- |  |  | 400 | [19 empty] | 3 | [37 empty] | 24.8 | [6 empty] | 82.75
24 | Massimo Pigna，2015 | CuAl-LDH | 共沉淀法 | 将适量MgCl2·6H2O、FeCl2·6H2O、CuCl2·2H2O、ZnCl2·2H2O和AlCl3·6H2O (初始Mg / Al、Mg / Fe、Cu / Al或Zn / Al摩尔比等于2)溶液缓慢加入到p H 10.0、20℃的Na OH溶液中搅拌。在20 ° C下，加入0.5 mol / L的Na OH，使各悬浮液的p H保持恒定24 h。24 h后，用去离子水洗涤5次，10 000 g / min离心0.5 h。然后将悬浮液透析(分子量截止为15 , 000) 21天，冷冻干燥，轻轻研磨过0.315 mm筛。温度为p H = 10的Na OH溶液。保持pH值恒定24小时，然后将悬浮液洗涤，离心，透析15天，冷冻干燥并轻轻粉碎。 | [8 empty] | Cu2+ | Al3+ | 2 | Cl- |  |  | 305(lang) | [8 empty] | 0.760、0.380、0.260、0.153和0.150 nm和一些高角度( > 30 ° 2h )的不对称峰 | 水滑石 | [30 empty] | 溶液 |  |  |  |  | 5 |  |  |  |  | 7 | 7 |  | 1440 | 20 |  |  |  |  | As(Ⅲ) | 29888.64 | [14 empty] | PO43- |  |  | 400 | [19 empty] | 3 | [37 empty] | 22.63 | [6 empty] | 75.5
24 | Massimo Pigna，2015 | CuAl-LDH | 共沉淀法 | 将适量MgCl2·6H2O、FeCl2·6H2O、CuCl2·2H2O、ZnCl2·2H2O和AlCl3·6H2O (初始Mg / Al、Mg / Fe、Cu / Al或Zn / Al摩尔比等于2)溶液缓慢加入到p H 10.0、20℃的Na OH溶液中搅拌。在20 ° C下，加入0.5 mol / L的Na OH，使各悬浮液的p H保持恒定24 h。24 h后，用去离子水洗涤5次，10 000 g / min离心0.5 h。然后将悬浮液透析(分子量截止为15 , 000) 21天，冷冻干燥，轻轻研磨过0.315 mm筛。温度为p H = 10的Na OH溶液。保持pH值恒定24小时，然后将悬浮液洗涤，离心，透析15天，冷冻干燥并轻轻粉碎。 | [8 empty] | Cu2+ | Al3+ | 2 | Cl- |  |  | 305(lang) | [8 empty] | 0.760、0.380、0.260、0.153和0.150 nm和一些高角度( > 30 ° 2h )的不对称峰 | 水滑石 | [30 empty] | 溶液 |  |  |  |  | 5 |  |  |  |  | 7 | 7 |  | 1440 | 20 |  |  |  |  | As(Ⅲ) | 29888.64 | [14 empty] | Cl- |  |  | 800 | [19 empty] | 3 | [37 empty] | 25.32 | [6 empty] | 84.5
24 | Massimo Pigna，2015 | CuAl-LDH | 共沉淀法 | 将适量MgCl2·6H2O、FeCl2·6H2O、CuCl2·2H2O、ZnCl2·2H2O和AlCl3·6H2O (初始Mg / Al、Mg / Fe、Cu / Al或Zn / Al摩尔比等于2)溶液缓慢加入到p H 10.0、20℃的Na OH溶液中搅拌。在20 ° C下，加入0.5 mol / L的Na OH，使各悬浮液的p H保持恒定24 h。24 h后，用去离子水洗涤5次，10 000 g / min离心0.5 h。然后将悬浮液透析(分子量截止为15 , 000) 21天，冷冻干燥，轻轻研磨过0.315 mm筛。温度为p H = 10的Na OH溶液。保持pH值恒定24小时，然后将悬浮液洗涤，离心，透析15天，冷冻干燥并轻轻粉碎。 | [8 empty] | Cu2+ | Al3+ | 2 | Cl- |  |  | 305(lang) | [8 empty] | 0.760、0.380、0.260、0.153和0.150 nm和一些高角度( > 30 ° 2h )的不对称峰 | 水滑石 | [30 empty] | 溶液 |  |  |  |  | 5 |  |  |  |  | 7 | 7 |  | 1440 | 20 |  |  |  |  | As(Ⅲ) | 29888.64 | [14 empty] | F- |  |  | 800 | [19 empty] | 3 | [37 empty] | 25.32 | [6 empty] | 84.5
24 | Massimo Pigna，2015 | CuAl-LDH | 共沉淀法 | 将适量MgCl2·6H2O、FeCl2·6H2O、CuCl2·2H2O、ZnCl2·2H2O和AlCl3·6H2O (初始Mg / Al、Mg / Fe、Cu / Al或Zn / Al摩尔比等于2)溶液缓慢加入到p H 10.0、20℃的Na OH溶液中搅拌。在20 ° C下，加入0.5 mol / L的Na OH，使各悬浮液的p H保持恒定24 h。24 h后，用去离子水洗涤5次，10 000 g / min离心0.5 h。然后将悬浮液透析(分子量截止为15 , 000) 21天，冷冻干燥，轻轻研磨过0.315 mm筛。温度为p H = 10的Na OH溶液。保持pH值恒定24小时，然后将悬浮液洗涤，离心，透析15天，冷冻干燥并轻轻粉碎。 | [8 empty] | Cu2+ | Al3+ | 2 | Cl- |  |  | 305(lang) | [8 empty] | 0.760、0.380、0.260、0.153和0.150 nm和一些高角度( > 30 ° 2h )的不对称峰 | 水滑石 | [30 empty] | 溶液 |  |  |  |  | 5 |  |  |  |  | 7 | 7 |  | 1440 | 20 |  |  |  |  | As(Ⅲ) | 29888.64 | [14 empty] | SO42- |  |  | 800 | [19 empty] | 3 | [37 empty] | 25.1 | [6 empty] | 3.75
24 | Massimo Pigna，2015 | CuAl-LDH | 共沉淀法 | 将适量MgCl2·6H2O、FeCl2·6H2O、CuCl2·2H2O、ZnCl2·2H2O和AlCl3·6H2O (初始Mg / Al、Mg / Fe、Cu / Al或Zn / Al摩尔比等于2)溶液缓慢加入到p H 10.0、20℃的Na OH溶液中搅拌。在20 ° C下，加入0.5 mol / L的Na OH，使各悬浮液的p H保持恒定24 h。24 h后，用去离子水洗涤5次，10 000 g / min离心0.5 h。然后将悬浮液透析(分子量截止为15 , 000) 21天，冷冻干燥，轻轻研磨过0.315 mm筛。温度为p H = 10的Na OH溶液。保持pH值恒定24小时，然后将悬浮液洗涤，离心，透析15天，冷冻干燥并轻轻粉碎。 | [8 empty] | Cu2+ | Al3+ | 2 | Cl- |  |  | 305(lang) | [8 empty] | 0.760、0.380、0.260、0.153和0.150 nm和一些高角度( > 30 ° 2h )的不对称峰 | 水滑石 | [30 empty] | 溶液 |  |  |  |  | 5 |  |  |  |  | 7 | 7 |  | 1440 | 20 |  |  |  |  | As(Ⅲ) | 29888.64 | [14 empty] | CO32- |  |  | 800 | [19 empty] | 3 | [37 empty] | 22.93 | [6 empty] | 76.5
24 | Massimo Pigna，2015 | CuAl-LDH | 共沉淀法 | 将适量MgCl2·6H2O、FeCl2·6H2O、CuCl2·2H2O、ZnCl2·2H2O和AlCl3·6H2O (初始Mg / Al、Mg / Fe、Cu / Al或Zn / Al摩尔比等于2)溶液缓慢加入到p H 10.0、20℃的Na OH溶液中搅拌。在20 ° C下，加入0.5 mol / L的Na OH，使各悬浮液的p H保持恒定24 h。24 h后，用去离子水洗涤5次，10 000 g / min离心0.5 h。然后将悬浮液透析(分子量截止为15 , 000) 21天，冷冻干燥，轻轻研磨过0.315 mm筛。温度为p H = 10的Na OH溶液。保持pH值恒定24小时，然后将悬浮液洗涤，离心，透析15天，冷冻干燥并轻轻粉碎。 | [8 empty] | Cu2+ | Al3+ | 2 | Cl- |  |  | 305(lang) | [8 empty] | 0.760、0.380、0.260、0.153和0.150 nm和一些高角度( > 30 ° 2h )的不对称峰 | 水滑石 | [30 empty] | 溶液 |  |  |  |  | 5 |  |  |  |  | 7 | 7 |  | 1440 | 20 |  |  |  |  | As(Ⅲ) | 29888.64 | [14 empty] | PO43- |  |  | 800 | [19 empty] | 3 | [37 empty] | 19.63 | [6 empty] | 65.5
24 | Massimo Pigna，2015 | CuAl-LDH | 共沉淀法 | 将适量MgCl2·6H2O、FeCl2·6H2O、CuCl2·2H2O、ZnCl2·2H2O和AlCl3·6H2O (初始Mg / Al、Mg / Fe、Cu / Al或Zn / Al摩尔比等于2)溶液缓慢加入到p H 10.0、20℃的Na OH溶液中搅拌。在20 ° C下，加入0.5 mol / L的Na OH，使各悬浮液的p H保持恒定24 h。24 h后，用去离子水洗涤5次，10 000 g / min离心0.5 h。然后将悬浮液透析(分子量截止为15 , 000) 21天，冷冻干燥，轻轻研磨过0.315 mm筛。温度为p H = 10的Na OH溶液。保持pH值恒定24小时，然后将悬浮液洗涤，离心，透析15天，冷冻干燥并轻轻粉碎。 | [8 empty] | Cu2+ | Al3+ | 2 | Cl- |  |  | 305(lang) | [8 empty] | 0.760、0.380、0.260、0.153和0.150 nm和一些高角度( > 30 ° 2h )的不对称峰 | 水滑石 | [30 empty] | 溶液 |  |  |  |  | 5 |  |  |  |  | 7 | 7 |  | 1440 | 20 |  |  |  |  | As(Ⅲ) | 29888.64 | [14 empty] | Cl- |  |  | 1200 | [19 empty] | 3 | [37 empty] | 24.5 | [6 empty] | 81.75
24 | Massimo Pigna，2015 | CuAl-LDH | 共沉淀法 | 将适量MgCl2·6H2O、FeCl2·6H2O、CuCl2·2H2O、ZnCl2·2H2O和AlCl3·6H2O (初始Mg / Al、Mg / Fe、Cu / Al或Zn / Al摩尔比等于2)溶液缓慢加入到p H 10.0、20℃的Na OH溶液中搅拌。在20 ° C下，加入0.5 mol / L的Na OH，使各悬浮液的p H保持恒定24 h。24 h后，用去离子水洗涤5次，10 000 g / min离心0.5 h。然后将悬浮液透析(分子量截止为15 , 000) 21天，冷冻干燥，轻轻研磨过0.315 mm筛。温度为p H = 10的Na OH溶液。保持pH值恒定24小时，然后将悬浮液洗涤，离心，透析15天，冷冻干燥并轻轻粉碎。 | [8 empty] | Cu2+ | Al3+ | 2 | Cl- |  |  | 305(lang) | [8 empty] | 0.760、0.380、0.260、0.153和0.150 nm和一些高角度( > 30 ° 2h )的不对称峰 | 水滑石 | [30 empty] | 溶液 |  |  |  |  | 5 |  |  |  |  | 7 | 7 |  | 1440 | 20 |  |  |  |  | As(Ⅲ) | 29888.64 | [14 empty] | F- |  |  | 1200 | [19 empty] | 3 | [37 empty] | 24.35 | [6 empty] | 81.25
24 | Massimo Pigna，2015 | CuAl-LDH | 共沉淀法 | 将适量MgCl2·6H2O、FeCl2·6H2O、CuCl2·2H2O、ZnCl2·2H2O和AlCl3·6H2O (初始Mg / Al、Mg / Fe、Cu / Al或Zn / Al摩尔比等于2)溶液缓慢加入到p H 10.0、20℃的Na OH溶液中搅拌。在20 ° C下，加入0.5 mol / L的Na OH，使各悬浮液的p H保持恒定24 h。24 h后，用去离子水洗涤5次，10 000 g / min离心0.5 h。然后将悬浮液透析(分子量截止为15 , 000) 21天，冷冻干燥，轻轻研磨过0.315 mm筛。温度为p H = 10的Na OH溶液。保持pH值恒定24小时，然后将悬浮液洗涤，离心，透析15天，冷冻干燥并轻轻粉碎。 | [8 empty] | Cu2+ | Al3+ | 2 | Cl- |  |  | 305(lang) | [8 empty] | 0.760、0.380、0.260、0.153和0.150 nm和一些高角度( > 30 ° 2h )的不对称峰 | 水滑石 | [30 empty] | 溶液 |  |  |  |  | 5 |  |  |  |  | 7 | 7 |  | 1440 | 20 |  |  |  |  | As(Ⅲ) | 29888.64 | [14 empty] | SO42- |  |  | 1200 | [19 empty] | 3 | [37 empty] | 23.97 | [6 empty] | 80
24 | Massimo Pigna，2015 | CuAl-LDH | 共沉淀法 | 将适量MgCl2·6H2O、FeCl2·6H2O、CuCl2·2H2O、ZnCl2·2H2O和AlCl3·6H2O (初始Mg / Al、Mg / Fe、Cu / Al或Zn / Al摩尔比等于2)溶液缓慢加入到p H 10.0、20℃的Na OH溶液中搅拌。在20 ° C下，加入0.5 mol / L的Na OH，使各悬浮液的p H保持恒定24 h。24 h后，用去离子水洗涤5次，10 000 g / min离心0.5 h。然后将悬浮液透析(分子量截止为15 , 000) 21天，冷冻干燥，轻轻研磨过0.315 mm筛。温度为p H = 10的Na OH溶液。保持pH值恒定24小时，然后将悬浮液洗涤，离心，透析15天，冷冻干燥并轻轻粉碎。 | [8 empty] | Cu2+ | Al3+ | 2 | Cl- |  |  | 305(lang) | [8 empty] | 0.760、0.380、0.260、0.153和0.150 nm和一些高角度( > 30 ° 2h )的不对称峰 | 水滑石 | [30 empty] | 溶液 |  |  |  |  | 5 |  |  |  |  | 7 | 7 |  | 1440 | 20 |  |  |  |  | As(Ⅲ) | 29888.64 | [14 empty] | CO32- |  |  | 1200 | [19 empty] | 3 | [37 empty] | 21.58 | [6 empty] | 72
24 | Massimo Pigna，2015 | CuAl-LDH | 共沉淀法 | 将适量MgCl2·6H2O、FeCl2·6H2O、CuCl2·2H2O、ZnCl2·2H2O和AlCl3·6H2O (初始Mg / Al、Mg / Fe、Cu / Al或Zn / Al摩尔比等于2)溶液缓慢加入到p H 10.0、20℃的Na OH溶液中搅拌。在20 ° C下，加入0.5 mol / L的Na OH，使各悬浮液的p H保持恒定24 h。24 h后，用去离子水洗涤5次，10 000 g / min离心0.5 h。然后将悬浮液透析(分子量截止为15 , 000) 21天，冷冻干燥，轻轻研磨过0.315 mm筛。温度为p H = 10的Na OH溶液。保持pH值恒定24小时，然后将悬浮液洗涤，离心，透析15天，冷冻干燥并轻轻粉碎。 | [8 empty] | Cu2+ | Al3+ | 2 | Cl- |  |  | 305(lang) | [8 empty] | 0.760、0.380、0.260、0.153和0.150 nm和一些高角度( > 30 ° 2h )的不对称峰 | 水滑石 | [30 empty] | 溶液 |  |  |  |  | 5 |  |  |  |  | 7 | 7 |  | 1440 | 20 |  |  |  |  | As(Ⅲ) | 29888.64 | [14 empty] | PO43- |  |  | 1200 | [19 empty] | 3 | [37 empty] | 15.43 | [6 empty] | 51.5
24 | Massimo Pigna，2015 | MgAl-LDH | 共沉淀法 | 将适量MgCl2·6H2O、FeCl2·6H2O、CuCl2·2H2O、ZnCl2·2H2O和AlCl3·6H2O (初始Mg / Al、Mg / Fe、Cu / Al或Zn / Al摩尔比等于2)溶液缓慢加入到p H 10.0、20℃的Na OH溶液中搅拌。在20 ° C下，加入0.5 mol / L的Na OH，使各悬浮液的p H保持恒定24 h。24 h后，用去离子水洗涤5次，10 000 g / min离心0.5 h。然后将悬浮液透析(分子量截止为15 , 000) 21天，冷冻干燥，轻轻研磨过0.315 mm筛。温度为p H = 10的Na OH溶液。保持pH值恒定24小时，然后将悬浮液洗涤，离心，透析15天，冷冻干燥并轻轻粉碎。 | [8 empty] | Mg2+ | Al3+ | 2 | Cl- |  |  | 210 |  |  |  | 0.293 |  |  |  |  | 0.760、0.380、0.260、0.153和0.150 nm和一些高角度( > 30 ° 2h )的不对称峰 | 水滑石 | [30 empty] | 溶液 |  |  |  |  | 5 |  |  |  |  | 7 | 7 |  | 1440 | 20 |  |  |  |  | As(Ⅲ) | 0.0375~3.75 | [24 empty] | Langmuir isotherm |  | 42.11 | [10 empty] | 3 | [37 empty] | 42.11
24 | Massimo Pigna，2015 | MgAl-LDH | 共沉淀法 | 将适量MgCl2·6H2O、FeCl2·6H2O、CuCl2·2H2O、ZnCl2·2H2O和AlCl3·6H2O (初始Mg / Al、Mg / Fe、Cu / Al或Zn / Al摩尔比等于2)溶液缓慢加入到p H 10.0、20℃的Na OH溶液中搅拌。在20 ° C下，加入0.5 mol / L的Na OH，使各悬浮液的p H保持恒定24 h。24 h后，用去离子水洗涤5次，10 000 g / min离心0.5 h。然后将悬浮液透析(分子量截止为15 , 000) 21天，冷冻干燥，轻轻研磨过0.315 mm筛。温度为p H = 10的Na OH溶液。保持pH值恒定24小时，然后将悬浮液洗涤，离心，透析15天，冷冻干燥并轻轻粉碎。 | [8 empty] | Mg2+ | Al3+ | 2 | Cl- |  |  | 210 |  |  |  | 0.293 |  |  |  |  | 0.760、0.380、0.260、0.153和0.150 nm和一些高角度( > 30 ° 2h )的不对称峰 | 水滑石 | [30 empty] | 溶液 |  |  |  |  | 5 |  |  |  |  | 7 | 7 |  | 1440 | 20 |  |  |  |  | As(Ⅲ) | 22476.48 | [14 empty] | 无 |  |  | 0 | [19 empty] | 3 | [37 empty] | 158.83 | [6 empty] | 70.67
24 | Massimo Pigna，2015 | MgAl-LDH | 共沉淀法 | 将适量MgCl2·6H2O、FeCl2·6H2O、CuCl2·2H2O、ZnCl2·2H2O和AlCl3·6H2O (初始Mg / Al、Mg / Fe、Cu / Al或Zn / Al摩尔比等于2)溶液缓慢加入到p H 10.0、20℃的Na OH溶液中搅拌。在20 ° C下，加入0.5 mol / L的Na OH，使各悬浮液的p H保持恒定24 h。24 h后，用去离子水洗涤5次，10 000 g / min离心0.5 h。然后将悬浮液透析(分子量截止为15 , 000) 21天，冷冻干燥，轻轻研磨过0.315 mm筛。温度为p H = 10的Na OH溶液。保持pH值恒定24小时，然后将悬浮液洗涤，离心，透析15天，冷冻干燥并轻轻粉碎。 | [8 empty] | Mg2+ | Al3+ | 2 | Cl- |  |  | 210 |  |  |  | 0.293 |  |  |  |  | 0.760、0.380、0.260、0.153和0.150 nm和一些高角度( > 30 ° 2h )的不对称峰 | 水滑石 | [30 empty] | 溶液 |  |  |  |  | 5 |  |  |  |  | 7 | 7 |  | 1440 | 20 |  |  |  |  | As(Ⅲ) | 22476.48 | [14 empty] | Cl- |  |  | 300 | [19 empty] | 3 | [37 empty] | 150.59 | [6 empty] | 67
24 | Massimo Pigna，2015 | MgAl-LDH | 共沉淀法 | 将适量MgCl2·6H2O、FeCl2·6H2O、CuCl2·2H2O、ZnCl2·2H2O和AlCl3·6H2O (初始Mg / Al、Mg / Fe、Cu / Al或Zn / Al摩尔比等于2)溶液缓慢加入到p H 10.0、20℃的Na OH溶液中搅拌。在20 ° C下，加入0.5 mol / L的Na OH，使各悬浮液的p H保持恒定24 h。24 h后，用去离子水洗涤5次，10 000 g / min离心0.5 h。然后将悬浮液透析(分子量截止为15 , 000) 21天，冷冻干燥，轻轻研磨过0.315 mm筛。温度为p H = 10的Na OH溶液。保持pH值恒定24小时，然后将悬浮液洗涤，离心，透析15天，冷冻干燥并轻轻粉碎。 | [8 empty] | Mg2+ | Al3+ | 2 | Cl- |  |  | 210 |  |  |  | 0.293 |  |  |  |  | 0.760、0.380、0.260、0.153和0.150 nm和一些高角度( > 30 ° 2h )的不对称峰 | 水滑石 | [30 empty] | 溶液 |  |  |  |  | 5 |  |  |  |  | 7 | 7 |  | 1440 | 20 |  |  |  |  | As(Ⅲ) | 22476.48 | [14 empty] | F- |  |  | 300 | [19 empty] | 3 | [37 empty] | 146.1 | [6 empty] | 65
24 | Massimo Pigna，2015 | MgAl-LDH | 共沉淀法 | 将适量MgCl2·6H2O、FeCl2·6H2O、CuCl2·2H2O、ZnCl2·2H2O和AlCl3·6H2O (初始Mg / Al、Mg / Fe、Cu / Al或Zn / Al摩尔比等于2)溶液缓慢加入到p H 10.0、20℃的Na OH溶液中搅拌。在20 ° C下，加入0.5 mol / L的Na OH，使各悬浮液的p H保持恒定24 h。24 h后，用去离子水洗涤5次，10 000 g / min离心0.5 h。然后将悬浮液透析(分子量截止为15 , 000) 21天，冷冻干燥，轻轻研磨过0.315 mm筛。温度为p H = 10的Na OH溶液。保持pH值恒定24小时，然后将悬浮液洗涤，离心，透析15天，冷冻干燥并轻轻粉碎。 | [8 empty] | Mg2+ | Al3+ | 2 | Cl- |  |  | 210 |  |  |  | 0.293 |  |  |  |  | 0.760、0.380、0.260、0.153和0.150 nm和一些高角度( > 30 ° 2h )的不对称峰 | 水滑石 | [30 empty] | 溶液 |  |  |  |  | 5 |  |  |  |  | 7 | 7 |  | 1440 | 20 |  |  |  |  | As(Ⅲ) | 22476.48 | [14 empty] | SO42- |  |  | 300 | [19 empty] | 3 | [37 empty] | 142.35 | [6 empty] | 63.33
24 | Massimo Pigna，2015 | MgAl-LDH | 共沉淀法 | 将适量MgCl2·6H2O、FeCl2·6H2O、CuCl2·2H2O、ZnCl2·2H2O和AlCl3·6H2O (初始Mg / Al、Mg / Fe、Cu / Al或Zn / Al摩尔比等于2)溶液缓慢加入到p H 10.0、20℃的Na OH溶液中搅拌。在20 ° C下，加入0.5 mol / L的Na OH，使各悬浮液的p H保持恒定24 h。24 h后，用去离子水洗涤5次，10 000 g / min离心0.5 h。然后将悬浮液透析(分子量截止为15 , 000) 21天，冷冻干燥，轻轻研磨过0.315 mm筛。温度为p H = 10的Na OH溶液。保持pH值恒定24小时，然后将悬浮液洗涤，离心，透析15天，冷冻干燥并轻轻粉碎。 | [8 empty] | Mg2+ | Al3+ | 2 | Cl- |  |  | 210 |  |  |  | 0.293 |  |  |  |  | 0.760、0.380、0.260、0.153和0.150 nm和一些高角度( > 30 ° 2h )的不对称峰 | 水滑石 | [30 empty] | 溶液 |  |  |  |  | 5 |  |  |  |  | 7 | 7 |  | 1440 | 20 |  |  |  |  | As(Ⅲ) | 22476.48 | [14 empty] | CO32- |  |  | 300 | [19 empty] | 3 | [37 empty] | 118.38 | [6 empty] | 52.67
24 | Massimo Pigna，2015 | MgAl-LDH | 共沉淀法 | 将适量MgCl2·6H2O、FeCl2·6H2O、CuCl2·2H2O、ZnCl2·2H2O和AlCl3·6H2O (初始Mg / Al、Mg / Fe、Cu / Al或Zn / Al摩尔比等于2)溶液缓慢加入到p H 10.0、20℃的Na OH溶液中搅拌。在20 ° C下，加入0.5 mol / L的Na OH，使各悬浮液的p H保持恒定24 h。24 h后，用去离子水洗涤5次，10 000 g / min离心0.5 h。然后将悬浮液透析(分子量截止为15 , 000) 21天，冷冻干燥，轻轻研磨过0.315 mm筛。温度为p H = 10的Na OH溶液。保持pH值恒定24小时，然后将悬浮液洗涤，离心，透析15天，冷冻干燥并轻轻粉碎。 | [8 empty] | Mg2+ | Al3+ | 2 | Cl- |  |  | 210 |  |  |  | 0.293 |  |  |  |  | 0.760、0.380、0.260、0.153和0.150 nm和一些高角度( > 30 ° 2h )的不对称峰 | 水滑石 | [30 empty] | 溶液 |  |  |  |  | 5 |  |  |  |  | 7 | 7 |  | 1440 | 20 |  |  |  |  | As(Ⅲ) | 22476.48 | [14 empty] | PO43- |  |  | 300 | [19 empty] | 3 | [37 empty] | 81.66 | [6 empty] | 36.33
24 | Massimo Pigna，2015 | MgAl-LDH | 共沉淀法 | 将适量MgCl2·6H2O、FeCl2·6H2O、CuCl2·2H2O、ZnCl2·2H2O和AlCl3·6H2O (初始Mg / Al、Mg / Fe、Cu / Al或Zn / Al摩尔比等于2)溶液缓慢加入到p H 10.0、20℃的Na OH溶液中搅拌。在20 ° C下，加入0.5 mol / L的Na OH，使各悬浮液的p H保持恒定24 h。24 h后，用去离子水洗涤5次，10 000 g / min离心0.5 h。然后将悬浮液透析(分子量截止为15 , 000) 21天，冷冻干燥，轻轻研磨过0.315 mm筛。温度为p H = 10的Na OH溶液。保持pH值恒定24小时，然后将悬浮液洗涤，离心，透析15天，冷冻干燥并轻轻粉碎。 | [8 empty] | Mg2+ | Al3+ | 2 | Cl- |  |  | 210 |  |  |  | 0.293 |  |  |  |  | 0.760、0.380、0.260、0.153和0.150 nm和一些高角度( > 30 ° 2h )的不对称峰 | 水滑石 | [30 empty] | 溶液 |  |  |  |  | 5 |  |  |  |  | 7 | 7 |  | 1440 | 20 |  |  |  |  | As(Ⅲ) | 22476.48 | [14 empty] | Cl- |  |  | 600 | [19 empty] | 3 | [37 empty] | 143.85 | [6 empty] | 64
24 | Massimo Pigna，2015 | MgAl-LDH | 共沉淀法 | 将适量MgCl2·6H2O、FeCl2·6H2O、CuCl2·2H2O、ZnCl2·2H2O和AlCl3·6H2O (初始Mg / Al、Mg / Fe、Cu / Al或Zn / Al摩尔比等于2)溶液缓慢加入到p H 10.0、20℃的Na OH溶液中搅拌。在20 ° C下，加入0.5 mol / L的Na OH，使各悬浮液的p H保持恒定24 h。24 h后，用去离子水洗涤5次，10 000 g / min离心0.5 h。然后将悬浮液透析(分子量截止为15 , 000) 21天，冷冻干燥，轻轻研磨过0.315 mm筛。温度为p H = 10的Na OH溶液。保持pH值恒定24小时，然后将悬浮液洗涤，离心，透析15天，冷冻干燥并轻轻粉碎。 | [8 empty] | Mg2+ | Al3+ | 2 | Cl- |  |  | 210 |  |  |  | 0.293 |  |  |  |  | 0.760、0.380、0.260、0.153和0.150 nm和一些高角度( > 30 ° 2h )的不对称峰 | 水滑石 | [30 empty] | 溶液 |  |  |  |  | 5 |  |  |  |  | 7 | 7 |  | 1440 | 20 |  |  |  |  | As(Ⅲ) | 22476.48 | [14 empty] | F- |  |  | 600 | [19 empty] | 3 | [37 empty] | 138.6 | [6 empty] | 61.67
24 | Massimo Pigna，2015 | MgAl-LDH | 共沉淀法 | 将适量MgCl2·6H2O、FeCl2·6H2O、CuCl2·2H2O、ZnCl2·2H2O和AlCl3·6H2O (初始Mg / Al、Mg / Fe、Cu / Al或Zn / Al摩尔比等于2)溶液缓慢加入到p H 10.0、20℃的Na OH溶液中搅拌。在20 ° C下，加入0.5 mol / L的Na OH，使各悬浮液的p H保持恒定24 h。24 h后，用去离子水洗涤5次，10 000 g / min离心0.5 h。然后将悬浮液透析(分子量截止为15 , 000) 21天，冷冻干燥，轻轻研磨过0.315 mm筛。温度为p H = 10的Na OH溶液。保持pH值恒定24小时，然后将悬浮液洗涤，离心，透析15天，冷冻干燥并轻轻粉碎。 | [8 empty] | Mg2+ | Al3+ | 2 | Cl- |  |  | 210 |  |  |  | 0.293 |  |  |  |  | 0.760、0.380、0.260、0.153和0.150 nm和一些高角度( > 30 ° 2h )的不对称峰 | 水滑石 | [30 empty] | 溶液 |  |  |  |  | 5 |  |  |  |  | 7 | 7 |  | 1440 | 20 |  |  |  |  | As(Ⅲ) | 22476.48 | [14 empty] | SO42- |  |  | 600 | [19 empty] | 3 | [37 empty] | 135.61 | [6 empty] | 60.33
24 | Massimo Pigna，2015 | MgAl-LDH | 共沉淀法 | 将适量MgCl2·6H2O、FeCl2·6H2O、CuCl2·2H2O、ZnCl2·2H2O和AlCl3·6H2O (初始Mg / Al、Mg / Fe、Cu / Al或Zn / Al摩尔比等于2)溶液缓慢加入到p H 10.0、20℃的Na OH溶液中搅拌。在20 ° C下，加入0.5 mol / L的Na OH，使各悬浮液的p H保持恒定24 h。24 h后，用去离子水洗涤5次，10 000 g / min离心0.5 h。然后将悬浮液透析(分子量截止为15 , 000) 21天，冷冻干燥，轻轻研磨过0.315 mm筛。温度为p H = 10的Na OH溶液。保持pH值恒定24小时，然后将悬浮液洗涤，离心，透析15天，冷冻干燥并轻轻粉碎。 | [8 empty] | Mg2+ | Al3+ | 2 | Cl- |  |  | 210 |  |  |  | 0.293 |  |  |  |  | 0.760、0.380、0.260、0.153和0.150 nm和一些高角度( > 30 ° 2h )的不对称峰 | 水滑石 | [30 empty] | 溶液 |  |  |  |  | 5 |  |  |  |  | 7 | 7 |  | 1440 | 20 |  |  |  |  | As(Ⅲ) | 22476.48 | [14 empty] | CO32- |  |  | 600 | [19 empty] | 3 | [37 empty] | 91.4 | [6 empty] | 40.67
24 | Massimo Pigna，2015 | MgAl-LDH | 共沉淀法 | 将适量MgCl2·6H2O、FeCl2·6H2O、CuCl2·2H2O、ZnCl2·2H2O和AlCl3·6H2O (初始Mg / Al、Mg / Fe、Cu / Al或Zn / Al摩尔比等于2)溶液缓慢加入到p H 10.0、20℃的Na OH溶液中搅拌。在20 ° C下，加入0.5 mol / L的Na OH，使各悬浮液的p H保持恒定24 h。24 h后，用去离子水洗涤5次，10 000 g / min离心0.5 h。然后将悬浮液透析(分子量截止为15 , 000) 21天，冷冻干燥，轻轻研磨过0.315 mm筛。温度为p H = 10的Na OH溶液。保持pH值恒定24小时，然后将悬浮液洗涤，离心，透析15天，冷冻干燥并轻轻粉碎。 | [8 empty] | Mg2+ | Al3+ | 2 | Cl- |  |  | 210 |  |  |  | 0.293 |  |  |  |  | 0.760、0.380、0.260、0.153和0.150 nm和一些高角度( > 30 ° 2h )的不对称峰 | 水滑石 | [30 empty] | 溶液 |  |  |  |  | 5 |  |  |  |  | 7 | 7 |  | 1440 | 20 |  |  |  |  | As(Ⅲ) | 22476.48 | [14 empty] | PO43- |  |  | 600 | [19 empty] | 3 | [37 empty] | 58.44 | [6 empty] | 26
24 | Massimo Pigna，2015 | MgAl-LDH | 共沉淀法 | 将适量MgCl2·6H2O、FeCl2·6H2O、CuCl2·2H2O、ZnCl2·2H2O和AlCl3·6H2O (初始Mg / Al、Mg / Fe、Cu / Al或Zn / Al摩尔比等于2)溶液缓慢加入到p H 10.0、20℃的Na OH溶液中搅拌。在20 ° C下，加入0.5 mol / L的Na OH，使各悬浮液的p H保持恒定24 h。24 h后，用去离子水洗涤5次，10 000 g / min离心0.5 h。然后将悬浮液透析(分子量截止为15 , 000) 21天，冷冻干燥，轻轻研磨过0.315 mm筛。温度为p H = 10的Na OH溶液。保持pH值恒定24小时，然后将悬浮液洗涤，离心，透析15天，冷冻干燥并轻轻粉碎。 | [8 empty] | Mg2+ | Al3+ | 2 | Cl- |  |  | 210 |  |  |  | 0.293 |  |  |  |  | 0.760、0.380、0.260、0.153和0.150 nm和一些高角度( > 30 ° 2h )的不对称峰 | 水滑石 | [30 empty] | 溶液 |  |  |  |  | 5 |  |  |  |  | 7 | 7 |  | 1440 | 20 |  |  |  |  | As(Ⅲ) | 22476.48 | [14 empty] | Cl- |  |  | 900 | [19 empty] | 3 | [37 empty] | 133.36 | [6 empty] | 59.33
24 | Massimo Pigna，2015 | MgAl-LDH | 共沉淀法 | 将适量MgCl2·6H2O、FeCl2·6H2O、CuCl2·2H2O、ZnCl2·2H2O和AlCl3·6H2O (初始Mg / Al、Mg / Fe、Cu / Al或Zn / Al摩尔比等于2)溶液缓慢加入到p H 10.0、20℃的Na OH溶液中搅拌。在20 ° C下，加入0.5 mol / L的Na OH，使各悬浮液的p H保持恒定24 h。24 h后，用去离子水洗涤5次，10 000 g / min离心0.5 h。然后将悬浮液透析(分子量截止为15 , 000) 21天，冷冻干燥，轻轻研磨过0.315 mm筛。温度为p H = 10的Na OH溶液。保持pH值恒定24小时，然后将悬浮液洗涤，离心，透析15天，冷冻干燥并轻轻粉碎。 | [8 empty] | Mg2+ | Al3+ | 2 | Cl- |  |  | 210 |  |  |  | 0.293 |  |  |  |  | 0.760、0.380、0.260、0.153和0.150 nm和一些高角度( > 30 ° 2h )的不对称峰 | 水滑石 | [30 empty] | 溶液 |  |  |  |  | 5 |  |  |  |  | 7 | 7 |  | 1440 | 20 |  |  |  |  | As(Ⅲ) | 22476.48 | [14 empty] | F- |  |  | 900 | [19 empty] | 3 | [37 empty] | 130.36 | [6 empty] | 58
24 | Massimo Pigna，2015 | MgAl-LDH | 共沉淀法 | 将适量MgCl2·6H2O、FeCl2·6H2O、CuCl2·2H2O、ZnCl2·2H2O和AlCl3·6H2O (初始Mg / Al、Mg / Fe、Cu / Al或Zn / Al摩尔比等于2)溶液缓慢加入到p H 10.0、20℃的Na OH溶液中搅拌。在20 ° C下，加入0.5 mol / L的Na OH，使各悬浮液的p H保持恒定24 h。24 h后，用去离子水洗涤5次，10 000 g / min离心0.5 h。然后将悬浮液透析(分子量截止为15 , 000) 21天，冷冻干燥，轻轻研磨过0.315 mm筛。温度为p H = 10的Na OH溶液。保持pH值恒定24小时，然后将悬浮液洗涤，离心，透析15天，冷冻干燥并轻轻粉碎。 | [8 empty] | Mg2+ | Al3+ | 2 | Cl- |  |  | 210 |  |  |  | 0.293 |  |  |  |  | 0.760、0.380、0.260、0.153和0.150 nm和一些高角度( > 30 ° 2h )的不对称峰 | 水滑石 | [30 empty] | 溶液 |  |  |  |  | 5 |  |  |  |  | 7 | 7 |  | 1440 | 20 |  |  |  |  | As(Ⅲ) | 22476.48 | [14 empty] | SO42- |  |  | 900 | [19 empty] | 3 | [37 empty] | 124.37 | [6 empty] | 55.33
24 | Massimo Pigna，2015 | MgAl-LDH | 共沉淀法 | 将适量MgCl2·6H2O、FeCl2·6H2O、CuCl2·2H2O、ZnCl2·2H2O和AlCl3·6H2O (初始Mg / Al、Mg / Fe、Cu / Al或Zn / Al摩尔比等于2)溶液缓慢加入到p H 10.0、20℃的Na OH溶液中搅拌。在20 ° C下，加入0.5 mol / L的Na OH，使各悬浮液的p H保持恒定24 h。24 h后，用去离子水洗涤5次，10 000 g / min离心0.5 h。然后将悬浮液透析(分子量截止为15 , 000) 21天，冷冻干燥，轻轻研磨过0.315 mm筛。温度为p H = 10的Na OH溶液。保持pH值恒定24小时，然后将悬浮液洗涤，离心，透析15天，冷冻干燥并轻轻粉碎。 | [8 empty] | Mg2+ | Al3+ | 2 | Cl- |  |  | 210 |  |  |  | 0.293 |  |  |  |  | 0.760、0.380、0.260、0.153和0.150 nm和一些高角度( > 30 ° 2h )的不对称峰 | 水滑石 | [30 empty] | 溶液 |  |  |  |  | 5 |  |  |  |  | 7 | 7 |  | 1440 | 20 |  |  |  |  | As(Ⅲ) | 22476.48 | [14 empty] | CO32- |  |  | 900 | [19 empty] | 3 | [37 empty] | 69.68 | [6 empty] | 31
24 | Massimo Pigna，2015 | MgAl-LDH | 共沉淀法 | 将适量MgCl2·6H2O、FeCl2·6H2O、CuCl2·2H2O、ZnCl2·2H2O和AlCl3·6H2O (初始Mg / Al、Mg / Fe、Cu / Al或Zn / Al摩尔比等于2)溶液缓慢加入到p H 10.0、20℃的Na OH溶液中搅拌。在20 ° C下，加入0.5 mol / L的Na OH，使各悬浮液的p H保持恒定24 h。24 h后，用去离子水洗涤5次，10 000 g / min离心0.5 h。然后将悬浮液透析(分子量截止为15 , 000) 21天，冷冻干燥，轻轻研磨过0.315 mm筛。温度为p H = 10的Na OH溶液。保持pH值恒定24小时，然后将悬浮液洗涤，离心，透析15天，冷冻干燥并轻轻粉碎。 | [8 empty] | Mg2+ | Al3+ | 2 | Cl- |  |  | 210 |  |  |  | 0.293 |  |  |  |  | 0.760、0.380、0.260、0.153和0.150 nm和一些高角度( > 30 ° 2h )的不对称峰 | 水滑石 | [30 empty] | 溶液 |  |  |  |  | 5 |  |  |  |  | 7 | 7 |  | 1440 | 20 |  |  |  |  | As(Ⅲ) | 22476.48 | [14 empty] | PO43- |  |  | 900 | [19 empty] | 3 | [37 empty] | 34.46 | [6 empty] | 15.33
24 | Massimo Pigna，2015 | MgFe-LDH | 共沉淀法 | 将适量MgCl2·6H2O、FeCl2·6H2O、CuCl2·2H2O、ZnCl2·2H2O和AlCl3·6H2O (初始Mg / Al、Mg / Fe、Cu / Al或Zn / Al摩尔比等于2)溶液缓慢加入到p H 10.0、20℃的Na OH溶液中搅拌。在20 ° C下，加入0.5 mol / L的Na OH，使各悬浮液的p H保持恒定24 h。24 h后，用去离子水洗涤5次，10 000 g / min离心0.5 h。然后将悬浮液透析(分子量截止为15 , 000) 21天，冷冻干燥，轻轻研磨过0.315 mm筛。温度为p H = 10的Na OH溶液。保持pH值恒定24小时，然后将悬浮液洗涤，离心，透析15天，冷冻干燥并轻轻粉碎。 | [8 empty] | Mg2+ | Fe3+ | 2 | Cl- |  |  | 280 | [8 empty] | 0.760、0.380、0.260、0.153和0.150 nm和一些高角度( > 30 ° 2h )的不对称峰 | 水滑石 | [30 empty] | 溶液 |  |  |  |  | 5 |  |  |  |  | 7 | 7 |  | 1440 | 20 |  |  |  |  | As(Ⅲ) | 0.0375~3.75 | [24 empty] | Langmuir isotherm |  | 98.3 | [10 empty] | 3 | [37 empty] | 98.3
24 | Massimo Pigna，2015 | MgFe-LDH | 共沉淀法 | 将适量MgCl2·6H2O、FeCl2·6H2O、CuCl2·2H2O、ZnCl2·2H2O和AlCl3·6H2O (初始Mg / Al、Mg / Fe、Cu / Al或Zn / Al摩尔比等于2)溶液缓慢加入到p H 10.0、20℃的Na OH溶液中搅拌。在20 ° C下，加入0.5 mol / L的Na OH，使各悬浮液的p H保持恒定24 h。24 h后，用去离子水洗涤5次，10 000 g / min离心0.5 h。然后将悬浮液透析(分子量截止为15 , 000) 21天，冷冻干燥，轻轻研磨过0.315 mm筛。温度为p H = 10的Na OH溶液。保持pH值恒定24小时，然后将悬浮液洗涤，离心，透析15天，冷冻干燥并轻轻粉碎。 | [8 empty] | Mg2+ | Fe3+ | 2 | Cl- |  |  | 280 | [8 empty] | 0.760、0.380、0.260、0.153和0.150 nm和一些高角度( > 30 ° 2h )的不对称峰 | 水滑石 | [30 empty] | 溶液 |  |  |  |  | 5 |  |  |  |  | 7 | 7 |  | 1440 | 20 |  |  |  |  | As(Ⅲ) | 44952.96 | [14 empty] | 无 |  |  | 0 | [19 empty] | 3 | [37 empty] | 329.66 | [6 empty] | 73.33
24 | Massimo Pigna，2015 | MgFe-LDH | 共沉淀法 | 将适量MgCl2·6H2O、FeCl2·6H2O、CuCl2·2H2O、ZnCl2·2H2O和AlCl3·6H2O (初始Mg / Al、Mg / Fe、Cu / Al或Zn / Al摩尔比等于2)溶液缓慢加入到p H 10.0、20℃的Na OH溶液中搅拌。在20 ° C下，加入0.5 mol / L的Na OH，使各悬浮液的p H保持恒定24 h。24 h后，用去离子水洗涤5次，10 000 g / min离心0.5 h。然后将悬浮液透析(分子量截止为15 , 000) 21天，冷冻干燥，轻轻研磨过0.315 mm筛。温度为p H = 10的Na OH溶液。保持pH值恒定24小时，然后将悬浮液洗涤，离心，透析15天，冷冻干燥并轻轻粉碎。 | [8 empty] | Mg2+ | Fe3+ | 2 | Cl- |  |  | 280 | [8 empty] | 0.760、0.380、0.260、0.153和0.150 nm和一些高角度( > 30 ° 2h )的不对称峰 | 水滑石 | [30 empty] | 溶液 |  |  |  |  | 5 |  |  |  |  | 7 | 7 |  | 1440 | 20 |  |  |  |  | As(Ⅲ) | 44952.96 | [14 empty] | Cl- |  |  | 600 | [19 empty] | 3 | [37 empty] | 323.66 | [6 empty] | 72
24 | Massimo Pigna，2015 | MgFe-LDH | 共沉淀法 | 将适量MgCl2·6H2O、FeCl2·6H2O、CuCl2·2H2O、ZnCl2·2H2O和AlCl3·6H2O (初始Mg / Al、Mg / Fe、Cu / Al或Zn / Al摩尔比等于2)溶液缓慢加入到p H 10.0、20℃的Na OH溶液中搅拌。在20 ° C下，加入0.5 mol / L的Na OH，使各悬浮液的p H保持恒定24 h。24 h后，用去离子水洗涤5次，10 000 g / min离心0.5 h。然后将悬浮液透析(分子量截止为15 , 000) 21天，冷冻干燥，轻轻研磨过0.315 mm筛。温度为p H = 10的Na OH溶液。保持pH值恒定24小时，然后将悬浮液洗涤，离心，透析15天，冷冻干燥并轻轻粉碎。 | [8 empty] | Mg2+ | Fe3+ | 2 | Cl- |  |  | 280 | [8 empty] | 0.760、0.380、0.260、0.153和0.150 nm和一些高角度( > 30 ° 2h )的不对称峰 | 水滑石 | [30 empty] | 溶液 |  |  |  |  | 5 |  |  |  |  | 7 | 7 |  | 1440 | 20 |  |  |  |  | As(Ⅲ) | 44952.96 | [14 empty] | F- |  |  | 600 | [19 empty] | 3 | [37 empty] | 317.67 | [6 empty] | 70.67
24 | Massimo Pigna，2015 | MgFe-LDH | 共沉淀法 | 将适量MgCl2·6H2O、FeCl2·6H2O、CuCl2·2H2O、ZnCl2·2H2O和AlCl3·6H2O (初始Mg / Al、Mg / Fe、Cu / Al或Zn / Al摩尔比等于2)溶液缓慢加入到p H 10.0、20℃的Na OH溶液中搅拌。在20 ° C下，加入0.5 mol / L的Na OH，使各悬浮液的p H保持恒定24 h。24 h后，用去离子水洗涤5次，10 000 g / min离心0.5 h。然后将悬浮液透析(分子量截止为15 , 000) 21天，冷冻干燥，轻轻研磨过0.315 mm筛。温度为p H = 10的Na OH溶液。保持pH值恒定24小时，然后将悬浮液洗涤，离心，透析15天，冷冻干燥并轻轻粉碎。 | [8 empty] | Mg2+ | Fe3+ | 2 | Cl- |  |  | 280 | [8 empty] | 0.760、0.380、0.260、0.153和0.150 nm和一些高角度( > 30 ° 2h )的不对称峰 | 水滑石 | [30 empty] | 溶液 |  |  |  |  | 5 |  |  |  |  | 7 | 7 |  | 1440 | 20 |  |  |  |  | As(Ⅲ) | 44952.96 | [14 empty] | SO42- |  |  | 600 | [19 empty] | 3 | [37 empty] | 310.92 | [6 empty] | 69.17
24 | Massimo Pigna，2015 | MgFe-LDH | 共沉淀法 | 将适量MgCl2·6H2O、FeCl2·6H2O、CuCl2·2H2O、ZnCl2·2H2O和AlCl3·6H2O (初始Mg / Al、Mg / Fe、Cu / Al或Zn / Al摩尔比等于2)溶液缓慢加入到p H 10.0、20℃的Na OH溶液中搅拌。在20 ° C下，加入0.5 mol / L的Na OH，使各悬浮液的p H保持恒定24 h。24 h后，用去离子水洗涤5次，10 000 g / min离心0.5 h。然后将悬浮液透析(分子量截止为15 , 000) 21天，冷冻干燥，轻轻研磨过0.315 mm筛。温度为p H = 10的Na OH溶液。保持pH值恒定24小时，然后将悬浮液洗涤，离心，透析15天，冷冻干燥并轻轻粉碎。 | [8 empty] | Mg2+ | Fe3+ | 2 | Cl- |  |  | 280 | [8 empty] | 0.760、0.380、0.260、0.153和0.150 nm和一些高角度( > 30 ° 2h )的不对称峰 | 水滑石 | [30 empty] | 溶液 |  |  |  |  | 5 |  |  |  |  | 7 | 7 |  | 1440 | 20 |  |  |  |  | As(Ⅲ) | 44952.96 | [14 empty] | CO32- |  |  | 600 | [19 empty] | 3 | [37 empty] | 295.94 | [6 empty] | 65.83
24 | Massimo Pigna，2015 | MgFe-LDH | 共沉淀法 | 将适量MgCl2·6H2O、FeCl2·6H2O、CuCl2·2H2O、ZnCl2·2H2O和AlCl3·6H2O (初始Mg / Al、Mg / Fe、Cu / Al或Zn / Al摩尔比等于2)溶液缓慢加入到p H 10.0、20℃的Na OH溶液中搅拌。在20 ° C下，加入0.5 mol / L的Na OH，使各悬浮液的p H保持恒定24 h。24 h后，用去离子水洗涤5次，10 000 g / min离心0.5 h。然后将悬浮液透析(分子量截止为15 , 000) 21天，冷冻干燥，轻轻研磨过0.315 mm筛。温度为p H = 10的Na OH溶液。保持pH值恒定24小时，然后将悬浮液洗涤，离心，透析15天，冷冻干燥并轻轻粉碎。 | [8 empty] | Mg2+ | Fe3+ | 2 | Cl- |  |  | 280 | [8 empty] | 0.760、0.380、0.260、0.153和0.150 nm和一些高角度( > 30 ° 2h )的不对称峰 | 水滑石 | [30 empty] | 溶液 |  |  |  |  | 5 |  |  |  |  | 7 | 7 |  | 1440 | 20 |  |  |  |  | As(Ⅲ) | 44952.96 | [14 empty] | PO43- |  |  | 600 | [19 empty] | 3 | [37 empty] | 251.74 | [6 empty] | 56
24 | Massimo Pigna，2015 | MgFe-LDH | 共沉淀法 | 将适量MgCl2·6H2O、FeCl2·6H2O、CuCl2·2H2O、ZnCl2·2H2O和AlCl3·6H2O (初始Mg / Al、Mg / Fe、Cu / Al或Zn / Al摩尔比等于2)溶液缓慢加入到p H 10.0、20℃的Na OH溶液中搅拌。在20 ° C下，加入0.5 mol / L的Na OH，使各悬浮液的p H保持恒定24 h。24 h后，用去离子水洗涤5次，10 000 g / min离心0.5 h。然后将悬浮液透析(分子量截止为15 , 000) 21天，冷冻干燥，轻轻研磨过0.315 mm筛。温度为p H = 10的Na OH溶液。保持pH值恒定24小时，然后将悬浮液洗涤，离心，透析15天，冷冻干燥并轻轻粉碎。 | [8 empty] | Mg2+ | Fe3+ | 2 | Cl- |  |  | 280 | [8 empty] | 0.760、0.380、0.260、0.153和0.150 nm和一些高角度( > 30 ° 2h )的不对称峰 | 水滑石 | [30 empty] | 溶液 |  |  |  |  | 5 |  |  |  |  | 7 | 7 |  | 1440 | 20 |  |  |  |  | As(Ⅲ) | 44952.96 | [14 empty] | Cl- |  |  | 1200 | [19 empty] | 3 | [37 empty] | 316.17 | [6 empty] | 70.33
24 | Massimo Pigna，2015 | MgFe-LDH | 共沉淀法 | 将适量MgCl2·6H2O、FeCl2·6H2O、CuCl2·2H2O、ZnCl2·2H2O和AlCl3·6H2O (初始Mg / Al、Mg / Fe、Cu / Al或Zn / Al摩尔比等于2)溶液缓慢加入到p H 10.0、20℃的Na OH溶液中搅拌。在20 ° C下，加入0.5 mol / L的Na OH，使各悬浮液的p H保持恒定24 h。24 h后，用去离子水洗涤5次，10 000 g / min离心0.5 h。然后将悬浮液透析(分子量截止为15 , 000) 21天，冷冻干燥，轻轻研磨过0.315 mm筛。温度为p H = 10的Na OH溶液。保持pH值恒定24小时，然后将悬浮液洗涤，离心，透析15天，冷冻干燥并轻轻粉碎。 | [8 empty] | Mg2+ | Fe3+ | 2 | Cl- |  |  | 280 | [8 empty] | 0.760、0.380、0.260、0.153和0.150 nm和一些高角度( > 30 ° 2h )的不对称峰 | 水滑石 | [30 empty] | 溶液 |  |  |  |  | 5 |  |  |  |  | 7 | 7 |  | 1440 | 20 |  |  |  |  | As(Ⅲ) | 44952.96 | [14 empty] | F- |  |  | 1200 | [19 empty] | 3 | [37 empty] | 310.92 | [6 empty] | 69.17
24 | Massimo Pigna，2015 | MgFe-LDH | 共沉淀法 | 将适量MgCl2·6H2O、FeCl2·6H2O、CuCl2·2H2O、ZnCl2·2H2O和AlCl3·6H2O (初始Mg / Al、Mg / Fe、Cu / Al或Zn / Al摩尔比等于2)溶液缓慢加入到p H 10.0、20℃的Na OH溶液中搅拌。在20 ° C下，加入0.5 mol / L的Na OH，使各悬浮液的p H保持恒定24 h。24 h后，用去离子水洗涤5次，10 000 g / min离心0.5 h。然后将悬浮液透析(分子量截止为15 , 000) 21天，冷冻干燥，轻轻研磨过0.315 mm筛。温度为p H = 10的Na OH溶液。保持pH值恒定24小时，然后将悬浮液洗涤，离心，透析15天，冷冻干燥并轻轻粉碎。 | [8 empty] | Mg2+ | Fe3+ | 2 | Cl- |  |  | 280 | [8 empty] | 0.760、0.380、0.260、0.153和0.150 nm和一些高角度( > 30 ° 2h )的不对称峰 | 水滑石 | [30 empty] | 溶液 |  |  |  |  | 5 |  |  |  |  | 7 | 7 |  | 1440 | 20 |  |  |  |  | As(Ⅲ) | 44952.96 | [14 empty] | SO42- |  |  | 1200 | [19 empty] | 3 | [37 empty] | 304.18 | [6 empty] | 67.67
24 | Massimo Pigna，2015 | MgFe-LDH | 共沉淀法 | 将适量MgCl2·6H2O、FeCl2·6H2O、CuCl2·2H2O、ZnCl2·2H2O和AlCl3·6H2O (初始Mg / Al、Mg / Fe、Cu / Al或Zn / Al摩尔比等于2)溶液缓慢加入到p H 10.0、20℃的Na OH溶液中搅拌。在20 ° C下，加入0.5 mol / L的Na OH，使各悬浮液的p H保持恒定24 h。24 h后，用去离子水洗涤5次，10 000 g / min离心0.5 h。然后将悬浮液透析(分子量截止为15 , 000) 21天，冷冻干燥，轻轻研磨过0.315 mm筛。温度为p H = 10的Na OH溶液。保持pH值恒定24小时，然后将悬浮液洗涤，离心，透析15天，冷冻干燥并轻轻粉碎。 | [8 empty] | Mg2+ | Fe3+ | 2 | Cl- |  |  | 280 | [8 empty] | 0.760、0.380、0.260、0.153和0.150 nm和一些高角度( > 30 ° 2h )的不对称峰 | 水滑石 | [30 empty] | 溶液 |  |  |  |  | 5 |  |  |  |  | 7 | 7 |  | 1440 | 20 |  |  |  |  | As(Ⅲ) | 44952.96 | [14 empty] | CO32- |  |  | 1200 | [19 empty] | 3 | [37 empty] | 271.22 | [6 empty] | 60.33
24 | Massimo Pigna，2015 | MgFe-LDH | 共沉淀法 | 将适量MgCl2·6H2O、FeCl2·6H2O、CuCl2·2H2O、ZnCl2·2H2O和AlCl3·6H2O (初始Mg / Al、Mg / Fe、Cu / Al或Zn / Al摩尔比等于2)溶液缓慢加入到p H 10.0、20℃的Na OH溶液中搅拌。在20 ° C下，加入0.5 mol / L的Na OH，使各悬浮液的p H保持恒定24 h。24 h后，用去离子水洗涤5次，10 000 g / min离心0.5 h。然后将悬浮液透析(分子量截止为15 , 000) 21天，冷冻干燥，轻轻研磨过0.315 mm筛。温度为p H = 10的Na OH溶液。保持pH值恒定24小时，然后将悬浮液洗涤，离心，透析15天，冷冻干燥并轻轻粉碎。 | [8 empty] | Mg2+ | Fe3+ | 2 | Cl- |  |  | 280 | [8 empty] | 0.760、0.380、0.260、0.153和0.150 nm和一些高角度( > 30 ° 2h )的不对称峰 | 水滑石 | [30 empty] | 溶液 |  |  |  |  | 5 |  |  |  |  | 7 | 7 |  | 1440 | 20 |  |  |  |  | As(Ⅲ) | 44952.96 | [14 empty] | PO43- |  |  | 1200 | [19 empty] | 3 | [37 empty] | 203.04 | [6 empty] | 45.17
24 | Massimo Pigna，2015 | MgFe-LDH | 共沉淀法 | 将适量MgCl2·6H2O、FeCl2·6H2O、CuCl2·2H2O、ZnCl2·2H2O和AlCl3·6H2O (初始Mg / Al、Mg / Fe、Cu / Al或Zn / Al摩尔比等于2)溶液缓慢加入到p H 10.0、20℃的Na OH溶液中搅拌。在20 ° C下，加入0.5 mol / L的Na OH，使各悬浮液的p H保持恒定24 h。24 h后，用去离子水洗涤5次，10 000 g / min离心0.5 h。然后将悬浮液透析(分子量截止为15 , 000) 21天，冷冻干燥，轻轻研磨过0.315 mm筛。温度为p H = 10的Na OH溶液。保持pH值恒定24小时，然后将悬浮液洗涤，离心，透析15天，冷冻干燥并轻轻粉碎。 | [8 empty] | Mg2+ | Fe3+ | 2 | Cl- |  |  | 280 | [8 empty] | 0.760、0.380、0.260、0.153和0.150 nm和一些高角度( > 30 ° 2h )的不对称峰 | 水滑石 | [30 empty] | 溶液 |  |  |  |  | 5 |  |  |  |  | 7 | 7 |  | 1440 | 20 |  |  |  |  | As(Ⅲ) | 44952.96 | [14 empty] | Cl- |  |  | 1800 | [19 empty] | 3 | [37 empty] | 302.68 | [6 empty] | 67.33
24 | Massimo Pigna，2015 | MgFe-LDH | 共沉淀法 | 将适量MgCl2·6H2O、FeCl2·6H2O、CuCl2·2H2O、ZnCl2·2H2O和AlCl3·6H2O (初始Mg / Al、Mg / Fe、Cu / Al或Zn / Al摩尔比等于2)溶液缓慢加入到p H 10.0、20℃的Na OH溶液中搅拌。在20 ° C下，加入0.5 mol / L的Na OH，使各悬浮液的p H保持恒定24 h。24 h后，用去离子水洗涤5次，10 000 g / min离心0.5 h。然后将悬浮液透析(分子量截止为15 , 000) 21天，冷冻干燥，轻轻研磨过0.315 mm筛。温度为p H = 10的Na OH溶液。保持pH值恒定24小时，然后将悬浮液洗涤，离心，透析15天，冷冻干燥并轻轻粉碎。 | [8 empty] | Mg2+ | Fe3+ | 2 | Cl- |  |  | 280 | [8 empty] | 0.760、0.380、0.260、0.153和0.150 nm和一些高角度( > 30 ° 2h )的不对称峰 | 水滑石 | [30 empty] | 溶液 |  |  |  |  | 5 |  |  |  |  | 7 | 7 |  | 1440 | 20 |  |  |  |  | As(Ⅲ) | 44952.96 | [14 empty] | F- |  |  | 1800 | [19 empty] | 3 | [37 empty] | 296.69 | [6 empty] | 66
24 | Massimo Pigna，2015 | MgFe-LDH | 共沉淀法 | 将适量MgCl2·6H2O、FeCl2·6H2O、CuCl2·2H2O、ZnCl2·2H2O和AlCl3·6H2O (初始Mg / Al、Mg / Fe、Cu / Al或Zn / Al摩尔比等于2)溶液缓慢加入到p H 10.0、20℃的Na OH溶液中搅拌。在20 ° C下，加入0.5 mol / L的Na OH，使各悬浮液的p H保持恒定24 h。24 h后，用去离子水洗涤5次，10 000 g / min离心0.5 h。然后将悬浮液透析(分子量截止为15 , 000) 21天，冷冻干燥，轻轻研磨过0.315 mm筛。温度为p H = 10的Na OH溶液。保持pH值恒定24小时，然后将悬浮液洗涤，离心，透析15天，冷冻干燥并轻轻粉碎。 | [8 empty] | Mg2+ | Fe3+ | 2 | Cl- |  |  | 280 | [8 empty] | 0.760、0.380、0.260、0.153和0.150 nm和一些高角度( > 30 ° 2h )的不对称峰 | 水滑石 | [30 empty] | 溶液 |  |  |  |  | 5 |  |  |  |  | 7 | 7 |  | 1440 | 20 |  |  |  |  | As(Ⅲ) | 44952.96 | [14 empty] | SO42- |  |  | 1800 | [19 empty] | 3 | [37 empty] | 288.45 | [6 empty] | 64.17
24 | Massimo Pigna，2015 | MgFe-LDH | 共沉淀法 | 将适量MgCl2·6H2O、FeCl2·6H2O、CuCl2·2H2O、ZnCl2·2H2O和AlCl3·6H2O (初始Mg / Al、Mg / Fe、Cu / Al或Zn / Al摩尔比等于2)溶液缓慢加入到p H 10.0、20℃的Na OH溶液中搅拌。在20 ° C下，加入0.5 mol / L的Na OH，使各悬浮液的p H保持恒定24 h。24 h后，用去离子水洗涤5次，10 000 g / min离心0.5 h。然后将悬浮液透析(分子量截止为15 , 000) 21天，冷冻干燥，轻轻研磨过0.315 mm筛。温度为p H = 10的Na OH溶液。保持pH值恒定24小时，然后将悬浮液洗涤，离心，透析15天，冷冻干燥并轻轻粉碎。 | [8 empty] | Mg2+ | Fe3+ | 2 | Cl- |  |  | 280 | [8 empty] | 0.760、0.380、0.260、0.153和0.150 nm和一些高角度( > 30 ° 2h )的不对称峰 | 水滑石 | [30 empty] | 溶液 |  |  |  |  | 5 |  |  |  |  | 7 | 7 |  | 1440 | 20 |  |  |  |  | As(Ⅲ) | 44952.96 | [14 empty] | CO32- |  |  | 1800 | [19 empty] | 3 | [37 empty] | 245.74 | [6 empty] | 54.67
24 | Massimo Pigna，2015 | MgFe-LDH | 共沉淀法 | 将适量MgCl2·6H2O、FeCl2·6H2O、CuCl2·2H2O、ZnCl2·2H2O和AlCl3·6H2O (初始Mg / Al、Mg / Fe、Cu / Al或Zn / Al摩尔比等于2)溶液缓慢加入到p H 10.0、20℃的Na OH溶液中搅拌。在20 ° C下，加入0.5 mol / L的Na OH，使各悬浮液的p H保持恒定24 h。24 h后，用去离子水洗涤5次，10 000 g / min离心0.5 h。然后将悬浮液透析(分子量截止为15 , 000) 21天，冷冻干燥，轻轻研磨过0.315 mm筛。温度为p H = 10的Na OH溶液。保持pH值恒定24小时，然后将悬浮液洗涤，离心，透析15天，冷冻干燥并轻轻粉碎。 | [8 empty] | Mg2+ | Fe3+ | 2 | Cl- |  |  | 280 | [8 empty] | 0.760、0.380、0.260、0.153和0.150 nm和一些高角度( > 30 ° 2h )的不对称峰 | 水滑石 | [30 empty] | 溶液 |  |  |  |  | 5 |  |  |  |  | 7 | 7 |  | 1440 | 20 |  |  |  |  | As(Ⅲ) | 44952.96 | [14 empty] | PO43- |  |  | 1800 | [19 empty] | 3 | [37 empty] | 154.34 | [6 empty] | 34.33
24 | Massimo Pigna，2015 | ZnAl-LDH | 共沉淀法 | 将适量MgCl2·6H2O、FeCl2·6H2O、CuCl2·2H2O、ZnCl2·2H2O和AlCl3·6H2O (初始Mg / Al、Mg / Fe、Cu / Al或Zn / Al摩尔比等于2)溶液缓慢加入到p H 10.0、20℃的Na OH溶液中搅拌。在20 ° C下，加入0.5 mol / L的Na OH，使各悬浮液的p H保持恒定24 h。24 h后，用去离子水洗涤5次，10 000 g / min离心0.5 h。然后将悬浮液透析(分子量截止为15 , 000) 21天，冷冻干燥，轻轻研磨过0.315 mm筛。温度为p H = 10的Na OH溶液。保持pH值恒定24小时，然后将悬浮液洗涤，离心，透析15天，冷冻干燥并轻轻粉碎。 | [8 empty] | Zn | Al3+ | 2 | Cl- |  |  | 200 | [8 empty] | 0.760、0.380、0.260、0.153和0.150 nm和一些高角度( > 30 ° 2h )的不对称峰 | 水滑石 | [30 empty] | 溶液 |  |  |  |  | 5 |  |  |  |  | 7 | 7 |  | 1440 | 20 |  |  |  |  | As(Ⅲ) | 0.0375~3.75 | [24 empty] | Langmuir isotherm |  | 42.63 | [10 empty] | 3 | [37 empty] | 42.63
24 | Massimo Pigna，2015 | ZnAl-LDH | 共沉淀法 | 将适量MgCl2·6H2O、FeCl2·6H2O、CuCl2·2H2O、ZnCl2·2H2O和AlCl3·6H2O (初始Mg / Al、Mg / Fe、Cu / Al或Zn / Al摩尔比等于2)溶液缓慢加入到p H 10.0、20℃的Na OH溶液中搅拌。在20 ° C下，加入0.5 mol / L的Na OH，使各悬浮液的p H保持恒定24 h。24 h后，用去离子水洗涤5次，10 000 g / min离心0.5 h。然后将悬浮液透析(分子量截止为15 , 000) 21天，冷冻干燥，轻轻研磨过0.315 mm筛。温度为p H = 10的Na OH溶液。保持pH值恒定24小时，然后将悬浮液洗涤，离心，透析15天，冷冻干燥并轻轻粉碎。 | [8 empty] | Zn | Al3+ | 2 | Cl- |  |  | 200 | [8 empty] | 0.760、0.380、0.260、0.153和0.150 nm和一些高角度( > 30 ° 2h )的不对称峰 | 水滑石 | [30 empty] | 溶液 |  |  |  |  | 5 |  |  |  |  | 7 | 7 |  | 1440 | 20 |  |  |  |  | As(Ⅲ) | 22476.48 | [14 empty] | 无 |  |  | 0 | [19 empty] | 3 | [37 empty] | 153.59 | [6 empty] | 68.33
24 | Massimo Pigna，2015 | ZnAl-LDH | 共沉淀法 | 将适量MgCl2·6H2O、FeCl2·6H2O、CuCl2·2H2O、ZnCl2·2H2O和AlCl3·6H2O (初始Mg / Al、Mg / Fe、Cu / Al或Zn / Al摩尔比等于2)溶液缓慢加入到p H 10.0、20℃的Na OH溶液中搅拌。在20 ° C下，加入0.5 mol / L的Na OH，使各悬浮液的p H保持恒定24 h。24 h后，用去离子水洗涤5次，10 000 g / min离心0.5 h。然后将悬浮液透析(分子量截止为15 , 000) 21天，冷冻干燥，轻轻研磨过0.315 mm筛。温度为p H = 10的Na OH溶液。保持pH值恒定24小时，然后将悬浮液洗涤，离心，透析15天，冷冻干燥并轻轻粉碎。 | [8 empty] | Zn | Al3+ | 2 | Cl- |  |  | 200 | [8 empty] | 0.760、0.380、0.260、0.153和0.150 nm和一些高角度( > 30 ° 2h )的不对称峰 | 水滑石 | [30 empty] | 溶液 |  |  |  |  | 5 |  |  |  |  | 7 | 7 |  | 1440 | 20 |  |  |  |  | As(Ⅲ) | 22476.48 | [14 empty] | Cl- |  |  | 300 | [19 empty] | 3 | [37 empty] | 142.35 | [6 empty] | 63.66
24 | Massimo Pigna，2015 | ZnAl-LDH | 共沉淀法 | 将适量MgCl2·6H2O、FeCl2·6H2O、CuCl2·2H2O、ZnCl2·2H2O和AlCl3·6H2O (初始Mg / Al、Mg / Fe、Cu / Al或Zn / Al摩尔比等于2)溶液缓慢加入到p H 10.0、20℃的Na OH溶液中搅拌。在20 ° C下，加入0.5 mol / L的Na OH，使各悬浮液的p H保持恒定24 h。24 h后，用去离子水洗涤5次，10 000 g / min离心0.5 h。然后将悬浮液透析(分子量截止为15 , 000) 21天，冷冻干燥，轻轻研磨过0.315 mm筛。温度为p H = 10的Na OH溶液。保持pH值恒定24小时，然后将悬浮液洗涤，离心，透析15天，冷冻干燥并轻轻粉碎。 | [8 empty] | Zn | Al3+ | 2 | Cl- |  |  | 200 | [8 empty] | 0.760、0.380、0.260、0.153和0.150 nm和一些高角度( > 30 ° 2h )的不对称峰 | 水滑石 | [30 empty] | 溶液 |  |  |  |  | 5 |  |  |  |  | 7 | 7 |  | 1440 | 20 |  |  |  |  | As(Ⅲ) | 22476.48 | [14 empty] | F- |  |  | 300 | [19 empty] | 3 | [37 empty] | 137.11 | [6 empty] | 61
24 | Massimo Pigna，2015 | ZnAl-LDH | 共沉淀法 | 将适量MgCl2·6H2O、FeCl2·6H2O、CuCl2·2H2O、ZnCl2·2H2O和AlCl3·6H2O (初始Mg / Al、Mg / Fe、Cu / Al或Zn / Al摩尔比等于2)溶液缓慢加入到p H 10.0、20℃的Na OH溶液中搅拌。在20 ° C下，加入0.5 mol / L的Na OH，使各悬浮液的p H保持恒定24 h。24 h后，用去离子水洗涤5次，10 000 g / min离心0.5 h。然后将悬浮液透析(分子量截止为15 , 000) 21天，冷冻干燥，轻轻研磨过0.315 mm筛。温度为p H = 10的Na OH溶液。保持pH值恒定24小时，然后将悬浮液洗涤，离心，透析15天，冷冻干燥并轻轻粉碎。 | [8 empty] | Zn | Al3+ | 2 | Cl- |  |  | 200 | [8 empty] | 0.760、0.380、0.260、0.153和0.150 nm和一些高角度( > 30 ° 2h )的不对称峰 | 水滑石 | [30 empty] | 溶液 |  |  |  |  | 5 |  |  |  |  | 7 | 7 |  | 1440 | 20 |  |  |  |  | As(Ⅲ) | 22476.48 | [14 empty] | SO42- |  |  | 300 | [19 empty] | 3 | [37 empty] | 133.36 | [6 empty] | 59.33
24 | Massimo Pigna，2015 | ZnAl-LDH | 共沉淀法 | 将适量MgCl2·6H2O、FeCl2·6H2O、CuCl2·2H2O、ZnCl2·2H2O和AlCl3·6H2O (初始Mg / Al、Mg / Fe、Cu / Al或Zn / Al摩尔比等于2)溶液缓慢加入到p H 10.0、20℃的Na OH溶液中搅拌。在20 ° C下，加入0.5 mol / L的Na OH，使各悬浮液的p H保持恒定24 h。24 h后，用去离子水洗涤5次，10 000 g / min离心0.5 h。然后将悬浮液透析(分子量截止为15 , 000) 21天，冷冻干燥，轻轻研磨过0.315 mm筛。温度为p H = 10的Na OH溶液。保持pH值恒定24小时，然后将悬浮液洗涤，离心，透析15天，冷冻干燥并轻轻粉碎。 | [8 empty] | Zn | Al3+ | 2 | Cl- |  |  | 200 | [8 empty] | 0.760、0.380、0.260、0.153和0.150 nm和一些高角度( > 30 ° 2h )的不对称峰 | 水滑石 | [30 empty] | 溶液 |  |  |  |  | 5 |  |  |  |  | 7 | 7 |  | 1440 | 20 |  |  |  |  | As(Ⅲ) | 22476.48 | [14 empty] | CO32- |  |  | 300 | [19 empty] | 3 | [37 empty] | 109.39 | [6 empty] | 48.67
24 | Massimo Pigna，2015 | ZnAl-LDH | 共沉淀法 | 将适量MgCl2·6H2O、FeCl2·6H2O、CuCl2·2H2O、ZnCl2·2H2O和AlCl3·6H2O (初始Mg / Al、Mg / Fe、Cu / Al或Zn / Al摩尔比等于2)溶液缓慢加入到p H 10.0、20℃的Na OH溶液中搅拌。在20 ° C下，加入0.5 mol / L的Na OH，使各悬浮液的p H保持恒定24 h。24 h后，用去离子水洗涤5次，10 000 g / min离心0.5 h。然后将悬浮液透析(分子量截止为15 , 000) 21天，冷冻干燥，轻轻研磨过0.315 mm筛。温度为p H = 10的Na OH溶液。保持pH值恒定24小时，然后将悬浮液洗涤，离心，透析15天，冷冻干燥并轻轻粉碎。 | [8 empty] | Zn | Al3+ | 2 | Cl- |  |  | 200 | [8 empty] | 0.760、0.380、0.260、0.153和0.150 nm和一些高角度( > 30 ° 2h )的不对称峰 | 水滑石 | [30 empty] | 溶液 |  |  |  |  | 5 |  |  |  |  | 7 | 7 |  | 1440 | 20 |  |  |  |  | As(Ⅲ) | 22476.48 | [14 empty] | PO43- |  |  | 300 | [19 empty] | 3 | [37 empty] | 70.43 | [6 empty] | 31.33
24 | Massimo Pigna，2015 | ZnAl-LDH | 共沉淀法 | 将适量MgCl2·6H2O、FeCl2·6H2O、CuCl2·2H2O、ZnCl2·2H2O和AlCl3·6H2O (初始Mg / Al、Mg / Fe、Cu / Al或Zn / Al摩尔比等于2)溶液缓慢加入到p H 10.0、20℃的Na OH溶液中搅拌。在20 ° C下，加入0.5 mol / L的Na OH，使各悬浮液的p H保持恒定24 h。24 h后，用去离子水洗涤5次，10 000 g / min离心0.5 h。然后将悬浮液透析(分子量截止为15 , 000) 21天，冷冻干燥，轻轻研磨过0.315 mm筛。温度为p H = 10的Na OH溶液。保持pH值恒定24小时，然后将悬浮液洗涤，离心，透析15天，冷冻干燥并轻轻粉碎。 | [8 empty] | Zn | Al3+ | 2 | Cl- |  |  | 200 | [8 empty] | 0.760、0.380、0.260、0.153和0.150 nm和一些高角度( > 30 ° 2h )的不对称峰 | 水滑石 | [30 empty] | 溶液 |  |  |  |  | 5 |  |  |  |  | 7 | 7 |  | 1440 | 20 |  |  |  |  | As(Ⅲ) | 22476.48 | [14 empty] | Cl- |  |  | 600 | [19 empty] | 3 | [37 empty] | 134.11 | [6 empty] | 59.67
24 | Massimo Pigna，2015 | ZnAl-LDH | 共沉淀法 | 将适量MgCl2·6H2O、FeCl2·6H2O、CuCl2·2H2O、ZnCl2·2H2O和AlCl3·6H2O (初始Mg / Al、Mg / Fe、Cu / Al或Zn / Al摩尔比等于2)溶液缓慢加入到p H 10.0、20℃的Na OH溶液中搅拌。在20 ° C下，加入0.5 mol / L的Na OH，使各悬浮液的p H保持恒定24 h。24 h后，用去离子水洗涤5次，10 000 g / min离心0.5 h。然后将悬浮液透析(分子量截止为15 , 000) 21天，冷冻干燥，轻轻研磨过0.315 mm筛。温度为p H = 10的Na OH溶液。保持pH值恒定24小时，然后将悬浮液洗涤，离心，透析15天，冷冻干燥并轻轻粉碎。 | [8 empty] | Zn | Al3+ | 2 | Cl- |  |  | 200 | [8 empty] | 0.760、0.380、0.260、0.153和0.150 nm和一些高角度( > 30 ° 2h )的不对称峰 | 水滑石 | [30 empty] | 溶液 |  |  |  |  | 5 |  |  |  |  | 7 | 7 |  | 1440 | 20 |  |  |  |  | As(Ⅲ) | 22476.48 | [14 empty] | F- |  |  | 600 | [19 empty] | 3 | [37 empty] | 130.36 | [6 empty] | 58
24 | Massimo Pigna，2015 | ZnAl-LDH | 共沉淀法 | 将适量MgCl2·6H2O、FeCl2·6H2O、CuCl2·2H2O、ZnCl2·2H2O和AlCl3·6H2O (初始Mg / Al、Mg / Fe、Cu / Al或Zn / Al摩尔比等于2)溶液缓慢加入到p H 10.0、20℃的Na OH溶液中搅拌。在20 ° C下，加入0.5 mol / L的Na OH，使各悬浮液的p H保持恒定24 h。24 h后，用去离子水洗涤5次，10 000 g / min离心0.5 h。然后将悬浮液透析(分子量截止为15 , 000) 21天，冷冻干燥，轻轻研磨过0.315 mm筛。温度为p H = 10的Na OH溶液。保持pH值恒定24小时，然后将悬浮液洗涤，离心，透析15天，冷冻干燥并轻轻粉碎。 | [8 empty] | Zn | Al3+ | 2 | Cl- |  |  | 200 | [8 empty] | 0.760、0.380、0.260、0.153和0.150 nm和一些高角度( > 30 ° 2h )的不对称峰 | 水滑石 | [30 empty] | 溶液 |  |  |  |  | 5 |  |  |  |  | 7 | 7 |  | 1440 | 20 |  |  |  |  | As(Ⅲ) | 22476.48 | [14 empty] | SO42- |  |  | 600 | [19 empty] | 3 | [37 empty] | 127.37 | [6 empty] | 56.67
24 | Massimo Pigna，2015 | ZnAl-LDH | 共沉淀法 | 将适量MgCl2·6H2O、FeCl2·6H2O、CuCl2·2H2O、ZnCl2·2H2O和AlCl3·6H2O (初始Mg / Al、Mg / Fe、Cu / Al或Zn / Al摩尔比等于2)溶液缓慢加入到p H 10.0、20℃的Na OH溶液中搅拌。在20 ° C下，加入0.5 mol / L的Na OH，使各悬浮液的p H保持恒定24 h。24 h后，用去离子水洗涤5次，10 000 g / min离心0.5 h。然后将悬浮液透析(分子量截止为15 , 000) 21天，冷冻干燥，轻轻研磨过0.315 mm筛。温度为p H = 10的Na OH溶液。保持pH值恒定24小时，然后将悬浮液洗涤，离心，透析15天，冷冻干燥并轻轻粉碎。 | [8 empty] | Zn | Al3+ | 2 | Cl- |  |  | 200 | [8 empty] | 0.760、0.380、0.260、0.153和0.150 nm和一些高角度( > 30 ° 2h )的不对称峰 | 水滑石 | [30 empty] | 溶液 |  |  |  |  | 5 |  |  |  |  | 7 | 7 |  | 1440 | 20 |  |  |  |  | As(Ⅲ) | 22476.48 | [14 empty] | CO32- |  |  | 600 | [19 empty] | 3 | [37 empty] | 82.41 | [6 empty] | 36.67
24 | Massimo Pigna，2015 | ZnAl-LDH | 共沉淀法 | 将适量MgCl2·6H2O、FeCl2·6H2O、CuCl2·2H2O、ZnCl2·2H2O和AlCl3·6H2O (初始Mg / Al、Mg / Fe、Cu / Al或Zn / Al摩尔比等于2)溶液缓慢加入到p H 10.0、20℃的Na OH溶液中搅拌。在20 ° C下，加入0.5 mol / L的Na OH，使各悬浮液的p H保持恒定24 h。24 h后，用去离子水洗涤5次，10 000 g / min离心0.5 h。然后将悬浮液透析(分子量截止为15 , 000) 21天，冷冻干燥，轻轻研磨过0.315 mm筛。温度为p H = 10的Na OH溶液。保持pH值恒定24小时，然后将悬浮液洗涤，离心，透析15天，冷冻干燥并轻轻粉碎。 | [8 empty] | Zn | Al3+ | 2 | Cl- |  |  | 200 | [8 empty] | 0.760、0.380、0.260、0.153和0.150 nm和一些高角度( > 30 ° 2h )的不对称峰 | 水滑石 | [30 empty] | 溶液 |  |  |  |  | 5 |  |  |  |  | 7 | 7 |  | 1440 | 20 |  |  |  |  | As(Ⅲ) | 22476.48 | [14 empty] | PO43- |  |  | 600 | [19 empty] | 3 | [37 empty] | 48.7 | [6 empty] | 21.67
24 | Massimo Pigna，2015 | ZnAl-LDH | 共沉淀法 | 将适量MgCl2·6H2O、FeCl2·6H2O、CuCl2·2H2O、ZnCl2·2H2O和AlCl3·6H2O (初始Mg / Al、Mg / Fe、Cu / Al或Zn / Al摩尔比等于2)溶液缓慢加入到p H 10.0、20℃的Na OH溶液中搅拌。在20 ° C下，加入0.5 mol / L的Na OH，使各悬浮液的p H保持恒定24 h。24 h后，用去离子水洗涤5次，10 000 g / min离心0.5 h。然后将悬浮液透析(分子量截止为15 , 000) 21天，冷冻干燥，轻轻研磨过0.315 mm筛。温度为p H = 10的Na OH溶液。保持pH值恒定24小时，然后将悬浮液洗涤，离心，透析15天，冷冻干燥并轻轻粉碎。 | [8 empty] | Zn | Al3+ | 2 | Cl- |  |  | 200 | [8 empty] | 0.760、0.380、0.260、0.153和0.150 nm和一些高角度( > 30 ° 2h )的不对称峰 | 水滑石 | [30 empty] | 溶液 |  |  |  |  | 5 |  |  |  |  | 7 | 7 |  | 1440 | 20 |  |  |  |  | As(Ⅲ) | 22476.48 | [14 empty] | Cl- |  |  | 900 | [19 empty] | 3 | [37 empty] | 122.12 | [6 empty] | 54.44
24 | Massimo Pigna，2015 | ZnAl-LDH | 共沉淀法 | 将适量MgCl2·6H2O、FeCl2·6H2O、CuCl2·2H2O、ZnCl2·2H2O和AlCl3·6H2O (初始Mg / Al、Mg / Fe、Cu / Al或Zn / Al摩尔比等于2)溶液缓慢加入到p H 10.0、20℃的Na OH溶液中搅拌。在20 ° C下，加入0.5 mol / L的Na OH，使各悬浮液的p H保持恒定24 h。24 h后，用去离子水洗涤5次，10 000 g / min离心0.5 h。然后将悬浮液透析(分子量截止为15 , 000) 21天，冷冻干燥，轻轻研磨过0.315 mm筛。温度为p H = 10的Na OH溶液。保持pH值恒定24小时，然后将悬浮液洗涤，离心，透析15天，冷冻干燥并轻轻粉碎。 | [8 empty] | Zn | Al3+ | 2 | Cl- |  |  | 200 | [8 empty] | 0.760、0.380、0.260、0.153和0.150 nm和一些高角度( > 30 ° 2h )的不对称峰 | 水滑石 | [30 empty] | 溶液 |  |  |  |  | 5 |  |  |  |  | 7 | 7 |  | 1440 | 20 |  |  |  |  | As(Ⅲ) | 22476.48 | [14 empty] | F- |  |  | 900 | [19 empty] | 3 | [37 empty] | 119.13 | [6 empty] | 53
24 | Massimo Pigna，2015 | ZnAl-LDH | 共沉淀法 | 将适量MgCl2·6H2O、FeCl2·6H2O、CuCl2·2H2O、ZnCl2·2H2O和AlCl3·6H2O (初始Mg / Al、Mg / Fe、Cu / Al或Zn / Al摩尔比等于2)溶液缓慢加入到p H 10.0、20℃的Na OH溶液中搅拌。在20 ° C下，加入0.5 mol / L的Na OH，使各悬浮液的p H保持恒定24 h。24 h后，用去离子水洗涤5次，10 000 g / min离心0.5 h。然后将悬浮液透析(分子量截止为15 , 000) 21天，冷冻干燥，轻轻研磨过0.315 mm筛。温度为p H = 10的Na OH溶液。保持pH值恒定24小时，然后将悬浮液洗涤，离心，透析15天，冷冻干燥并轻轻粉碎。 | [8 empty] | Zn | Al3+ | 2 | Cl- |  |  | 200 | [8 empty] | 0.760、0.380、0.260、0.153和0.150 nm和一些高角度( > 30 ° 2h )的不对称峰 | 水滑石 | [30 empty] | 溶液 |  |  |  |  | 5 |  |  |  |  | 7 | 7 |  | 1440 | 20 |  |  |  |  | As(Ⅲ) | 22476.48 | [14 empty] | SO42- |  |  | 900 | [19 empty] | 3 | [37 empty] | 113.88 | [6 empty] | 50.67
24 | Massimo Pigna，2015 | ZnAl-LDH | 共沉淀法 | 将适量MgCl2·6H2O、FeCl2·6H2O、CuCl2·2H2O、ZnCl2·2H2O和AlCl3·6H2O (初始Mg / Al、Mg / Fe、Cu / Al或Zn / Al摩尔比等于2)溶液缓慢加入到p H 10.0、20℃的Na OH溶液中搅拌。在20 ° C下，加入0.5 mol / L的Na OH，使各悬浮液的p H保持恒定24 h。24 h后，用去离子水洗涤5次，10 000 g / min离心0.5 h。然后将悬浮液透析(分子量截止为15 , 000) 21天，冷冻干燥，轻轻研磨过0.315 mm筛。温度为p H = 10的Na OH溶液。保持pH值恒定24小时，然后将悬浮液洗涤，离心，透析15天，冷冻干燥并轻轻粉碎。 | [8 empty] | Zn | Al3+ | 2 | Cl- |  |  | 200 | [8 empty] | 0.760、0.380、0.260、0.153和0.150 nm和一些高角度( > 30 ° 2h )的不对称峰 | 水滑石 | [30 empty] | 溶液 |  |  |  |  | 5 |  |  |  |  | 7 | 7 |  | 1440 | 20 |  |  |  |  | As(Ⅲ) | 22476.48 | [14 empty] | CO32- |  |  | 900 | [19 empty] | 3 | [37 empty] | 56.94 | [6 empty] | 25.33
24 | Massimo Pigna，2015 | ZnAl-LDH | 共沉淀法 | 将适量MgCl2·6H2O、FeCl2·6H2O、CuCl2·2H2O、ZnCl2·2H2O和AlCl3·6H2O (初始Mg / Al、Mg / Fe、Cu / Al或Zn / Al摩尔比等于2)溶液缓慢加入到p H 10.0、20℃的Na OH溶液中搅拌。在20 ° C下，加入0.5 mol / L的Na OH，使各悬浮液的p H保持恒定24 h。24 h后，用去离子水洗涤5次，10 000 g / min离心0.5 h。然后将悬浮液透析(分子量截止为15 , 000) 21天，冷冻干燥，轻轻研磨过0.315 mm筛。温度为p H = 10的Na OH溶液。保持pH值恒定24小时，然后将悬浮液洗涤，离心，透析15天，冷冻干燥并轻轻粉碎。 | [8 empty] | Zn | Al3+ | 2 | Cl- |  |  | 200 | [8 empty] | 0.760、0.380、0.260、0.153和0.150 nm和一些高角度( > 30 ° 2h )的不对称峰 | 水滑石 | [30 empty] | 溶液 |  |  |  |  | 5 |  |  |  |  | 7 | 7 |  | 1440 | 20 |  |  |  |  | As(Ⅲ) | 22476.48 | [14 empty] | PO43- |  |  | 900 | [19 empty] | 3 | [37 empty] | 23.97 | [6 empty] | 10.67
25 | Massimo Pigna，2020 | Cu-Al LDH | [115 empty] | 3
26 | Xianggui Kong，2021 | CaAl-LDH | 共沉淀法 | 将28.34 g的Ca ( NO3 ) 2·4H2O和24.00 g的Al ( NO3 ) 3·9H2O溶于200 mL的去离子水(溶液A )中。将17.6 g的NaOH溶于200 mL去离子水中，得到溶液B。然后将两种溶液( A和B)以3000 rpm的转速倒入磨机中，混合时间为1 min。反应结束后收集产物，并用去离子水和无水乙醇多次洗涤。然后收集样品，在40℃烘箱中干燥12小时。 | [8 empty] | Ca2+ | Al3+ |  | NO3- | [11 empty] | CaAl - LDH的标准图谱( JPCDS：54 - 0849) | [31 empty] | 溶液 |  |  |  |  | 0.2 | [7 empty] | 20 | 28 |  |  |  |  | Cd (Ⅱ) | 15 | [18 empty] | 5 | [18 empty] | 3 | [11 empty] | 99.9 | 3.23 |  | 99.9 | [177 empty] | Cd(Ⅱ) | OH -离子触发了Cd2 +、Al3 + (或Al ( OH ) 4 - )、OH -和CO32 -之间的共沉淀反应，形成了CdAl - LDH。同时，Cd Al - LDH也可以通过同构置换的方式产生，这是由于Cd2 +取代了Ca Al - LDH层板中的Ca2 +
26 | Xianggui Kong，2021 | CaAl-LDH | 共沉淀法 | 将28.34 g的Ca ( NO3 ) 2·4H2O和24.00 g的Al ( NO3 ) 3·9H2O溶于200 mL的去离子水(溶液A )中。将17.6 g的NaOH溶于200 mL去离子水中，得到溶液B。然后将两种溶液( A和B)以3000 rpm的转速倒入磨机中，混合时间为1 min。反应结束后收集产物，并用去离子水和无水乙醇多次洗涤。然后收集样品，在40℃烘箱中干燥12小时。 | [8 empty] | Ca2+ | Al3+ |  | NO3- | [11 empty] | CaAl - LDH的标准图谱( JPCDS：54 - 0849) | [31 empty] | 溶液 |  |  |  |  | 0.2 | [7 empty] | 20 | 28 |  |  |  |  | Cd (Ⅱ) | 30 | [18 empty] | 5 | [18 empty] | 3 | [11 empty] | 99.9 | 4.03 |  | 99.9
26 | Xianggui Kong，2021 | CaAl-LDH | 共沉淀法 | 将28.34 g的Ca ( NO3 ) 2·4H2O和24.00 g的Al ( NO3 ) 3·9H2O溶于200 mL的去离子水(溶液A )中。将17.6 g的NaOH溶于200 mL去离子水中，得到溶液B。然后将两种溶液( A和B)以3000 rpm的转速倒入磨机中，混合时间为1 min。反应结束后收集产物，并用去离子水和无水乙醇多次洗涤。然后收集样品，在40℃烘箱中干燥12小时。 | [8 empty] | Ca2+ | Al3+ |  | NO3- | [11 empty] | CaAl - LDH的标准图谱( JPCDS：54 - 0849) | [31 empty] | 溶液 |  |  |  |  | 0.2 | [7 empty] | 20 | 28 |  |  |  |  | Cd (Ⅱ) | 60 | [18 empty] | 5 | [18 empty] | 3 | [11 empty] | 99.9 | 3.76 |  | 99.9
26 | Xianggui Kong，2021 | CaAl-LDH | 共沉淀法 | 将28.34 g的Ca ( NO3 ) 2·4H2O和24.00 g的Al ( NO3 ) 3·9H2O溶于200 mL的去离子水(溶液A )中。将17.6 g的NaOH溶于200 mL去离子水中，得到溶液B。然后将两种溶液( A和B)以3000 rpm的转速倒入磨机中，混合时间为1 min。反应结束后收集产物，并用去离子水和无水乙醇多次洗涤。然后收集样品，在40℃烘箱中干燥12小时。 | [8 empty] | Ca2+ | Al3+ |  | NO3- | [11 empty] | CaAl - LDH的标准图谱( JPCDS：54 - 0849) | [31 empty] | 溶液 |  |  |  |  | 0.2 | [7 empty] | 20 | 28 |  |  |  |  | Cd (Ⅱ) | 120 | [18 empty] | 2 | [18 empty] | 3 | [11 empty] | 91.58 | 4.84 |  | 91.58
26 | Xianggui Kong，2021 | CaAl-LDH | 共沉淀法 | 将28.34 g的Ca ( NO3 ) 2·4H2O和24.00 g的Al ( NO3 ) 3·9H2O溶于200 mL的去离子水(溶液A )中。将17.6 g的NaOH溶于200 mL去离子水中，得到溶液B。然后将两种溶液( A和B)以3000 rpm的转速倒入磨机中，混合时间为1 min。反应结束后收集产物，并用去离子水和无水乙醇多次洗涤。然后收集样品，在40℃烘箱中干燥12小时。 | [8 empty] | Ca2+ | Al3+ |  | NO3- | [11 empty] | CaAl - LDH的标准图谱( JPCDS：54 - 0849) | [31 empty] | 溶液 |  |  |  |  | 0.2 | [7 empty] | 20 | 28 |  |  |  |  | Cd (Ⅱ) | 15 | [26 empty] | 73 | [10 empty] | 3 | [7 empty] | 74.32 | 20.13 |  |  |  |  | 99.09333 | 99.09333
26 | Xianggui Kong，2021 | CaAl-LDH | 共沉淀法 | 将28.34 g的Ca ( NO3 ) 2·4H2O和24.00 g的Al ( NO3 ) 3·9H2O溶于200 mL的去离子水(溶液A )中。将17.6 g的NaOH溶于200 mL去离子水中，得到溶液B。然后将两种溶液( A和B)以3000 rpm的转速倒入磨机中，混合时间为1 min。反应结束后收集产物，并用去离子水和无水乙醇多次洗涤。然后收集样品，在40℃烘箱中干燥12小时。 | [8 empty] | Ca2+ | Al3+ |  | NO3- | [11 empty] | CaAl - LDH的标准图谱( JPCDS：54 - 0849) | [31 empty] | 溶液 |  |  |  |  | 0.2 | [7 empty] | 20 | 28 |  |  |  |  | Cd (Ⅱ) | 30 | [26 empty] | 148 | [10 empty] | 3 | [7 empty] | 147.87 | 20.9 |  |  |  |  | 98.58 | 98.58
26 | Xianggui Kong，2021 | CaAl-LDH | 共沉淀法 | 将28.34 g的Ca ( NO3 ) 2·4H2O和24.00 g的Al ( NO3 ) 3·9H2O溶于200 mL的去离子水(溶液A )中。将17.6 g的NaOH溶于200 mL去离子水中，得到溶液B。然后将两种溶液( A和B)以3000 rpm的转速倒入磨机中，混合时间为1 min。反应结束后收集产物，并用去离子水和无水乙醇多次洗涤。然后收集样品，在40℃烘箱中干燥12小时。 | [8 empty] | Ca2+ | Al3+ |  | NO3- | [11 empty] | CaAl - LDH的标准图谱( JPCDS：54 - 0849) | [31 empty] | 溶液 |  |  |  |  | 0.2 | [7 empty] | 20 | 28 |  |  |  |  | Cd (Ⅱ) | 60 | [26 empty] | 298 | [10 empty] | 3 | [7 empty] | 297.29 | 21.68 |  |  |  |  | 99.09667 | 99.09667
26 | Xianggui Kong，2021 | CaAl-LDH | 共沉淀法 | 将28.34 g的Ca ( NO3 ) 2·4H2O和24.00 g的Al ( NO3 ) 3·9H2O溶于200 mL的去离子水(溶液A )中。将17.6 g的NaOH溶于200 mL去离子水中，得到溶液B。然后将两种溶液( A和B)以3000 rpm的转速倒入磨机中，混合时间为1 min。反应结束后收集产物，并用去离子水和无水乙醇多次洗涤。然后收集样品，在40℃烘箱中干燥12小时。 | [8 empty] | Ca2+ | Al3+ |  | NO3- | [11 empty] | CaAl - LDH的标准图谱( JPCDS：54 - 0849) | [31 empty] | 溶液 |  |  |  |  | 0.2 | [7 empty] | 20 | 28 |  |  |  |  | Cd (Ⅱ) | 120 | [26 empty] | 548 | [10 empty] | 3 | [7 empty] | 545.81 | 23.23 |  |  |  |  | 90.96833 | 90.96833
26 | Xianggui Kong，2021 | CaAl-LDH | 共沉淀法 | 将28.34 g的Ca ( NO3 ) 2·4H2O和24.00 g的Al ( NO3 ) 3·9H2O溶于200 mL的去离子水(溶液A )中。将17.6 g的NaOH溶于200 mL去离子水中，得到溶液B。然后将两种溶液( A和B)以3000 rpm的转速倒入磨机中，混合时间为1 min。反应结束后收集产物，并用去离子水和无水乙醇多次洗涤。然后收集样品，在40℃烘箱中干燥12小时。 | [8 empty] | Ca2+ | Al3+ |  | NO3- | [11 empty] | CaAl - LDH的标准图谱( JPCDS：54 - 0849) | [31 empty] | 溶液 |  |  |  |  | 0.2 | [7 empty] | 20 | 28 |  |  |  |  | Cd (Ⅱ) | 240 | [26 empty] | 574 | [10 empty] | 3 | [7 empty] | 573.68 | 23.23 |  |  |  |  | 47.80667 | 47.80667
26 | Xianggui Kong，2021 | CaAl-LDH | 共沉淀法 | 将28.34 g的Ca ( NO3 ) 2·4H2O和24.00 g的Al ( NO3 ) 3·9H2O溶于200 mL的去离子水(溶液A )中。将17.6 g的NaOH溶于200 mL去离子水中，得到溶液B。然后将两种溶液( A和B)以3000 rpm的转速倒入磨机中，混合时间为1 min。反应结束后收集产物，并用去离子水和无水乙醇多次洗涤。然后收集样品，在40℃烘箱中干燥12小时。 | [8 empty] | Ca2+ | Al3+ |  | NO3- | [11 empty] | CaAl - LDH的标准图谱( JPCDS：54 - 0849) | [31 empty] | 溶液 |  |  |  |  | 0.2 | [7 empty] | 20 | 28 |  |  |  |  | Cd (Ⅱ) | 480 | [26 empty] | 592 | [10 empty] | 3 | [7 empty] | 590.71 | 25.55 |  |  |  |  | 24.61292 | 24.61292
26 | Xianggui Kong，2021 | CaAl-LDH | 共沉淀法 | 将28.34 g的Ca ( NO3 ) 2·4H2O和24.00 g的Al ( NO3 ) 3·9H2O溶于200 mL的去离子水(溶液A )中。将17.6 g的NaOH溶于200 mL去离子水中，得到溶液B。然后将两种溶液( A和B)以3000 rpm的转速倒入磨机中，混合时间为1 min。反应结束后收集产物，并用去离子水和无水乙醇多次洗涤。然后收集样品，在40℃烘箱中干燥12小时。 | [8 empty] | Ca2+ | Al3+ |  | NO3- | [11 empty] | CaAl - LDH的标准图谱( JPCDS：54 - 0849) | [31 empty] | 溶液 |  |  |  |  | 0.2 | [7 empty] | 20 | 28 |  |  |  |  | Cd (Ⅱ) | 120 | [14 empty] | 无 | 0 | [21 empty] | 3 | [11 empty] | 91.5 | 4.72 |  | 91.5
26 | Xianggui Kong，2021 | CaAl-LDH | 共沉淀法 | 将28.34 g的Ca ( NO3 ) 2·4H2O和24.00 g的Al ( NO3 ) 3·9H2O溶于200 mL的去离子水(溶液A )中。将17.6 g的NaOH溶于200 mL去离子水中，得到溶液B。然后将两种溶液( A和B)以3000 rpm的转速倒入磨机中，混合时间为1 min。反应结束后收集产物，并用去离子水和无水乙醇多次洗涤。然后收集样品，在40℃烘箱中干燥12小时。 | [8 empty] | Ca2+ | Al3+ |  | NO3- | [11 empty] | CaAl - LDH的标准图谱( JPCDS：54 - 0849) | [31 empty] | 溶液 |  |  |  |  | 0.2 | [7 empty] | 20 | 28 |  |  |  |  | Cd (Ⅱ) | 120 | [14 empty] | Cl- | 12000 | [21 empty] | 3 | [11 empty] | 89.2 | 5.34 |  | 89.2
26 | Xianggui Kong，2021 | CaAl-LDH | 共沉淀法 | 将28.34 g的Ca ( NO3 ) 2·4H2O和24.00 g的Al ( NO3 ) 3·9H2O溶于200 mL的去离子水(溶液A )中。将17.6 g的NaOH溶于200 mL去离子水中，得到溶液B。然后将两种溶液( A和B)以3000 rpm的转速倒入磨机中，混合时间为1 min。反应结束后收集产物，并用去离子水和无水乙醇多次洗涤。然后收集样品，在40℃烘箱中干燥12小时。 | [8 empty] | Ca2+ | Al3+ |  | NO3- | [11 empty] | CaAl - LDH的标准图谱( JPCDS：54 - 0849) | [31 empty] | 溶液 |  |  |  |  | 0.2 | [7 empty] | 20 | 28 |  |  |  |  | Cd (Ⅱ) | 120 | [14 empty] | NO3- | 12000 | [21 empty] | 3 | [11 empty] | 97.6 | 5.54 |  | 97.6
26 | Xianggui Kong，2021 | CaAl-LDH | 共沉淀法 | 将28.34 g的Ca ( NO3 ) 2·4H2O和24.00 g的Al ( NO3 ) 3·9H2O溶于200 mL的去离子水(溶液A )中。将17.6 g的NaOH溶于200 mL去离子水中，得到溶液B。然后将两种溶液( A和B)以3000 rpm的转速倒入磨机中，混合时间为1 min。反应结束后收集产物，并用去离子水和无水乙醇多次洗涤。然后收集样品，在40℃烘箱中干燥12小时。 | [8 empty] | Ca2+ | Al3+ |  | NO3- | [11 empty] | CaAl - LDH的标准图谱( JPCDS：54 - 0849) | [31 empty] | 溶液 |  |  |  |  | 0.2 | [7 empty] | 20 | 28 |  |  |  |  | Cd (Ⅱ) | 120 | [14 empty] | SO42- | 12000 | [21 empty] | 3 | [11 empty] | 97.2 | 5.13 |  | 97.2
26 | Xianggui Kong，2021 | CaAl-LDH | 共沉淀法 | 将28.34 g的Ca ( NO3 ) 2·4H2O和24.00 g的Al ( NO3 ) 3·9H2O溶于200 mL的去离子水(溶液A )中。将17.6 g的NaOH溶于200 mL去离子水中，得到溶液B。然后将两种溶液( A和B)以3000 rpm的转速倒入磨机中，混合时间为1 min。反应结束后收集产物，并用去离子水和无水乙醇多次洗涤。然后收集样品，在40℃烘箱中干燥12小时。 | [8 empty] | Ca2+ | Al3+ |  | NO3- | [11 empty] | CaAl - LDH的标准图谱( JPCDS：54 - 0849) | [31 empty] | 溶液 |  |  |  |  | 0.2 | [7 empty] | 20 | 28 |  |  |  |  | Cd (Ⅱ) | 120 | [14 empty] | K+ | 1200 | [21 empty] | 3 | [11 empty] | 92.1 | 5.7 |  | 92.1
26 | Xianggui Kong，2021 | CaAl-LDH | 共沉淀法 | 将28.34 g的Ca ( NO3 ) 2·4H2O和24.00 g的Al ( NO3 ) 3·9H2O溶于200 mL的去离子水(溶液A )中。将17.6 g的NaOH溶于200 mL去离子水中，得到溶液B。然后将两种溶液( A和B)以3000 rpm的转速倒入磨机中，混合时间为1 min。反应结束后收集产物，并用去离子水和无水乙醇多次洗涤。然后收集样品，在40℃烘箱中干燥12小时。 | [8 empty] | Ca2+ | Al3+ |  | NO3- | [11 empty] | CaAl - LDH的标准图谱( JPCDS：54 - 0849) | [31 empty] | 溶液 |  |  |  |  | 0.2 | [7 empty] | 20 | 28 |  |  |  |  | Cd (Ⅱ) | 120 | [14 empty] | Mg2+ | 1200 | [21 empty] | 3 | [11 empty] | 90.2 | 5.7 |  | 90.2
26 | Xianggui Kong，2021 | CaAl-LDH | 共沉淀法 | 将28.34 g的Ca ( NO3 ) 2·4H2O和24.00 g的Al ( NO3 ) 3·9H2O溶于200 mL的去离子水(溶液A )中。将17.6 g的NaOH溶于200 mL去离子水中，得到溶液B。然后将两种溶液( A和B)以3000 rpm的转速倒入磨机中，混合时间为1 min。反应结束后收集产物，并用去离子水和无水乙醇多次洗涤。然后收集样品，在40℃烘箱中干燥12小时。 | [8 empty] | Ca2+ | Al3+ |  | NO3- | [11 empty] | CaAl - LDH的标准图谱( JPCDS：54 - 0849) | [31 empty] | 溶液 |  |  |  |  | 0.2 | [7 empty] | 20 | 28 |  |  |  |  | Cd (Ⅱ) | 120 | [14 empty] | Zn2+ | 1200 | [21 empty] | 3 | [11 empty] | 89.5 | 5.91 |  | 89.5
26 | Xianggui Kong，2021 | CaAl-LDH | 共沉淀法 | 将28.34 g的Ca ( NO3 ) 2·4H2O和24.00 g的Al ( NO3 ) 3·9H2O溶于200 mL的去离子水(溶液A )中。将17.6 g的NaOH溶于200 mL去离子水中，得到溶液B。然后将两种溶液( A和B)以3000 rpm的转速倒入磨机中，混合时间为1 min。反应结束后收集产物，并用去离子水和无水乙醇多次洗涤。然后收集样品，在40℃烘箱中干燥12小时。 | [8 empty] | Ca2+ | Al3+ |  | NO3- | [11 empty] | CaAl - LDH的标准图谱( JPCDS：54 - 0849) |  |  |  |  | 甘肃省 |  |  |  | 农田0~20cm表层土 | [22 empty] | 土壤 |  | 40 | 100 | 0 |  | 0 | [6 empty] | 1440 | [5 empty] | Cd (Ⅱ) | [38 empty] | 3 | [150 empty] | BCR连续提取法 | 土壤 | 73.8 |  | 22.5 |  | 3.3 |  | 0.4
26 | Xianggui Kong，2021 | CaAl-LDH | 共沉淀法 | 将28.34 g的Ca ( NO3 ) 2·4H2O和24.00 g的Al ( NO3 ) 3·9H2O溶于200 mL的去离子水(溶液A )中。将17.6 g的NaOH溶于200 mL去离子水中，得到溶液B。然后将两种溶液( A和B)以3000 rpm的转速倒入磨机中，混合时间为1 min。反应结束后收集产物，并用去离子水和无水乙醇多次洗涤。然后收集样品，在40℃烘箱中干燥12小时。 | [8 empty] | Ca2+ | Al3+ |  | NO3- | [11 empty] | CaAl - LDH的标准图谱( JPCDS：54 - 0849) | [31 empty] | 土壤 |  | 40 | 100 | 1 |  | 0.01 | [6 empty] | 1440 | [5 empty] | Cd (Ⅱ) | [38 empty] | 3 | [150 empty] | BCR连续提取法 | 土壤 | 66.2 |  | 24.8 |  | 5.2 |  | 3.8
26 | Xianggui Kong，2021 | CaAl-LDH | 共沉淀法 | 将28.34 g的Ca ( NO3 ) 2·4H2O和24.00 g的Al ( NO3 ) 3·9H2O溶于200 mL的去离子水(溶液A )中。将17.6 g的NaOH溶于200 mL去离子水中，得到溶液B。然后将两种溶液( A和B)以3000 rpm的转速倒入磨机中，混合时间为1 min。反应结束后收集产物，并用去离子水和无水乙醇多次洗涤。然后收集样品，在40℃烘箱中干燥12小时。 | [8 empty] | Ca2+ | Al3+ |  | NO3- | [11 empty] | CaAl - LDH的标准图谱( JPCDS：54 - 0849) | [27 empty] | CaCl2溶液法：有效态 |  |  |  | 土壤 |  | 40 | 100 | 0 |  | 0 | [6 empty] | 0~28d | [5 empty] | 有效态Cd(Ⅱ) | [38 empty] | 3 |  |  |  | 0.482 | [7 empty] | 0 |  |  | 0
26 | Xianggui Kong，2021 | CaAl-LDH | 共沉淀法 | 将28.34 g的Ca ( NO3 ) 2·4H2O和24.00 g的Al ( NO3 ) 3·9H2O溶于200 mL的去离子水(溶液A )中。将17.6 g的NaOH溶于200 mL去离子水中，得到溶液B。然后将两种溶液( A和B)以3000 rpm的转速倒入磨机中，混合时间为1 min。反应结束后收集产物，并用去离子水和无水乙醇多次洗涤。然后收集样品，在40℃烘箱中干燥12小时。 | [8 empty] | Ca2+ | Al3+ |  | NO3- | [11 empty] | CaAl - LDH的标准图谱( JPCDS：54 - 0849) | [31 empty] | 土壤 |  | 40 | 100 | 1 |  | 0.01 | [6 empty] | 0~28d | [5 empty] | 有效态Cd(Ⅱ) | [36 empty] | 7d |  | 3 |  |  |  | 0.023 | [7 empty] | 95.2 | 4.66 |  | 95.2
26 | Xianggui Kong，2021 | CaAl-LDH | 共沉淀法 | 将28.34 g的Ca ( NO3 ) 2·4H2O和24.00 g的Al ( NO3 ) 3·9H2O溶于200 mL的去离子水(溶液A )中。将17.6 g的NaOH溶于200 mL去离子水中，得到溶液B。然后将两种溶液( A和B)以3000 rpm的转速倒入磨机中，混合时间为1 min。反应结束后收集产物，并用去离子水和无水乙醇多次洗涤。然后收集样品，在40℃烘箱中干燥12小时。 | [8 empty] | Ca2+ | Al3+ |  | NO3- | [11 empty] | CaAl - LDH的标准图谱( JPCDS：54 - 0849) | [31 empty] | 土壤 |  | 40 | 100 | 1 |  | 0.01 | [6 empty] | 0~28d | [5 empty] | 有效态Cd(Ⅱ) | [36 empty] | 14d |  | 3 |  |  |  | 0.018 | [7 empty] | 99.96 | 4.9 |  | 99.96
26 | Xianggui Kong，2021 | CaAl-LDH | 共沉淀法 | 将28.34 g的Ca ( NO3 ) 2·4H2O和24.00 g的Al ( NO3 ) 3·9H2O溶于200 mL的去离子水(溶液A )中。将17.6 g的NaOH溶于200 mL去离子水中，得到溶液B。然后将两种溶液( A和B)以3000 rpm的转速倒入磨机中，混合时间为1 min。反应结束后收集产物，并用去离子水和无水乙醇多次洗涤。然后收集样品，在40℃烘箱中干燥12小时。 | [8 empty] | Ca2+ | Al3+ |  | NO3- | [11 empty] | CaAl - LDH的标准图谱( JPCDS：54 - 0849) | [31 empty] | 土壤 |  | 40 | 100 | 1 |  | 0.01 | [6 empty] | 0~28d | [5 empty] | 有效态Cd(Ⅱ) | [36 empty] | 28d |  | 3 |  |  |  | 0.015 | [7 empty] | 99.97 | 5.39 |  | 99.97
26 | Xianggui Kong，2021 | CaAl-LDH | 共沉淀法 | 将28.34 g的Ca ( NO3 ) 2·4H2O和24.00 g的Al ( NO3 ) 3·9H2O溶于200 mL的去离子水(溶液A )中。将17.6 g的NaOH溶于200 mL去离子水中，得到溶液B。然后将两种溶液( A和B)以3000 rpm的转速倒入磨机中，混合时间为1 min。反应结束后收集产物，并用去离子水和无水乙醇多次洗涤。然后收集样品，在40℃烘箱中干燥12小时。 | [8 empty] | Ca2+ | Al3+ |  | NO3- | [11 empty] | CaAl - LDH的标准图谱( JPCDS：54 - 0849) | [28 empty] | 是 | 江苏省 | 10ha | 土壤 | [57 empty] | 3
26 | Xianggui Kong，2021 | CaAl-LDH | 共沉淀法 | 将28.34 g的Ca ( NO3 ) 2·4H2O和24.00 g的Al ( NO3 ) 3·9H2O溶于200 mL的去离子水(溶液A )中。将17.6 g的NaOH溶于200 mL去离子水中，得到溶液B。然后将两种溶液( A和B)以3000 rpm的转速倒入磨机中，混合时间为1 min。反应结束后收集产物，并用去离子水和无水乙醇多次洗涤。然后收集样品，在40℃烘箱中干燥12小时。 | [8 empty] | Ca2+ | Al3+ |  | NO3- | [11 empty] | CaAl - LDH的标准图谱( JPCDS：54 - 0849) | [28 empty] | 是 | 江苏省 | 10ha | 土壤 | [57 empty] | 3
27 | Sami S. Alotaibi，2024 | LDH-MZ（LDH沸石的微米粒径） | 水热辅助的共沉淀法 | 将采集的沉积物用去离子水( DI )洗涤去除杂质，室温下风干48 h，粉碎，过筛至< 0.1 mm粒径，筛分后的沸石样品保存在密闭的丙烯酸容器中，并标记为NZ。将0.01 M Al ( NO3 ) 3和0.02 M Mg ( NO3 ) 2混合在100 m L去离子水中，然后按3：7的比例加入NZ和LDH / NZ。使用1 M NaOH和0.5 M Na2CO3溶液调节溶液pH至11。将溶液转移到热板上，在80℃下充分混合4 h，直至得到均一的混合物。之后，将溶液从热板上取出，用华特曼滤纸42过滤。从滤纸上收集固体物质，用去离子水洗涤3次以除去杂质。收集的固体材料在70℃下烘干，研磨成细微颗粒，保存在密闭的丙烯酸容器中，并标记为LDH - Z |  |  | 是 | 沸石 |  |  |  |  | Mg2+ | Al3+ |  | NO3- | [13 empty] | 500~700 400~500 1500~1700 3300~3500 | NO3 -基团的小振动 Si - O基团 Al-O\Si-O -OH | the Kingdom of Saudi Arabia (KSA) |  | the Mahad Adahab gold mining area | 40◦51′56.72′′ E | 23◦29′59.88′′ N | 表层土0~20cm |  |  |  |  | Cd | 13 | Pb | 193.5 | [14 empty] | 土壤 |  | 25 | 5 | 0 |  |  | 0 |  |  | 7 |  | 140 | 1440 |  | 20 |  |  |  | Cd | 13 |  | Pb | 193.5 | [34 empty] | 3
27 | Sami S. Alotaibi，2024 | LDH-MZ（LDH沸石的微米粒径） | 水热辅助的共沉淀法 | 将采集的沉积物用去离子水( DI )洗涤去除杂质，室温下风干48 h，粉碎，过筛至< 0.1 mm粒径，筛分后的沸石样品保存在密闭的丙烯酸容器中，并标记为NZ。将0.01 M Al ( NO3 ) 3和0.02 M Mg ( NO3 ) 2混合在100 m L去离子水中，然后按3：7的比例加入NZ和LDH / NZ。使用1 M NaOH和0.5 M Na2CO3溶液调节溶液pH至11。将溶液转移到热板上，在80℃下充分混合4 h，直至得到均一的混合物。之后，将溶液从热板上取出，用华特曼滤纸42过滤。从滤纸上收集固体物质，用去离子水洗涤3次以除去杂质。收集的固体材料在70℃下烘干，研磨成细微颗粒，保存在密闭的丙烯酸容器中，并标记为LDH - Z |  |  | 是 | 沸石 |  |  |  |  | Mg2+ | Al3+ |  | NO3- | [13 empty] | 500~700 400~500 1500~1700 3300~3500 | NO3 -基团的小振动 Si - O基团 Al-O\Si-O -OH | the Kingdom of Saudi Arabia (KSA) |  | the Mahad Adahab gold mining area | 40◦51′56.72′′ E | 23◦29′59.88′′ N | 表层土0~20cm |  |  |  |  | Cd | 13 | Pb | 193.5 | [14 empty] | 土壤 |  | 25 | 5 | 0.025 |  |  | 0.5 |  |  | 7 |  | 140 | 1440 |  | 20 |  |  |  | Cd | 13 |  | Pb | 193.5 | [34 empty] | 3 | [11 empty] | 90.36 | 0.33 |  | 90.36 | [56 empty] | 90.9 | 0.46 |  | 90.9
27 | Sami S. Alotaibi，2024 | LDH-MZ（LDH沸石的微米粒径） | 水热辅助的共沉淀法 | 将采集的沉积物用去离子水( DI )洗涤去除杂质，室温下风干48 h，粉碎，过筛至< 0.1 mm粒径，筛分后的沸石样品保存在密闭的丙烯酸容器中，并标记为NZ。将0.01 M Al ( NO3 ) 3和0.02 M Mg ( NO3 ) 2混合在100 m L去离子水中，然后按3：7的比例加入NZ和LDH / NZ。使用1 M NaOH和0.5 M Na2CO3溶液调节溶液pH至11。将溶液转移到热板上，在80℃下充分混合4 h，直至得到均一的混合物。之后，将溶液从热板上取出，用华特曼滤纸42过滤。从滤纸上收集固体物质，用去离子水洗涤3次以除去杂质。收集的固体材料在70℃下烘干，研磨成细微颗粒，保存在密闭的丙烯酸容器中，并标记为LDH - Z |  |  | 是 | 沸石 |  |  |  |  | Mg2+ | Al3+ |  | NO3- | [13 empty] | 500~700 400~500 1500~1700 3300~3500 | NO3 -基团的小振动 Si - O基团 Al-O\Si-O -OH | the Kingdom of Saudi Arabia (KSA) |  | the Mahad Adahab gold mining area | 40◦51′56.72′′ E | 23◦29′59.88′′ N | 表层土0~20cm |  |  |  |  | Cd | 13 | Pb | 193.5 | [14 empty] | 土壤 |  | 25 | 5 | 0.05 |  |  | 1 |  |  | 7 |  | 140 | 1440 |  | 20 |  |  |  | Cd | 13 |  | Pb | 193.5 | [34 empty] | 3 | [11 empty] | 94.77 | 0.45 |  | 94.77 | [56 empty] | 93.98 | 0.33 |  | 93.98
27 | Sami S. Alotaibi，2024 | LDH-MZ（LDH沸石的微米粒径） | 水热辅助的共沉淀法 | 将采集的沉积物用去离子水( DI )洗涤去除杂质，室温下风干48 h，粉碎，过筛至< 0.1 mm粒径，筛分后的沸石样品保存在密闭的丙烯酸容器中，并标记为NZ。将0.01 M Al ( NO3 ) 3和0.02 M Mg ( NO3 ) 2混合在100 m L去离子水中，然后按3：7的比例加入NZ和LDH / NZ。使用1 M NaOH和0.5 M Na2CO3溶液调节溶液pH至11。将溶液转移到热板上，在80℃下充分混合4 h，直至得到均一的混合物。之后，将溶液从热板上取出，用华特曼滤纸42过滤。从滤纸上收集固体物质，用去离子水洗涤3次以除去杂质。收集的固体材料在70℃下烘干，研磨成细微颗粒，保存在密闭的丙烯酸容器中，并标记为LDH - Z |  |  | 是 | 沸石 |  |  |  |  | Mg2+ | Al3+ |  | NO3- | [13 empty] | 500~700 400~500 1500~1700 3300~3500 | NO3 -基团的小振动 Si - O基团 Al-O\Si-O -OH | the Kingdom of Saudi Arabia (KSA) |  | the Mahad Adahab gold mining area | 40◦51′56.72′′ E | 23◦29′59.88′′ N | 表层土0~20cm |  |  |  |  | Cd | 13 | Pb | 193.5 | [14 empty] | 土壤 |  | 25 | 5 | 0.1 |  |  | 2 |  |  | 7 |  | 140 | 1440 |  | 20 |  |  |  | Cd | 13 |  | Pb | 193.5 | [34 empty] | 3 | [11 empty] | 96.5 | 0.16 |  | 96.5 | [56 empty] | 94.97 | 0.29 |  | 94.97
27 | Sami S. Alotaibi，2024 | LDH-MZ（LDH沸石的微米粒径） | 水热辅助的共沉淀法 | 将采集的沉积物用去离子水( DI )洗涤去除杂质，室温下风干48 h，粉碎，过筛至< 0.1 mm粒径，筛分后的沸石样品保存在密闭的丙烯酸容器中，并标记为NZ。将0.01 M Al ( NO3 ) 3和0.02 M Mg ( NO3 ) 2混合在100 m L去离子水中，然后按3：7的比例加入NZ和LDH / NZ。使用1 M NaOH和0.5 M Na2CO3溶液调节溶液pH至11。将溶液转移到热板上，在80℃下充分混合4 h，直至得到均一的混合物。之后，将溶液从热板上取出，用华特曼滤纸42过滤。从滤纸上收集固体物质，用去离子水洗涤3次以除去杂质。收集的固体材料在70℃下烘干，研磨成细微颗粒，保存在密闭的丙烯酸容器中，并标记为LDH - Z |  |  | 是 | 沸石 |  |  |  |  | Mg2+ | Al3+ |  | NO3- | [13 empty] | 500~700 400~500 1500~1700 3300~3500 | NO3 -基团的小振动 Si - O基团 Al-O\Si-O -OH | the Kingdom of Saudi Arabia (KSA) |  | the Mahad Adahab gold mining area | 40◦51′56.72′′ E | 23◦29′59.88′′ N | 表层土0~20cm |  |  |  |  | Cd | 13 | Pb | 193.5 | [14 empty] | 土壤 |  | 25 | 5 | 0.2 |  |  | 4 |  |  | 7 |  | 140 | 1440 |  | 20 |  |  |  | Cd | 13 |  | Pb | 193.5 | [34 empty] | 3 | [11 empty] | 98.72 | 0.62 |  | 98.72 | [56 empty] | 97.09 | 0.08 |  | 97.09
27 | Sami S. Alotaibi，2024 | LDH-MZ（LDH沸石的微米粒径） | 水热辅助的共沉淀法 | 将采集的沉积物用去离子水( DI )洗涤去除杂质，室温下风干48 h，粉碎，过筛至< 0.1 mm粒径，筛分后的沸石样品保存在密闭的丙烯酸容器中，并标记为NZ。将0.01 M Al ( NO3 ) 3和0.02 M Mg ( NO3 ) 2混合在100 m L去离子水中，然后按3：7的比例加入NZ和LDH / NZ。使用1 M NaOH和0.5 M Na2CO3溶液调节溶液pH至11。将溶液转移到热板上，在80℃下充分混合4 h，直至得到均一的混合物。之后，将溶液从热板上取出，用华特曼滤纸42过滤。从滤纸上收集固体物质，用去离子水洗涤3次以除去杂质。收集的固体材料在70℃下烘干，研磨成细微颗粒，保存在密闭的丙烯酸容器中，并标记为LDH - Z |  |  | 是 | 沸石 |  |  |  |  | Mg2+ | Al3+ |  | NO3- | [13 empty] | 500~700 400~500 1500~1700 3300~3500 | NO3 -基团的小振动 Si - O基团 Al-O\Si-O -OH | the Kingdom of Saudi Arabia (KSA) |  | the Mahad Adahab gold mining area | 40◦51′56.72′′ E | 23◦29′59.88′′ N | 表层土0~20cm |  |  |  |  | Cd | 13 | Pb | 193.5 | [14 empty] | 土壤 |  | 25 | 5 | 0.4 |  |  | 8 |  |  | 7 |  | 140 | 1440 |  | 20 |  |  |  | Cd | 13 |  | Pb | 193.5 | [34 empty] | 3 | [11 empty] | 99.42 | 0.21 |  | 99.42 | [56 empty] | 99 | 0.42 |  | 99
27 | Sami S. Alotaibi，2024 | LDH-NZ(LDH沸石的纳米颗粒) | 水热辅助的共沉淀法 | 将采集的沉积物用去离子水( DI )洗涤去除杂质，室温下风干48 h，粉碎，过筛至< 0.1 mm粒径，筛分后的沸石样品保存在密闭的丙烯酸容器中，并标记为NZ。将0.01 M Al ( NO3 ) 3和0.02 M Mg ( NO3 ) 2混合在100 m L去离子水中，然后按3：7的比例加入NZ和LDH / NZ。使用1 M NaOH和0.5 M Na2CO3溶液调节溶液pH至11。将溶液转移到热板上，在80℃下充分混合4 h，直至得到均一的混合物。之后，将溶液从热板上取出，用华特曼滤纸42过滤。从滤纸上收集固体物质，用去离子水洗涤3次以除去杂质。收集的固体材料在70℃下烘干，研磨成细微颗粒，保存在密闭的丙烯酸容器中，并标记为LDH - Z |  |  | 是 | 沸石 |  |  |  |  | Mg2+ | Al3+ |  | NO3- |  |  | 37.195 | 0.046 | 5.1551 | [5 empty] | 更光滑的表面和发达的表面孔隙 |  |  | 500~700 1500~1700 | NO3 -基团的小振动 Al-O\Si-O | the Kingdom of Saudi Arabia (KSA) |  | the Mahad Adahab gold mining area | 40◦51′56.72′′ E | 23◦29′59.88′′ N | 表层土0~20cm |  |  |  |  | Cd | 13 | Pb | 193.5 | [14 empty] | 土壤 |  | 25 |  |  | 4 | 0.02 | 2 |  |  | 7 |  |  | 0~1440 | [5 empty] | Cd | 13 |  | Pb | 193.5 | [17 empty] | 一级和伪二级动力学模型 | 表面吸附又是化学吸附 | [15 empty] | 3
27 | Sami S. Alotaibi，2024 | LDH-NZ(LDH沸石的纳米颗粒) | 水热辅助的共沉淀法 | 将采集的沉积物用去离子水( DI )洗涤去除杂质，室温下风干48 h，粉碎，过筛至< 0.1 mm粒径，筛分后的沸石样品保存在密闭的丙烯酸容器中，并标记为NZ。将0.01 M Al ( NO3 ) 3和0.02 M Mg ( NO3 ) 2混合在100 m L去离子水中，然后按3：7的比例加入NZ和LDH / NZ。使用1 M NaOH和0.5 M Na2CO3溶液调节溶液pH至11。将溶液转移到热板上，在80℃下充分混合4 h，直至得到均一的混合物。之后，将溶液从热板上取出，用华特曼滤纸42过滤。从滤纸上收集固体物质，用去离子水洗涤3次以除去杂质。收集的固体材料在70℃下烘干，研磨成细微颗粒，保存在密闭的丙烯酸容器中，并标记为LDH - Z |  |  | 是 | 沸石 |  |  |  |  | Mg2+ | Al3+ |  | NO3- |  |  | 37.195 | 0.046 | 5.1551 | [5 empty] | 更光滑的表面和发达的表面孔隙 |  |  | 500~700 1500~1700 | NO3 -基团的小振动 Al-O\Si-O | the Kingdom of Saudi Arabia (KSA) |  | the Mahad Adahab gold mining area | 40◦51′56.72′′ E | 23◦29′59.88′′ N | 表层土0~20cm |  |  |  |  | Cd | 13 | Pb | 193.5 | [14 empty] | 土壤 |  | 25 |  |  | 4 | 0.02 | 2 |  |  | 7 |  |  | 30 | [5 empty] | Cd | 13 |  | Pb | 193.5 | [34 empty] | 3 | [7 empty] | 0.039 | 0.00205 |  |  | 39.85 | 1.02828 |  | 39.85 | [52 empty] | 0.0255 | 0 |  |  | 18.62 | 1.27551 |  | 18.62
27 | Sami S. Alotaibi，2024 | LDH-NZ(LDH沸石的纳米颗粒) | 水热辅助的共沉淀法 | 将采集的沉积物用去离子水( DI )洗涤去除杂质，室温下风干48 h，粉碎，过筛至< 0.1 mm粒径，筛分后的沸石样品保存在密闭的丙烯酸容器中，并标记为NZ。将0.01 M Al ( NO3 ) 3和0.02 M Mg ( NO3 ) 2混合在100 m L去离子水中，然后按3：7的比例加入NZ和LDH / NZ。使用1 M NaOH和0.5 M Na2CO3溶液调节溶液pH至11。将溶液转移到热板上，在80℃下充分混合4 h，直至得到均一的混合物。之后，将溶液从热板上取出，用华特曼滤纸42过滤。从滤纸上收集固体物质，用去离子水洗涤3次以除去杂质。收集的固体材料在70℃下烘干，研磨成细微颗粒，保存在密闭的丙烯酸容器中，并标记为LDH - Z |  |  | 是 | 沸石 |  |  |  |  | Mg2+ | Al3+ |  | NO3- |  |  | 37.195 | 0.046 | 5.1551 | [5 empty] | 更光滑的表面和发达的表面孔隙 |  |  | 500~700 1500~1700 | NO3 -基团的小振动 Al-O\Si-O | the Kingdom of Saudi Arabia (KSA) |  | the Mahad Adahab gold mining area | 40◦51′56.72′′ E | 23◦29′59.88′′ N | 表层土0~20cm |  |  |  |  | Cd | 13 | Pb | 193.5 | [14 empty] | 土壤 |  | 25 |  |  | 4 | 0.02 | 2 |  |  | 7 |  |  | 60 | [5 empty] | Cd | 13 |  | Pb | 193.5 | [34 empty] | 3 | [7 empty] | 0.094 | 0 |  |  | 67.1 | 2.05656 |  | 67.1 | [52 empty] | 0.0735 | 0.00306 |  |  | 44.64 | 2.55 |  | 44.64
27 | Sami S. Alotaibi，2024 | LDH-NZ(LDH沸石的纳米颗粒) | 水热辅助的共沉淀法 | 将采集的沉积物用去离子水( DI )洗涤去除杂质，室温下风干48 h，粉碎，过筛至< 0.1 mm粒径，筛分后的沸石样品保存在密闭的丙烯酸容器中，并标记为NZ。将0.01 M Al ( NO3 ) 3和0.02 M Mg ( NO3 ) 2混合在100 m L去离子水中，然后按3：7的比例加入NZ和LDH / NZ。使用1 M NaOH和0.5 M Na2CO3溶液调节溶液pH至11。将溶液转移到热板上，在80℃下充分混合4 h，直至得到均一的混合物。之后，将溶液从热板上取出，用华特曼滤纸42过滤。从滤纸上收集固体物质，用去离子水洗涤3次以除去杂质。收集的固体材料在70℃下烘干，研磨成细微颗粒，保存在密闭的丙烯酸容器中，并标记为LDH - Z |  |  | 是 | 沸石 |  |  |  |  | Mg2+ | Al3+ |  | NO3- |  |  | 37.195 | 0.046 | 5.1551 | [5 empty] | 更光滑的表面和发达的表面孔隙 |  |  | 500~700 1500~1700 | NO3 -基团的小振动 Al-O\Si-O | the Kingdom of Saudi Arabia (KSA) |  | the Mahad Adahab gold mining area | 40◦51′56.72′′ E | 23◦29′59.88′′ N | 表层土0~20cm |  |  |  |  | Cd | 13 | Pb | 193.5 | [14 empty] | 土壤 |  | 25 |  |  | 4 | 0.02 | 2 |  |  | 7 |  |  | 240 | [5 empty] | Cd | 13 |  | Pb | 193.5 | [34 empty] | 3 | [7 empty] | 0.181 | 0.00103 |  |  | 85.6 | 0.51414 |  | 85.6 | [52 empty] | 0.149 | 0.00102 |  |  | 66.84 | 1.02041 |  | 66.84
27 | Sami S. Alotaibi，2024 | LDH-NZ(LDH沸石的纳米颗粒) | 水热辅助的共沉淀法 | 将采集的沉积物用去离子水( DI )洗涤去除杂质，室温下风干48 h，粉碎，过筛至< 0.1 mm粒径，筛分后的沸石样品保存在密闭的丙烯酸容器中，并标记为NZ。将0.01 M Al ( NO3 ) 3和0.02 M Mg ( NO3 ) 2混合在100 m L去离子水中，然后按3：7的比例加入NZ和LDH / NZ。使用1 M NaOH和0.5 M Na2CO3溶液调节溶液pH至11。将溶液转移到热板上，在80℃下充分混合4 h，直至得到均一的混合物。之后，将溶液从热板上取出，用华特曼滤纸42过滤。从滤纸上收集固体物质，用去离子水洗涤3次以除去杂质。收集的固体材料在70℃下烘干，研磨成细微颗粒，保存在密闭的丙烯酸容器中，并标记为LDH - Z |  |  | 是 | 沸石 |  |  |  |  | Mg2+ | Al3+ |  | NO3- |  |  | 37.195 | 0.046 | 5.1551 | [5 empty] | 更光滑的表面和发达的表面孔隙 |  |  | 500~700 1500~1700 | NO3 -基团的小振动 Al-O\Si-O | the Kingdom of Saudi Arabia (KSA) |  | the Mahad Adahab gold mining area | 40◦51′56.72′′ E | 23◦29′59.88′′ N | 表层土0~20cm |  |  |  |  | Cd | 13 | Pb | 193.5 | [14 empty] | 土壤 |  | 25 |  |  | 4 | 0.02 | 2 |  |  | 7 |  |  | 480 | [5 empty] | Cd | 13 |  | Pb | 193.5 | [34 empty] | 3 | [7 empty] | 0.265 | 0.0041 |  |  | 94.34 | 0 |  | 94.34 | [52 empty] | 0.2429 | 0.0102 |  |  | 85.71 | 0.5102 |  | 85.71
27 | Sami S. Alotaibi，2024 | LDH-NZ(LDH沸石的纳米颗粒) | 水热辅助的共沉淀法 | 将采集的沉积物用去离子水( DI )洗涤去除杂质，室温下风干48 h，粉碎，过筛至< 0.1 mm粒径，筛分后的沸石样品保存在密闭的丙烯酸容器中，并标记为NZ。将0.01 M Al ( NO3 ) 3和0.02 M Mg ( NO3 ) 2混合在100 m L去离子水中，然后按3：7的比例加入NZ和LDH / NZ。使用1 M NaOH和0.5 M Na2CO3溶液调节溶液pH至11。将溶液转移到热板上，在80℃下充分混合4 h，直至得到均一的混合物。之后，将溶液从热板上取出，用华特曼滤纸42过滤。从滤纸上收集固体物质，用去离子水洗涤3次以除去杂质。收集的固体材料在70℃下烘干，研磨成细微颗粒，保存在密闭的丙烯酸容器中，并标记为LDH - Z |  |  | 是 | 沸石 |  |  |  |  | Mg2+ | Al3+ |  | NO3- |  |  | 37.195 | 0.046 | 5.1551 | [5 empty] | 更光滑的表面和发达的表面孔隙 |  |  | 500~700 1500~1700 | NO3 -基团的小振动 Al-O\Si-O | the Kingdom of Saudi Arabia (KSA) |  | the Mahad Adahab gold mining area | 40◦51′56.72′′ E | 23◦29′59.88′′ N | 表层土0~20cm |  |  |  |  | Cd | 13 | Pb | 193.5 | [14 empty] | 土壤 |  | 25 |  |  | 4 | 0.02 | 2 |  |  | 7 |  |  | 960 | [5 empty] | Cd | 13 |  | Pb | 193.5 | [34 empty] | 3 | [7 empty] | 0.314 | 0.00205 |  |  | 97.17 | 0.25707 |  | 97.17 | [52 empty] | 0.2918 | 0.00408 |  |  | 90.01 | 0 |  | 90.01
27 | Sami S. Alotaibi，2024 | LDH-NZ(LDH沸石的纳米颗粒) | 水热辅助的共沉淀法 | 将采集的沉积物用去离子水( DI )洗涤去除杂质，室温下风干48 h，粉碎，过筛至< 0.1 mm粒径，筛分后的沸石样品保存在密闭的丙烯酸容器中，并标记为NZ。将0.01 M Al ( NO3 ) 3和0.02 M Mg ( NO3 ) 2混合在100 m L去离子水中，然后按3：7的比例加入NZ和LDH / NZ。使用1 M NaOH和0.5 M Na2CO3溶液调节溶液pH至11。将溶液转移到热板上，在80℃下充分混合4 h，直至得到均一的混合物。之后，将溶液从热板上取出，用华特曼滤纸42过滤。从滤纸上收集固体物质，用去离子水洗涤3次以除去杂质。收集的固体材料在70℃下烘干，研磨成细微颗粒，保存在密闭的丙烯酸容器中，并标记为LDH - Z |  |  | 是 | 沸石 |  |  |  |  | Mg2+ | Al3+ |  | NO3- |  |  | 37.195 | 0.046 | 5.1551 | [5 empty] | 更光滑的表面和发达的表面孔隙 |  |  | 500~700 1500~1700 | NO3 -基团的小振动 Al-O\Si-O | the Kingdom of Saudi Arabia (KSA) |  | the Mahad Adahab gold mining area | 40◦51′56.72′′ E | 23◦29′59.88′′ N | 表层土0~20cm |  |  |  |  | Cd | 13 | Pb | 193.5 | [14 empty] | 土壤 |  | 25 |  |  | 4 | 0.02 | 2 |  |  | 7 |  |  | 1440 | [5 empty] | Cd | 13 |  | Pb | 193.5 | [34 empty] | 3 | [7 empty] | 0.349 | 0.00513 |  |  | 97.94 | 0.25707 |  | 97.94 | [52 empty] | 0.3173 | 0.00408 |  |  | 95.41 | 0.76531 |  | 95.41
27 | Sami S. Alotaibi，2024 | LDH-NZ(LDH沸石的纳米颗粒) | 水热辅助的共沉淀法 | 将采集的沉积物用去离子水( DI )洗涤去除杂质，室温下风干48 h，粉碎，过筛至< 0.1 mm粒径，筛分后的沸石样品保存在密闭的丙烯酸容器中，并标记为NZ。将0.01 M Al ( NO3 ) 3和0.02 M Mg ( NO3 ) 2混合在100 m L去离子水中，然后按3：7的比例加入NZ和LDH / NZ。使用1 M NaOH和0.5 M Na2CO3溶液调节溶液pH至11。将溶液转移到热板上，在80℃下充分混合4 h，直至得到均一的混合物。之后，将溶液从热板上取出，用华特曼滤纸42过滤。从滤纸上收集固体物质，用去离子水洗涤3次以除去杂质。收集的固体材料在70℃下烘干，研磨成细微颗粒，保存在密闭的丙烯酸容器中，并标记为LDH - Z |  |  | 是 | 沸石 |  |  |  |  | Mg2+ | Al3+ |  | NO3- |  |  | 37.195 | 0.046 | 5.1551 | [5 empty] | 更光滑的表面和发达的表面孔隙 |  |  | 500~700 1500~1700 | NO3 -基团的小振动 Al-O\Si-O | the Kingdom of Saudi Arabia (KSA) |  | the Mahad Adahab gold mining area | 40◦51′56.72′′ E | 23◦29′59.88′′ N | 表层土0~20cm |  |  |  |  | Cd | 13 | Pb | 193.5 | [14 empty] | 土壤 |  | 25 | 5 | 0 |  |  | 0 |  |  | 7 |  | 140 | 1440 |  | 20 |  |  |  | Cd | 13 |  | Pb | 193.5 | [34 empty] | 3 | [11 empty] | 92.46 | 0.37 |  | 92.46 | [56 empty] | 89.95 |  |  | 89.95
27 | Sami S. Alotaibi，2024 | LDH-NZ(LDH沸石的纳米颗粒) | 水热辅助的共沉淀法 | 将采集的沉积物用去离子水( DI )洗涤去除杂质，室温下风干48 h，粉碎，过筛至< 0.1 mm粒径，筛分后的沸石样品保存在密闭的丙烯酸容器中，并标记为NZ。将0.01 M Al ( NO3 ) 3和0.02 M Mg ( NO3 ) 2混合在100 m L去离子水中，然后按3：7的比例加入NZ和LDH / NZ。使用1 M NaOH和0.5 M Na2CO3溶液调节溶液pH至11。将溶液转移到热板上，在80℃下充分混合4 h，直至得到均一的混合物。之后，将溶液从热板上取出，用华特曼滤纸42过滤。从滤纸上收集固体物质，用去离子水洗涤3次以除去杂质。收集的固体材料在70℃下烘干，研磨成细微颗粒，保存在密闭的丙烯酸容器中，并标记为LDH - Z |  |  | 是 | 沸石 |  |  |  |  | Mg2+ | Al3+ |  | NO3- |  |  | 37.195 | 0.046 | 5.1551 | [5 empty] | 更光滑的表面和发达的表面孔隙 |  |  | 500~700 1500~1700 | NO3 -基团的小振动 Al-O\Si-O | the Kingdom of Saudi Arabia (KSA) |  | the Mahad Adahab gold mining area | 40◦51′56.72′′ E | 23◦29′59.88′′ N | 表层土0~20cm |  |  |  |  | Cd | 13 | Pb | 193.5 | [14 empty] | 土壤 |  | 25 | 5 | 0.025 |  |  | 0.5 |  |  | 7 |  | 140 | 1440 |  | 20 |  |  |  | Cd | 13 |  | Pb | 193.5 | [34 empty] | 3 | [11 empty] | 95.42 | 0.25 |  | 95.42 | [56 empty] | 92.18 | 0.16 |  | 92.18
27 | Sami S. Alotaibi，2024 | LDH-NZ(LDH沸石的纳米颗粒) | 水热辅助的共沉淀法 | 将采集的沉积物用去离子水( DI )洗涤去除杂质，室温下风干48 h，粉碎，过筛至< 0.1 mm粒径，筛分后的沸石样品保存在密闭的丙烯酸容器中，并标记为NZ。将0.01 M Al ( NO3 ) 3和0.02 M Mg ( NO3 ) 2混合在100 m L去离子水中，然后按3：7的比例加入NZ和LDH / NZ。使用1 M NaOH和0.5 M Na2CO3溶液调节溶液pH至11。将溶液转移到热板上，在80℃下充分混合4 h，直至得到均一的混合物。之后，将溶液从热板上取出，用华特曼滤纸42过滤。从滤纸上收集固体物质，用去离子水洗涤3次以除去杂质。收集的固体材料在70℃下烘干，研磨成细微颗粒，保存在密闭的丙烯酸容器中，并标记为LDH - Z |  |  | 是 | 沸石 |  |  |  |  | Mg2+ | Al3+ |  | NO3- |  |  | 37.195 | 0.046 | 5.1551 | [5 empty] | 更光滑的表面和发达的表面孔隙 |  |  | 500~700 1500~1700 | NO3 -基团的小振动 Al-O\Si-O | the Kingdom of Saudi Arabia (KSA) |  | the Mahad Adahab gold mining area | 40◦51′56.72′′ E | 23◦29′59.88′′ N | 表层土0~20cm |  |  |  |  | Cd | 13 | Pb | 193.5 | [14 empty] | 土壤 |  | 25 | 5 | 0.05 |  |  | 1 |  |  | 7 |  | 140 | 1440 |  | 20 |  |  |  | Cd | 13 |  | Pb | 193.5 | [34 empty] | 3 | [11 empty] | 97.16 | 0.12 |  | 97.16 | [56 empty] | 94.11 | 0.25 |  | 94.11
27 | Sami S. Alotaibi，2024 | LDH-NZ(LDH沸石的纳米颗粒) | 水热辅助的共沉淀法 | 将采集的沉积物用去离子水( DI )洗涤去除杂质，室温下风干48 h，粉碎，过筛至< 0.1 mm粒径，筛分后的沸石样品保存在密闭的丙烯酸容器中，并标记为NZ。将0.01 M Al ( NO3 ) 3和0.02 M Mg ( NO3 ) 2混合在100 m L去离子水中，然后按3：7的比例加入NZ和LDH / NZ。使用1 M NaOH和0.5 M Na2CO3溶液调节溶液pH至11。将溶液转移到热板上，在80℃下充分混合4 h，直至得到均一的混合物。之后，将溶液从热板上取出，用华特曼滤纸42过滤。从滤纸上收集固体物质，用去离子水洗涤3次以除去杂质。收集的固体材料在70℃下烘干，研磨成细微颗粒，保存在密闭的丙烯酸容器中，并标记为LDH - Z |  |  | 是 | 沸石 |  |  |  |  | Mg2+ | Al3+ |  | NO3- |  |  | 37.195 | 0.046 | 5.1551 | [5 empty] | 更光滑的表面和发达的表面孔隙 |  |  | 500~700 1500~1700 | NO3 -基团的小振动 Al-O\Si-O | the Kingdom of Saudi Arabia (KSA) |  | the Mahad Adahab gold mining area | 40◦51′56.72′′ E | 23◦29′59.88′′ N | 表层土0~20cm |  |  |  |  | Cd | 13 | Pb | 193.5 | [14 empty] | 土壤 |  | 25 | 5 | 0.1 |  |  | 2 |  |  | 7 |  | 140 | 1440 |  | 20 |  |  |  | Cd | 13 |  | Pb | 193.5 | [34 empty] | 3 | [11 empty] | 98.68 | 0.12 |  | 98.68 | [56 empty] | 96.71 | 0.41 |  | 96.71
27 | Sami S. Alotaibi，2024 | LDH-NZ(LDH沸石的纳米颗粒) | 水热辅助的共沉淀法 | 将采集的沉积物用去离子水( DI )洗涤去除杂质，室温下风干48 h，粉碎，过筛至< 0.1 mm粒径，筛分后的沸石样品保存在密闭的丙烯酸容器中，并标记为NZ。将0.01 M Al ( NO3 ) 3和0.02 M Mg ( NO3 ) 2混合在100 m L去离子水中，然后按3：7的比例加入NZ和LDH / NZ。使用1 M NaOH和0.5 M Na2CO3溶液调节溶液pH至11。将溶液转移到热板上，在80℃下充分混合4 h，直至得到均一的混合物。之后，将溶液从热板上取出，用华特曼滤纸42过滤。从滤纸上收集固体物质，用去离子水洗涤3次以除去杂质。收集的固体材料在70℃下烘干，研磨成细微颗粒，保存在密闭的丙烯酸容器中，并标记为LDH - Z |  |  | 是 | 沸石 |  |  |  |  | Mg2+ | Al3+ |  | NO3- |  |  | 37.195 | 0.046 | 5.1551 | [5 empty] | 更光滑的表面和发达的表面孔隙 |  |  | 500~700 1500~1700 | NO3 -基团的小振动 Al-O\Si-O | the Kingdom of Saudi Arabia (KSA) |  | the Mahad Adahab gold mining area | 40◦51′56.72′′ E | 23◦29′59.88′′ N | 表层土0~20cm |  |  |  |  | Cd | 13 | Pb | 193.5 | [14 empty] | 土壤 |  | 25 | 5 | 0.2 |  |  | 4 |  |  | 7 |  | 140 | 1440 |  | 20 |  |  |  | Cd | 13 |  | Pb | 193.5 | [34 empty] | 3 | [11 empty] | 98.93 | 0.16 |  | 98.93 | [56 empty] | 98.68 | 0.12 |  | 98.68
27 | Sami S. Alotaibi，2024 | LDH-NZ(LDH沸石的纳米颗粒) | 水热辅助的共沉淀法 | 将采集的沉积物用去离子水( DI )洗涤去除杂质，室温下风干48 h，粉碎，过筛至< 0.1 mm粒径，筛分后的沸石样品保存在密闭的丙烯酸容器中，并标记为NZ。将0.01 M Al ( NO3 ) 3和0.02 M Mg ( NO3 ) 2混合在100 m L去离子水中，然后按3：7的比例加入NZ和LDH / NZ。使用1 M NaOH和0.5 M Na2CO3溶液调节溶液pH至11。将溶液转移到热板上，在80℃下充分混合4 h，直至得到均一的混合物。之后，将溶液从热板上取出，用华特曼滤纸42过滤。从滤纸上收集固体物质，用去离子水洗涤3次以除去杂质。收集的固体材料在70℃下烘干，研磨成细微颗粒，保存在密闭的丙烯酸容器中，并标记为LDH - Z |  |  | 是 | 沸石 |  |  |  |  | Mg2+ | Al3+ |  | NO3- |  |  | 37.195 | 0.046 | 5.1551 | [5 empty] | 更光滑的表面和发达的表面孔隙 |  |  | 500~700 1500~1700 | NO3 -基团的小振动 Al-O\Si-O | the Kingdom of Saudi Arabia (KSA) |  | the Mahad Adahab gold mining area | 40◦51′56.72′′ E | 23◦29′59.88′′ N | 表层土0~20cm |  |  |  |  | Cd | 13 | Pb | 193.5 | [14 empty] | 土壤 |  | 25 | 5 | 0.4 |  |  | 8 |  |  | 7 |  | 140 | 1440 |  | 20 |  |  |  | Cd | 13 |  | Pb | 193.5 | [34 empty] | 3 | [71 empty] | 99.79 | 0.21 |  | 99.79
27 | Sami S. Alotaibi，2024 | LDH-NZ(LDH沸石的纳米颗粒) | 水热辅助的共沉淀法 | 将采集的沉积物用去离子水( DI )洗涤去除杂质，室温下风干48 h，粉碎，过筛至< 0.1 mm粒径，筛分后的沸石样品保存在密闭的丙烯酸容器中，并标记为NZ。将0.01 M Al ( NO3 ) 3和0.02 M Mg ( NO3 ) 2混合在100 m L去离子水中，然后按3：7的比例加入NZ和LDH / NZ。使用1 M NaOH和0.5 M Na2CO3溶液调节溶液pH至11。将溶液转移到热板上，在80℃下充分混合4 h，直至得到均一的混合物。之后，将溶液从热板上取出，用华特曼滤纸42过滤。从滤纸上收集固体物质，用去离子水洗涤3次以除去杂质。收集的固体材料在70℃下烘干，研磨成细微颗粒，保存在密闭的丙烯酸容器中，并标记为LDH - Z |  |  | 是 | 沸石 |  |  |  |  | Mg2+ | Al3+ |  | NO3- |  |  | 37.195 | 0.046 | 5.1551 | [5 empty] | 更光滑的表面和发达的表面孔隙 |  |  | 500~700 1500~1700 | NO3 -基团的小振动 Al-O\Si-O | the Kingdom of Saudi Arabia (KSA) |  | the Mahad Adahab gold mining area | 40◦51′56.72′′ E | 23◦29′59.88′′ N | 表层土0~20cm |  |  |  |  | Cd | 13 | Pb | 193.5 | [14 empty] | 土壤 |  | 25 | 5 | 0.1 | [5 empty] | 5 |  | 140 | 1440 |  | 20 |  |  |  | Cd | 13 |  | Pb | 193.5 | [34 empty] | 3 | [7 empty] | 0.12 | 0 |  |  | 51.88 | 2.59 |  | 51.88 | [52 empty] | 0.08 | 0 |  |  | 36.16 | 1.79 |  | 36.16
27 | Sami S. Alotaibi，2024 | LDH-NZ(LDH沸石的纳米颗粒) | 水热辅助的共沉淀法 | 将采集的沉积物用去离子水( DI )洗涤去除杂质，室温下风干48 h，粉碎，过筛至< 0.1 mm粒径，筛分后的沸石样品保存在密闭的丙烯酸容器中，并标记为NZ。将0.01 M Al ( NO3 ) 3和0.02 M Mg ( NO3 ) 2混合在100 m L去离子水中，然后按3：7的比例加入NZ和LDH / NZ。使用1 M NaOH和0.5 M Na2CO3溶液调节溶液pH至11。将溶液转移到热板上，在80℃下充分混合4 h，直至得到均一的混合物。之后，将溶液从热板上取出，用华特曼滤纸42过滤。从滤纸上收集固体物质，用去离子水洗涤3次以除去杂质。收集的固体材料在70℃下烘干，研磨成细微颗粒，保存在密闭的丙烯酸容器中，并标记为LDH - Z |  |  | 是 | 沸石 |  |  |  |  | Mg2+ | Al3+ |  | NO3- |  |  | 37.195 | 0.046 | 5.1551 | [5 empty] | 更光滑的表面和发达的表面孔隙 |  |  | 500~700 1500~1700 | NO3 -基团的小振动 Al-O\Si-O | the Kingdom of Saudi Arabia (KSA) |  | the Mahad Adahab gold mining area | 40◦51′56.72′′ E | 23◦29′59.88′′ N | 表层土0~20cm |  |  |  |  | Cd | 13 | Pb | 193.5 | [14 empty] | 土壤 |  | 25 | 5 | 0.1 | [5 empty] | 6 |  | 140 | 1440 |  | 20 |  |  |  | Cd | 13 |  | Pb | 193.5 | [34 empty] | 3 | [7 empty] | 0.163 | 0 |  |  | 67.19 | 1.4 |  | 67.19 | [52 empty] | 0.16 | 0 |  |  | 61.82 | 0 |  | 61.82
27 | Sami S. Alotaibi，2024 | LDH-NZ(LDH沸石的纳米颗粒) | 水热辅助的共沉淀法 | 将采集的沉积物用去离子水( DI )洗涤去除杂质，室温下风干48 h，粉碎，过筛至< 0.1 mm粒径，筛分后的沸石样品保存在密闭的丙烯酸容器中，并标记为NZ。将0.01 M Al ( NO3 ) 3和0.02 M Mg ( NO3 ) 2混合在100 m L去离子水中，然后按3：7的比例加入NZ和LDH / NZ。使用1 M NaOH和0.5 M Na2CO3溶液调节溶液pH至11。将溶液转移到热板上，在80℃下充分混合4 h，直至得到均一的混合物。之后，将溶液从热板上取出，用华特曼滤纸42过滤。从滤纸上收集固体物质，用去离子水洗涤3次以除去杂质。收集的固体材料在70℃下烘干，研磨成细微颗粒，保存在密闭的丙烯酸容器中，并标记为LDH - Z |  |  | 是 | 沸石 |  |  |  |  | Mg2+ | Al3+ |  | NO3- |  |  | 37.195 | 0.046 | 5.1551 | [5 empty] | 更光滑的表面和发达的表面孔隙 |  |  | 500~700 1500~1700 | NO3 -基团的小振动 Al-O\Si-O | the Kingdom of Saudi Arabia (KSA) |  | the Mahad Adahab gold mining area | 40◦51′56.72′′ E | 23◦29′59.88′′ N | 表层土0~20cm |  |  |  |  | Cd | 13 | Pb | 193.5 | [14 empty] | 土壤 |  | 25 | 5 | 0.1 | [5 empty] | 7 |  | 140 | 1440 |  | 20 |  |  |  | Cd | 13 |  | Pb | 193.5 | [34 empty] | 3 | [7 empty] | 0.167 | 0.01 |  |  | 89.26 | 0.6 |  | 89.26 | [52 empty] | 0.16 | 0.01 |  |  | 87.87 | 0.99 |  | 87.87
27 | Sami S. Alotaibi，2024 | LDH-NZ(LDH沸石的纳米颗粒) | 水热辅助的共沉淀法 | 将采集的沉积物用去离子水( DI )洗涤去除杂质，室温下风干48 h，粉碎，过筛至< 0.1 mm粒径，筛分后的沸石样品保存在密闭的丙烯酸容器中，并标记为NZ。将0.01 M Al ( NO3 ) 3和0.02 M Mg ( NO3 ) 2混合在100 m L去离子水中，然后按3：7的比例加入NZ和LDH / NZ。使用1 M NaOH和0.5 M Na2CO3溶液调节溶液pH至11。将溶液转移到热板上，在80℃下充分混合4 h，直至得到均一的混合物。之后，将溶液从热板上取出，用华特曼滤纸42过滤。从滤纸上收集固体物质，用去离子水洗涤3次以除去杂质。收集的固体材料在70℃下烘干，研磨成细微颗粒，保存在密闭的丙烯酸容器中，并标记为LDH - Z |  |  | 是 | 沸石 |  |  |  |  | Mg2+ | Al3+ |  | NO3- |  |  | 37.195 | 0.046 | 5.1551 | [5 empty] | 更光滑的表面和发达的表面孔隙 |  |  | 500~700 1500~1700 | NO3 -基团的小振动 Al-O\Si-O | the Kingdom of Saudi Arabia (KSA) |  | the Mahad Adahab gold mining area | 40◦51′56.72′′ E | 23◦29′59.88′′ N | 表层土0~20cm |  |  |  |  | Cd | 13 | Pb | 193.5 | [14 empty] | 土壤 |  | 25 | 5 | 0.1 | [5 empty] | 8 |  | 140 | 1440 |  | 20 |  |  |  | Cd | 13 |  | Pb | 193.5 | [34 empty] | 3 | [7 empty] | 0.111 | 0 |  |  | 81.9 | 1.4 |  | 81.9 | [52 empty] | 0.13 | 0 |  |  | 83.89 | 0.4 |  | 83.89
27 | Sami S. Alotaibi，2024 | LDH-NZ(LDH沸石的纳米颗粒) | 水热辅助的共沉淀法 | 将采集的沉积物用去离子水( DI )洗涤去除杂质，室温下风干48 h，粉碎，过筛至< 0.1 mm粒径，筛分后的沸石样品保存在密闭的丙烯酸容器中，并标记为NZ。将0.01 M Al ( NO3 ) 3和0.02 M Mg ( NO3 ) 2混合在100 m L去离子水中，然后按3：7的比例加入NZ和LDH / NZ。使用1 M NaOH和0.5 M Na2CO3溶液调节溶液pH至11。将溶液转移到热板上，在80℃下充分混合4 h，直至得到均一的混合物。之后，将溶液从热板上取出，用华特曼滤纸42过滤。从滤纸上收集固体物质，用去离子水洗涤3次以除去杂质。收集的固体材料在70℃下烘干，研磨成细微颗粒，保存在密闭的丙烯酸容器中，并标记为LDH - Z |  |  | 是 | 沸石 |  |  |  |  | Mg2+ | Al3+ |  | NO3- |  |  | 37.195 | 0.046 | 5.1551 | [5 empty] | 更光滑的表面和发达的表面孔隙 |  |  | 500~700 1500~1700 | NO3 -基团的小振动 Al-O\Si-O | the Kingdom of Saudi Arabia (KSA) |  | the Mahad Adahab gold mining area | 40◦51′56.72′′ E | 23◦29′59.88′′ N | 表层土0~20cm |  |  |  |  | Cd | 13 | Pb | 193.5 | [14 empty] | 土壤 |  | 25 | 5 | 0.1 | [5 empty] | 9 |  | 140 | 1440 |  | 20 |  |  |  | Cd | 13 |  | Pb | 193.5 | [34 empty] | 3 | [7 empty] | 0.113 | 0 |  |  | 68.18 | 3.59 |  | 68.18 | [52 empty] | 0.13 | 0 |  |  | 67.98 | 3.78 |  | 67.98
27 | Sami S. Alotaibi，2024 | LDH-NZ(LDH沸石的纳米颗粒) | 水热辅助的共沉淀法 | 将采集的沉积物用去离子水( DI )洗涤去除杂质，室温下风干48 h，粉碎，过筛至< 0.1 mm粒径，筛分后的沸石样品保存在密闭的丙烯酸容器中，并标记为NZ。将0.01 M Al ( NO3 ) 3和0.02 M Mg ( NO3 ) 2混合在100 m L去离子水中，然后按3：7的比例加入NZ和LDH / NZ。使用1 M NaOH和0.5 M Na2CO3溶液调节溶液pH至11。将溶液转移到热板上，在80℃下充分混合4 h，直至得到均一的混合物。之后，将溶液从热板上取出，用华特曼滤纸42过滤。从滤纸上收集固体物质，用去离子水洗涤3次以除去杂质。收集的固体材料在70℃下烘干，研磨成细微颗粒，保存在密闭的丙烯酸容器中，并标记为LDH - Z |  |  | 是 | 沸石 |  |  |  |  | Mg2+ | Al3+ |  | NO3- |  |  | 37.195 | 0.046 | 5.1551 | [5 empty] | 更光滑的表面和发达的表面孔隙 |  |  | 500~700 1500~1700 | NO3 -基团的小振动 Al-O\Si-O | the Kingdom of Saudi Arabia (KSA) |  | the Mahad Adahab gold mining area | 40◦51′56.72′′ E | 23◦29′59.88′′ N | 表层土0~20cm |  |  |  |  | Cd | 13 | Pb | 193.5 | [14 empty] | 土壤 |  |  | 50 | 0.1 | [5 empty] | 7 |  |  | 0d | 23±2 | 60 %田间持水量 |  |  |  | Cd | 13 |  | Pb | 193.5 | [34 empty] | 3 | [11 empty] | 0 | 0 |  | 0 | [56 empty] | 0 | 0 |  | 0
27 | Sami S. Alotaibi，2024 | LDH-NZ(LDH沸石的纳米颗粒) | 水热辅助的共沉淀法 | 将采集的沉积物用去离子水( DI )洗涤去除杂质，室温下风干48 h，粉碎，过筛至< 0.1 mm粒径，筛分后的沸石样品保存在密闭的丙烯酸容器中，并标记为NZ。将0.01 M Al ( NO3 ) 3和0.02 M Mg ( NO3 ) 2混合在100 m L去离子水中，然后按3：7的比例加入NZ和LDH / NZ。使用1 M NaOH和0.5 M Na2CO3溶液调节溶液pH至11。将溶液转移到热板上，在80℃下充分混合4 h，直至得到均一的混合物。之后，将溶液从热板上取出，用华特曼滤纸42过滤。从滤纸上收集固体物质，用去离子水洗涤3次以除去杂质。收集的固体材料在70℃下烘干，研磨成细微颗粒，保存在密闭的丙烯酸容器中，并标记为LDH - Z |  |  | 是 | 沸石 |  |  |  |  | Mg2+ | Al3+ |  | NO3- |  |  | 37.195 | 0.046 | 5.1551 | [5 empty] | 更光滑的表面和发达的表面孔隙 |  |  | 500~700 1500~1700 | NO3 -基团的小振动 Al-O\Si-O | the Kingdom of Saudi Arabia (KSA) |  | the Mahad Adahab gold mining area | 40◦51′56.72′′ E | 23◦29′59.88′′ N | 表层土0~20cm |  |  |  |  | Cd | 13 | Pb | 193.5 | [14 empty] | 土壤 |  |  | 50 | 0.1 | [8 empty] | 7d | 23±2 | 60 %田间持水量 |  |  |  | Cd | 13 |  | Pb | 193.5 | [34 empty] | 3 | [9 empty] | 0 | 0 | 80.85 | 0.71 |  | 80.85 | [54 empty] | 0 | 0 | 78.55 | 1.93 |  | 78.55
27 | Sami S. Alotaibi，2024 | LDH-NZ(LDH沸石的纳米颗粒) | 水热辅助的共沉淀法 | 将采集的沉积物用去离子水( DI )洗涤去除杂质，室温下风干48 h，粉碎，过筛至< 0.1 mm粒径，筛分后的沸石样品保存在密闭的丙烯酸容器中，并标记为NZ。将0.01 M Al ( NO3 ) 3和0.02 M Mg ( NO3 ) 2混合在100 m L去离子水中，然后按3：7的比例加入NZ和LDH / NZ。使用1 M NaOH和0.5 M Na2CO3溶液调节溶液pH至11。将溶液转移到热板上，在80℃下充分混合4 h，直至得到均一的混合物。之后，将溶液从热板上取出，用华特曼滤纸42过滤。从滤纸上收集固体物质，用去离子水洗涤3次以除去杂质。收集的固体材料在70℃下烘干，研磨成细微颗粒，保存在密闭的丙烯酸容器中，并标记为LDH - Z |  |  | 是 | 沸石 |  |  |  |  | Mg2+ | Al3+ |  | NO3- |  |  | 37.195 | 0.046 | 5.1551 | [5 empty] | 更光滑的表面和发达的表面孔隙 |  |  | 500~700 1500~1700 | NO3 -基团的小振动 Al-O\Si-O | the Kingdom of Saudi Arabia (KSA) |  | the Mahad Adahab gold mining area | 40◦51′56.72′′ E | 23◦29′59.88′′ N | 表层土0~20cm |  |  |  |  | Cd | 13 | Pb | 193.5 | [14 empty] | 土壤 |  |  | 50 | 0.1 | [8 empty] | 14d | 23±2 | 60 %田间持水量 |  |  |  | Cd | 13 |  | Pb | 193.5 | [34 empty] | 3 | [9 empty] | 0 | 0 | 88.18 | 0.47 |  | 88.18 | [54 empty] | 0 | 0 | 81.69 | 1.45 |  | 81.69
27 | Sami S. Alotaibi，2024 | LDH-NZ(LDH沸石的纳米颗粒) | 水热辅助的共沉淀法 | 将采集的沉积物用去离子水( DI )洗涤去除杂质，室温下风干48 h，粉碎，过筛至< 0.1 mm粒径，筛分后的沸石样品保存在密闭的丙烯酸容器中，并标记为NZ。将0.01 M Al ( NO3 ) 3和0.02 M Mg ( NO3 ) 2混合在100 m L去离子水中，然后按3：7的比例加入NZ和LDH / NZ。使用1 M NaOH和0.5 M Na2CO3溶液调节溶液pH至11。将溶液转移到热板上，在80℃下充分混合4 h，直至得到均一的混合物。之后，将溶液从热板上取出，用华特曼滤纸42过滤。从滤纸上收集固体物质，用去离子水洗涤3次以除去杂质。收集的固体材料在70℃下烘干，研磨成细微颗粒，保存在密闭的丙烯酸容器中，并标记为LDH - Z |  |  | 是 | 沸石 |  |  |  |  | Mg2+ | Al3+ |  | NO3- |  |  | 37.195 | 0.046 | 5.1551 | [5 empty] | 更光滑的表面和发达的表面孔隙 |  |  | 500~700 1500~1700 | NO3 -基团的小振动 Al-O\Si-O | the Kingdom of Saudi Arabia (KSA) |  | the Mahad Adahab gold mining area | 40◦51′56.72′′ E | 23◦29′59.88′′ N | 表层土0~20cm |  |  |  |  | Cd | 13 | Pb | 193.5 | [14 empty] | 土壤 |  |  | 50 | 0.1 | [8 empty] | 38d | 23±2 | 60 %田间持水量 |  |  |  | Cd | 13 |  | Pb | 193.5 | [34 empty] | 3 | [9 empty] | 0 | 0 | 97.87 | 0.71 |  | 97.87 | [54 empty] | 0 | 0 | 89.88 | 2.41 |  | 89.88
27 | Sami S. Alotaibi，2024 | LDH-NZ(LDH沸石的纳米颗粒) | 水热辅助的共沉淀法 | 将采集的沉积物用去离子水( DI )洗涤去除杂质，室温下风干48 h，粉碎，过筛至< 0.1 mm粒径，筛分后的沸石样品保存在密闭的丙烯酸容器中，并标记为NZ。将0.01 M Al ( NO3 ) 3和0.02 M Mg ( NO3 ) 2混合在100 m L去离子水中，然后按3：7的比例加入NZ和LDH / NZ。使用1 M NaOH和0.5 M Na2CO3溶液调节溶液pH至11。将溶液转移到热板上，在80℃下充分混合4 h，直至得到均一的混合物。之后，将溶液从热板上取出，用华特曼滤纸42过滤。从滤纸上收集固体物质，用去离子水洗涤3次以除去杂质。收集的固体材料在70℃下烘干，研磨成细微颗粒，保存在密闭的丙烯酸容器中，并标记为LDH - Z |  |  | 是 | 沸石 |  |  |  |  | Mg2+ | Al3+ |  | NO3- |  |  | 37.195 | 0.046 | 5.1551 | [5 empty] | 更光滑的表面和发达的表面孔隙 |  |  | 500~700 1500~1700 | NO3 -基团的小振动 Al-O\Si-O | the Kingdom of Saudi Arabia (KSA) |  | the Mahad Adahab gold mining area | 40◦51′56.72′′ E | 23◦29′59.88′′ N | 表层土0~20cm |  |  |  |  | Cd | 13 | Pb | 193.5 | [14 empty] | 土壤 |  |  | 50 | 0.1 | [8 empty] | 56d | 23±2 | 60 %田间持水量 |  |  |  | Cd | 13 |  | Pb | 193.5 | [34 empty] | 3 | [9 empty] | 0 | 0 | 100 | 0 |  | 100 | [54 empty] | 0 | 0 | 92.26 | 1.2 |  | 92.26
27 | Sami S. Alotaibi，2024 | LDH-NZ(LDH沸石的纳米颗粒) | 水热辅助的共沉淀法 | 将采集的沉积物用去离子水( DI )洗涤去除杂质，室温下风干48 h，粉碎，过筛至< 0.1 mm粒径，筛分后的沸石样品保存在密闭的丙烯酸容器中，并标记为NZ。将0.01 M Al ( NO3 ) 3和0.02 M Mg ( NO3 ) 2混合在100 m L去离子水中，然后按3：7的比例加入NZ和LDH / NZ。使用1 M NaOH和0.5 M Na2CO3溶液调节溶液pH至11。将溶液转移到热板上，在80℃下充分混合4 h，直至得到均一的混合物。之后，将溶液从热板上取出，用华特曼滤纸42过滤。从滤纸上收集固体物质，用去离子水洗涤3次以除去杂质。收集的固体材料在70℃下烘干，研磨成细微颗粒，保存在密闭的丙烯酸容器中，并标记为LDH - Z |  |  | 是 | 沸石 |  |  |  |  | Mg2+ | Al3+ |  | NO3- |  |  | 37.195 | 0.046 | 5.1551 | [5 empty] | 更光滑的表面和发达的表面孔隙 |  |  | 500~700 1500~1700 | NO3 -基团的小振动 Al-O\Si-O | the Kingdom of Saudi Arabia (KSA) |  | the Mahad Adahab gold mining area | 40◦51′56.72′′ E | 23◦29′59.88′′ N | 表层土0~20cm |  |  |  |  | Cd | 13 | Pb | 193.5 | [14 empty] | 土壤 |  |  | 50 | 0.1 | [8 empty] | 112d | 23±2 | 60 %田间持水量 |  |  |  | Cd | 13 |  | Pb | 193.5 | [34 empty] | 3 | [9 empty] | 0 | 0 | 100 | 0 |  | 100 | [54 empty] | 0 | 0 | 100 | 0.24 |  | 100
28 | Fangming Yu，2023 | CaFe-LDH @ CSB(生物炭负载) | 共沉淀法 | 择600℃碳化的玉米秸秆生物炭作为原始生物炭( CSB )，然后将CSB ( 15.00 g )倒入500 mL烧杯中。然后，加入去离子水( 200 mL )并充分搅拌，直到CSB与溶液混合均匀。随后，配置了A液和B液，以便进一步使用。液体A：首先在100 mL烧杯中加入FeCl3┐6H2O ( 13.65 g )和CaCl2 ( 16.65 g )，然后缓慢加入去离子水并搅拌至FeCl3┐6H2O和CaCl2完全溶解。液体B：将NaOH ( 8.00 g )和Na2CO3 ( 5.30 g )加入100 mL烧杯中，缓慢加入去离子水，搅拌至NaOH和Na2CO3完全溶解。然后，将液体A和液体B缓慢加入到装有CSB的500 mL烧杯中，在电动搅拌器上用橡皮条滴管滴加。搅拌过程中，用p H计( PB-10 ,萨特里厄斯,德国)测定溶液的p H值，使p H值维持在11.0。然后将固液混合物在烘箱中80℃下陈化18 h，真空抽滤得到固体材料。得到的固体材料在80℃烘箱中干燥，最终得到的产物为Ca Fe-LDH @ CSB。 |  |  | 是 | 600℃碳化的玉米秸秆生物炭 |  |  |  |  | Ca2+ | Fe3+ |  |  |  |  | 123.26 | 0.01176 | 3.87 | [5 empty] | 层状的CaFe-LDH均匀覆盖在CSB表面 | 21.1、26.8和50.3 10.5、22.1、28.1和60.1 23.2、29.5和36.0 | SiO2 LDH：( 003 )、( 006 )和( 110 ) CaCO3 | 1418 3406 712和873 | -COO振动 -OH振动 Me - O的强振动 |  | 广西省 | 柳州市四定矿区下游 | 109 ° 52′54″E | 25 ° 06′34″N | [81 empty] | 3 | [194 empty] | 有
28 | Fangming Yu，2023 | CaFe-LDH @ CSB(生物炭负载) | 共沉淀法 | 择600℃碳化的玉米秸秆生物炭作为原始生物炭( CSB )，然后将CSB ( 15.00 g )倒入500 mL烧杯中。然后，加入去离子水( 200 mL )并充分搅拌，直到CSB与溶液混合均匀。随后，配置了A液和B液，以便进一步使用。液体A：首先在100 mL烧杯中加入FeCl3┐6H2O ( 13.65 g )和CaCl2 ( 16.65 g )，然后缓慢加入去离子水并搅拌至FeCl3┐6H2O和CaCl2完全溶解。液体B：将NaOH ( 8.00 g )和Na2CO3 ( 5.30 g )加入100 mL烧杯中，缓慢加入去离子水，搅拌至NaOH和Na2CO3完全溶解。然后，将液体A和液体B缓慢加入到装有CSB的500 mL烧杯中，在电动搅拌器上用橡皮条滴管滴加。搅拌过程中，用p H计( PB-10 ,萨特里厄斯,德国)测定溶液的p H值，使p H值维持在11.0。然后将固液混合物在烘箱中80℃下陈化18 h，真空抽滤得到固体材料。得到的固体材料在80℃烘箱中干燥，最终得到的产物为Ca Fe-LDH @ CSB。 |  |  | 是 | 600℃碳化的玉米秸秆生物炭 |  |  |  |  | Ca2+ | Fe3+ |  |  |  |  | 123.26 | 0.01176 | 3.87 | [5 empty] | 层状的CaFe-LDH均匀覆盖在CSB表面 | 21.1、26.8和50.3 10.5、22.1、28.1和60.1 23.2、29.5和36.0 | SiO2 LDH：( 003 )、( 006 )和( 110 ) CaCO3 | 1418 3406 712和873 | -COO振动 -OH振动 Me - O的强振动 |  | 广西省 | 柳州市四定矿区下游 | 109 ° 52′54″E | 25 ° 06′34″N | [81 empty] | 3
28 | Fangming Yu，2023 | CaFe-LDH @ CSB(生物炭负载) | 共沉淀法 | 择600℃碳化的玉米秸秆生物炭作为原始生物炭( CSB )，然后将CSB ( 15.00 g )倒入500 mL烧杯中。然后，加入去离子水( 200 mL )并充分搅拌，直到CSB与溶液混合均匀。随后，配置了A液和B液，以便进一步使用。液体A：首先在100 mL烧杯中加入FeCl3┐6H2O ( 13.65 g )和CaCl2 ( 16.65 g )，然后缓慢加入去离子水并搅拌至FeCl3┐6H2O和CaCl2完全溶解。液体B：将NaOH ( 8.00 g )和Na2CO3 ( 5.30 g )加入100 mL烧杯中，缓慢加入去离子水，搅拌至NaOH和Na2CO3完全溶解。然后，将液体A和液体B缓慢加入到装有CSB的500 mL烧杯中，在电动搅拌器上用橡皮条滴管滴加。搅拌过程中，用p H计( PB-10 ,萨特里厄斯,德国)测定溶液的p H值，使p H值维持在11.0。然后将固液混合物在烘箱中80℃下陈化18 h，真空抽滤得到固体材料。得到的固体材料在80℃烘箱中干燥，最终得到的产物为Ca Fe-LDH @ CSB。 |  |  | 是 | 600℃碳化的玉米秸秆生物炭 |  |  |  |  | Ca2+ | Fe3+ |  |  |  |  | 123.26 | 0.01176 | 3.87 | [5 empty] | 层状的CaFe-LDH均匀覆盖在CSB表面 | 21.1、26.8和50.3 10.5、22.1、28.1和60.1 23.2、29.5和36.0 | SiO2 LDH：( 003 )、( 006 )和( 110 ) CaCO3 | 1418 3406 712和873 | -COO振动 -OH振动 Me - O的强振动 |  | 广西省 | 柳州市四定矿区下游 | 109 ° 52′54″E | 25 ° 06′34″N | [81 empty] | 3
28 | Fangming Yu，2023 | CaFe-LDH @ CSB(生物炭负载) | 共沉淀法 | 择600℃碳化的玉米秸秆生物炭作为原始生物炭( CSB )，然后将CSB ( 15.00 g )倒入500 mL烧杯中。然后，加入去离子水( 200 mL )并充分搅拌，直到CSB与溶液混合均匀。随后，配置了A液和B液，以便进一步使用。液体A：首先在100 mL烧杯中加入FeCl3┐6H2O ( 13.65 g )和CaCl2 ( 16.65 g )，然后缓慢加入去离子水并搅拌至FeCl3┐6H2O和CaCl2完全溶解。液体B：将NaOH ( 8.00 g )和Na2CO3 ( 5.30 g )加入100 mL烧杯中，缓慢加入去离子水，搅拌至NaOH和Na2CO3完全溶解。然后，将液体A和液体B缓慢加入到装有CSB的500 mL烧杯中，在电动搅拌器上用橡皮条滴管滴加。搅拌过程中，用p H计( PB-10 ,萨特里厄斯,德国)测定溶液的p H值，使p H值维持在11.0。然后将固液混合物在烘箱中80℃下陈化18 h，真空抽滤得到固体材料。得到的固体材料在80℃烘箱中干燥，最终得到的产物为Ca Fe-LDH @ CSB。 |  |  | 是 | 600℃碳化的玉米秸秆生物炭 |  |  |  |  | Ca2+ | Fe3+ |  |  |  |  | 123.26 | 0.01176 | 3.87 | [5 empty] | 层状的CaFe-LDH均匀覆盖在CSB表面 | 21.1、26.8和50.3 10.5、22.1、28.1和60.1 23.2、29.5和36.0 | SiO2 LDH：( 003 )、( 006 )和( 110 ) CaCO3 | 1418 3406 712和873 | -COO振动 -OH振动 Me - O的强振动 |  | 广西省 | 柳州市四定矿区下游 | 109 ° 52′54″E | 25 ° 06′34″N | [81 empty] | 3
28 | Fangming Yu，2023 | CaFe-LDH @ CSB(生物炭负载) | 共沉淀法 | 择600℃碳化的玉米秸秆生物炭作为原始生物炭( CSB )，然后将CSB ( 15.00 g )倒入500 mL烧杯中。然后，加入去离子水( 200 mL )并充分搅拌，直到CSB与溶液混合均匀。随后，配置了A液和B液，以便进一步使用。液体A：首先在100 mL烧杯中加入FeCl3┐6H2O ( 13.65 g )和CaCl2 ( 16.65 g )，然后缓慢加入去离子水并搅拌至FeCl3┐6H2O和CaCl2完全溶解。液体B：将NaOH ( 8.00 g )和Na2CO3 ( 5.30 g )加入100 mL烧杯中，缓慢加入去离子水，搅拌至NaOH和Na2CO3完全溶解。然后，将液体A和液体B缓慢加入到装有CSB的500 mL烧杯中，在电动搅拌器上用橡皮条滴管滴加。搅拌过程中，用p H计( PB-10 ,萨特里厄斯,德国)测定溶液的p H值，使p H值维持在11.0。然后将固液混合物在烘箱中80℃下陈化18 h，真空抽滤得到固体材料。得到的固体材料在80℃烘箱中干燥，最终得到的产物为Ca Fe-LDH @ CSB。 |  |  | 是 | 600℃碳化的玉米秸秆生物炭 |  |  |  |  | Ca2+ | Fe3+ |  |  |  |  | 123.26 | 0.01176 | 3.87 | [5 empty] | 层状的CaFe-LDH均匀覆盖在CSB表面 | 21.1、26.8和50.3 10.5、22.1、28.1和60.1 23.2、29.5和36.0 | SiO2 LDH：( 003 )、( 006 )和( 110 ) CaCO3 | 1418 3406 712和873 | -COO振动 -OH振动 Me - O的强振动 |  | 广西省 | 柳州市四定矿区下游 | 109 ° 52′54″E | 25 ° 06′34″N | [81 empty] | 3
28 | Fangming Yu，2023 | CaFe-LDH @ CSB(生物炭负载) | 共沉淀法 | 择600℃碳化的玉米秸秆生物炭作为原始生物炭( CSB )，然后将CSB ( 15.00 g )倒入500 mL烧杯中。然后，加入去离子水( 200 mL )并充分搅拌，直到CSB与溶液混合均匀。随后，配置了A液和B液，以便进一步使用。液体A：首先在100 mL烧杯中加入FeCl3┐6H2O ( 13.65 g )和CaCl2 ( 16.65 g )，然后缓慢加入去离子水并搅拌至FeCl3┐6H2O和CaCl2完全溶解。液体B：将NaOH ( 8.00 g )和Na2CO3 ( 5.30 g )加入100 mL烧杯中，缓慢加入去离子水，搅拌至NaOH和Na2CO3完全溶解。然后，将液体A和液体B缓慢加入到装有CSB的500 mL烧杯中，在电动搅拌器上用橡皮条滴管滴加。搅拌过程中，用p H计( PB-10 ,萨特里厄斯,德国)测定溶液的p H值，使p H值维持在11.0。然后将固液混合物在烘箱中80℃下陈化18 h，真空抽滤得到固体材料。得到的固体材料在80℃烘箱中干燥，最终得到的产物为Ca Fe-LDH @ CSB。 |  |  | 是 | 600℃碳化的玉米秸秆生物炭 |  |  |  |  | Ca2+ | Fe3+ |  |  |  |  | 123.26 | 0.01176 | 3.87 | [5 empty] | 层状的CaFe-LDH均匀覆盖在CSB表面 | 21.1、26.8和50.3 10.5、22.1、28.1和60.1 23.2、29.5和36.0 | SiO2 LDH：( 003 )、( 006 )和( 110 ) CaCO3 | 1418 3406 712和873 | -COO振动 -OH振动 Me - O的强振动 |  | 广西省 | 柳州市四定矿区下游 | 109 ° 52′54″E | 25 ° 06′34″N | [81 empty] | 3
28 | Fangming Yu，2023 | CaFe-LDH @ CSB(生物炭负载) | 共沉淀法 | 择600℃碳化的玉米秸秆生物炭作为原始生物炭( CSB )，然后将CSB ( 15.00 g )倒入500 mL烧杯中。然后，加入去离子水( 200 mL )并充分搅拌，直到CSB与溶液混合均匀。随后，配置了A液和B液，以便进一步使用。液体A：首先在100 mL烧杯中加入FeCl3┐6H2O ( 13.65 g )和CaCl2 ( 16.65 g )，然后缓慢加入去离子水并搅拌至FeCl3┐6H2O和CaCl2完全溶解。液体B：将NaOH ( 8.00 g )和Na2CO3 ( 5.30 g )加入100 mL烧杯中，缓慢加入去离子水，搅拌至NaOH和Na2CO3完全溶解。然后，将液体A和液体B缓慢加入到装有CSB的500 mL烧杯中，在电动搅拌器上用橡皮条滴管滴加。搅拌过程中，用p H计( PB-10 ,萨特里厄斯,德国)测定溶液的p H值，使p H值维持在11.0。然后将固液混合物在烘箱中80℃下陈化18 h，真空抽滤得到固体材料。得到的固体材料在80℃烘箱中干燥，最终得到的产物为Ca Fe-LDH @ CSB。 |  |  | 是 | 600℃碳化的玉米秸秆生物炭 |  |  |  |  | Ca2+ | Fe3+ |  |  |  |  | 123.26 | 0.01176 | 3.87 | [5 empty] | 层状的CaFe-LDH均匀覆盖在CSB表面 | 21.1、26.8和50.3 10.5、22.1、28.1和60.1 23.2、29.5和36.0 | SiO2 LDH：( 003 )、( 006 )和( 110 ) CaCO3 | 1418 3406 712和873 | -COO振动 -OH振动 Me - O的强振动 |  | 广西省 | 柳州市四定矿区下游 | 109 ° 52′54″E | 25 ° 06′34″N | [81 empty] | 3
28 | Fangming Yu，2023 | CaFe-LDH @ CSB(生物炭负载) | 共沉淀法 | 择600℃碳化的玉米秸秆生物炭作为原始生物炭( CSB )，然后将CSB ( 15.00 g )倒入500 mL烧杯中。然后，加入去离子水( 200 mL )并充分搅拌，直到CSB与溶液混合均匀。随后，配置了A液和B液，以便进一步使用。液体A：首先在100 mL烧杯中加入FeCl3┐6H2O ( 13.65 g )和CaCl2 ( 16.65 g )，然后缓慢加入去离子水并搅拌至FeCl3┐6H2O和CaCl2完全溶解。液体B：将NaOH ( 8.00 g )和Na2CO3 ( 5.30 g )加入100 mL烧杯中，缓慢加入去离子水，搅拌至NaOH和Na2CO3完全溶解。然后，将液体A和液体B缓慢加入到装有CSB的500 mL烧杯中，在电动搅拌器上用橡皮条滴管滴加。搅拌过程中，用p H计( PB-10 ,萨特里厄斯,德国)测定溶液的p H值，使p H值维持在11.0。然后将固液混合物在烘箱中80℃下陈化18 h，真空抽滤得到固体材料。得到的固体材料在80℃烘箱中干燥，最终得到的产物为Ca Fe-LDH @ CSB。 |  |  | 是 | 600℃碳化的玉米秸秆生物炭 |  |  |  |  | Ca2+ | Fe3+ |  |  |  |  | 123.26 | 0.01176 | 3.87 | [5 empty] | 层状的CaFe-LDH均匀覆盖在CSB表面 | 21.1、26.8和50.3 10.5、22.1、28.1和60.1 23.2、29.5和36.0 | SiO2 LDH：( 003 )、( 006 )和( 110 ) CaCO3 | 1418 3406 712和873 | -COO振动 -OH振动 Me - O的强振动 |  | 广西省 | 柳州市四定矿区下游 | 109 ° 52′54″E | 25 ° 06′34″N | [81 empty] | 3 | [71 empty] | 43.87 |  |  | 43.87
29 | Menglan Zhao，2023 | LDHs | 共沉淀法 | [23 empty] | 明显的层状结构，且尺寸均一 | 11.58、23.48、35.95、38.42 |  | 768、677 1355 1646 3450 | M-O、M-O-H的红外吸收 层间阴离子NO - 3的振动 层间水分子的- OH振动 水分子中O - H键的伸缩振动和氢氧化物中- OH的氢键作用 |  | 山东省 |  |  |  |  | 6.4 |  |  |  | Cu (Ⅱ) | 26.75 | Pb | 6.34 | Zn | 68.65 | Ni | 6.76 | Cd | 0.22 | [8 empty] | 土壤 |  | 25 | 1 |  | 1 | [7 empty] | 5~420 | 25 |  |  |  |  | Cu | 200 |  | Pb | 200 |  | Zn | 200 |  | Cd | 200 | [9 empty] | 180 | [16 empty] | 420 |  | 3 | [7 empty] | 52.9 | 1.68 |  |  | 53.22 |  |  | 53.22 | [52 empty] | 43.61 | 1.71 | [13 empty] | 55.24 | 1.92 |  |  | 55.6 |  |  | 55.6 | [26 empty] | 53.17 |  |  | 53.17
29 | Menglan Zhao，2023 | LDHs | 共沉淀法 | [23 empty] | 明显的层状结构，且尺寸均一 | 11.58、23.48、35.95、38.42 |  | 768、677 1355 1646 3450 | M-O、M-O-H的红外吸收 层间阴离子NO - 3的振动 层间水分子的- OH振动 水分子中O - H键的伸缩振动和氢氧化物中- OH的氢键作用 |  | 山东省 |  |  |  |  | 6.4 |  |  |  | Cu (Ⅱ) | 26.75 | Pb | 6.34 | Zn | 68.65 | Ni | 6.76 | Cd | 0.22 | [8 empty] | 土壤 |  | 25 | 1 |  | 1 | [7 empty] | 420 | 25 |  |  |  |  | Cu | 40~400 |  | Pb | 40~400 |  | Zn | 40~400 |  | Cd | 40~400 | [15 empty] | Cu、Pb：Freundlich Zn、Cd：Langmuir | Cu、Pb：非均相过程，通过吸附在吸附剂位点上的多层离子发生 Zn、Cd：有限数量的吸附位点，所有位点具有相同的结合力，且每个位点的吸附是独立的，表面吸附 | [11 empty] | 3 | [71 empty] | 62.39 |  |  | 62.39
29 | Menglan Zhao，2023 | LDH-DTC60 | 共沉淀法 |  |  |  | 是 | 二硫代氨基甲酸盐(DTC) | 5.14 | [17 empty] | 仍然表现出层状结构，这是因为小分子量的DTC60不能包裹在LDHs层外 | 11.58、23.48、35.95、38.42、60.63、62.02 | LDHs的( 003 )、( 006 )、( 009 )、( 015 )、( 110 )和( 113 ) | 3316、1510、1385和1228 2965、1093 | DTC官能团的N-H、N-C=S、C-N和C=S振动的特征谱带 仲酰胺基团的C - H伸缩 |  | 山东省 |  |  |  |  | 6.4 |  |  |  | Cu (Ⅱ) | 26.75 | Pb | 6.34 | Zn | 68.65 | Ni | 6.76 | Cd | 0.22 | [8 empty] | 土壤 |  | 25 | 1 |  | 1 | [7 empty] | 5~420 | 25 |  |  |  |  | Cu | 200 |  | Pb | 200 |  | Zn | 200 |  | Cd | 200 | [9 empty] | 180 | [16 empty] | 420 |  | 3 | [7 empty] | 56.45 | 1.12 |  |  | 56.53 |  |  | 56.53 | [52 empty] | 60.5 | 1.71 | [13 empty] | 59.5 | 1.49 |  |  | 59.57 |  |  | 59.57 | [26 empty] | 56.49 |  |  | 56.49
29 | Menglan Zhao，2023 | LDH-DTC60 | 共沉淀法 |  |  |  | 是 | 二硫代氨基甲酸盐(DTC) | 5.14 | [17 empty] | 仍然表现出层状结构，这是因为小分子量的DTC60不能包裹在LDHs层外 | 11.58、23.48、35.95、38.42、60.63、62.02 | LDHs的( 003 )、( 006 )、( 009 )、( 015 )、( 110 )和( 113 ) | 3316、1510、1385和1228 2965、1093 | DTC官能团的N-H、N-C=S、C-N和C=S振动的特征谱带 仲酰胺基团的C - H伸缩 |  | 山东省 |  |  |  |  | 6.4 |  |  |  | Cu (Ⅱ) | 26.75 | Pb | 6.34 | Zn | 68.65 | Ni | 6.76 | Cd | 0.22 | [8 empty] | 土壤 |  | 25 | 1 |  | 1 | [7 empty] | 420 | 25 |  |  |  |  | Cu | 40~400 |  | Pb | 40~400 |  | Zn | 40~400 |  | Cd | 40~400 | [15 empty] | Cu、Pb：Freundlich Zn、Cd：Langmuir | Cu、Pb：非均相过程，通过吸附在吸附剂位点上的多层离子发生 Zn、Cd：有限数量的吸附位点，所有位点具有相同的结合力，且每个位点的吸附是独立的，表面吸附 |  | 186.7 |  | 181.7 | 130.3 | 125.5 | [5 empty] | 3 | [7 empty] | 125.5 | [59 empty] | 181.7 | [14 empty] | 186.7 | [29 empty] | 130.3
29 | Menglan Zhao，2023 | LDH-DTC60 | 共沉淀法 |  |  |  | 是 | 二硫代氨基甲酸盐(DTC) | 5.14 | [17 empty] | 仍然表现出层状结构，这是因为小分子量的DTC60不能包裹在LDHs层外 | 11.58、23.48、35.95、38.42、60.63、62.02 | LDHs的( 003 )、( 006 )、( 009 )、( 015 )、( 110 )和( 113 ) | 3316、1510、1385和1228 2965、1093 | DTC官能团的N-H、N-C=S、C-N和C=S振动的特征谱带 仲酰胺基团的C - H伸缩 |  | 山东省 |  |  |  |  | 6.4 |  |  |  | Cu (Ⅱ) | 26.75 | Pb | 6.34 | Zn | 68.65 | Ni | 6.76 | Cd | 0.22 | [8 empty] | 土壤 |  |  | 75 | 0.125 | [7 empty] | 30 | [6 empty] | Cu | 200 |  | Pb | 200 |  | Zn | 200 | [31 empty] | 3 |  |  |  | 0.12 | [9 empty] | 99.94 | 99.94 | [48 empty] | 2.11 | [9 empty] | 98.945 | 98.945 |  |  |  | 10.83 | [9 empty] | 94.585 | 94.585 | [18 empty] | 11.42 | [9 empty] | 94.29 | 94.29
29 | Menglan Zhao，2023 | LDH-DTC600 | 共沉淀法 |  |  |  | 是 | 二硫代氨基甲酸盐(DTC) | 8.42 | [17 empty] | DTC链包覆在LDHs层表面，表面更光滑，典型的层状形貌消失 | 11.58、23.48、35.95、38.42、60.63、62.02 | LDHs的( 003 )、( 006 )、( 009 )、( 015 )、( 110 )和( 113 ) | 3316、1510、1385和1228 2965、1093 | DTC官能团的N-H、N-C=S、C-N和C=S振动的特征谱带 仲酰胺基团的C - H伸缩 |  | 山东省 |  |  |  |  | 6.4 |  |  |  | Cu (Ⅱ) | 26.75 | Pb | 6.34 | Zn | 68.65 | Ni | 6.76 | Cd | 0.22 | [8 empty] | 土壤 |  | 25 | 1 |  | 1 | [7 empty] | 5~420 | 25 |  |  |  |  | Cu | 200 |  | Pb | 200 |  | Zn | 200 |  | Cd | 200 | [9 empty] | 180 | [16 empty] | 420 |  | 3 | [7 empty] | 71.96 | 1.68 |  |  | 72.07 |  |  | 72.07 | [52 empty] | 82.3 | 1.71 |  |  | 82.44 |  |  | 82.44 | [7 empty] | 83.39 | 1.71 |  |  | 83.59 |  |  | 83.59 | [26 empty] | 71.39 |  |  | 71.39
29 | Menglan Zhao，2023 | LDH-DTC600 | 共沉淀法 |  |  |  | 是 | 二硫代氨基甲酸盐(DTC) | 8.42 | [17 empty] | DTC链包覆在LDHs层表面，表面更光滑，典型的层状形貌消失 | 11.58、23.48、35.95、38.42、60.63、62.02 | LDHs的( 003 )、( 006 )、( 009 )、( 015 )、( 110 )和( 113 ) | 3316、1510、1385和1228 2965、1093 | DTC官能团的N-H、N-C=S、C-N和C=S振动的特征谱带 仲酰胺基团的C - H伸缩 |  | 山东省 |  |  |  |  | 6.4 |  |  |  | Cu (Ⅱ) | 26.75 | Pb | 6.34 | Zn | 68.65 | Ni | 6.76 | Cd | 0.22 | [8 empty] | 土壤 |  | 25 | 1 |  | 1 | [7 empty] | 420 | 25 |  |  |  |  | Cu | 40~400 |  | Pb | 40~400 |  | Zn | 40~400 |  | Cd | 40~400 | [15 empty] | Cu、Pb：Freundlich Zn、Cd：Langmuir | Cu、Pb：非均相过程，通过吸附在吸附剂位点上的多层离子发生 Zn、Cd：有限数量的吸附位点，所有位点具有相同的结合力，且每个位点的吸附是独立的，表面吸附 | [11 empty] | 3 | [71 empty] | 82.54 |  |  | 82.54
29 | Menglan Zhao，2023 | LDH-DTC600 | 共沉淀法 |  |  |  | 是 | 二硫代氨基甲酸盐(DTC) | 8.42 | [17 empty] | DTC链包覆在LDHs层表面，表面更光滑，典型的层状形貌消失 | 11.58、23.48、35.95、38.42、60.63、62.02 | LDHs的( 003 )、( 006 )、( 009 )、( 015 )、( 110 )和( 113 ) | 3316、1510、1385和1228 2965、1093 | DTC官能团的N-H、N-C=S、C-N和C=S振动的特征谱带 仲酰胺基团的C - H伸缩 |  | 山东省 |  |  |  |  | 6.4 |  |  |  | Cu (Ⅱ) | 26.75 | Pb | 6.34 | Zn | 68.65 | Ni | 6.76 | Cd | 0.22 | [8 empty] | 土壤 |  |  |  | 0.025 | [9 empty] | 25 |  |  |  |  | Cu | 200 |  | Pb | 200 |  | Zn | 200 |  | Cd | 200 | [5 empty] | 无 | 0 | [21 empty] | 3 | [11 empty] | 73.06 |  |  | 73.06 | [56 empty] | 79.74 |  |  | 79.74 | [11 empty] | 82.97 |  |  | 82.97 | [26 empty] | 71.34 |  |  | 71.34
29 | Menglan Zhao，2023 | LDH-DTC600 | 共沉淀法 |  |  |  | 是 | 二硫代氨基甲酸盐(DTC) | 8.42 | [17 empty] | DTC链包覆在LDHs层表面，表面更光滑，典型的层状形貌消失 | 11.58、23.48、35.95、38.42、60.63、62.02 | LDHs的( 003 )、( 006 )、( 009 )、( 015 )、( 110 )和( 113 ) | 3316、1510、1385和1228 2965、1093 | DTC官能团的N-H、N-C=S、C-N和C=S振动的特征谱带 仲酰胺基团的C - H伸缩 |  | 山东省 |  |  |  |  | 6.4 |  |  |  | Cu (Ⅱ) | 26.75 | Pb | 6.34 | Zn | 68.65 | Ni | 6.76 | Cd | 0.22 | [8 empty] | 土壤 |  |  |  | 0.025 | [9 empty] | 25 |  |  |  |  | Cu | 200 |  | Pb | 200 |  | Zn | 200 |  | Cd | 200 | [5 empty] | Na+ | 200 | [21 empty] | 3 | [11 empty] | 71.76 |  |  | 71.76 | [56 empty] | 80.6 |  |  | 80.6 | [11 empty] | 81.69 |  |  | 81.69 | [26 empty] | 69.18 |  |  | 69.18
29 | Menglan Zhao，2023 | LDH-DTC600 | 共沉淀法 |  |  |  | 是 | 二硫代氨基甲酸盐(DTC) | 8.42 | [17 empty] | DTC链包覆在LDHs层表面，表面更光滑，典型的层状形貌消失 | 11.58、23.48、35.95、38.42、60.63、62.02 | LDHs的( 003 )、( 006 )、( 009 )、( 015 )、( 110 )和( 113 ) | 3316、1510、1385和1228 2965、1093 | DTC官能团的N-H、N-C=S、C-N和C=S振动的特征谱带 仲酰胺基团的C - H伸缩 |  | 山东省 |  |  |  |  | 6.4 |  |  |  | Cu (Ⅱ) | 26.75 | Pb | 6.34 | Zn | 68.65 | Ni | 6.76 | Cd | 0.22 | [8 empty] | 土壤 |  |  |  | 0.025 | [9 empty] | 25 |  |  |  |  | Cu | 200 |  | Pb | 200 |  | Zn | 200 |  | Cd | 200 | [5 empty] | K+ | 200 | [21 empty] | 3 | [11 empty] | 70.91 |  |  | 70.91 | [56 empty] | 73.06 |  |  | 73.06 | [11 empty] | 80.39 |  |  | 80.39 | [26 empty] | 69.83 |  |  | 69.83
29 | Menglan Zhao，2023 | LDH-DTC600 | 共沉淀法 |  |  |  | 是 | 二硫代氨基甲酸盐(DTC) | 8.42 | [17 empty] | DTC链包覆在LDHs层表面，表面更光滑，典型的层状形貌消失 | 11.58、23.48、35.95、38.42、60.63、62.02 | LDHs的( 003 )、( 006 )、( 009 )、( 015 )、( 110 )和( 113 ) | 3316、1510、1385和1228 2965、1093 | DTC官能团的N-H、N-C=S、C-N和C=S振动的特征谱带 仲酰胺基团的C - H伸缩 |  | 山东省 |  |  |  |  | 6.4 |  |  |  | Cu (Ⅱ) | 26.75 | Pb | 6.34 | Zn | 68.65 | Ni | 6.76 | Cd | 0.22 | [8 empty] | 土壤 |  |  |  | 0.025 | [9 empty] | 25 |  |  |  |  | Cu | 200 |  | Pb | 200 |  | Zn | 200 |  | Cd | 200 | [5 empty] | Ca2+ | 200 | [21 empty] | 3 | [11 empty] | 68.32 |  |  | 68.32 | [56 empty] | 75.22 |  |  | 75.22 | [11 empty] | 74.78 |  |  | 74.78 | [26 empty] | 67.24 |  |  | 67.24
29 | Menglan Zhao，2023 | LDH-DTC600 | 共沉淀法 |  |  |  | 是 | 二硫代氨基甲酸盐(DTC) | 8.42 | [17 empty] | DTC链包覆在LDHs层表面，表面更光滑，典型的层状形貌消失 | 11.58、23.48、35.95、38.42、60.63、62.02 | LDHs的( 003 )、( 006 )、( 009 )、( 015 )、( 110 )和( 113 ) | 3316、1510、1385和1228 2965、1093 | DTC官能团的N-H、N-C=S、C-N和C=S振动的特征谱带 仲酰胺基团的C - H伸缩 |  | 山东省 |  |  |  |  | 6.4 |  |  |  | Cu (Ⅱ) | 26.75 | Pb | 6.34 | Zn | 68.65 | Ni | 6.76 | Cd | 0.22 | [8 empty] | 土壤 |  |  |  | 0.025 | [9 empty] | 25 |  |  |  |  | Cu | 200 |  | Pb | 200 |  | Zn | 200 |  | Cd | 200 | [5 empty] | Mg2+ | 200 | [21 empty] | 3 | [11 empty] | 68.75 |  |  | 68.75 | [56 empty] | 49.57 |  |  | 49.57 | [11 empty] | 77.16 |  |  | 77.16 | [26 empty] | 67.89 |  |  | 67.89
29 | Menglan Zhao，2023 | LDH-DTC600 | 共沉淀法 |  |  |  | 是 | 二硫代氨基甲酸盐(DTC) | 8.42 | [17 empty] | DTC链包覆在LDHs层表面，表面更光滑，典型的层状形貌消失 | 11.58、23.48、35.95、38.42、60.63、62.02 | LDHs的( 003 )、( 006 )、( 009 )、( 015 )、( 110 )和( 113 ) | 3316、1510、1385和1228 2965、1093 | DTC官能团的N-H、N-C=S、C-N和C=S振动的特征谱带 仲酰胺基团的C - H伸缩 |  | 山东省 |  |  |  |  | 6.4 |  |  |  | Cu (Ⅱ) | 26.75 | Pb | 6.34 | Zn | 68.65 | Ni | 6.76 | Cd | 0.22 | [8 empty] | 土壤 |  |  |  | 0.025 | [5 empty] | 3 |  |  | 420 | 25 |  |  |  |  | Cu | 200 |  | Pb | 200 |  | Zn | 200 |  | Cd | 200 | [28 empty] | 3 | [11 empty] | 45.69 |  |  | 45.69 | [56 empty] | 58.62 |  |  | 58.62 | [11 empty] | 48.28 |  |  | 48.28 | [26 empty] | 43.75 |  |  | 43.75
29 | Menglan Zhao，2023 | LDH-DTC600 | 共沉淀法 |  |  |  | 是 | 二硫代氨基甲酸盐(DTC) | 8.42 | [17 empty] | DTC链包覆在LDHs层表面，表面更光滑，典型的层状形貌消失 | 11.58、23.48、35.95、38.42、60.63、62.02 | LDHs的( 003 )、( 006 )、( 009 )、( 015 )、( 110 )和( 113 ) | 3316、1510、1385和1228 2965、1093 | DTC官能团的N-H、N-C=S、C-N和C=S振动的特征谱带 仲酰胺基团的C - H伸缩 |  | 山东省 |  |  |  |  | 6.4 |  |  |  | Cu (Ⅱ) | 26.75 | Pb | 6.34 | Zn | 68.65 | Ni | 6.76 | Cd | 0.22 | [8 empty] | 土壤 |  |  |  | 0.025 | [5 empty] | 4 |  |  | 420 | 25 |  |  |  |  | Cu | 200 |  | Pb | 200 |  | Zn | 200 |  | Cd | 200 | [28 empty] | 3 | [11 empty] | 52.37 |  |  | 52.37 | [56 empty] | 71.55 |  |  | 71.55 | [11 empty] | 59.05 |  |  | 59.05 | [26 empty] | 49.57 |  |  | 49.57
29 | Menglan Zhao，2023 | LDH-DTC600 | 共沉淀法 |  |  |  | 是 | 二硫代氨基甲酸盐(DTC) | 8.42 | [17 empty] | DTC链包覆在LDHs层表面，表面更光滑，典型的层状形貌消失 | 11.58、23.48、35.95、38.42、60.63、62.02 | LDHs的( 003 )、( 006 )、( 009 )、( 015 )、( 110 )和( 113 ) | 3316、1510、1385和1228 2965、1093 | DTC官能团的N-H、N-C=S、C-N和C=S振动的特征谱带 仲酰胺基团的C - H伸缩 |  | 山东省 |  |  |  |  | 6.4 |  |  |  | Cu (Ⅱ) | 26.75 | Pb | 6.34 | Zn | 68.65 | Ni | 6.76 | Cd | 0.22 | [8 empty] | 土壤 |  |  |  | 0.025 | [5 empty] | 5 |  |  | 420 | 25 |  |  |  |  | Cu | 200 |  | Pb | 200 |  | Zn | 200 |  | Cd | 200 | [28 empty] | 3 | [11 empty] | 62.93 |  |  | 62.93 | [56 empty] | 76.94 |  |  | 76.94 | [11 empty] | 70.04 |  |  | 70.04 | [26 empty] | 57.54 |  |  | 57.54
29 | Menglan Zhao，2023 | LDH-DTC600 | 共沉淀法 |  |  |  | 是 | 二硫代氨基甲酸盐(DTC) | 8.42 | [17 empty] | DTC链包覆在LDHs层表面，表面更光滑，典型的层状形貌消失 | 11.58、23.48、35.95、38.42、60.63、62.02 | LDHs的( 003 )、( 006 )、( 009 )、( 015 )、( 110 )和( 113 ) | 3316、1510、1385和1228 2965、1093 | DTC官能团的N-H、N-C=S、C-N和C=S振动的特征谱带 仲酰胺基团的C - H伸缩 |  | 山东省 |  |  |  |  | 6.4 |  |  |  | Cu (Ⅱ) | 26.75 | Pb | 6.34 | Zn | 68.65 | Ni | 6.76 | Cd | 0.22 | [8 empty] | 土壤 |  |  |  | 0.025 | [5 empty] | 6 |  |  | 420 | 25 |  |  |  |  | Cu | 200 |  | Pb | 200 |  | Zn | 200 |  | Cd | 200 | [28 empty] | 3 | [11 empty] | 67.46 |  |  | 67.46 | [56 empty] | 82.33 |  |  | 82.33 | [11 empty] | 76.29 |  |  | 76.29 | [26 empty] | 65.08 |  |  | 65.08
29 | Menglan Zhao，2023 | LDH-DTC600 | 共沉淀法 |  |  |  | 是 | 二硫代氨基甲酸盐(DTC) | 8.42 | [17 empty] | DTC链包覆在LDHs层表面，表面更光滑，典型的层状形貌消失 | 11.58、23.48、35.95、38.42、60.63、62.02 | LDHs的( 003 )、( 006 )、( 009 )、( 015 )、( 110 )和( 113 ) | 3316、1510、1385和1228 2965、1093 | DTC官能团的N-H、N-C=S、C-N和C=S振动的特征谱带 仲酰胺基团的C - H伸缩 |  | 山东省 |  |  |  |  | 6.4 |  |  |  | Cu (Ⅱ) | 26.75 | Pb | 6.34 | Zn | 68.65 | Ni | 6.76 | Cd | 0.22 | [8 empty] | 土壤 |  |  |  | 0.025 | [5 empty] | 7 |  |  | 420 | 25 |  |  |  |  | Cu | 200 |  | Pb | 200 |  | Zn | 200 |  | Cd | 200 | [28 empty] | 3 | [11 empty] | 72.84 |  |  | 72.84 | [71 empty] | 82.97 |  |  | 82.97 | [26 empty] | 71.34 |  |  | 71.34
29 | Menglan Zhao，2023 | LDH-DTC600 | 共沉淀法 |  |  |  | 是 | 二硫代氨基甲酸盐(DTC) | 8.42 | [17 empty] | DTC链包覆在LDHs层表面，表面更光滑，典型的层状形貌消失 | 11.58、23.48、35.95、38.42、60.63、62.02 | LDHs的( 003 )、( 006 )、( 009 )、( 015 )、( 110 )和( 113 ) | 3316、1510、1385和1228 2965、1093 | DTC官能团的N-H、N-C=S、C-N和C=S振动的特征谱带 仲酰胺基团的C - H伸缩 |  | 山东省 |  |  |  |  | 6.4 |  |  |  | Cu (Ⅱ) | 26.75 | Pb | 6.34 | Zn | 68.65 | Ni | 6.76 | Cd | 0.22 | [8 empty] | 土壤 | [57 empty] | 3 | [67 empty] | 80 | [14 empty] | 79.26 | [29 empty] | 68.08 | [25 empty] | 62.03
29 | Menglan Zhao，2023 | LDH-DTC600 | 共沉淀法 |  |  |  | 是 | 二硫代氨基甲酸盐(DTC) | 8.42 | [17 empty] | DTC链包覆在LDHs层表面，表面更光滑，典型的层状形貌消失 | 11.58、23.48、35.95、38.42、60.63、62.02 | LDHs的( 003 )、( 006 )、( 009 )、( 015 )、( 110 )和( 113 ) | 3316、1510、1385和1228 2965、1093 | DTC官能团的N-H、N-C=S、C-N和C=S振动的特征谱带 仲酰胺基团的C - H伸缩 |  | 山东省 |  |  |  |  | 6.4 |  |  |  | Cu (Ⅱ) | 26.75 | Pb | 6.34 | Zn | 68.65 | Ni | 6.76 | Cd | 0.22 | [8 empty] | 土壤 |  |  | 75 | 0.125 | [7 empty] | 30 | [6 empty] | Cu | 200 |  | Pb | 200 |  | Zn | 200 | [31 empty] | 3 |  |  |  | 0.01 | [10 empty] | 99.995 | [48 empty] | 0.6 | [9 empty] | 99.7 | 100 |  |  |  | 1.4 | [9 empty] | 99.3 | 99.3 | [18 empty] | 2.43 | [9 empty] | 98.785 | 98.785
29 | Menglan Zhao，2023 | LDH-DTC600 | 共沉淀法 |  |  |  | 是 | 二硫代氨基甲酸盐(DTC) | 8.42 | [17 empty] | DTC链包覆在LDHs层表面，表面更光滑，典型的层状形貌消失 | 11.58、23.48、35.95、38.42、60.63、62.02 | LDHs的( 003 )、( 006 )、( 009 )、( 015 )、( 110 )和( 113 ) | 3316、1510、1385和1228 2965、1093 | DTC官能团的N-H、N-C=S、C-N和C=S振动的特征谱带 仲酰胺基团的C - H伸缩 |  | 山东省 |  |  |  |  | 6.4 |  |  |  | Cu (Ⅱ) | 26.75 | Pb | 6.34 | Zn | 68.65 | Ni | 6.76 | Cd | 0.22 | [8 empty] | 土壤 | [57 empty] | 3 | [71 empty] | 74.31 |  |  | 74.31
29 | Menglan Zhao，2023 | LDH-DTC1800 | 共沉淀法 |  |  |  | 是 | 二硫代氨基甲酸盐(DTC) | 11.12 | [17 empty] | 被包裹的越来越紧密，表面层也越来越致密 | 11.58、23.48、35.95、38.42、60.63、62.02 | LDHs的( 003 )、( 006 )、( 009 )、( 015 )、( 110 )和( 113 ) | 3316、1510、1385和1228 2965、1093 | DTC官能团的N-H、N-C=S、C-N和C=S振动的特征谱带 仲酰胺基团的C - H伸缩 |  | 山东省 |  |  |  |  | 6.4 |  |  |  | Cu (Ⅱ) | 26.75 | Pb | 6.34 | Zn | 68.65 | Ni | 6.76 | Cd | 0.22 | [8 empty] | 土壤 |  | 25 | 1 |  | 1 | [7 empty] | 5~420 | 25 |  |  |  |  | Cu | 200 |  | Pb | 200 |  | Zn | 200 |  | Cd | 200 | [9 empty] | 180 | [16 empty] | 420 |  | 3 | [7 empty] | 66.92 | 1.31 |  |  | 67.11 |  |  | 67.11 | [52 empty] | 74.18 | 1.28 |  |  |  |  | 37.09 | 37.09 | [7 empty] | 75.5 | 2.13
29 | Menglan Zhao，2023 | LDH-DTC1800 | 共沉淀法 |  |  |  | 是 | 二硫代氨基甲酸盐(DTC) | 11.12 | [17 empty] | 被包裹的越来越紧密，表面层也越来越致密 | 11.58、23.48、35.95、38.42、60.63、62.02 | LDHs的( 003 )、( 006 )、( 009 )、( 015 )、( 110 )和( 113 ) | 3316、1510、1385和1228 2965、1093 | DTC官能团的N-H、N-C=S、C-N和C=S振动的特征谱带 仲酰胺基团的C - H伸缩 |  | 山东省 |  |  |  |  | 6.4 |  |  |  | Cu (Ⅱ) | 26.75 | Pb | 6.34 | Zn | 68.65 | Ni | 6.76 | Cd | 0.22 | [8 empty] | 土壤 |  | 25 | 1 |  | 1 | [7 empty] | 420 | 25 |  |  |  |  | Cu | 40~400 |  | Pb | 40~400 |  | Zn | 40~400 |  | Cd | 40~400 | [15 empty] | Cu、Pb：Freundlich Zn、Cd：Langmuir | Cu、Pb：非均相过程，通过吸附在吸附剂位点上的多层离子发生 Zn、Cd：有限数量的吸附位点，所有位点具有相同的结合力，且每个位点的吸附是独立的，表面吸附 | [11 empty] | 3
29 | Menglan Zhao，2023 | LDH-DTC1800 | 共沉淀法 |  |  |  | 是 | 二硫代氨基甲酸盐(DTC) | 11.12 | [17 empty] | 被包裹的越来越紧密，表面层也越来越致密 | 11.58、23.48、35.95、38.42、60.63、62.02 | LDHs的( 003 )、( 006 )、( 009 )、( 015 )、( 110 )和( 113 ) | 3316、1510、1385和1228 2965、1093 | DTC官能团的N-H、N-C=S、C-N和C=S振动的特征谱带 仲酰胺基团的C - H伸缩 |  | 山东省 |  |  |  |  | 6.4 |  |  |  | Cu (Ⅱ) | 26.75 | Pb | 6.34 | Zn | 68.65 | Ni | 6.76 | Cd | 0.22 | [8 empty] | 土壤 |  |  | 75 | 0.125 | [7 empty] | 30 | [6 empty] | Cu | 200 |  | Pb | 200 |  | Zn | 200 | [31 empty] | 3 |  |  |  | 0.01 | [10 empty] | 99.995 | [48 empty] | 0.68 | [9 empty] | 99.66 | 100 |  |  |  | 2.03 | [9 empty] | 98.985 | 98.985 | [18 empty] | 3.01 | [9 empty] | 98.495 | 98.495
29 | Menglan Zhao，2023 | LDH-DTC10000 | 共沉淀法 |  |  |  | 是 | 二硫代氨基甲酸盐(DTC) | 15.05 | [17 empty] | 表面出现了明显的褶皱，这是由于DTC过长导致更多的团聚物堆积。 | 11.58、23.48、35.95、38.42、60.63、62.02 | LDHs的( 003 )、( 006 )、( 009 )、( 015 )、( 110 )和( 113 ) | 3316、1510、1385和1228 2965、1093 | DTC官能团的N-H、N-C=S、C-N和C=S振动的特征谱带 仲酰胺基团的C - H伸缩 |  | 山东省 |  |  |  |  | 6.4 |  |  |  | Cu (Ⅱ) | 26.75 | Pb | 6.34 | Zn | 68.65 | Ni | 6.76 | Cd | 0.22 | [8 empty] | 土壤 |  | 25 | 1 |  | 1 | [7 empty] | 5~420 | 25 |  |  |  |  | Cu | 200 |  | Pb | 200 |  | Zn | 200 |  | Cd | 200 | [9 empty] | 180 | [16 empty] | 420 |  | 3 | [7 empty] | 60.56 | 1.31 |  |  | 60.66 |  |  | 60.66 | [52 empty] | 65.2 | 2.14 |  |  |  |  | 32.6 | 32.6 | [7 empty] | 70.59 | 1.71
29 | Menglan Zhao，2023 | LDH-DTC10000 | 共沉淀法 |  |  |  | 是 | 二硫代氨基甲酸盐(DTC) | 15.05 | [17 empty] | 表面出现了明显的褶皱，这是由于DTC过长导致更多的团聚物堆积。 | 11.58、23.48、35.95、38.42、60.63、62.02 | LDHs的( 003 )、( 006 )、( 009 )、( 015 )、( 110 )和( 113 ) | 3316、1510、1385和1228 2965、1093 | DTC官能团的N-H、N-C=S、C-N和C=S振动的特征谱带 仲酰胺基团的C - H伸缩 |  | 山东省 |  |  |  |  | 6.4 |  |  |  | Cu (Ⅱ) | 26.75 | Pb | 6.34 | Zn | 68.65 | Ni | 6.76 | Cd | 0.22 | [8 empty] | 土壤 |  | 25 | 1 |  | 1 | [7 empty] | 420 | 25 |  |  |  |  | Cu | 40~400 |  | Pb | 40~400 |  | Zn | 40~400 |  | Cd | 40~400 | [15 empty] | Cu、Pb：Freundlich Zn、Cd：Langmuir | Cu、Pb：非均相过程，通过吸附在吸附剂位点上的多层离子发生 Zn、Cd：有限数量的吸附位点，所有位点具有相同的结合力，且每个位点的吸附是独立的，表面吸附 | [11 empty] | 3
29 | Menglan Zhao，2023 | LDH-DTC10000 | 共沉淀法 |  |  |  | 是 | 二硫代氨基甲酸盐(DTC) | 15.05 | [17 empty] | 表面出现了明显的褶皱，这是由于DTC过长导致更多的团聚物堆积。 | 11.58、23.48、35.95、38.42、60.63、62.02 | LDHs的( 003 )、( 006 )、( 009 )、( 015 )、( 110 )和( 113 ) | 3316、1510、1385和1228 2965、1093 | DTC官能团的N-H、N-C=S、C-N和C=S振动的特征谱带 仲酰胺基团的C - H伸缩 |  | 山东省 |  |  |  |  | 6.4 |  |  |  | Cu (Ⅱ) | 26.75 | Pb | 6.34 | Zn | 68.65 | Ni | 6.76 | Cd | 0.22 | [8 empty] | 土壤 |  |  | 75 | 0.125 | [7 empty] | 30 | [6 empty] | Cu | 200 |  | Pb | 200 |  | Zn | 200 | [31 empty] | 3 |  |  |  | 0.03 | [10 empty] | 99.985 | [48 empty] | 0.81 | [9 empty] | 99.595 | 99.595 |  |  |  | 2.96 | [9 empty] | 98.52 | 98.52 | [18 empty] | 4.3 | [9 empty] | 97.85 | 97.85
30 | Tong Lin，2024 | MgFe-CO3-LDHs | 分步成核法 | A中含有9.23 g的Mg ( NO3 ) 2 · 6H2O和4.85 g的Fe ( NO3 ) 3 · 9H2O，均匀分散在160 mL的DI中。溶液B由1.92 g NaOH和5.08 g Na2CO3均匀分散在160 mL DI中组成。然后将溶液A和溶液B迅速倒入胶体磨中，转子转速为4000 r / min，混合2 min。反应2 min后，得到浆料，用DI洗涤数次。随后，获得这些样品，并在70℃烘箱中干燥过夜。 | [8 empty] | Mg2+ | Fe3+ | 2.05 | CO32- | [8 empty] | 0.229（015） |  | 片层形貌，粒径约为100 nm | 11.7 、23.5、34.6、60.5、62 | MgFe-LDH(JPCDS NO.14-0365)：(003)、(006)、(012)、(110)和(113) | 1365 | CO32 ·的伸缩振动 | [28 empty] | 溶液 |  |  |  |  | 1 | [7 empty] | 0~1800 | 室温 |  |  |  |  | AsO43+ | 100 | [18 empty] | 400 |  | 伪二级动力学模型 | 化学吸附 | [13 empty] | 400 |  | 3 | [52 empty] | 98.2 | [6 empty] | 98.2 | [132 empty] | AsO43- | 表面吸附
30 | Tong Lin，2024 | MgFe-CO3-LDHs | 分步成核法 | A中含有9.23 g的Mg ( NO3 ) 2 · 6H2O和4.85 g的Fe ( NO3 ) 3 · 9H2O，均匀分散在160 mL的DI中。溶液B由1.92 g NaOH和5.08 g Na2CO3均匀分散在160 mL DI中组成。然后将溶液A和溶液B迅速倒入胶体磨中，转子转速为4000 r / min，混合2 min。反应2 min后，得到浆料，用DI洗涤数次。随后，获得这些样品，并在70℃烘箱中干燥过夜。 | [8 empty] | Mg2+ | Fe3+ | 2.05 | CO32- | [8 empty] | 0.229（015） |  | 片层形貌，粒径约为100 nm | 11.7 、23.5、34.6、60.5、62 | MgFe-LDH(JPCDS NO.14-0365)：(003)、(006)、(012)、(110)和(113) | 1365 | CO32 ·的伸缩振动 | [28 empty] | 溶液 |  |  |  |  | 1 | [7 empty] | 0~1800 | 室温 |  |  |  |  | Cd2+ | 1000 | [18 empty] | 1440 |  | 伪二级动力学模型 | 化学吸附 | [13 empty] | 1440 |  | 3 | [7 empty] | 423.2 | [6 empty] | 42.32 | [177 empty] | Cd | Cd CO3表面沉淀
30 | Tong Lin，2024 | MgFe-CO3-LDHs | 分步成核法 | A中含有9.23 g的Mg ( NO3 ) 2 · 6H2O和4.85 g的Fe ( NO3 ) 3 · 9H2O，均匀分散在160 mL的DI中。溶液B由1.92 g NaOH和5.08 g Na2CO3均匀分散在160 mL DI中组成。然后将溶液A和溶液B迅速倒入胶体磨中，转子转速为4000 r / min，混合2 min。反应2 min后，得到浆料，用DI洗涤数次。随后，获得这些样品，并在70℃烘箱中干燥过夜。 | [8 empty] | Mg2+ | Fe3+ | 2.05 | CO32- | [8 empty] | 0.229（015） |  | 片层形貌，粒径约为100 nm | 11.7 、23.5、34.6、60.5、62 | MgFe-LDH(JPCDS NO.14-0365)：(003)、(006)、(012)、(110)和(113) | 1365 | CO32 ·的伸缩振动 | [28 empty] | 溶液 |  |  |  |  | 1 | [7 empty] | 0~1800 | 室温 |  |  |  |  | Pb2+ | 1000 | [18 empty] | 400 |  | 伪二级动力学模型 | 化学吸附 | [13 empty] | 400 |  | 3 | [192 empty] | Pb | Pb3(CO3)2(OH)2
30 | Tong Lin，2024 | MgFe-CO3-LDHs | 分步成核法 | A中含有9.23 g的Mg ( NO3 ) 2 · 6H2O和4.85 g的Fe ( NO3 ) 3 · 9H2O，均匀分散在160 mL的DI中。溶液B由1.92 g NaOH和5.08 g Na2CO3均匀分散在160 mL DI中组成。然后将溶液A和溶液B迅速倒入胶体磨中，转子转速为4000 r / min，混合2 min。反应2 min后，得到浆料，用DI洗涤数次。随后，获得这些样品，并在70℃烘箱中干燥过夜。 | [8 empty] | Mg2+ | Fe3+ | 2.05 | CO32- | [8 empty] | 0.229（015） |  | 片层形貌，粒径约为100 nm | 11.7 、23.5、34.6、60.5、62 | MgFe-LDH(JPCDS NO.14-0365)：(003)、(006)、(012)、(110)和(113) | 1365 | CO32 ·的伸缩振动 | [28 empty] | 溶液 |  |  |  |  | 1 | [8 empty] | 室温 |  |  |  |  | AsO43+ | 10~2000 | [24 empty] | Langmuir | 单层吸附 |  | 92.5 | [9 empty] | 3
30 | Tong Lin，2024 | MgFe-CO3-LDHs | 分步成核法 | A中含有9.23 g的Mg ( NO3 ) 2 · 6H2O和4.85 g的Fe ( NO3 ) 3 · 9H2O，均匀分散在160 mL的DI中。溶液B由1.92 g NaOH和5.08 g Na2CO3均匀分散在160 mL DI中组成。然后将溶液A和溶液B迅速倒入胶体磨中，转子转速为4000 r / min，混合2 min。反应2 min后，得到浆料，用DI洗涤数次。随后，获得这些样品，并在70℃烘箱中干燥过夜。 | [8 empty] | Mg2+ | Fe3+ | 2.05 | CO32- | [8 empty] | 0.229（015） |  | 片层形貌，粒径约为100 nm | 11.7 、23.5、34.6、60.5、62 | MgFe-LDH(JPCDS NO.14-0365)：(003)、(006)、(012)、(110)和(113) | 1365 | CO32 ·的伸缩振动 | [28 empty] | 溶液 |  |  |  |  | 1 | [8 empty] | 室温 |  |  |  |  | Cd2+ | 10~2000 | [24 empty] | Langmuir | 单层吸附 |  | 543.48 | [9 empty] | 3 | [7 empty] | 543.48
30 | Tong Lin，2024 | MgFe-CO3-LDHs | 分步成核法 | A中含有9.23 g的Mg ( NO3 ) 2 · 6H2O和4.85 g的Fe ( NO3 ) 3 · 9H2O，均匀分散在160 mL的DI中。溶液B由1.92 g NaOH和5.08 g Na2CO3均匀分散在160 mL DI中组成。然后将溶液A和溶液B迅速倒入胶体磨中，转子转速为4000 r / min，混合2 min。反应2 min后，得到浆料，用DI洗涤数次。随后，获得这些样品，并在70℃烘箱中干燥过夜。 | [8 empty] | Mg2+ | Fe3+ | 2.05 | CO32- | [8 empty] | 0.229（015） |  | 片层形貌，粒径约为100 nm | 11.7 、23.5、34.6、60.5、62 | MgFe-LDH(JPCDS NO.14-0365)：(003)、(006)、(012)、(110)和(113) | 1365 | CO32 ·的伸缩振动 | [28 empty] | 溶液 |  |  |  |  | 1 | [8 empty] | 室温 |  |  |  |  | Pb2+ | 10~2000 | [24 empty] | Langmuir | 单层吸附 |  | 1597.41 | [9 empty] | 3 | [67 empty] | 1597.41
30 | Tong Lin，2024 | MgFe-CO3-LDHs | 分步成核法 | A中含有9.23 g的Mg ( NO3 ) 2 · 6H2O和4.85 g的Fe ( NO3 ) 3 · 9H2O，均匀分散在160 mL的DI中。溶液B由1.92 g NaOH和5.08 g Na2CO3均匀分散在160 mL DI中组成。然后将溶液A和溶液B迅速倒入胶体磨中，转子转速为4000 r / min，混合2 min。反应2 min后，得到浆料，用DI洗涤数次。随后，获得这些样品，并在70℃烘箱中干燥过夜。 | [8 empty] | Mg2+ | Fe3+ | 2.05 | CO32- | [8 empty] | 0.229（015） |  | 片层形貌，粒径约为100 nm | 11.7 、23.5、34.6、60.5、62 | MgFe-LDH(JPCDS NO.14-0365)：(003)、(006)、(012)、(110)和(113) | 1365 | CO32 ·的伸缩振动 | [28 empty] | 溶液 |  |  |  |  | 1 |  |  |  |  | 4.2 |  |  | 240 | [5 empty] | AsO43+ | 10 |  | Cd2+ | 25 |  | Pb2+ | 50 | [31 empty] | 3 | [56 empty] | 99 |  |  | 99 | [11 empty] | 99 |  |  | 99
30 | Tong Lin，2024 | MgFe-CO3-LDHs | 分步成核法 | A中含有9.23 g的Mg ( NO3 ) 2 · 6H2O和4.85 g的Fe ( NO3 ) 3 · 9H2O，均匀分散在160 mL的DI中。溶液B由1.92 g NaOH和5.08 g Na2CO3均匀分散在160 mL DI中组成。然后将溶液A和溶液B迅速倒入胶体磨中，转子转速为4000 r / min，混合2 min。反应2 min后，得到浆料，用DI洗涤数次。随后，获得这些样品，并在70℃烘箱中干燥过夜。 | [8 empty] | Mg2+ | Fe3+ | 2.05 | CO32- | [8 empty] | 0.229（015） |  | 片层形貌，粒径约为100 nm | 11.7 、23.5、34.6、60.5、62 | MgFe-LDH(JPCDS NO.14-0365)：(003)、(006)、(012)、(110)和(113) | 1365 | CO32 ·的伸缩振动 |  | 湖南省 | 株洲市 |  |  | 农业土壤 | 6.7 |  |  |  | AsO43- | 107 | Cd | 1044 | Pb | 736 | [12 empty] | 土壤 |  | 25 | 100 | 0.5 |  | 0.005 | [6 empty] | 3d |  | 80 %田间持水量 |  |  |  | 有效态As | 2.47 |  | 有效态Cd | 2.89 |  | 有效态Pb | 10.03 | [31 empty] | 3 |  | 2.89 | 0.09 | 2.63 | 0.06 | [8 empty] | 8.99654 | 8.99654 | [31 empty] | 2.46 | 0.37 | 2.17（有效态） | 0.26 | [8 empty] | #VALUE! | 0 |  | 10 | 0.22 | 5.9（有效态） | 0.07 | [8 empty] | #VALUE! | 0
30 | Tong Lin，2024 | MgFe-CO3-LDHs | 分步成核法 | A中含有9.23 g的Mg ( NO3 ) 2 · 6H2O和4.85 g的Fe ( NO3 ) 3 · 9H2O，均匀分散在160 mL的DI中。溶液B由1.92 g NaOH和5.08 g Na2CO3均匀分散在160 mL DI中组成。然后将溶液A和溶液B迅速倒入胶体磨中，转子转速为4000 r / min，混合2 min。反应2 min后，得到浆料，用DI洗涤数次。随后，获得这些样品，并在70℃烘箱中干燥过夜。 | [8 empty] | Mg2+ | Fe3+ | 2.05 | CO32- | [8 empty] | 0.229（015） |  | 片层形貌，粒径约为100 nm | 11.7 、23.5、34.6、60.5、62 | MgFe-LDH(JPCDS NO.14-0365)：(003)、(006)、(012)、(110)和(113) | 1365 | CO32 ·的伸缩振动 |  | 湖南省 | 株洲市 |  |  | 农业土壤 | 6.7 |  |  |  | AsO43- | 107 | Cd | 1044 | Pb | 736 | [12 empty] | 土壤 |  | 25 | 100 | 1 |  | 0.01 | [6 empty] | 3d |  | 80 %田间持水量 |  |  |  | 有效态As | 2.37 |  | 有效态Cd | 2.77 |  | 有效态Pb | 9.76 | [31 empty] | 3 |  | 2.77 | 0.23 | 1.66 | 0.06 | [8 empty] | 40.0722 | 40.0722 | [31 empty] | 2.36 | 0.25 | 2.06 | 0.04 | [8 empty] | 13.08017 | 13.08017 |  | 9.7 | 0.7 | 3.16 | 0.07 | [8 empty] | 67.62295 | 67.62295
30 | Tong Lin，2024 | MgFe-CO3-LDHs | 分步成核法 | A中含有9.23 g的Mg ( NO3 ) 2 · 6H2O和4.85 g的Fe ( NO3 ) 3 · 9H2O，均匀分散在160 mL的DI中。溶液B由1.92 g NaOH和5.08 g Na2CO3均匀分散在160 mL DI中组成。然后将溶液A和溶液B迅速倒入胶体磨中，转子转速为4000 r / min，混合2 min。反应2 min后，得到浆料，用DI洗涤数次。随后，获得这些样品，并在70℃烘箱中干燥过夜。 | [8 empty] | Mg2+ | Fe3+ | 2.05 | CO32- | [8 empty] | 0.229（015） |  | 片层形貌，粒径约为100 nm | 11.7 、23.5、34.6、60.5、62 | MgFe-LDH(JPCDS NO.14-0365)：(003)、(006)、(012)、(110)和(113) | 1365 | CO32 ·的伸缩振动 |  | 湖南省 | 株洲市 |  |  | 农业土壤 | 6.7 |  |  |  | AsO43- | 107 | Cd | 1044 | Pb | 736 | [12 empty] | 土壤 |  | 25 | 100 | 2 |  | 0.02 | [6 empty] | 3d |  | 80 %田间持水量 |  |  |  | 有效态As | 2.51 |  | 有效态Cd | 2.92 |  | 有效态Pb | 10.14 | [31 empty] | 3 |  | 2.92 | 0.32 | 0.94 | 0.06 | [8 empty] | 67.80822 | 67.80822 | [31 empty] | 2.5 | 0.1 | 1.97 | 0.06 | [8 empty] | 21.51394 | 21.51394 |  | 10.11 | 0.22 | 1.07 | 0.11 | [8 empty] | 89.44773 | 89.44773
30 | Tong Lin，2024 | MgFe-CO3-LDHs | 分步成核法 | A中含有9.23 g的Mg ( NO3 ) 2 · 6H2O和4.85 g的Fe ( NO3 ) 3 · 9H2O，均匀分散在160 mL的DI中。溶液B由1.92 g NaOH和5.08 g Na2CO3均匀分散在160 mL DI中组成。然后将溶液A和溶液B迅速倒入胶体磨中，转子转速为4000 r / min，混合2 min。反应2 min后，得到浆料，用DI洗涤数次。随后，获得这些样品，并在70℃烘箱中干燥过夜。 | [8 empty] | Mg2+ | Fe3+ | 2.05 | CO32- | [8 empty] | 0.229（015） |  | 片层形貌，粒径约为100 nm | 11.7 、23.5、34.6、60.5、62 | MgFe-LDH(JPCDS NO.14-0365)：(003)、(006)、(012)、(110)和(113) | 1365 | CO32 ·的伸缩振动 |  | 湖南省 | 株洲市 |  |  | 农业土壤 | 6.7 |  |  |  | AsO43- | 107 | Cd | 1044 | Pb | 736 | [12 empty] | 土壤 |  | 25 | 100 | 0.5 |  | 0.005 | [6 empty] | 6d |  | 80 %田间持水量 |  |  |  | 有效态As | 2.47 |  | 有效态Cd | 2.89 |  | 有效态Pb | 10.03 | [31 empty] | 3 |  | 2.89 | 0.09 | 2 | 0.04 | [8 empty] | 30.79585 | 30.79585 | [31 empty] | 2.46 | 0.37 | 2 | 0.06 | [8 empty] | 19.02834 | 19.02834 |  | 10 | 0.22 | 1.64 | 0.07 | [8 empty] | 83.64905 | 83.64905
30 | Tong Lin，2024 | MgFe-CO3-LDHs | 分步成核法 | A中含有9.23 g的Mg ( NO3 ) 2 · 6H2O和4.85 g的Fe ( NO3 ) 3 · 9H2O，均匀分散在160 mL的DI中。溶液B由1.92 g NaOH和5.08 g Na2CO3均匀分散在160 mL DI中组成。然后将溶液A和溶液B迅速倒入胶体磨中，转子转速为4000 r / min，混合2 min。反应2 min后，得到浆料，用DI洗涤数次。随后，获得这些样品，并在70℃烘箱中干燥过夜。 | [8 empty] | Mg2+ | Fe3+ | 2.05 | CO32- | [8 empty] | 0.229（015） |  | 片层形貌，粒径约为100 nm | 11.7 、23.5、34.6、60.5、62 | MgFe-LDH(JPCDS NO.14-0365)：(003)、(006)、(012)、(110)和(113) | 1365 | CO32 ·的伸缩振动 |  | 湖南省 | 株洲市 |  |  | 农业土壤 | 6.7 |  |  |  | AsO43- | 107 | Cd | 1044 | Pb | 736 | [12 empty] | 土壤 |  | 25 | 100 | 1 |  | 0.01 | [6 empty] | 6d |  | 80 %田间持水量 |  |  |  | 有效态As | 2.37 |  | 有效态Cd | 2.77 |  | 有效态Pb | 9.76 | [31 empty] | 3 |  | 2.77 | 0.23 | 0.93 | 0.04 | [8 empty] | 66.42599 | 66.42599 | [31 empty] | 2.36 | 0.25 | 1.68 | 0.02 | [8 empty] | 29.11392 | 29.11392 |  | 9.7 | 0.7 | 0.38 | 0.07 | [8 empty] | 96.10656 | 96.10656
30 | Tong Lin，2024 | MgFe-CO3-LDHs | 分步成核法 | A中含有9.23 g的Mg ( NO3 ) 2 · 6H2O和4.85 g的Fe ( NO3 ) 3 · 9H2O，均匀分散在160 mL的DI中。溶液B由1.92 g NaOH和5.08 g Na2CO3均匀分散在160 mL DI中组成。然后将溶液A和溶液B迅速倒入胶体磨中，转子转速为4000 r / min，混合2 min。反应2 min后，得到浆料，用DI洗涤数次。随后，获得这些样品，并在70℃烘箱中干燥过夜。 | [8 empty] | Mg2+ | Fe3+ | 2.05 | CO32- | [8 empty] | 0.229（015） |  | 片层形貌，粒径约为100 nm | 11.7 、23.5、34.6、60.5、62 | MgFe-LDH(JPCDS NO.14-0365)：(003)、(006)、(012)、(110)和(113) | 1365 | CO32 ·的伸缩振动 |  | 湖南省 | 株洲市 |  |  | 农业土壤 | 6.7 |  |  |  | AsO43- | 107 | Cd | 1044 | Pb | 736 | [12 empty] | 土壤 |  | 25 | 100 | 2 |  | 0.02 | [6 empty] | 6d |  | 80 %田间持水量 |  |  |  | 有效态As | 2.51 |  | 有效态Cd | 2.92 |  | 有效态Pb | 10.14 | [31 empty] | 3 |  | 2.92 | 0.32 | 0.82 | 0.02 | [8 empty] | 71.91781 | 71.91781 | [31 empty] | 2.5 | 0.1 | 1.42 | 0.04 | [8 empty] | 43.42629 | 43.42629 |  | 10.11 | 0.22 | 0.38 | 0.04 | [8 empty] | 96.25247 | 96.25247
30 | Tong Lin，2024 | MgFe-CO3-LDHs | 分步成核法 | A中含有9.23 g的Mg ( NO3 ) 2 · 6H2O和4.85 g的Fe ( NO3 ) 3 · 9H2O，均匀分散在160 mL的DI中。溶液B由1.92 g NaOH和5.08 g Na2CO3均匀分散在160 mL DI中组成。然后将溶液A和溶液B迅速倒入胶体磨中，转子转速为4000 r / min，混合2 min。反应2 min后，得到浆料，用DI洗涤数次。随后，获得这些样品，并在70℃烘箱中干燥过夜。 | [8 empty] | Mg2+ | Fe3+ | 2.05 | CO32- | [8 empty] | 0.229（015） |  | 片层形貌，粒径约为100 nm | 11.7 、23.5、34.6、60.5、62 | MgFe-LDH(JPCDS NO.14-0365)：(003)、(006)、(012)、(110)和(113) | 1365 | CO32 ·的伸缩振动 |  | 湖南省 | 株洲市 |  |  | 农业土壤 | 6.7 |  |  |  | AsO43- | 107 | Cd | 1044 | Pb | 736 | [12 empty] | 土壤 |  | 25 | 100 | 0.5 |  | 0.005 | [6 empty] | 14d |  | 80 %田间持水量 |  |  |  | 有效态As | 2.47 |  | 有效态Cd | 2.89 |  | 有效态Pb | 10.03 | [31 empty] | 3 |  | 2.89 | 0.09 | 0.49 | 0.02 | [8 empty] | 83.04498 | 83.04498 | [31 empty] | 2.46 | 0.37 | 1.37 | 0.21 | [8 empty] | 44.53441 | 44.53441 |  | 10 | 0.22 | 0.7 | 0.22 | [8 empty] | 93.02094 | 93.02094
30 | Tong Lin，2024 | MgFe-CO3-LDHs | 分步成核法 | A中含有9.23 g的Mg ( NO3 ) 2 · 6H2O和4.85 g的Fe ( NO3 ) 3 · 9H2O，均匀分散在160 mL的DI中。溶液B由1.92 g NaOH和5.08 g Na2CO3均匀分散在160 mL DI中组成。然后将溶液A和溶液B迅速倒入胶体磨中，转子转速为4000 r / min，混合2 min。反应2 min后，得到浆料，用DI洗涤数次。随后，获得这些样品，并在70℃烘箱中干燥过夜。 | [8 empty] | Mg2+ | Fe3+ | 2.05 | CO32- | [8 empty] | 0.229（015） |  | 片层形貌，粒径约为100 nm | 11.7 、23.5、34.6、60.5、62 | MgFe-LDH(JPCDS NO.14-0365)：(003)、(006)、(012)、(110)和(113) | 1365 | CO32 ·的伸缩振动 |  | 湖南省 | 株洲市 |  |  | 农业土壤 | 6.7 |  |  |  | AsO43- | 107 | Cd | 1044 | Pb | 736 | [12 empty] | 土壤 |  | 25 | 100 | 1 |  | 0.01 | [6 empty] | 14d |  | 80 %田间持水量 |  |  |  | 有效态As | 2.37 |  | 有效态Cd | 2.77 |  | 有效态Pb | 9.76 | [31 empty] | 3 |  | 2.77 | 0.23 | 0.39 | 0.04 | [8 empty] | 85.92058 | 85.92058 | [31 empty] | 2.36 | 0.25 | 0.77 | 0.02 | [8 empty] | 67.51055 | 67.51055 |  | 9.7 | 0.7 | 0.22 | 0.04 | [8 empty] | 97.7459 | 97.7459
30 | Tong Lin，2024 | MgFe-CO3-LDHs | 分步成核法 | A中含有9.23 g的Mg ( NO3 ) 2 · 6H2O和4.85 g的Fe ( NO3 ) 3 · 9H2O，均匀分散在160 mL的DI中。溶液B由1.92 g NaOH和5.08 g Na2CO3均匀分散在160 mL DI中组成。然后将溶液A和溶液B迅速倒入胶体磨中，转子转速为4000 r / min，混合2 min。反应2 min后，得到浆料，用DI洗涤数次。随后，获得这些样品，并在70℃烘箱中干燥过夜。 | [8 empty] | Mg2+ | Fe3+ | 2.05 | CO32- | [8 empty] | 0.229（015） |  | 片层形貌，粒径约为100 nm | 11.7 、23.5、34.6、60.5、62 | MgFe-LDH(JPCDS NO.14-0365)：(003)、(006)、(012)、(110)和(113) | 1365 | CO32 ·的伸缩振动 |  | 湖南省 | 株洲市 |  |  | 农业土壤 | 6.7 |  |  |  | AsO43- | 107 | Cd | 1044 | Pb | 736 | [12 empty] | 土壤 |  | 25 | 100 | 2 |  | 0.02 | [6 empty] | 14d |  | 80 %田间持水量 |  |  |  | 有效态As | 2.51 |  | 有效态Cd | 2.92 |  | 有效态Pb | 10.14 | [31 empty] | 3 |  | 2.92 | 0.32 | 0.17 | 0.04 | [8 empty] | 94.17808 | 94.17808 | [31 empty] | 2.5 | 0.1 | 0.43 | 0.1 | [8 empty] | 82.86853 | 82.86853 |  | 10.11 | 0.22 | 0.41 | 0.37 | [8 empty] | 95.95661 | 95.95661
30 | Tong Lin，2024 | MgFe-CO3-LDHs | 分步成核法 | A中含有9.23 g的Mg ( NO3 ) 2 · 6H2O和4.85 g的Fe ( NO3 ) 3 · 9H2O，均匀分散在160 mL的DI中。溶液B由1.92 g NaOH和5.08 g Na2CO3均匀分散在160 mL DI中组成。然后将溶液A和溶液B迅速倒入胶体磨中，转子转速为4000 r / min，混合2 min。反应2 min后，得到浆料，用DI洗涤数次。随后，获得这些样品，并在70℃烘箱中干燥过夜。 | [8 empty] | Mg2+ | Fe3+ | 2.05 | CO32- | [8 empty] | 0.229（015） |  | 片层形貌，粒径约为100 nm | 11.7 、23.5、34.6、60.5、62 | MgFe-LDH(JPCDS NO.14-0365)：(003)、(006)、(012)、(110)和(113) | 1365 | CO32 ·的伸缩振动 |  | 湖南省 | 株洲市 |  |  | 农业土壤 | 6.7 |  |  |  | AsO43- | 107 | Cd | 1044 | Pb | 736 | [70 empty] | 3
30 | Tong Lin，2024 | MgFe-CO3-LDHs | 分步成核法 | A中含有9.23 g的Mg ( NO3 ) 2 · 6H2O和4.85 g的Fe ( NO3 ) 3 · 9H2O，均匀分散在160 mL的DI中。溶液B由1.92 g NaOH和5.08 g Na2CO3均匀分散在160 mL DI中组成。然后将溶液A和溶液B迅速倒入胶体磨中，转子转速为4000 r / min，混合2 min。反应2 min后，得到浆料，用DI洗涤数次。随后，获得这些样品，并在70℃烘箱中干燥过夜。 | [8 empty] | Mg2+ | Fe3+ | 2.05 | CO32- | [8 empty] | 0.229（015） |  | 片层形貌，粒径约为100 nm | 11.7 、23.5、34.6、60.5、62 | MgFe-LDH(JPCDS NO.14-0365)：(003)、(006)、(012)、(110)和(113) | 1365 | CO32 ·的伸缩振动 |  | 湖南省 | 株洲市 |  |  | 农业土壤 | 6.7 |  |  |  | AsO43- | 107 | Cd | 1044 | Pb | 736 | [70 empty] | 3
30 | Tong Lin，2024 | MgFe-CO3-LDHs | 分步成核法 | A中含有9.23 g的Mg ( NO3 ) 2 · 6H2O和4.85 g的Fe ( NO3 ) 3 · 9H2O，均匀分散在160 mL的DI中。溶液B由1.92 g NaOH和5.08 g Na2CO3均匀分散在160 mL DI中组成。然后将溶液A和溶液B迅速倒入胶体磨中，转子转速为4000 r / min，混合2 min。反应2 min后，得到浆料，用DI洗涤数次。随后，获得这些样品，并在70℃烘箱中干燥过夜。 | [8 empty] | Mg2+ | Fe3+ | 2.05 | CO32- | [8 empty] | 0.229（015） |  | 片层形貌，粒径约为100 nm | 11.7 、23.5、34.6、60.5、62 | MgFe-LDH(JPCDS NO.14-0365)：(003)、(006)、(012)、(110)和(113) | 1365 | CO32 ·的伸缩振动 |  | 湖南省 | 株洲市 |  |  | 农业土壤 | 6.7 |  |  |  | AsO43- | 107 | Cd | 1044 | Pb | 736 | [70 empty] | 3
30 | Tong Lin，2024 | MgFe-NO3-LDHs | 离子交换法 | 在一个典型的合成步骤中，500 mg的MgFe - CO3粉末通过磁力搅拌均匀地分散在45 mL甲醇中6 h，而溶解在5 mL甲醇中的HNO3则逐滴加入悬浮液中反应6 h。整个阴离子交换过程在N2气氛下进行。 | [8 empty] | Mg2+ | Fe3+ | 2.03 | NO3- | [8 empty] | 0.197（018） |  |  | 9.8、19.7 | （003）、（006） | 1381 | NO3-的伸缩振动 | [28 empty] | 溶液 |  |  |  |  | 1 | [7 empty] | 0~1800 | 室温 |  |  |  |  | AsO43+ | 100 | [18 empty] | 400 |  | 伪二级动力学模型 | 化学吸附 | [13 empty] | 400 |  | 3 | [52 empty] | 58.1 | [139 empty] | AsO43- | 表面吸附
30 | Tong Lin，2024 | MgFe-NO3-LDHs | 离子交换法 | 在一个典型的合成步骤中，500 mg的MgFe - CO3粉末通过磁力搅拌均匀地分散在45 mL甲醇中6 h，而溶解在5 mL甲醇中的HNO3则逐滴加入悬浮液中反应6 h。整个阴离子交换过程在N2气氛下进行。 | [8 empty] | Mg2+ | Fe3+ | 2.03 | NO3- | [8 empty] | 0.197（018） |  |  | 9.8、19.7 | （003）、（006） | 1381 | NO3-的伸缩振动 | [28 empty] | 溶液 |  |  |  |  | 1 | [7 empty] | 0~1800 | 室温 |  |  |  |  | Cd2+ | 1000 | [18 empty] | 400 |  | 伪二级动力学模型 | 化学吸附 | [13 empty] | 400 |  | 3 | [7 empty] | 110.1 | [6 empty] | 11.01 | [177 empty] | Cd | CdCO3、Cd(OH)2表面沉淀
30 | Tong Lin，2024 | MgFe-NO3-LDHs | 离子交换法 | 在一个典型的合成步骤中，500 mg的MgFe - CO3粉末通过磁力搅拌均匀地分散在45 mL甲醇中6 h，而溶解在5 mL甲醇中的HNO3则逐滴加入悬浮液中反应6 h。整个阴离子交换过程在N2气氛下进行。 | [8 empty] | Mg2+ | Fe3+ | 2.03 | NO3- | [8 empty] | 0.197（018） |  |  | 9.8、19.7 | （003）、（006） | 1381 | NO3-的伸缩振动 | [28 empty] | 溶液 |  |  |  |  | 1 | [7 empty] | 0~1800 | 室温 |  |  |  |  | Pb2+ | 1000 | [18 empty] | 400 |  | 伪二级动力学模型 | 化学吸附 | [13 empty] | 400 |  | 3 | [67 empty] | 298.5 | [6 empty] | 29.85 | [117 empty] | Pb | Pb3(CO3)2(OH)2
30 | Tong Lin，2024 | MgFe-NO3-LDHs | 离子交换法 | 在一个典型的合成步骤中，500 mg的MgFe - CO3粉末通过磁力搅拌均匀地分散在45 mL甲醇中6 h，而溶解在5 mL甲醇中的HNO3则逐滴加入悬浮液中反应6 h。整个阴离子交换过程在N2气氛下进行。 | [8 empty] | Mg2+ | Fe3+ | 2.03 | NO3- | [8 empty] | 0.197（018） |  |  | 9.8、19.7 | （003）、（006） | 1381 | NO3-的伸缩振动 | [28 empty] | 溶液 |  |  |  |  | 1 | [8 empty] | 室温 |  |  |  |  | AsO43+ | 10~2000 | [24 empty] | Langmuir | 单层吸附 |  | 55.86 | [9 empty] | 3
30 | Tong Lin，2024 | MgFe-NO3-LDHs | 离子交换法 | 在一个典型的合成步骤中，500 mg的MgFe - CO3粉末通过磁力搅拌均匀地分散在45 mL甲醇中6 h，而溶解在5 mL甲醇中的HNO3则逐滴加入悬浮液中反应6 h。整个阴离子交换过程在N2气氛下进行。 | [8 empty] | Mg2+ | Fe3+ | 2.03 | NO3- | [8 empty] | 0.197（018） |  |  | 9.8、19.7 | （003）、（006） | 1381 | NO3-的伸缩振动 | [28 empty] | 溶液 |  |  |  |  | 1 | [8 empty] | 室温 |  |  |  |  | Cd2+ | 10~2000 | [24 empty] | Langmuir | 单层吸附 |  | 387.59 | [9 empty] | 3 | [7 empty] | 387.59
30 | Tong Lin，2024 | MgFe-NO3-LDHs | 离子交换法 | 在一个典型的合成步骤中，500 mg的MgFe - CO3粉末通过磁力搅拌均匀地分散在45 mL甲醇中6 h，而溶解在5 mL甲醇中的HNO3则逐滴加入悬浮液中反应6 h。整个阴离子交换过程在N2气氛下进行。 | [8 empty] | Mg2+ | Fe3+ | 2.03 | NO3- | [8 empty] | 0.197（018） |  |  | 9.8、19.7 | （003）、（006） | 1381 | NO3-的伸缩振动 | [28 empty] | 溶液 |  |  |  |  | 1 | [8 empty] | 室温 |  |  |  |  | Pb2+ | 10~2000 | [24 empty] | Langmuir | 单层吸附 |  | 869.56 | [9 empty] | 3 | [67 empty] | 869.56
30 | Tong Lin，2024 | MgFe-NO3-LDHs | 离子交换法 | 在一个典型的合成步骤中，500 mg的MgFe - CO3粉末通过磁力搅拌均匀地分散在45 mL甲醇中6 h，而溶解在5 mL甲醇中的HNO3则逐滴加入悬浮液中反应6 h。整个阴离子交换过程在N2气氛下进行。 | [8 empty] | Mg2+ | Fe3+ | 2.03 | NO3- | [8 empty] | 0.197（018） |  |  | 9.8、19.7 | （003）、（006） | 1381 | NO3-的伸缩振动 | [28 empty] | 溶液 |  |  |  |  | 1 |  |  |  |  | 4.2 |  |  | 240 | [5 empty] | AsO43+ | 10 |  | Cd2+ | 25 |  | Pb2+ | 50 | [31 empty] | 3 | [11 empty] | 99 |  |  | 99 | [41 empty] | 99 |  |  | 99 | [11 empty] | 99 |  |  | 99
30 | Tong Lin，2024 | MgFe-NO3-LDHs | 离子交换法 | 在一个典型的合成步骤中，500 mg的MgFe - CO3粉末通过磁力搅拌均匀地分散在45 mL甲醇中6 h，而溶解在5 mL甲醇中的HNO3则逐滴加入悬浮液中反应6 h。整个阴离子交换过程在N2气氛下进行。 | [8 empty] | Mg2+ | Fe3+ | 2.03 | NO3- | [8 empty] | 0.197（018） |  |  | 9.8、19.7 | （003）、（006） | 1381 | NO3-的伸缩振动 |  | 湖南省 | 株洲市 |  |  | 农业土壤 | 6.7 |  |  |  | AsO43- | 107 | Cd | 1044 | Pb | 736 | [12 empty] | 土壤 |  | 25 | 100 | 0.5 |  | 0.005 | [6 empty] | 3d |  | 80 %田间持水量 |  |  |  | 有效态As | 2.31 |  | 有效态Cd | 2.89 |  | 有效态Pb | 10.05 | [31 empty] | 3 |  | 2.89 | 0.09 | 2.68 | 0.17 | [8 empty] | 7.266436 | 7.266436 | [31 empty] | 2.31 | 0.44 | 1.96（有效态） | 0.04 | [8 empty] | #VALUE! | 0 |  | 10.22 | 0 | 9.26 | 0.04 | [8 empty] | 7.860697 | 7.860697
30 | Tong Lin，2024 | MgFe-NO3-LDHs | 离子交换法 | 在一个典型的合成步骤中，500 mg的MgFe - CO3粉末通过磁力搅拌均匀地分散在45 mL甲醇中6 h，而溶解在5 mL甲醇中的HNO3则逐滴加入悬浮液中反应6 h。整个阴离子交换过程在N2气氛下进行。 | [8 empty] | Mg2+ | Fe3+ | 2.03 | NO3- | [8 empty] | 0.197（018） |  |  | 9.8、19.7 | （003）、（006） | 1381 | NO3-的伸缩振动 |  | 湖南省 | 株洲市 |  |  | 农业土壤 | 6.7 |  |  |  | AsO43- | 107 | Cd | 1044 | Pb | 736 | [12 empty] | 土壤 |  | 25 | 100 | 1 |  | 0.01 | [6 empty] | 3d |  | 80 %田间持水量 |  |  |  | 有效态As | 2.04 |  | 有效态Cd | 2.77 |  | 有效态Pb | 9.73 | [31 empty] | 3 |  | 2.77 | 0.23 | 2.5 | 0.1 | [8 empty] | 9.747292 | 9.747292 | [31 empty] | 2.04 | 0.44 | 1.68 | 0.32 | [8 empty] | 17.64706 | 17.64706 |  | 10.41 | 0.37 | 8.95 | 0.07 | [8 empty] | 8.016444 | 8.016444
30 | Tong Lin，2024 | MgFe-NO3-LDHs | 离子交换法 | 在一个典型的合成步骤中，500 mg的MgFe - CO3粉末通过磁力搅拌均匀地分散在45 mL甲醇中6 h，而溶解在5 mL甲醇中的HNO3则逐滴加入悬浮液中反应6 h。整个阴离子交换过程在N2气氛下进行。 | [8 empty] | Mg2+ | Fe3+ | 2.03 | NO3- | [8 empty] | 0.197（018） |  |  | 9.8、19.7 | （003）、（006） | 1381 | NO3-的伸缩振动 |  | 湖南省 | 株洲市 |  |  | 农业土壤 | 6.7 |  |  |  | AsO43- | 107 | Cd | 1044 | Pb | 736 | [12 empty] | 土壤 |  | 25 | 100 | 2 |  | 0.02 | [6 empty] | 3d |  | 80 %田间持水量 |  |  |  | 有效态As | 2.25 |  | 有效态Cd | 2.92 |  | 有效态Pb | 10.11 | [31 empty] | 3 |  | 2.92 | 0.33 | 2.24 | 0.21 | [8 empty] | 23.28767 | 23.28767 | [31 empty] | 2.23 | 0.17 | 0.82 | 0.14 | [8 empty] | 63.55556 | 63.55556 |  | 10.33 | 0.19 | 7.4 | 0.07 | [8 empty] | 26.80514 | 26.80514
30 | Tong Lin，2024 | MgFe-NO3-LDHs | 离子交换法 | 在一个典型的合成步骤中，500 mg的MgFe - CO3粉末通过磁力搅拌均匀地分散在45 mL甲醇中6 h，而溶解在5 mL甲醇中的HNO3则逐滴加入悬浮液中反应6 h。整个阴离子交换过程在N2气氛下进行。 | [8 empty] | Mg2+ | Fe3+ | 2.03 | NO3- | [8 empty] | 0.197（018） |  |  | 9.8、19.7 | （003）、（006） | 1381 | NO3-的伸缩振动 |  | 湖南省 | 株洲市 |  |  | 农业土壤 | 6.7 |  |  |  | AsO43- | 107 | Cd | 1044 | Pb | 736 | [12 empty] | 土壤 |  | 25 | 100 | 0.5 |  | 0.005 | [6 empty] | 6d |  | 80 %田间持水量 |  |  |  | 有效态As | 2.31 |  | 有效态Cd | 2.89 |  | 有效态Pb | 10.05 | [31 empty] | 3 |  | 2.89 | 0.09 | 2.38 | 0.1 | [8 empty] | 17.64706 | 17.64706 | [31 empty] | 2.31 | 0.44 | 1.63 | 0.04 | [8 empty] | 29.43723 | 29.43723 |  | 10.22 | 0 | 8.16 | 0.04 | [8 empty] | 18.80597 | 18.80597
30 | Tong Lin，2024 | MgFe-NO3-LDHs | 离子交换法 | 在一个典型的合成步骤中，500 mg的MgFe - CO3粉末通过磁力搅拌均匀地分散在45 mL甲醇中6 h，而溶解在5 mL甲醇中的HNO3则逐滴加入悬浮液中反应6 h。整个阴离子交换过程在N2气氛下进行。 | [8 empty] | Mg2+ | Fe3+ | 2.03 | NO3- | [8 empty] | 0.197（018） |  |  | 9.8、19.7 | （003）、（006） | 1381 | NO3-的伸缩振动 |  | 湖南省 | 株洲市 |  |  | 农业土壤 | 6.7 |  |  |  | AsO43- | 107 | Cd | 1044 | Pb | 736 | [12 empty] | 土壤 |  | 25 | 100 | 1 |  | 0.01 | [6 empty] | 6d |  | 80 %田间持水量 |  |  |  | 有效态As | 2.04 |  | 有效态Cd | 2.77 |  | 有效态Pb | 9.73 | [31 empty] | 3 |  | 2.77 | 0.23 | 1.99 | 0.06 | [8 empty] | 28.15884 | 28.15884 | [31 empty] | 2.04 | 0.44 | 1.32 | 0.11 | [8 empty] | 35.29412 | 35.29412 |  | 10.41 | 0.37 | 7.46 | 0.04 | [8 empty] | 23.32991 | 23.32991
30 | Tong Lin，2024 | MgFe-NO3-LDHs | 离子交换法 | 在一个典型的合成步骤中，500 mg的MgFe - CO3粉末通过磁力搅拌均匀地分散在45 mL甲醇中6 h，而溶解在5 mL甲醇中的HNO3则逐滴加入悬浮液中反应6 h。整个阴离子交换过程在N2气氛下进行。 | [8 empty] | Mg2+ | Fe3+ | 2.03 | NO3- | [8 empty] | 0.197（018） |  |  | 9.8、19.7 | （003）、（006） | 1381 | NO3-的伸缩振动 |  | 湖南省 | 株洲市 |  |  | 农业土壤 | 6.7 |  |  |  | AsO43- | 107 | Cd | 1044 | Pb | 736 | [12 empty] | 土壤 |  | 25 | 100 | 2 |  | 0.02 | [6 empty] | 6d |  | 80 %田间持水量 |  |  |  | 有效态As | 2.25 |  | 有效态Cd | 2.92 |  | 有效态Pb | 10.11 | [31 empty] | 3 |  | 2.92 | 0.33 | 1.21 | 0.02 | [8 empty] | 58.56164 | 58.56164 | [31 empty] | 2.23 | 0.17 | 0.34 | 0.09 | [8 empty] | 84.88889 | 84.88889 |  | 10.33 | 0.19 | 4.72 | 0.11 | [8 empty] | 53.31355 | 53.31355
30 | Tong Lin，2024 | MgFe-NO3-LDHs | 离子交换法 | 在一个典型的合成步骤中，500 mg的MgFe - CO3粉末通过磁力搅拌均匀地分散在45 mL甲醇中6 h，而溶解在5 mL甲醇中的HNO3则逐滴加入悬浮液中反应6 h。整个阴离子交换过程在N2气氛下进行。 | [8 empty] | Mg2+ | Fe3+ | 2.03 | NO3- | [8 empty] | 0.197（018） |  |  | 9.8、19.7 | （003）、（006） | 1381 | NO3-的伸缩振动 |  | 湖南省 | 株洲市 |  |  | 农业土壤 | 6.7 |  |  |  | AsO43- | 107 | Cd | 1044 | Pb | 736 | [12 empty] | 土壤 |  | 25 | 100 | 0.5 |  | 0.005 | [6 empty] | 14d |  | 80 %田间持水量 |  |  |  | 有效态As | 2.31 |  | 有效态Cd | 2.89 |  | 有效态Pb | 10.05 | [31 empty] | 3 |  | 2.89 | 0.09 | 1.07 | 0.15 | [8 empty] | 62.97578 | 62.97578 | [31 empty] | 2.31 | 0.44 | 1.27 | 0.12 | [8 empty] | 45.02165 | 45.02165 |  | 10.22 | 0 | 4.38 | 0.3 | [8 empty] | 56.41791 | 56.41791
30 | Tong Lin，2024 | MgFe-NO3-LDHs | 离子交换法 | 在一个典型的合成步骤中，500 mg的MgFe - CO3粉末通过磁力搅拌均匀地分散在45 mL甲醇中6 h，而溶解在5 mL甲醇中的HNO3则逐滴加入悬浮液中反应6 h。整个阴离子交换过程在N2气氛下进行。 | [8 empty] | Mg2+ | Fe3+ | 2.03 | NO3- | [8 empty] | 0.197（018） |  |  | 9.8、19.7 | （003）、（006） | 1381 | NO3-的伸缩振动 |  | 湖南省 | 株洲市 |  |  | 农业土壤 | 6.7 |  |  |  | AsO43- | 107 | Cd | 1044 | Pb | 736 | [12 empty] | 土壤 |  | 25 | 100 | 1 |  | 0.01 | [6 empty] | 14d |  | 80 %田间持水量 |  |  |  | 有效态As | 2.04 |  | 有效态Cd | 2.77 |  | 有效态Pb | 9.73 | [31 empty] | 3 |  | 2.77 | 0.23 | 1.14 | 0.07 | [8 empty] | 58.84477 | 58.84477 | [31 empty] | 2.04 | 0.44 | 0.76 | 0.19 | [8 empty] | 62.7451 | 62.7451 |  | 10.41 | 0.37 | 3.69 | 0.48 | [8 empty] | 62.07605 | 62.07605
30 | Tong Lin，2024 | MgFe-NO3-LDHs | 离子交换法 | 在一个典型的合成步骤中，500 mg的MgFe - CO3粉末通过磁力搅拌均匀地分散在45 mL甲醇中6 h，而溶解在5 mL甲醇中的HNO3则逐滴加入悬浮液中反应6 h。整个阴离子交换过程在N2气氛下进行。 | [8 empty] | Mg2+ | Fe3+ | 2.03 | NO3- | [8 empty] | 0.197（018） |  |  | 9.8、19.7 | （003）、（006） | 1381 | NO3-的伸缩振动 |  | 湖南省 | 株洲市 |  |  | 农业土壤 | 6.7 |  |  |  | AsO43- | 107 | Cd | 1044 | Pb | 736 | [12 empty] | 土壤 |  | 25 | 100 | 2 |  | 0.02 | [6 empty] | 14d |  | 80 %田间持水量 |  |  |  | 有效态As | 2.25 |  | 有效态Cd | 2.92 |  | 有效态Pb | 10.11 | [31 empty] | 3 |  | 2.92 | 0.33 | 0.56 | 0.06 | [8 empty] | 80.82192 | 80.82192 | [31 empty] | 2.23 | 0.17 | 0.23 | 0.02 | [8 empty] | 89.77778 | 89.77778 |  | 10.33 | 0.19 | 1.01 | 0.04 | [8 empty] | 90.00989 | 90.00989
30 | Tong Lin，2024 | MgFe-NO3-LDHs | 离子交换法 | 在一个典型的合成步骤中，500 mg的MgFe - CO3粉末通过磁力搅拌均匀地分散在45 mL甲醇中6 h，而溶解在5 mL甲醇中的HNO3则逐滴加入悬浮液中反应6 h。整个阴离子交换过程在N2气氛下进行。 | [8 empty] | Mg2+ | Fe3+ | 2.03 | NO3- | [8 empty] | 0.197（018） |  |  | 9.8、19.7 | （003）、（006） | 1381 | NO3-的伸缩振动 |  | 湖南省 | 株洲市 |  |  | 农业土壤 | 6.7 |  |  |  | AsO43- | 107 | Cd | 1044 | Pb | 736 | [70 empty] | 3
30 | Tong Lin，2024 | MgFe-NO3-LDHs | 离子交换法 | 在一个典型的合成步骤中，500 mg的MgFe - CO3粉末通过磁力搅拌均匀地分散在45 mL甲醇中6 h，而溶解在5 mL甲醇中的HNO3则逐滴加入悬浮液中反应6 h。整个阴离子交换过程在N2气氛下进行。 | [8 empty] | Mg2+ | Fe3+ | 2.03 | NO3- | [8 empty] | 0.197（018） |  |  | 9.8、19.7 | （003）、（006） | 1381 | NO3-的伸缩振动 |  | 湖南省 | 株洲市 |  |  | 农业土壤 | 6.7 |  |  |  | AsO43- | 107 | Cd | 1044 | Pb | 736 | [70 empty] | 3
30 | Tong Lin，2024 | MgFe-NO3-LDHs | 离子交换法 | 在一个典型的合成步骤中，500 mg的MgFe - CO3粉末通过磁力搅拌均匀地分散在45 mL甲醇中6 h，而溶解在5 mL甲醇中的HNO3则逐滴加入悬浮液中反应6 h。整个阴离子交换过程在N2气氛下进行。 | [8 empty] | Mg2+ | Fe3+ | 2.03 | NO3- | [8 empty] | 0.197（018） |  |  | 9.8、19.7 | （003）、（006） | 1381 | NO3-的伸缩振动 |  | 湖南省 | 株洲市 |  |  | 农业土壤 | 6.7 |  |  |  | AsO43- | 107 | Cd | 1044 | Pb | 736 | [70 empty] | 3
31 | Yulin Xiang，2019 | 磁性Fe3O4\MgAl-LDHs | 共沉淀法 | 首先，根据之前的报告合成了Fe3O4纳米粒子。将FeCl3·6H2O(2.0g)利FeC12·4H20(0.84 g)溶解在20 mL乙二醇溶剂中。在磁力搅拌下，加入6mL NH3·H20(80wt%)和3.0gNaOH。然后将混合物密封在50ml内衬聚四氟乙烯的不锈钢高压釜中，在90”C下加热10小时。冷却后，用去离子水洗涤黑色粉末数次，并在55+5℃下干燥。其次，采用共沉淀法制备了磁性Fe3O4/MgA1-LDH。将9.38 gA1(NO3)3·9H20和12.80 g Mg(NO3)2·6H20用150 m去离子水稀释，然后将制备的Fe304(1.93g)加入混合物中。将混合溶液在60℃水浴中用磁力搅拌器快速搅拌10秒。然后，在磁力搅拌下将混合盐溶液缓慢加入200m含Na2C03(5.29 g)和Na0H(6.75 g)的碱性溶液中40分钟。在搅拌下将悬浮液在80°C下陈化10小时。过滤收集沉淀物，然后用脱碳水直至乳化液呈中性。将样品在60°c(油浴)下干燥数小洗涤，然后研磨和筛分(200目)。获得了磁性Fe304/MgA1 LDH样品 |  |  | 是 | Fe304 |  |  |  |  | Mg2+ | Al3+ | [13 empty] | MgAl-LDH（JCPDS22-700）：(003), (006), (012), (015), (018), (110)，(113) |  | 3447 2358 578 | O-H从层表面和/或层间水分子的伸缩带 二氧化碳的不对称伸缩振动 Fe3O4的Fe - O伸缩振动 |  | 陕西省 | 榆林市神府矿区 |  |  | 0~50cm分三层取样（表面、25cm以内、50cm以内） | 7.65 |  | 31 | [77 empty] | 3
31 | Yulin Xiang，2019 | 磁性Fe3O4\MgAl-LDHs | 共沉淀法 | 首先，根据之前的报告合成了Fe3O4纳米粒子。将FeCl3·6H2O(2.0g)利FeC12·4H20(0.84 g)溶解在20 mL乙二醇溶剂中。在磁力搅拌下，加入6mL NH3·H20(80wt%)和3.0gNaOH。然后将混合物密封在50ml内衬聚四氟乙烯的不锈钢高压釜中，在90”C下加热10小时。冷却后，用去离子水洗涤黑色粉末数次，并在55+5℃下干燥。其次，采用共沉淀法制备了磁性Fe3O4/MgA1-LDH。将9.38 gA1(NO3)3·9H20和12.80 g Mg(NO3)2·6H20用150 m去离子水稀释，然后将制备的Fe304(1.93g)加入混合物中。将混合溶液在60℃水浴中用磁力搅拌器快速搅拌10秒。然后，在磁力搅拌下将混合盐溶液缓慢加入200m含Na2C03(5.29 g)和Na0H(6.75 g)的碱性溶液中40分钟。在搅拌下将悬浮液在80°C下陈化10小时。过滤收集沉淀物，然后用脱碳水直至乳化液呈中性。将样品在60°c(油浴)下干燥数小洗涤，然后研磨和筛分(200目)。获得了磁性Fe304/MgA1 LDH样品 |  |  | 是 | Fe304 |  |  |  |  | Mg2+ | Al3+ | [13 empty] | MgAl-LDH（JCPDS22-700）：(003), (006), (012), (015), (018), (110)，(113) |  | 3447 2358 578 | O-H从层表面和/或层间水分子的伸缩带 二氧化碳的不对称伸缩振动 Fe3O4的Fe - O伸缩振动 |  | 陕西省 | 榆林市神府矿区 |  |  | 0~50cm分三层取样（表面、25cm以内、50cm以内） | 7.65 |  | 31 | [77 empty] | 3
31 | Yulin Xiang，2019 | 磁性Fe3O4\MgAl-LDHs | 共沉淀法 | 首先，根据之前的报告合成了Fe3O4纳米粒子。将FeCl3·6H2O(2.0g)利FeC12·4H20(0.84 g)溶解在20 mL乙二醇溶剂中。在磁力搅拌下，加入6mL NH3·H20(80wt%)和3.0gNaOH。然后将混合物密封在50ml内衬聚四氟乙烯的不锈钢高压釜中，在90”C下加热10小时。冷却后，用去离子水洗涤黑色粉末数次，并在55+5℃下干燥。其次，采用共沉淀法制备了磁性Fe3O4/MgA1-LDH。将9.38 gA1(NO3)3·9H20和12.80 g Mg(NO3)2·6H20用150 m去离子水稀释，然后将制备的Fe304(1.93g)加入混合物中。将混合溶液在60℃水浴中用磁力搅拌器快速搅拌10秒。然后，在磁力搅拌下将混合盐溶液缓慢加入200m含Na2C03(5.29 g)和Na0H(6.75 g)的碱性溶液中40分钟。在搅拌下将悬浮液在80°C下陈化10小时。过滤收集沉淀物，然后用脱碳水直至乳化液呈中性。将样品在60°c(油浴)下干燥数小洗涤，然后研磨和筛分(200目)。获得了磁性Fe304/MgA1 LDH样品 |  |  | 是 | Fe304 |  |  |  |  | Mg2+ | Al3+ | [13 empty] | MgAl-LDH（JCPDS22-700）：(003), (006), (012), (015), (018), (110)，(113) |  | 3447 2358 578 | O-H从层表面和/或层间水分子的伸缩带 二氧化碳的不对称伸缩振动 Fe3O4的Fe - O伸缩振动 |  | 陕西省 | 榆林市神府矿区 |  |  | 0~50cm分三层取样（表面、25cm以内、50cm以内） | 7.65 |  | 31 | [77 empty] | 3
31 | Yulin Xiang，2019 | 磁性Fe3O4\MgAl-LDHs | 共沉淀法 | 首先，根据之前的报告合成了Fe3O4纳米粒子。将FeCl3·6H2O(2.0g)利FeC12·4H20(0.84 g)溶解在20 mL乙二醇溶剂中。在磁力搅拌下，加入6mL NH3·H20(80wt%)和3.0gNaOH。然后将混合物密封在50ml内衬聚四氟乙烯的不锈钢高压釜中，在90”C下加热10小时。冷却后，用去离子水洗涤黑色粉末数次，并在55+5℃下干燥。其次，采用共沉淀法制备了磁性Fe3O4/MgA1-LDH。将9.38 gA1(NO3)3·9H20和12.80 g Mg(NO3)2·6H20用150 m去离子水稀释，然后将制备的Fe304(1.93g)加入混合物中。将混合溶液在60℃水浴中用磁力搅拌器快速搅拌10秒。然后，在磁力搅拌下将混合盐溶液缓慢加入200m含Na2C03(5.29 g)和Na0H(6.75 g)的碱性溶液中40分钟。在搅拌下将悬浮液在80°C下陈化10小时。过滤收集沉淀物，然后用脱碳水直至乳化液呈中性。将样品在60°c(油浴)下干燥数小洗涤，然后研磨和筛分(200目)。获得了磁性Fe304/MgA1 LDH样品 |  |  | 是 | Fe304 |  |  |  |  | Mg2+ | Al3+ | [13 empty] | MgAl-LDH（JCPDS22-700）：(003), (006), (012), (015), (018), (110)，(113) |  | 3447 2358 578 | O-H从层表面和/或层间水分子的伸缩带 二氧化碳的不对称伸缩振动 Fe3O4的Fe - O伸缩振动 |  | 陕西省 | 榆林市神府矿区 |  |  | 0~50cm分三层取样（表面、25cm以内、50cm以内） | 7.65 |  | 31 | [77 empty] | 3
31 | Yulin Xiang，2019 | 磁性Fe3O4\MgAl-LDHs | 共沉淀法 | 首先，根据之前的报告合成了Fe3O4纳米粒子。将FeCl3·6H2O(2.0g)利FeC12·4H20(0.84 g)溶解在20 mL乙二醇溶剂中。在磁力搅拌下，加入6mL NH3·H20(80wt%)和3.0gNaOH。然后将混合物密封在50ml内衬聚四氟乙烯的不锈钢高压釜中，在90”C下加热10小时。冷却后，用去离子水洗涤黑色粉末数次，并在55+5℃下干燥。其次，采用共沉淀法制备了磁性Fe3O4/MgA1-LDH。将9.38 gA1(NO3)3·9H20和12.80 g Mg(NO3)2·6H20用150 m去离子水稀释，然后将制备的Fe304(1.93g)加入混合物中。将混合溶液在60℃水浴中用磁力搅拌器快速搅拌10秒。然后，在磁力搅拌下将混合盐溶液缓慢加入200m含Na2C03(5.29 g)和Na0H(6.75 g)的碱性溶液中40分钟。在搅拌下将悬浮液在80°C下陈化10小时。过滤收集沉淀物，然后用脱碳水直至乳化液呈中性。将样品在60°c(油浴)下干燥数小洗涤，然后研磨和筛分(200目)。获得了磁性Fe304/MgA1 LDH样品 |  |  | 是 | Fe304 |  |  |  |  | Mg2+ | Al3+ | [13 empty] | MgAl-LDH（JCPDS22-700）：(003), (006), (012), (015), (018), (110)，(113) |  | 3447 2358 578 | O-H从层表面和/或层间水分子的伸缩带 二氧化碳的不对称伸缩振动 Fe3O4的Fe - O伸缩振动 |  | 陕西省 | 榆林市神府矿区 |  |  | 0~50cm分三层取样（表面、25cm以内、50cm以内） | 7.65 |  | 31 | [77 empty] | 3
31 | Yulin Xiang，2019 | HA改性-磁性Fe3O4\MgAl-LDHs | 共沉淀吸附制备法 | 通过吸附制备腐殖酸改性的磁性Fe304/MgAl-LDH，制备了150cm3的腐殖酸溶液(150 mgdm-3)，并用Na0H浴派将pH值调节至7-8。将100 mgFe3O4/MgA1-LDH浸入腐殖酸溶液中,然后搅拌8小时。然后，用0.45μm膜过滤器过滤混合物。将剩余的固体冷冻干燥、研磨，然后过筛(200目)。获得HA-LDH，并在黑暗和凉爽条件下储存。 |  |  |  | Fe304、腐殖酸HA |  |  |  |  | Mg2+ | Al3+ | [15 empty] | 1560、1378、783、679 3442 1608 1738 2925 | 制备的MgAl-LDH中得到了CO32-的振动 腐殖酸的N - H伸缩振动 苯骨架的伸缩 COO -中C=O的伸缩 CH2中脂肪族C - H的不对称伸缩 |  | 陕西省 | 榆林市神府矿区 |  |  | 0~50cm分三层取样（表面、25cm以内、50cm以内） | 7.65 |  | 31 | [77 empty] | 3
31 | Yulin Xiang，2019 | HA改性-磁性Fe3O4\MgAl-LDHs | 共沉淀吸附制备法 | 通过吸附制备腐殖酸改性的磁性Fe304/MgAl-LDH，制备了150cm3的腐殖酸溶液(150 mgdm-3)，并用Na0H浴派将pH值调节至7-8。将100 mgFe3O4/MgA1-LDH浸入腐殖酸溶液中,然后搅拌8小时。然后，用0.45μm膜过滤器过滤混合物。将剩余的固体冷冻干燥、研磨，然后过筛(200目)。获得HA-LDH，并在黑暗和凉爽条件下储存。 |  |  |  | Fe304、腐殖酸HA |  |  |  |  | Mg2+ | Al3+ | [15 empty] | 1560、1378、783、679 3442 1608 1738 2925 | 制备的MgAl-LDH中得到了CO32-的振动 腐殖酸的N - H伸缩振动 苯骨架的伸缩 COO -中C=O的伸缩 CH2中脂肪族C - H的不对称伸缩 |  | 陕西省 | 榆林市神府矿区 |  |  | 0~50cm分三层取样（表面、25cm以内、50cm以内） | 7.65 |  | 31 | [77 empty] | 3
31 | Yulin Xiang，2019 | HA改性-磁性Fe3O4\MgAl-LDHs | 共沉淀吸附制备法 | 通过吸附制备腐殖酸改性的磁性Fe304/MgAl-LDH，制备了150cm3的腐殖酸溶液(150 mgdm-3)，并用Na0H浴派将pH值调节至7-8。将100 mgFe3O4/MgA1-LDH浸入腐殖酸溶液中,然后搅拌8小时。然后，用0.45μm膜过滤器过滤混合物。将剩余的固体冷冻干燥、研磨，然后过筛(200目)。获得HA-LDH，并在黑暗和凉爽条件下储存。 |  |  |  | Fe304、腐殖酸HA |  |  |  |  | Mg2+ | Al3+ | [15 empty] | 1560、1378、783、679 3442 1608 1738 2925 | 制备的MgAl-LDH中得到了CO32-的振动 腐殖酸的N - H伸缩振动 苯骨架的伸缩 COO -中C=O的伸缩 CH2中脂肪族C - H的不对称伸缩 |  | 陕西省 | 榆林市神府矿区 |  |  | 0~50cm分三层取样（表面、25cm以内、50cm以内） | 7.65 |  | 31 | [77 empty] | 3
31 | Yulin Xiang，2019 | HA改性-磁性Fe3O4\MgAl-LDHs | 共沉淀吸附制备法 | 通过吸附制备腐殖酸改性的磁性Fe304/MgAl-LDH，制备了150cm3的腐殖酸溶液(150 mgdm-3)，并用Na0H浴派将pH值调节至7-8。将100 mgFe3O4/MgA1-LDH浸入腐殖酸溶液中,然后搅拌8小时。然后，用0.45μm膜过滤器过滤混合物。将剩余的固体冷冻干燥、研磨，然后过筛(200目)。获得HA-LDH，并在黑暗和凉爽条件下储存。 |  |  |  | Fe304、腐殖酸HA |  |  |  |  | Mg2+ | Al3+ | [15 empty] | 1560、1378、783、679 3442 1608 1738 2925 | 制备的MgAl-LDH中得到了CO32-的振动 腐殖酸的N - H伸缩振动 苯骨架的伸缩 COO -中C=O的伸缩 CH2中脂肪族C - H的不对称伸缩 |  | 陕西省 | 榆林市神府矿区 |  |  | 0~50cm分三层取样（表面、25cm以内、50cm以内） | 7.65 |  | 31 | [77 empty] | 3
31 | Yulin Xiang，2019 | HA改性-磁性Fe3O4\MgAl-LDHs | 共沉淀吸附制备法 | 通过吸附制备腐殖酸改性的磁性Fe304/MgAl-LDH，制备了150cm3的腐殖酸溶液(150 mgdm-3)，并用Na0H浴派将pH值调节至7-8。将100 mgFe3O4/MgA1-LDH浸入腐殖酸溶液中,然后搅拌8小时。然后，用0.45μm膜过滤器过滤混合物。将剩余的固体冷冻干燥、研磨，然后过筛(200目)。获得HA-LDH，并在黑暗和凉爽条件下储存。 |  |  |  | Fe304、腐殖酸HA |  |  |  |  | Mg2+ | Al3+ | [15 empty] | 1560、1378、783、679 3442 1608 1738 2925 | 制备的MgAl-LDH中得到了CO32-的振动 腐殖酸的N - H伸缩振动 苯骨架的伸缩 COO -中C=O的伸缩 CH2中脂肪族C - H的不对称伸缩 |  | 陕西省 | 榆林市神府矿区 |  |  | 0~50cm分三层取样（表面、25cm以内、50cm以内） | 7.65 |  | 31 | [77 empty] | 3
31 | Yulin Xiang，2019 | HA改性-磁性Fe3O4\MgAl-LDHs | 共沉淀吸附制备法 | 通过吸附制备腐殖酸改性的磁性Fe304/MgAl-LDH，制备了150cm3的腐殖酸溶液(150 mgdm-3)，并用Na0H浴派将pH值调节至7-8。将100 mgFe3O4/MgA1-LDH浸入腐殖酸溶液中,然后搅拌8小时。然后，用0.45μm膜过滤器过滤混合物。将剩余的固体冷冻干燥、研磨，然后过筛(200目)。获得HA-LDH，并在黑暗和凉爽条件下储存。 |  |  |  | Fe304、腐殖酸HA |  |  |  |  | Mg2+ | Al3+ | [15 empty] | 1560、1378、783、679 3442 1608 1738 2925 | 制备的MgAl-LDH中得到了CO32-的振动 腐殖酸的N - H伸缩振动 苯骨架的伸缩 COO -中C=O的伸缩 CH2中脂肪族C - H的不对称伸缩 |  | 陕西省 | 榆林市神府矿区 |  |  | 0~50cm分三层取样（表面、25cm以内、50cm以内） | 7.65 |  | 31 | [77 empty] | 3
31 | Yulin Xiang，2019 | HA改性-磁性Fe3O4\MgAl-LDHs | 共沉淀吸附制备法 | 通过吸附制备腐殖酸改性的磁性Fe304/MgAl-LDH，制备了150cm3的腐殖酸溶液(150 mgdm-3)，并用Na0H浴派将pH值调节至7-8。将100 mgFe3O4/MgA1-LDH浸入腐殖酸溶液中,然后搅拌8小时。然后，用0.45μm膜过滤器过滤混合物。将剩余的固体冷冻干燥、研磨，然后过筛(200目)。获得HA-LDH，并在黑暗和凉爽条件下储存。 |  |  |  | Fe304、腐殖酸HA |  |  |  |  | Mg2+ | Al3+ | [15 empty] | 1560、1378、783、679 3442 1608 1738 2925 | 制备的MgAl-LDH中得到了CO32-的振动 腐殖酸的N - H伸缩振动 苯骨架的伸缩 COO -中C=O的伸缩 CH2中脂肪族C - H的不对称伸缩 |  | 陕西省 | 榆林市神府矿区 |  |  | 0~50cm分三层取样（表面、25cm以内、50cm以内） | 7.65 |  | 31 | [77 empty] | 3
31 | Yulin Xiang，2019 | HA改性-磁性Fe3O4\MgAl-LDHs | 共沉淀吸附制备法 | 通过吸附制备腐殖酸改性的磁性Fe304/MgAl-LDH，制备了150cm3的腐殖酸溶液(150 mgdm-3)，并用Na0H浴派将pH值调节至7-8。将100 mgFe3O4/MgA1-LDH浸入腐殖酸溶液中,然后搅拌8小时。然后，用0.45μm膜过滤器过滤混合物。将剩余的固体冷冻干燥、研磨，然后过筛(200目)。获得HA-LDH，并在黑暗和凉爽条件下储存。 |  |  |  | Fe304、腐殖酸HA |  |  |  |  | Mg2+ | Al3+ | [15 empty] | 1560、1378、783、679 3442 1608 1738 2925 | 制备的MgAl-LDH中得到了CO32-的振动 腐殖酸的N - H伸缩振动 苯骨架的伸缩 COO -中C=O的伸缩 CH2中脂肪族C - H的不对称伸缩 |  | 陕西省 | 榆林市神府矿区 |  |  | 0~50cm分三层取样（表面、25cm以内、50cm以内） | 7.65 |  | 31 | [77 empty] | 3
31 | Yulin Xiang，2019 | HA改性-磁性Fe3O4\MgAl-LDHs | 共沉淀吸附制备法 | 通过吸附制备腐殖酸改性的磁性Fe304/MgAl-LDH，制备了150cm3的腐殖酸溶液(150 mgdm-3)，并用Na0H浴派将pH值调节至7-8。将100 mgFe3O4/MgA1-LDH浸入腐殖酸溶液中,然后搅拌8小时。然后，用0.45μm膜过滤器过滤混合物。将剩余的固体冷冻干燥、研磨，然后过筛(200目)。获得HA-LDH，并在黑暗和凉爽条件下储存。 |  |  |  | Fe304、腐殖酸HA |  |  |  |  | Mg2+ | Al3+ | [15 empty] | 1560、1378、783、679 3442 1608 1738 2925 | 制备的MgAl-LDH中得到了CO32-的振动 腐殖酸的N - H伸缩振动 苯骨架的伸缩 COO -中C=O的伸缩 CH2中脂肪族C - H的不对称伸缩 |  | 陕西省 | 榆林市神府矿区 |  |  | 0~50cm分三层取样（表面、25cm以内、50cm以内） | 7.65 |  | 31 | [77 empty] | 3
31 | Yulin Xiang，2019 | HA改性-磁性Fe3O4\MgAl-LDHs | 共沉淀吸附制备法 | 通过吸附制备腐殖酸改性的磁性Fe304/MgAl-LDH，制备了150cm3的腐殖酸溶液(150 mgdm-3)，并用Na0H浴派将pH值调节至7-8。将100 mgFe3O4/MgA1-LDH浸入腐殖酸溶液中,然后搅拌8小时。然后，用0.45μm膜过滤器过滤混合物。将剩余的固体冷冻干燥、研磨，然后过筛(200目)。获得HA-LDH，并在黑暗和凉爽条件下储存。 |  |  |  | Fe304、腐殖酸HA |  |  |  |  | Mg2+ | Al3+ | [15 empty] | 1560、1378、783、679 3442 1608 1738 2925 | 制备的MgAl-LDH中得到了CO32-的振动 腐殖酸的N - H伸缩振动 苯骨架的伸缩 COO -中C=O的伸缩 CH2中脂肪族C - H的不对称伸缩 |  | 陕西省 | 榆林市神府矿区 |  |  | 0~50cm分三层取样（表面、25cm以内、50cm以内） | 7.65 |  | 31 | [77 empty] | 3
31 | Yulin Xiang，2019 | HA改性-磁性Fe3O4\MgAl-LDHs | 共沉淀吸附制备法 | 通过吸附制备腐殖酸改性的磁性Fe304/MgAl-LDH，制备了150cm3的腐殖酸溶液(150 mgdm-3)，并用Na0H浴派将pH值调节至7-8。将100 mgFe3O4/MgA1-LDH浸入腐殖酸溶液中,然后搅拌8小时。然后，用0.45μm膜过滤器过滤混合物。将剩余的固体冷冻干燥、研磨，然后过筛(200目)。获得HA-LDH，并在黑暗和凉爽条件下储存。 |  |  |  | Fe304、腐殖酸HA |  |  |  |  | Mg2+ | Al3+ | [15 empty] | 1560、1378、783、679 3442 1608 1738 2925 | 制备的MgAl-LDH中得到了CO32-的振动 腐殖酸的N - H伸缩振动 苯骨架的伸缩 COO -中C=O的伸缩 CH2中脂肪族C - H的不对称伸缩 |  | 陕西省 | 榆林市神府矿区 |  |  | 0~50cm分三层取样（表面、25cm以内、50cm以内） | 7.65 |  | 31 | [77 empty] | 3
32 | Shifeng Zhao，2021 | Mg2Al-LDH | 共沉淀法 | [9 empty] | Mg2+ | Al3+ | 2 | NO3- | [10 empty] | 典型的板状层状形貌，具有良好的晶体结构，且LDHs层间紧密堆叠 | 11.8、23.6、34.9、46.7、62.1 | 典型的( 003 )、( 006 )、( 018 )、( 012 )、（013） |  |  |  | 山东省 | 建筑工地 |  |  |  | 8.1 | 21±2.9 |  |  | As | 13.5 | Cr | 23.5 | [14 empty] | 土壤 |  | 25 | 1 | 0.1 |  | 0.1 |  |  |  | 8.1±0.2 |  | 250 | 0~720 | 25 |  |  |  |  | As(V) |  | 200 | [19 empty] | 伪二级动力学模型 |  | 否 | 表面扩散和最终吸附平衡 | [13 empty] | 3
32 | Shifeng Zhao，2021 | Mg2Al-LDH | 共沉淀法 | [9 empty] | Mg2+ | Al3+ | 2 | NO3- | [10 empty] | 典型的板状层状形貌，具有良好的晶体结构，且LDHs层间紧密堆叠 | 11.8、23.6、34.9、46.7、62.1 | 典型的( 003 )、( 006 )、( 018 )、( 012 )、（013） |  |  |  | 山东省 | 建筑工地 |  |  |  | 8.1 | 21±2.9 |  |  | As | 13.5 | Cr | 23.5 | [14 empty] | 土壤 |  | 25 | 1 | 0.1 |  | 0.1 |  |  |  | 8.1±0.2 |  | 250 | 0~720 | 25 |  |  |  |  | Cr(Ⅵ) |  | 200 | [19 empty] | 伪二级动力学模型 |  | 否 | 表面扩散和最终吸附平衡 | [13 empty] | 3 | [22 empty] | 22.49 | 1.05 |  |  |  |  | 11.245 | 11.245 | [22 empty] | 10.11 | 0.68 | [5 empty] | 5.05
32 | Shifeng Zhao，2021 | Mg2Al-LDH | 共沉淀法 | [9 empty] | Mg2+ | Al3+ | 2 | NO3- | [10 empty] | 典型的板状层状形貌，具有良好的晶体结构，且LDHs层间紧密堆叠 | 11.8、23.6、34.9、46.7、62.1 | 典型的( 003 )、( 006 )、( 018 )、( 012 )、（013） |  |  |  | 山东省 | 建筑工地 |  |  |  | 8.1 | 21±2.9 |  |  | As | 13.5 | Cr | 23.5 | [14 empty] | 土壤 |  | 25 | 1 | 0.1 |  | 0.1 |  |  |  | 8.1±0.2 |  | 250 |  | 25 |  |  |  |  | As(V) |  | 5~300 | [23 empty] | Langmuir |  | 38.2 | 40.1 | [9 empty] | 3 | [52 empty] | 38.2
32 | Shifeng Zhao，2021 | Mg2Al-LDH | 共沉淀法 | [9 empty] | Mg2+ | Al3+ | 2 | NO3- | [10 empty] | 典型的板状层状形貌，具有良好的晶体结构，且LDHs层间紧密堆叠 | 11.8、23.6、34.9、46.7、62.1 | 典型的( 003 )、( 006 )、( 018 )、( 012 )、（013） |  |  |  | 山东省 | 建筑工地 |  |  |  | 8.1 | 21±2.9 |  |  | As | 13.5 | Cr | 23.5 | [14 empty] | 土壤 |  | 25 | 1 | 0.1 |  | 0.1 |  |  |  | 8.1±0.2 |  | 250 |  | 25 |  |  |  |  | Cr(Ⅵ) |  | 5~300 | [23 empty] | Langmuir |  | 6.8 | 14.28 | [9 empty] | 3 | [22 empty] | 6.8
32 | Shifeng Zhao，2021 | Mg2Al-LDH-WT | 载体辅助共沉淀法 | 将Mg / Al比为2：1的Mg ( NO3 ) 2⋅6H2O ( 0.01 mol )和Al ( NO3 ) 3⋅9H2O ( 0.005 mol )加入到300 m L去离子水中，将1 g WT浸泡在该混合盐溶液中4 h。在剧烈搅拌下，将NaOH溶液( 0.5 mol / L )逐滴加入到混合液中，调节pH至10。所得样品陈化24 h，70℃干燥过夜 |  |  | 是 | 废旧纺织品WT |  |  |  |  | Mg2+ | Al3+ | 2 | NO3- | [6 empty] | 0.7438 |  |  |  | 表面明显粗糙。大量尺寸均一的纳米片相互交织在WT表面 | [5 empty] | 山东省 | 建筑工地 |  |  |  | 8.1 | 21±2.9 |  |  | As | 13.5 | Cr | 23.5 | [14 empty] | 土壤 |  | 25 | 1 | 0.1 |  | 0.1 |  |  |  | 8.1±0.2 |  | 250 | 0~720 | 25 |  |  |  |  | As(V) |  | 200 | [19 empty] | 伪二级动力学模型 |  | 是 | 表面扩散、颗粒内扩散和最终吸附平衡 | [13 empty] | 3 | [22 empty] | 59.12 | 1.05 |  |  |  |  | 29.56 | 29.56 | [22 empty] | 29.28 | 0.5 | [5 empty] | 14.64
32 | Shifeng Zhao，2021 | Mg2Al-LDH-WT | 载体辅助共沉淀法 | 将Mg / Al比为2：1的Mg ( NO3 ) 2⋅6H2O ( 0.01 mol )和Al ( NO3 ) 3⋅9H2O ( 0.005 mol )加入到300 m L去离子水中，将1 g WT浸泡在该混合盐溶液中4 h。在剧烈搅拌下，将NaOH溶液( 0.5 mol / L )逐滴加入到混合液中，调节pH至10。所得样品陈化24 h，70℃干燥过夜 |  |  | 是 | 废旧纺织品WT |  |  |  |  | Mg2+ | Al3+ | 2 | NO3- | [6 empty] | 0.7438 |  |  |  | 表面明显粗糙。大量尺寸均一的纳米片相互交织在WT表面 | [5 empty] | 山东省 | 建筑工地 |  |  |  | 8.1 | 21±2.9 |  |  | As | 13.5 | Cr | 23.5 | [14 empty] | 土壤 |  | 25 | 1 | 0.1 |  | 0.1 |  |  |  | 8.1±0.2 |  | 250 | 0~720 | 25 |  |  |  |  | Cr(Ⅵ) |  | 200 | [19 empty] | 伪二级动力学模型 |  | 是 | 表面扩散、颗粒内扩散和最终吸附平衡 | [13 empty] | 3
32 | Shifeng Zhao，2021 | Mg2Al-LDH-WT | 载体辅助共沉淀法 | 将Mg / Al比为2：1的Mg ( NO3 ) 2⋅6H2O ( 0.01 mol )和Al ( NO3 ) 3⋅9H2O ( 0.005 mol )加入到300 m L去离子水中，将1 g WT浸泡在该混合盐溶液中4 h。在剧烈搅拌下，将NaOH溶液( 0.5 mol / L )逐滴加入到混合液中，调节pH至10。所得样品陈化24 h，70℃干燥过夜 |  |  | 是 | 废旧纺织品WT |  |  |  |  | Mg2+ | Al3+ | 2 | NO3- | [6 empty] | 0.7438 |  |  |  | 表面明显粗糙。大量尺寸均一的纳米片相互交织在WT表面 | [5 empty] | 山东省 | 建筑工地 |  |  |  | 8.1 | 21±2.9 |  |  | As | 13.5 | Cr | 23.5 | [14 empty] | 土壤 |  | 25 | 1 | 0.1 |  | 0.1 |  |  |  | 8.1±0.2 |  | 250 |  | 25 |  |  |  |  | As(V) |  | 5~300 | [23 empty] | Langmuir |  | 69.8 | 62.11 | [9 empty] | 3 | [52 empty] | 69.8
32 | Shifeng Zhao，2021 | Mg2Al-LDH-WT | 载体辅助共沉淀法 | 将Mg / Al比为2：1的Mg ( NO3 ) 2⋅6H2O ( 0.01 mol )和Al ( NO3 ) 3⋅9H2O ( 0.005 mol )加入到300 m L去离子水中，将1 g WT浸泡在该混合盐溶液中4 h。在剧烈搅拌下，将NaOH溶液( 0.5 mol / L )逐滴加入到混合液中，调节pH至10。所得样品陈化24 h，70℃干燥过夜 |  |  | 是 | 废旧纺织品WT |  |  |  |  | Mg2+ | Al3+ | 2 | NO3- | [6 empty] | 0.7438 |  |  |  | 表面明显粗糙。大量尺寸均一的纳米片相互交织在WT表面 | [5 empty] | 山东省 | 建筑工地 |  |  |  | 8.1 | 21±2.9 |  |  | As | 13.5 | Cr | 23.5 | [14 empty] | 土壤 |  | 25 | 1 | 0.1 |  | 0.1 |  |  |  | 8.1±0.2 |  | 250 |  | 25 |  |  |  |  | Cr(Ⅵ) |  | 5~300 | [23 empty] | Langmuir |  | 27.5 | 28.82 | [9 empty] | 3 | [22 empty] | 27.5
32 | Shifeng Zhao，2021 | Mg2Al-LDH-WT | 载体辅助共沉淀法 | 将Mg / Al比为2：1的Mg ( NO3 ) 2⋅6H2O ( 0.01 mol )和Al ( NO3 ) 3⋅9H2O ( 0.005 mol )加入到300 m L去离子水中，将1 g WT浸泡在该混合盐溶液中4 h。在剧烈搅拌下，将NaOH溶液( 0.5 mol / L )逐滴加入到混合液中，调节pH至10。所得样品陈化24 h，70℃干燥过夜 |  |  | 是 | 废旧纺织品WT |  |  |  |  | Mg2+ | Al3+ | 2 | NO3- | [6 empty] | 0.7438 |  |  |  | 表面明显粗糙。大量尺寸均一的纳米片相互交织在WT表面 | [5 empty] | 山东省 | 建筑工地 |  |  |  | 8.1 | 21±2.9 |  |  | As | 13.5 | Cr | 23.5 | [14 empty] | 土壤 |  | 25 | 1 | 0.1 | 4 | 0.1 |  |  |  | 8.1±0.2 |  | 250 |  | 25 |  |  |  |  | As(V) |  | 100 | [13 empty] | 无 |  | 100 | [20 empty] | 3 | [56 empty] | 92.79 |  |  | 92.79
32 | Shifeng Zhao，2021 | Mg2Al-LDH-WT | 载体辅助共沉淀法 | 将Mg / Al比为2：1的Mg ( NO3 ) 2⋅6H2O ( 0.01 mol )和Al ( NO3 ) 3⋅9H2O ( 0.005 mol )加入到300 m L去离子水中，将1 g WT浸泡在该混合盐溶液中4 h。在剧烈搅拌下，将NaOH溶液( 0.5 mol / L )逐滴加入到混合液中，调节pH至10。所得样品陈化24 h，70℃干燥过夜 |  |  | 是 | 废旧纺织品WT |  |  |  |  | Mg2+ | Al3+ | 2 | NO3- | [6 empty] | 0.7438 |  |  |  | 表面明显粗糙。大量尺寸均一的纳米片相互交织在WT表面 | [5 empty] | 山东省 | 建筑工地 |  |  |  | 8.1 | 21±2.9 |  |  | As | 13.5 | Cr | 23.5 | [14 empty] | 土壤 |  | 25 | 1 | 0.1 | 4 | 0.1 |  |  |  | 8.1±0.2 |  | 250 |  | 25 |  |  |  |  | Cr |  | 100 | [13 empty] | 无 |  | 100 | [20 empty] | 3 | [26 empty] | 94.98 |  |  | 94.98
32 | Shifeng Zhao，2021 | Mg2Al-LDH-WT | 载体辅助共沉淀法 | 将Mg / Al比为2：1的Mg ( NO3 ) 2⋅6H2O ( 0.01 mol )和Al ( NO3 ) 3⋅9H2O ( 0.005 mol )加入到300 m L去离子水中，将1 g WT浸泡在该混合盐溶液中4 h。在剧烈搅拌下，将NaOH溶液( 0.5 mol / L )逐滴加入到混合液中，调节pH至10。所得样品陈化24 h，70℃干燥过夜 |  |  | 是 | 废旧纺织品WT |  |  |  |  | Mg2+ | Al3+ | 2 | NO3- | [6 empty] | 0.7438 |  |  |  | 表面明显粗糙。大量尺寸均一的纳米片相互交织在WT表面 | [5 empty] | 山东省 | 建筑工地 |  |  |  | 8.1 | 21±2.9 |  |  | As | 13.5 | Cr | 23.5 | [14 empty] | 土壤 |  | 25 | 1 | 0.1 | 4 | 0.1 |  |  |  | 8.1±0.2 |  | 250 |  | 25 |  |  |  |  | As(V) |  | 15 | [13 empty] | Cr |  | 15 | [20 empty] | 3 | [22 empty] | 7.24 | 2.47 |  |  |  |  | 48.26667 | 48.26667 | [22 empty] | 9.53 | 2.82 |  |  | 50 |  |  | 50
32 | Shifeng Zhao，2021 | Mg2Al-LDH-WT | 载体辅助共沉淀法 | 将Mg / Al比为2：1的Mg ( NO3 ) 2⋅6H2O ( 0.01 mol )和Al ( NO3 ) 3⋅9H2O ( 0.005 mol )加入到300 m L去离子水中，将1 g WT浸泡在该混合盐溶液中4 h。在剧烈搅拌下，将NaOH溶液( 0.5 mol / L )逐滴加入到混合液中，调节pH至10。所得样品陈化24 h，70℃干燥过夜 |  |  | 是 | 废旧纺织品WT |  |  |  |  | Mg2+ | Al3+ | 2 | NO3- | [6 empty] | 0.7438 |  |  |  | 表面明显粗糙。大量尺寸均一的纳米片相互交织在WT表面 | [5 empty] | 山东省 | 建筑工地 |  |  |  | 8.1 | 21±2.9 |  |  | As | 13.5 | Cr | 23.5 | [14 empty] | 土壤 |  | 25 | 1 | 0.1 | 4 | 0.1 |  |  |  | 8.1±0.2 |  | 250 |  | 25 |  |  |  |  | As(V) |  | 35 | [13 empty] | Cr |  | 35 | [20 empty] | 3 | [22 empty] | 12 | 2.82 |  |  |  |  | 34.28571 | 34.28571 | [22 empty] | 18.53 | 2.82 |  |  | 41.85 |  |  | 41.85
32 | Shifeng Zhao，2021 | Mg2Al-LDH-WT | 载体辅助共沉淀法 | 将Mg / Al比为2：1的Mg ( NO3 ) 2⋅6H2O ( 0.01 mol )和Al ( NO3 ) 3⋅9H2O ( 0.005 mol )加入到300 m L去离子水中，将1 g WT浸泡在该混合盐溶液中4 h。在剧烈搅拌下，将NaOH溶液( 0.5 mol / L )逐滴加入到混合液中，调节pH至10。所得样品陈化24 h，70℃干燥过夜 |  |  | 是 | 废旧纺织品WT |  |  |  |  | Mg2+ | Al3+ | 2 | NO3- | [6 empty] | 0.7438 |  |  |  | 表面明显粗糙。大量尺寸均一的纳米片相互交织在WT表面 | [5 empty] | 山东省 | 建筑工地 |  |  |  | 8.1 | 21±2.9 |  |  | As | 13.5 | Cr | 23.5 | [14 empty] | 土壤 |  | 25 | 1 | 0.1 | 4 | 0.1 |  |  |  | 8.1±0.2 |  | 250 |  | 25 |  |  |  |  | As(V) |  | 100 | [13 empty] | Cr |  | 100 | [20 empty] | 3 | [22 empty] | 4.76 | 2.12 |  |  |  |  | 4.76 | 4.76 | [22 empty] | 41.47 | 3.18 |  |  | 97.96 |  |  | 97.96
32 | Shifeng Zhao，2021 | Mg2Al-LDH-WT | 载体辅助共沉淀法 | 将Mg / Al比为2：1的Mg ( NO3 ) 2⋅6H2O ( 0.01 mol )和Al ( NO3 ) 3⋅9H2O ( 0.005 mol )加入到300 m L去离子水中，将1 g WT浸泡在该混合盐溶液中4 h。在剧烈搅拌下，将NaOH溶液( 0.5 mol / L )逐滴加入到混合液中，调节pH至10。所得样品陈化24 h，70℃干燥过夜 |  |  | 是 | 废旧纺织品WT |  |  |  |  | Mg2+ | Al3+ | 2 | NO3- | [6 empty] | 0.7438 |  |  |  | 表面明显粗糙。大量尺寸均一的纳米片相互交织在WT表面 | [5 empty] | 山东省 | 建筑工地 |  |  |  | 8.1 | 21±2.9 |  |  | As | 13.5 | Cr | 23.5 | [14 empty] | 土壤 |  | 25 | 1 | 0.1 | 4 | 0.1 |  |  |  | 8.1±0.2 |  | 250 |  | 25 |  |  |  |  | As(V) |  | 200 | [13 empty] | Cr |  | 200 | [20 empty] | 3 | [22 empty] | 3.71 | 3 |  |  |  |  | 1.855 | 1.855 | [22 empty] | 58.59 | 2.65 |  |  | 97.96 |  |  | 97.96
32 | Shifeng Zhao，2021 | Mg2Al-LDH-WT | 载体辅助共沉淀法 | 将Mg / Al比为2：1的Mg ( NO3 ) 2⋅6H2O ( 0.01 mol )和Al ( NO3 ) 3⋅9H2O ( 0.005 mol )加入到300 m L去离子水中，将1 g WT浸泡在该混合盐溶液中4 h。在剧烈搅拌下，将NaOH溶液( 0.5 mol / L )逐滴加入到混合液中，调节pH至10。所得样品陈化24 h，70℃干燥过夜 |  |  | 是 | 废旧纺织品WT |  |  |  |  | Mg2+ | Al3+ | 2 | NO3- | [6 empty] | 0.7438 |  |  |  | 表面明显粗糙。大量尺寸均一的纳米片相互交织在WT表面 | [5 empty] | 山东省 | 建筑工地 |  |  |  | 8.1 | 21±2.9 |  |  | As | 13.5 | Cr | 23.5 | [14 empty] | 土壤 |  | 25 | 1 | 0.1 | 4 | 0.1 |  |  |  | 8.1±0.2 |  | 250 |  | 25 |  |  |  |  | As(V) |  | 100 | [13 empty] | SO42 - |  | 100 | [20 empty] | 3 | [56 empty] | 88.09 |  |  | 88.09
32 | Shifeng Zhao，2021 | Mg2Al-LDH-WT | 载体辅助共沉淀法 | 将Mg / Al比为2：1的Mg ( NO3 ) 2⋅6H2O ( 0.01 mol )和Al ( NO3 ) 3⋅9H2O ( 0.005 mol )加入到300 m L去离子水中，将1 g WT浸泡在该混合盐溶液中4 h。在剧烈搅拌下，将NaOH溶液( 0.5 mol / L )逐滴加入到混合液中，调节pH至10。所得样品陈化24 h，70℃干燥过夜 |  |  | 是 | 废旧纺织品WT |  |  |  |  | Mg2+ | Al3+ | 2 | NO3- | [6 empty] | 0.7438 |  |  |  | 表面明显粗糙。大量尺寸均一的纳米片相互交织在WT表面 | [5 empty] | 山东省 | 建筑工地 |  |  |  | 8.1 | 21±2.9 |  |  | As | 13.5 | Cr | 23.5 | [14 empty] | 土壤 |  | 25 | 1 | 0.1 | 4 | 0.1 |  |  |  | 8.1±0.2 |  | 250 |  | 25 |  |  |  |  | As(V) |  | 100 | [13 empty] | HPO42 - |  | 100 | [20 empty] | 3 | [56 empty] | 88.87 |  |  | 88.87
32 | Shifeng Zhao，2021 | Mg2Al-LDH-WT | 载体辅助共沉淀法 | 将Mg / Al比为2：1的Mg ( NO3 ) 2⋅6H2O ( 0.01 mol )和Al ( NO3 ) 3⋅9H2O ( 0.005 mol )加入到300 m L去离子水中，将1 g WT浸泡在该混合盐溶液中4 h。在剧烈搅拌下，将NaOH溶液( 0.5 mol / L )逐滴加入到混合液中，调节pH至10。所得样品陈化24 h，70℃干燥过夜 |  |  | 是 | 废旧纺织品WT |  |  |  |  | Mg2+ | Al3+ | 2 | NO3- | [6 empty] | 0.7438 |  |  |  | 表面明显粗糙。大量尺寸均一的纳米片相互交织在WT表面 | [5 empty] | 山东省 | 建筑工地 |  |  |  | 8.1 | 21±2.9 |  |  | As | 13.5 | Cr | 23.5 | [14 empty] | 土壤 |  | 25 | 1 | 0.1 | 4 | 0.1 |  |  |  | 8.1±0.2 |  | 250 |  | 25 |  |  |  |  | As(V) |  | 100 | [13 empty] | HCO3- |  | 100 | [20 empty] | 3 | [56 empty] | 42.95 |  |  | 42.95
32 | Shifeng Zhao，2021 | Mg2Al-LDH-WT | 载体辅助共沉淀法 | 将Mg / Al比为2：1的Mg ( NO3 ) 2⋅6H2O ( 0.01 mol )和Al ( NO3 ) 3⋅9H2O ( 0.005 mol )加入到300 m L去离子水中，将1 g WT浸泡在该混合盐溶液中4 h。在剧烈搅拌下，将NaOH溶液( 0.5 mol / L )逐滴加入到混合液中，调节pH至10。所得样品陈化24 h，70℃干燥过夜 |  |  | 是 | 废旧纺织品WT |  |  |  |  | Mg2+ | Al3+ | 2 | NO3- | [6 empty] | 0.7438 |  |  |  | 表面明显粗糙。大量尺寸均一的纳米片相互交织在WT表面 | [5 empty] | 山东省 | 建筑工地 |  |  |  | 8.1 | 21±2.9 |  |  | As | 13.5 | Cr | 23.5 | [14 empty] | 土壤 |  | 25 | 1 | 0.1 | 4 | 0.1 |  |  |  | 8.1±0.2 |  | 250 |  | 25 |  |  |  |  | As(V) |  | 100 | [13 empty] | CO32- |  | 100 | [20 empty] | 3 | [56 empty] | 32.92 |  |  | 32.92
32 | Shifeng Zhao，2021 | Mg2Al-LDH-WT | 载体辅助共沉淀法 | 将Mg / Al比为2：1的Mg ( NO3 ) 2⋅6H2O ( 0.01 mol )和Al ( NO3 ) 3⋅9H2O ( 0.005 mol )加入到300 m L去离子水中，将1 g WT浸泡在该混合盐溶液中4 h。在剧烈搅拌下，将NaOH溶液( 0.5 mol / L )逐滴加入到混合液中，调节pH至10。所得样品陈化24 h，70℃干燥过夜 |  |  | 是 | 废旧纺织品WT |  |  |  |  | Mg2+ | Al3+ | 2 | NO3- | [6 empty] | 0.7438 |  |  |  | 表面明显粗糙。大量尺寸均一的纳米片相互交织在WT表面 | [5 empty] | 山东省 | 建筑工地 |  |  |  | 8.1 | 21±2.9 |  |  | As | 13.5 | Cr | 23.5 | [14 empty] | 土壤 |  | 25 | 1 | 0.1 | 4 | 0.1 |  |  |  | 8.1±0.2 |  | 250 |  | 25 |  |  |  |  | As(V) |  | 100 | [13 empty] | Cl - |  | 100 | [20 empty] | 3 | [56 empty] | 95.93 |  |  | 95.93
32 | Shifeng Zhao，2021 | Mg2Al-LDH-WT | 载体辅助共沉淀法 | 将Mg / Al比为2：1的Mg ( NO3 ) 2⋅6H2O ( 0.01 mol )和Al ( NO3 ) 3⋅9H2O ( 0.005 mol )加入到300 m L去离子水中，将1 g WT浸泡在该混合盐溶液中4 h。在剧烈搅拌下，将NaOH溶液( 0.5 mol / L )逐滴加入到混合液中，调节pH至10。所得样品陈化24 h，70℃干燥过夜 |  |  | 是 | 废旧纺织品WT |  |  |  |  | Mg2+ | Al3+ | 2 | NO3- | [6 empty] | 0.7438 |  |  |  | 表面明显粗糙。大量尺寸均一的纳米片相互交织在WT表面 | [5 empty] | 山东省 | 建筑工地 |  |  |  | 8.1 | 21±2.9 |  |  | As | 13.5 | Cr | 23.5 | [14 empty] | 土壤 |  | 25 | 1 | 0.1 | 4 | 0.1 |  |  |  | 8.1±0.2 |  | 250 |  | 25 |  |  |  |  | As(V) |  | 100 | [13 empty] | F - |  | 100 | [20 empty] | 3 | [56 empty] | 96.87 |  |  | 96.87
32 | Shifeng Zhao，2021 | Mg2Al-LDH-WT | 载体辅助共沉淀法 | 将Mg / Al比为2：1的Mg ( NO3 ) 2⋅6H2O ( 0.01 mol )和Al ( NO3 ) 3⋅9H2O ( 0.005 mol )加入到300 m L去离子水中，将1 g WT浸泡在该混合盐溶液中4 h。在剧烈搅拌下，将NaOH溶液( 0.5 mol / L )逐滴加入到混合液中，调节pH至10。所得样品陈化24 h，70℃干燥过夜 |  |  | 是 | 废旧纺织品WT |  |  |  |  | Mg2+ | Al3+ | 2 | NO3- | [6 empty] | 0.7438 |  |  |  | 表面明显粗糙。大量尺寸均一的纳米片相互交织在WT表面 | [5 empty] | 山东省 | 建筑工地 |  |  |  | 8.1 | 21±2.9 |  |  | As | 13.5 | Cr | 23.5 | [14 empty] | 土壤 |  | 25 | 1 | 0.1 | 4 | 0.1 |  |  |  | 8.1±0.2 |  | 250 |  | 25 |  |  |  |  | Cr |  | 100 | [13 empty] | SO42 - |  | 100 | [20 empty] | 3
32 | Shifeng Zhao，2021 | Mg2Al-LDH-WT | 载体辅助共沉淀法 | 将Mg / Al比为2：1的Mg ( NO3 ) 2⋅6H2O ( 0.01 mol )和Al ( NO3 ) 3⋅9H2O ( 0.005 mol )加入到300 m L去离子水中，将1 g WT浸泡在该混合盐溶液中4 h。在剧烈搅拌下，将NaOH溶液( 0.5 mol / L )逐滴加入到混合液中，调节pH至10。所得样品陈化24 h，70℃干燥过夜 |  |  | 是 | 废旧纺织品WT |  |  |  |  | Mg2+ | Al3+ | 2 | NO3- | [6 empty] | 0.7438 |  |  |  | 表面明显粗糙。大量尺寸均一的纳米片相互交织在WT表面 | [5 empty] | 山东省 | 建筑工地 |  |  |  | 8.1 | 21±2.9 |  |  | As | 13.5 | Cr | 23.5 | [14 empty] | 土壤 |  | 25 | 1 | 0.1 | 4 | 0.1 |  |  |  | 8.1±0.2 |  | 250 |  | 25 |  |  |  |  | Cr |  | 100 | [13 empty] | HPO42 - |  | 100 | [20 empty] | 3
32 | Shifeng Zhao，2021 | Mg2Al-LDH-WT | 载体辅助共沉淀法 | 将Mg / Al比为2：1的Mg ( NO3 ) 2⋅6H2O ( 0.01 mol )和Al ( NO3 ) 3⋅9H2O ( 0.005 mol )加入到300 m L去离子水中，将1 g WT浸泡在该混合盐溶液中4 h。在剧烈搅拌下，将NaOH溶液( 0.5 mol / L )逐滴加入到混合液中，调节pH至10。所得样品陈化24 h，70℃干燥过夜 |  |  | 是 | 废旧纺织品WT |  |  |  |  | Mg2+ | Al3+ | 2 | NO3- | [6 empty] | 0.7438 |  |  |  | 表面明显粗糙。大量尺寸均一的纳米片相互交织在WT表面 | [5 empty] | 山东省 | 建筑工地 |  |  |  | 8.1 | 21±2.9 |  |  | As | 13.5 | Cr | 23.5 | [14 empty] | 土壤 |  | 25 | 1 | 0.1 | 4 | 0.1 |  |  |  | 8.1±0.2 |  | 250 |  | 25 |  |  |  |  | Cr |  | 100 | [13 empty] | HCO3- |  | 100 | [20 empty] | 3
32 | Shifeng Zhao，2021 | Mg2Al-LDH-WT | 载体辅助共沉淀法 | 将Mg / Al比为2：1的Mg ( NO3 ) 2⋅6H2O ( 0.01 mol )和Al ( NO3 ) 3⋅9H2O ( 0.005 mol )加入到300 m L去离子水中，将1 g WT浸泡在该混合盐溶液中4 h。在剧烈搅拌下，将NaOH溶液( 0.5 mol / L )逐滴加入到混合液中，调节pH至10。所得样品陈化24 h，70℃干燥过夜 |  |  | 是 | 废旧纺织品WT |  |  |  |  | Mg2+ | Al3+ | 2 | NO3- | [6 empty] | 0.7438 |  |  |  | 表面明显粗糙。大量尺寸均一的纳米片相互交织在WT表面 | [5 empty] | 山东省 | 建筑工地 |  |  |  | 8.1 | 21±2.9 |  |  | As | 13.5 | Cr | 23.5 | [14 empty] | 土壤 |  | 25 | 1 | 0.1 | 4 | 0.1 |  |  |  | 8.1±0.2 |  | 250 |  | 25 |  |  |  |  | Cr |  | 100 | [13 empty] | CO32- |  | 100 | [20 empty] | 3
32 | Shifeng Zhao，2021 | Mg2Al-LDH-WT | 载体辅助共沉淀法 | 将Mg / Al比为2：1的Mg ( NO3 ) 2⋅6H2O ( 0.01 mol )和Al ( NO3 ) 3⋅9H2O ( 0.005 mol )加入到300 m L去离子水中，将1 g WT浸泡在该混合盐溶液中4 h。在剧烈搅拌下，将NaOH溶液( 0.5 mol / L )逐滴加入到混合液中，调节pH至10。所得样品陈化24 h，70℃干燥过夜 |  |  | 是 | 废旧纺织品WT |  |  |  |  | Mg2+ | Al3+ | 2 | NO3- | [6 empty] | 0.7438 |  |  |  | 表面明显粗糙。大量尺寸均一的纳米片相互交织在WT表面 | [5 empty] | 山东省 | 建筑工地 |  |  |  | 8.1 | 21±2.9 |  |  | As | 13.5 | Cr | 23.5 | [14 empty] | 土壤 |  | 25 | 1 | 0.1 | 4 | 0.1 |  |  |  | 8.1±0.2 |  | 250 |  | 25 |  |  |  |  | Cr |  | 100 | [13 empty] | Cl - |  | 100 | [20 empty] | 3
32 | Shifeng Zhao，2021 | Mg2Al-LDH-WT | 载体辅助共沉淀法 | 将Mg / Al比为2：1的Mg ( NO3 ) 2⋅6H2O ( 0.01 mol )和Al ( NO3 ) 3⋅9H2O ( 0.005 mol )加入到300 m L去离子水中，将1 g WT浸泡在该混合盐溶液中4 h。在剧烈搅拌下，将NaOH溶液( 0.5 mol / L )逐滴加入到混合液中，调节pH至10。所得样品陈化24 h，70℃干燥过夜 |  |  | 是 | 废旧纺织品WT |  |  |  |  | Mg2+ | Al3+ | 2 | NO3- | [6 empty] | 0.7438 |  |  |  | 表面明显粗糙。大量尺寸均一的纳米片相互交织在WT表面 | [5 empty] | 山东省 | 建筑工地 |  |  |  | 8.1 | 21±2.9 |  |  | As | 13.5 | Cr | 23.5 | [14 empty] | 土壤 |  | 25 | 1 | 0.1 | 4 | 0.1 |  |  |  | 8.1±0.2 |  | 250 |  | 25 |  |  |  |  | Cr |  | 100 | [13 empty] | F - |  | 100 | [20 empty] | 3
32 | Shifeng Zhao，2021 | Mg3Al-LDH-WT | 载体辅助共沉淀法 |  |  |  | 是 | 废旧纺织品WT |  |  |  |  | Mg2+ | Al3+ | 3 | NO3- | [16 empty] | 山东省 | 建筑工地 |  |  |  | 8.1 | 21±2.9 |  |  | As | 13.5 | Cr | 23.5 | [14 empty] | 土壤 |  | 25 | 1 | 0.1 |  | 0.1 |  |  |  | 8.1±0.2 |  | 250 | 0~720 | 25 |  |  |  |  | As(V) |  | 200 | [19 empty] | 伪二级动力学模型 |  | 是 | 表面扩散、颗粒内扩散和最终吸附平衡 | [13 empty] | 3 | [22 empty] | 49.46 | 1.41 |  |  |  |  | 24.73 | 24.73
32 | Shifeng Zhao，2021 | Mg3Al-LDH-WT | 载体辅助共沉淀法 |  |  |  | 是 | 废旧纺织品WT |  |  |  |  | Mg2+ | Al3+ | 3 | NO3- | [43 empty] | 土壤 |  | 25 | 1 | 0.1 |  | 0.1 |  |  |  | 8.1±0.2 |  | 250 | 0~720 | 25 |  |  |  |  | Cr(Ⅵ) |  | 200 | [19 empty] | 伪二级动力学模型 |  | 是 | 表面扩散、颗粒内扩散和最终吸附平衡 | [13 empty] | 3 | [52 empty] | 23.77 | 0.59 | [5 empty] | 11.885
32 | Shifeng Zhao，2021 | Mg3Al-LDH-WT | 载体辅助共沉淀法 |  |  |  | 是 | 废旧纺织品WT |  |  |  |  | Mg2+ | Al3+ | 3 | NO3- | [43 empty] | 土壤 |  | 25 | 1 | 0.1 |  | 0.1 |  |  |  | 8.1±0.2 |  | 250 |  | 25 |  |  |  |  | As(V) |  | 5~300 | [23 empty] | Langmuir |  | 49.8 | 51.02 | [9 empty] | 3 | [52 empty] | 49.8
32 | Shifeng Zhao，2021 | Mg3Al-LDH-WT | 载体辅助共沉淀法 |  |  |  | 是 | 废旧纺织品WT |  |  |  |  | Mg2+ | Al3+ | 3 | NO3- | [43 empty] | 土壤 |  | 25 | 1 | 0.1 |  | 0.1 |  |  |  | 8.1±0.2 |  | 250 |  | 25 |  |  |  |  | Cr(Ⅵ) |  | 5~300 | [23 empty] | Langmuir |  | 24.9 | 25.77 | [9 empty] | 3 | [22 empty] | 24.9 | [5 empty] | 12.45 | 12.45
32 | Shifeng Zhao，2021 | Mg4Al-LDH-WT | 载体辅助共沉淀法 |  |  |  | 是 | 废旧纺织品WT |  |  |  |  | Mg2+ | Al3+ | 4 | NO3- | [16 empty] | 山东省 | 建筑工地 |  |  |  | 8.1 | 21±2.9 |  |  | As | 13.5 | Cr | 23.5 | [14 empty] | 土壤 |  | 25 | 1 | 0.1 |  | 0.1 |  |  |  | 8.1±0.2 |  | 250 | 0~720 | 25 |  |  |  |  | As(V) |  | 200 | [19 empty] | 伪二级动力学模型 |  | 是 | 表面扩散、颗粒内扩散和最终吸附平衡 | [13 empty] | 3 | [22 empty] | 39.53 | 1.05 |  |  |  |  | 19.765 | 19.765
32 | Shifeng Zhao，2021 | Mg4Al-LDH-WT | 载体辅助共沉淀法 |  |  |  | 是 | 废旧纺织品WT |  |  |  |  | Mg2+ | Al3+ | 4 | NO3- | [16 empty] | 山东省 | 建筑工地 |  |  |  | 8.1 | 21±2.9 |  |  | As | 13.5 | Cr | 23.5 | [14 empty] | 土壤 |  | 25 | 1 | 0.1 |  | 0.1 |  |  |  | 8.1±0.2 |  | 250 | 0~720 | 25 |  |  |  |  | Cr(Ⅵ) |  | 200 | [19 empty] | 伪二级动力学模型 |  | 是 | 表面扩散、颗粒内扩散和最终吸附平衡 | [13 empty] | 3 | [52 empty] | 39.53 | 1.05 | [5 empty] | 19.765
32 | Shifeng Zhao，2021 | Mg4Al-LDH-WT | 载体辅助共沉淀法 |  |  |  | 是 | 废旧纺织品WT |  |  |  |  | Mg2+ | Al3+ | 4 | NO3- | [16 empty] | 山东省 | 建筑工地 |  |  |  | 8.1 | 21±2.9 |  |  | As | 13.5 | Cr | 23.5 | [14 empty] | 土壤 |  | 25 | 1 | 0.1 |  | 0.1 |  |  |  | 8.1±0.2 |  | 250 |  | 25 |  |  |  |  | As(V) |  | 5~300 | [23 empty] | Langmuir |  | 45.6 | 48.08 | [9 empty] | 3 | [52 empty] | 45.6
32 | Shifeng Zhao，2021 | Mg4Al-LDH-WT | 载体辅助共沉淀法 |  |  |  | 是 | 废旧纺织品WT |  |  |  |  | Mg2+ | Al3+ | 4 | NO3- | [16 empty] | 山东省 | 建筑工地 |  |  |  | 8.1 | 21±2.9 |  |  | As | 13.5 | Cr | 23.5 | [14 empty] | 土壤 |  | 25 | 1 | 0.1 |  | 0.1 |  |  |  | 8.1±0.2 |  | 250 |  | 25 |  |  |  |  | Cr(Ⅵ) |  | 5~300 | [23 empty] | Langmuir |  | 19 | 20.08 | [9 empty] | 3 | [22 empty] | 19
33 | Xiaofeng Huang，2024 | 弱结晶度Ca1Fe-LDH | 共沉淀法 | 16mMCaCl2和4mMFeCl3⋅6H2O的水溶液40.0mL滴加至10.0 m L水溶液中。同时，逐滴加入1 mol L-1NaOH溶液，在室温磁力搅拌下维持体系p H为12，反应24 h ( h )。离心收集沉淀的，用去离子水洗涤并干燥。 | [8 empty] | Ca2+ | Fe3+ | 1 | Cl- | IV型 | H3 | 207.9 |  | 2.5 |  |  |  | 无定型结构 |  | 正交形状 | 非晶态，未形成Ca Fe - LDH晶相 25 ~ 30 | CaCO3杂相 | 3424、1647 1410 1380 878 | 层板中羟基和水分子的伸缩振动 Cl -物种单齿配位的不对称振动 CO32 -的反对称伸缩振动 M1 - OH或M1 - O基团( M1 = Fe)的晶格弯曲振动 | [28 empty] | 溶液 |  |  |  |  | 1 |  |  |  |  | 6.5 |  | 200 | 0~1440 | 25 |  |  |  |  | As(Ⅲ) | 200 | [20 empty] | 伪二级动力学模型 | [16 empty] | 3
33 | Xiaofeng Huang，2024 | 弱结晶度Ca1Fe-LDH | 共沉淀法 | 16mMCaCl2和4mMFeCl3⋅6H2O的水溶液40.0mL滴加至10.0 m L水溶液中。同时，逐滴加入1 mol L-1NaOH溶液，在室温磁力搅拌下维持体系p H为12，反应24 h ( h )。离心收集沉淀的，用去离子水洗涤并干燥。 | [8 empty] | Ca2+ | Fe3+ | 1 | Cl- | IV型 | H3 | 207.9 |  | 2.5 |  |  |  | 无定型结构 |  | 正交形状 | 非晶态，未形成Ca Fe - LDH晶相 25 ~ 30 | CaCO3杂相 | 3424、1647 1410 1380 878 | 层板中羟基和水分子的伸缩振动 Cl -物种单齿配位的不对称振动 CO32 -的反对称伸缩振动 M1 - OH或M1 - O基团( M1 = Fe)的晶格弯曲振动 | [28 empty] | 溶液 |  |  |  |  | 1 |  |  |  |  | 6.5 |  | 200 | 0~1440 | 25 |  |  |  |  | Cd(II) | 200 | [20 empty] | 伪二级动力学模型 | [16 empty] | 3
33 | Xiaofeng Huang，2024 | 弱结晶度Ca1Fe-LDH | 共沉淀法 | 16mMCaCl2和4mMFeCl3⋅6H2O的水溶液40.0mL滴加至10.0 m L水溶液中。同时，逐滴加入1 mol L-1NaOH溶液，在室温磁力搅拌下维持体系p H为12，反应24 h ( h )。离心收集沉淀的，用去离子水洗涤并干燥。 | [8 empty] | Ca2+ | Fe3+ | 1 | Cl- | IV型 | H3 | 207.9 |  | 2.5 |  |  |  | 无定型结构 |  | 正交形状 | 非晶态，未形成Ca Fe - LDH晶相 25 ~ 30 | CaCO3杂相 | 3424、1647 1410 1380 878 | 层板中羟基和水分子的伸缩振动 Cl -物种单齿配位的不对称振动 CO32 -的反对称伸缩振动 M1 - OH或M1 - O基团( M1 = Fe)的晶格弯曲振动 | [28 empty] | 溶液 |  |  |  |  | 1 |  |  |  |  | 6.5 |  | 200 |  | 25 |  |  |  |  | As(Ⅲ) | 20~200 | [27 empty] | 48.43 | [9 empty] | 3 | [37 empty] | 48.43
33 | Xiaofeng Huang，2024 | 弱结晶度Ca1Fe-LDH | 共沉淀法 | 16mMCaCl2和4mMFeCl3⋅6H2O的水溶液40.0mL滴加至10.0 m L水溶液中。同时，逐滴加入1 mol L-1NaOH溶液，在室温磁力搅拌下维持体系p H为12，反应24 h ( h )。离心收集沉淀的，用去离子水洗涤并干燥。 | [8 empty] | Ca2+ | Fe3+ | 1 | Cl- | IV型 | H3 | 207.9 |  | 2.5 |  |  |  | 无定型结构 |  | 正交形状 | 非晶态，未形成Ca Fe - LDH晶相 25 ~ 30 | CaCO3杂相 | 3424、1647 1410 1380 878 | 层板中羟基和水分子的伸缩振动 Cl -物种单齿配位的不对称振动 CO32 -的反对称伸缩振动 M1 - OH或M1 - O基团( M1 = Fe)的晶格弯曲振动 | [28 empty] | 溶液 |  |  |  |  | 1 |  |  |  |  | 6.5 |  | 200 |  | 25 |  |  |  |  | Cd(II) | 20~200 | [27 empty] | 53.06 | [9 empty] | 3 | [7 empty] | 53.06
33 | Xiaofeng Huang，2024 | 弱结晶度Ca1Fe-LDH | 共沉淀法 | 16mMCaCl2和4mMFeCl3⋅6H2O的水溶液40.0mL滴加至10.0 m L水溶液中。同时，逐滴加入1 mol L-1NaOH溶液，在室温磁力搅拌下维持体系p H为12，反应24 h ( h )。离心收集沉淀的，用去离子水洗涤并干燥。 | [8 empty] | Ca2+ | Fe3+ | 1 | Cl- | IV型 | H3 | 207.9 |  | 2.5 |  |  |  | 无定型结构 |  | 正交形状 | 非晶态，未形成Ca Fe - LDH晶相 25 ~ 30 | CaCO3杂相 | 3424、1647 1410 1380 878 | 层板中羟基和水分子的伸缩振动 Cl -物种单齿配位的不对称振动 CO32 -的反对称伸缩振动 M1 - OH或M1 - O基团( M1 = Fe)的晶格弯曲振动 | [28 empty] | 溶液 |  |  |  |  | 1 |  |  |  |  | 6.5 |  | 200 |  | 25 |  |  |  |  | As(Ⅲ) | 20~200 |  | Cd(II) | 20~200 | [24 empty] | 56.31 |  | 67.83 | [7 empty] | 3 | [7 empty] | 67.83 | [29 empty] | 56.31
33 | Xiaofeng Huang，2024 | 弱结晶度Ca1Fe-LDH | 共沉淀法 | 16mMCaCl2和4mMFeCl3⋅6H2O的水溶液40.0mL滴加至10.0 m L水溶液中。同时，逐滴加入1 mol L-1NaOH溶液，在室温磁力搅拌下维持体系p H为12，反应24 h ( h )。离心收集沉淀的，用去离子水洗涤并干燥。 | [8 empty] | Ca2+ | Fe3+ | 1 | Cl- | IV型 | H3 | 207.9 |  | 2.5 |  |  |  | 无定型结构 |  | 正交形状 | 非晶态，未形成Ca Fe - LDH晶相 25 ~ 30 | CaCO3杂相 | 3424、1647 1410 1380 878 | 层板中羟基和水分子的伸缩振动 Cl -物种单齿配位的不对称振动 CO32 -的反对称伸缩振动 M1 - OH或M1 - O基团( M1 = Fe)的晶格弯曲振动 | [28 empty] | 溶液 |  |  |  |  | 1 |  |  |  |  | 6.5 |  | 200 |  | 25 |  |  |  |  | As(Ⅲ) | 20 | [79 empty] | 49.59 | 0.55 |  | 49.59
33 | Xiaofeng Huang，2024 | 弱结晶度Ca1Fe-LDH | 共沉淀法 | 16mMCaCl2和4mMFeCl3⋅6H2O的水溶液40.0mL滴加至10.0 m L水溶液中。同时，逐滴加入1 mol L-1NaOH溶液，在室温磁力搅拌下维持体系p H为12，反应24 h ( h )。离心收集沉淀的，用去离子水洗涤并干燥。 | [8 empty] | Ca2+ | Fe3+ | 1 | Cl- | IV型 | H3 | 207.9 |  | 2.5 |  |  |  | 无定型结构 |  | 正交形状 | 非晶态，未形成Ca Fe - LDH晶相 25 ~ 30 | CaCO3杂相 | 3424、1647 1410 1380 878 | 层板中羟基和水分子的伸缩振动 Cl -物种单齿配位的不对称振动 CO32 -的反对称伸缩振动 M1 - OH或M1 - O基团( M1 = Fe)的晶格弯曲振动 | [28 empty] | 溶液 |  |  |  |  | 1 |  |  |  |  | 6.5 |  | 200 |  | 25 |  |  |  |  | Cd(II) | 20 | [49 empty] | 88.71 | 0.28 |  | 88.71
33 | Xiaofeng Huang，2024 | 弱结晶度Ca1Fe-LDH | 共沉淀法 | 16mMCaCl2和4mMFeCl3⋅6H2O的水溶液40.0mL滴加至10.0 m L水溶液中。同时，逐滴加入1 mol L-1NaOH溶液，在室温磁力搅拌下维持体系p H为12，反应24 h ( h )。离心收集沉淀的，用去离子水洗涤并干燥。 | [8 empty] | Ca2+ | Fe3+ | 1 | Cl- | IV型 | H3 | 207.9 |  | 2.5 |  |  |  | 无定型结构 |  | 正交形状 | 非晶态，未形成Ca Fe - LDH晶相 25 ~ 30 | CaCO3杂相 | 3424、1647 1410 1380 878 | 层板中羟基和水分子的伸缩振动 Cl -物种单齿配位的不对称振动 CO32 -的反对称伸缩振动 M1 - OH或M1 - O基团( M1 = Fe)的晶格弯曲振动 | [28 empty] | 溶液 |  |  |  |  | 1 |  |  |  |  | 6.5 |  | 200 |  | 25 |  |  |  |  | As(Ⅲ) | 100 | [79 empty] | 49.86 | 0 |  | 49.86
33 | Xiaofeng Huang，2024 | 弱结晶度Ca1Fe-LDH | 共沉淀法 | 16mMCaCl2和4mMFeCl3⋅6H2O的水溶液40.0mL滴加至10.0 m L水溶液中。同时，逐滴加入1 mol L-1NaOH溶液，在室温磁力搅拌下维持体系p H为12，反应24 h ( h )。离心收集沉淀的，用去离子水洗涤并干燥。 | [8 empty] | Ca2+ | Fe3+ | 1 | Cl- | IV型 | H3 | 207.9 |  | 2.5 |  |  |  | 无定型结构 |  | 正交形状 | 非晶态，未形成Ca Fe - LDH晶相 25 ~ 30 | CaCO3杂相 | 3424、1647 1410 1380 878 | 层板中羟基和水分子的伸缩振动 Cl -物种单齿配位的不对称振动 CO32 -的反对称伸缩振动 M1 - OH或M1 - O基团( M1 = Fe)的晶格弯曲振动 | [28 empty] | 溶液 |  |  |  |  | 1 |  |  |  |  | 6.5 |  | 200 |  | 25 |  |  |  |  | Cd(II) | 100 | [49 empty] | 76.73 | 0.28 |  | 76.73
33 | Xiaofeng Huang，2024 | 弱结晶度Ca1Fe-LDH | 共沉淀法 | 16mMCaCl2和4mMFeCl3⋅6H2O的水溶液40.0mL滴加至10.0 m L水溶液中。同时，逐滴加入1 mol L-1NaOH溶液，在室温磁力搅拌下维持体系p H为12，反应24 h ( h )。离心收集沉淀的，用去离子水洗涤并干燥。 | [8 empty] | Ca2+ | Fe3+ | 1 | Cl- | IV型 | H3 | 207.9 |  | 2.5 |  |  |  | 无定型结构 |  | 正交形状 | 非晶态，未形成Ca Fe - LDH晶相 25 ~ 30 | CaCO3杂相 | 3424、1647 1410 1380 878 | 层板中羟基和水分子的伸缩振动 Cl -物种单齿配位的不对称振动 CO32 -的反对称伸缩振动 M1 - OH或M1 - O基团( M1 = Fe)的晶格弯曲振动 | [28 empty] | 溶液 |  |  |  |  | 1 |  |  |  |  | 6.5 |  | 200 |  | 25 |  |  |  |  | As(Ⅲ) | 20 |  | Cd(II) | 20 | [46 empty] | 90.24 | 0.27 |  | 90.24 | [26 empty] | 57.45 | 0 |  | 57.45
33 | Xiaofeng Huang，2024 | 弱结晶度Ca1Fe-LDH | 共沉淀法 | 16mMCaCl2和4mMFeCl3⋅6H2O的水溶液40.0mL滴加至10.0 m L水溶液中。同时，逐滴加入1 mol L-1NaOH溶液，在室温磁力搅拌下维持体系p H为12，反应24 h ( h )。离心收集沉淀的，用去离子水洗涤并干燥。 | [8 empty] | Ca2+ | Fe3+ | 1 | Cl- | IV型 | H3 | 207.9 |  | 2.5 |  |  |  | 无定型结构 |  | 正交形状 | 非晶态，未形成Ca Fe - LDH晶相 25 ~ 30 | CaCO3杂相 | 3424、1647 1410 1380 878 | 层板中羟基和水分子的伸缩振动 Cl -物种单齿配位的不对称振动 CO32 -的反对称伸缩振动 M1 - OH或M1 - O基团( M1 = Fe)的晶格弯曲振动 | [28 empty] | 溶液 |  |  |  |  | 1 |  |  |  |  | 6.5 |  | 200 |  | 25 |  |  |  |  | As(Ⅲ) | 100 |  | Cd(II) | 100 | [46 empty] | 82.17 | 0.28 |  | 82.17 | [26 empty] | 52.09 | 0.28 |  | 52.09
33 | Xiaofeng Huang，2024 | 弱结晶度Ca2Fe-LDH | 共沉淀法 | 16mMCaCl2和4mMFeCl3⋅6H2O的水溶液40.0mL滴加至10.0 m L水溶液中。同时，逐滴加入1 mol L-1NaOH溶液，在室温磁力搅拌下维持体系p H为12，反应24 h ( h )。离心收集沉淀的，用去离子水洗涤并干燥。 | [8 empty] | Ca2+ | Fe3+ | 2 | Cl- | IV型 | H3 | 197.7 |  | 3.3 |  |  |  | 无定型结构 |  | 针状 | 非晶态，未形成Ca Fe - LDH晶相 25 ~ 30 | CaCO3杂相 | 3424、1647 1410 1380 878 | 层板中羟基和水分子的伸缩振动 Cl -物种单齿配位的不对称振动 CO32 -的反对称伸缩振动 M1 - OH或M1 - O基团( M1 = Fe)的晶格弯曲振动 | [28 empty] | 溶液 |  |  |  |  | 1 |  |  |  |  | 6.5 |  | 200 | 0~1440 | 25 |  |  |  |  | As(Ⅲ) | 200 | [20 empty] | 伪二级动力学模型 | [16 empty] | 3
33 | Xiaofeng Huang，2024 | 弱结晶度Ca2Fe-LDH | 共沉淀法 | 16mMCaCl2和4mMFeCl3⋅6H2O的水溶液40.0mL滴加至10.0 m L水溶液中。同时，逐滴加入1 mol L-1NaOH溶液，在室温磁力搅拌下维持体系p H为12，反应24 h ( h )。离心收集沉淀的，用去离子水洗涤并干燥。 | [8 empty] | Ca2+ | Fe3+ | 2 | Cl- | IV型 | H3 | 197.7 |  | 3.3 |  |  |  | 无定型结构 |  | 针状 | 非晶态，未形成Ca Fe - LDH晶相 25 ~ 30 | CaCO3杂相 | 3424、1647 1410 1380 878 | 层板中羟基和水分子的伸缩振动 Cl -物种单齿配位的不对称振动 CO32 -的反对称伸缩振动 M1 - OH或M1 - O基团( M1 = Fe)的晶格弯曲振动 | [28 empty] | 溶液 |  |  |  |  | 1 |  |  |  |  | 6.5 |  | 200 | 0~1440 | 25 |  |  |  |  | Cd(II) | 200 | [20 empty] | 伪二级动力学模型 | [16 empty] | 3
33 | Xiaofeng Huang，2024 | 弱结晶度Ca2Fe-LDH | 共沉淀法 | 16mMCaCl2和4mMFeCl3⋅6H2O的水溶液40.0mL滴加至10.0 m L水溶液中。同时，逐滴加入1 mol L-1NaOH溶液，在室温磁力搅拌下维持体系p H为12，反应24 h ( h )。离心收集沉淀的，用去离子水洗涤并干燥。 | [8 empty] | Ca2+ | Fe3+ | 2 | Cl- | IV型 | H3 | 197.7 |  | 3.3 |  |  |  | 无定型结构 |  | 针状 | 非晶态，未形成Ca Fe - LDH晶相 25 ~ 30 | CaCO3杂相 | 3424、1647 1410 1380 878 | 层板中羟基和水分子的伸缩振动 Cl -物种单齿配位的不对称振动 CO32 -的反对称伸缩振动 M1 - OH或M1 - O基团( M1 = Fe)的晶格弯曲振动 | [28 empty] | 溶液 |  |  |  |  | 1 |  |  |  |  | 6.5 |  | 200 |  | 25 |  |  |  |  | As(Ⅲ) | 20~200 | [27 empty] | 103.95 | [9 empty] | 3 | [37 empty] | 103.95
33 | Xiaofeng Huang，2024 | 弱结晶度Ca2Fe-LDH | 共沉淀法 | 16mMCaCl2和4mMFeCl3⋅6H2O的水溶液40.0mL滴加至10.0 m L水溶液中。同时，逐滴加入1 mol L-1NaOH溶液，在室温磁力搅拌下维持体系p H为12，反应24 h ( h )。离心收集沉淀的，用去离子水洗涤并干燥。 | [8 empty] | Ca2+ | Fe3+ | 2 | Cl- | IV型 | H3 | 197.7 |  | 3.3 |  |  |  | 无定型结构 |  | 针状 | 非晶态，未形成Ca Fe - LDH晶相 25 ~ 30 | CaCO3杂相 | 3424、1647 1410 1380 878 | 层板中羟基和水分子的伸缩振动 Cl -物种单齿配位的不对称振动 CO32 -的反对称伸缩振动 M1 - OH或M1 - O基团( M1 = Fe)的晶格弯曲振动 | [28 empty] | 溶液 |  |  |  |  | 1 |  |  |  |  | 6.5 |  | 200 |  | 25 |  |  |  |  | Cd(II) | 20~200 | [27 empty] | 109.22 | [9 empty] | 3 | [7 empty] | 109.22
33 | Xiaofeng Huang，2024 | 弱结晶度Ca2Fe-LDH | 共沉淀法 | 16mMCaCl2和4mMFeCl3⋅6H2O的水溶液40.0mL滴加至10.0 m L水溶液中。同时，逐滴加入1 mol L-1NaOH溶液，在室温磁力搅拌下维持体系p H为12，反应24 h ( h )。离心收集沉淀的，用去离子水洗涤并干燥。 | [8 empty] | Ca2+ | Fe3+ | 2 | Cl- | IV型 | H3 | 197.7 |  | 3.3 |  |  |  | 无定型结构 |  | 针状 | 非晶态，未形成Ca Fe - LDH晶相 25 ~ 30 | CaCO3杂相 | 3424、1647 1410 1380 878 | 层板中羟基和水分子的伸缩振动 Cl -物种单齿配位的不对称振动 CO32 -的反对称伸缩振动 M1 - OH或M1 - O基团( M1 = Fe)的晶格弯曲振动 | [28 empty] | 溶液 |  |  |  |  | 1 |  |  |  |  | 6.5 |  | 200 |  | 25 |  |  |  |  | As(Ⅲ) | 20~200 |  | Cd(II) | 20~200 | [24 empty] | 140.04 |  | 211.48 | [7 empty] | 3 | [7 empty] | 211.48 | [29 empty] | 140.04
33 | Xiaofeng Huang，2024 | 弱结晶度Ca2Fe-LDH | 共沉淀法 | 16mMCaCl2和4mMFeCl3⋅6H2O的水溶液40.0mL滴加至10.0 m L水溶液中。同时，逐滴加入1 mol L-1NaOH溶液，在室温磁力搅拌下维持体系p H为12，反应24 h ( h )。离心收集沉淀的，用去离子水洗涤并干燥。 | [8 empty] | Ca2+ | Fe3+ | 2 | Cl- | IV型 | H3 | 197.7 |  | 3.3 |  |  |  | 无定型结构 |  | 针状 | 非晶态，未形成Ca Fe - LDH晶相 25 ~ 30 | CaCO3杂相 | 3424、1647 1410 1380 878 | 层板中羟基和水分子的伸缩振动 Cl -物种单齿配位的不对称振动 CO32 -的反对称伸缩振动 M1 - OH或M1 - O基团( M1 = Fe)的晶格弯曲振动 | [28 empty] | 溶液 |  |  |  |  | 1 |  |  |  |  | 6.5 |  | 200 |  | 25 |  |  |  | As(Ⅲ) | 20 | [80 empty] | 91.18 | 0.28 |  | 91.18
33 | Xiaofeng Huang，2024 | 弱结晶度Ca2Fe-LDH | 共沉淀法 | 16mMCaCl2和4mMFeCl3⋅6H2O的水溶液40.0mL滴加至10.0 m L水溶液中。同时，逐滴加入1 mol L-1NaOH溶液，在室温磁力搅拌下维持体系p H为12，反应24 h ( h )。离心收集沉淀的，用去离子水洗涤并干燥。 | [8 empty] | Ca2+ | Fe3+ | 2 | Cl- | IV型 | H3 | 197.7 |  | 3.3 |  |  |  | 无定型结构 |  | 针状 | 非晶态，未形成Ca Fe - LDH晶相 25 ~ 30 | CaCO3杂相 | 3424、1647 1410 1380 878 | 层板中羟基和水分子的伸缩振动 Cl -物种单齿配位的不对称振动 CO32 -的反对称伸缩振动 M1 - OH或M1 - O基团( M1 = Fe)的晶格弯曲振动 | [28 empty] | 溶液 |  |  |  |  | 1 |  |  |  |  | 6.5 |  | 200 |  | 25 |  |  |  | Cd(II) | 20 | [50 empty] | 99.45 | 0.28 |  | 99.45
33 | Xiaofeng Huang，2024 | 弱结晶度Ca2Fe-LDH | 共沉淀法 | 16mMCaCl2和4mMFeCl3⋅6H2O的水溶液40.0mL滴加至10.0 m L水溶液中。同时，逐滴加入1 mol L-1NaOH溶液，在室温磁力搅拌下维持体系p H为12，反应24 h ( h )。离心收集沉淀的，用去离子水洗涤并干燥。 | [8 empty] | Ca2+ | Fe3+ | 2 | Cl- | IV型 | H3 | 197.7 |  | 3.3 |  |  |  | 无定型结构 |  | 针状 | 非晶态，未形成Ca Fe - LDH晶相 25 ~ 30 | CaCO3杂相 | 3424、1647 1410 1380 878 | 层板中羟基和水分子的伸缩振动 Cl -物种单齿配位的不对称振动 CO32 -的反对称伸缩振动 M1 - OH或M1 - O基团( M1 = Fe)的晶格弯曲振动 | [28 empty] | 溶液 |  |  |  |  | 1 |  |  |  |  | 6.5 |  | 200 |  | 25 |  |  |  | As(Ⅲ) | 100 | [80 empty] | 87.26 | 0 |  | 87.26
33 | Xiaofeng Huang，2024 | 弱结晶度Ca2Fe-LDH | 共沉淀法 | 16mMCaCl2和4mMFeCl3⋅6H2O的水溶液40.0mL滴加至10.0 m L水溶液中。同时，逐滴加入1 mol L-1NaOH溶液，在室温磁力搅拌下维持体系p H为12，反应24 h ( h )。离心收集沉淀的，用去离子水洗涤并干燥。 | [8 empty] | Ca2+ | Fe3+ | 2 | Cl- | IV型 | H3 | 197.7 |  | 3.3 |  |  |  | 无定型结构 |  | 针状 | 非晶态，未形成Ca Fe - LDH晶相 25 ~ 30 | CaCO3杂相 | 3424、1647 1410 1380 878 | 层板中羟基和水分子的伸缩振动 Cl -物种单齿配位的不对称振动 CO32 -的反对称伸缩振动 M1 - OH或M1 - O基团( M1 = Fe)的晶格弯曲振动 | [28 empty] | 溶液 |  |  |  |  | 1 |  |  |  |  | 6.5 |  | 200 |  | 25 |  |  |  | Cd(II) | 100 | [50 empty] | 93.35 | 0 |  | 93.35
33 | Xiaofeng Huang，2024 | 弱结晶度Ca2Fe-LDH | 共沉淀法 | 16mMCaCl2和4mMFeCl3⋅6H2O的水溶液40.0mL滴加至10.0 m L水溶液中。同时，逐滴加入1 mol L-1NaOH溶液，在室温磁力搅拌下维持体系p H为12，反应24 h ( h )。离心收集沉淀的，用去离子水洗涤并干燥。 | [8 empty] | Ca2+ | Fe3+ | 2 | Cl- | IV型 | H3 | 197.7 |  | 3.3 |  |  |  | 无定型结构 |  | 针状 | 非晶态，未形成Ca Fe - LDH晶相 25 ~ 30 | CaCO3杂相 | 3424、1647 1410 1380 878 | 层板中羟基和水分子的伸缩振动 Cl -物种单齿配位的不对称振动 CO32 -的反对称伸缩振动 M1 - OH或M1 - O基团( M1 = Fe)的晶格弯曲振动 | [28 empty] | 溶液 |  |  |  |  | 1 |  |  |  |  | 6.5 |  | 200 |  | 25 |  |  |  | As(Ⅲ) | 20 |  | Cd(II) | 20 | [47 empty] | 100 | 0 |  | 100 | [26 empty] | 99.46 | 0 |  | 99.46
33 | Xiaofeng Huang，2024 | 弱结晶度Ca2Fe-LDH | 共沉淀法 | 16mMCaCl2和4mMFeCl3⋅6H2O的水溶液40.0mL滴加至10.0 m L水溶液中。同时，逐滴加入1 mol L-1NaOH溶液，在室温磁力搅拌下维持体系p H为12，反应24 h ( h )。离心收集沉淀的，用去离子水洗涤并干燥。 | [8 empty] | Ca2+ | Fe3+ | 2 | Cl- | IV型 | H3 | 197.7 |  | 3.3 |  |  |  | 无定型结构 |  | 针状 | 非晶态，未形成Ca Fe - LDH晶相 25 ~ 30 | CaCO3杂相 | 3424、1647 1410 1380 878 | 层板中羟基和水分子的伸缩振动 Cl -物种单齿配位的不对称振动 CO32 -的反对称伸缩振动 M1 - OH或M1 - O基团( M1 = Fe)的晶格弯曲振动 | [28 empty] | 溶液 |  |  |  |  | 1 |  |  |  |  | 6.5 |  | 200 |  | 25 |  |  |  | As(Ⅲ) | 100 |  | Cd(II) | 100 | [47 empty] | 94.15 | 0 |  | 94.15 | [26 empty] | 90.81 | 0.28 |  | 90.81
33 | Xiaofeng Huang，2024 | 弱结晶度Ca2Fe-LDH | 共沉淀法 | 16mMCaCl2和4mMFeCl3⋅6H2O的水溶液40.0mL滴加至10.0 m L水溶液中。同时，逐滴加入1 mol L-1NaOH溶液，在室温磁力搅拌下维持体系p H为12，反应24 h ( h )。离心收集沉淀的，用去离子水洗涤并干燥。 | [8 empty] | Ca2+ | Fe3+ | 2 | Cl- | IV型 | H3 | 197.7 |  | 3.3 |  |  |  | 无定型结构 |  | 针状 | 非晶态，未形成Ca Fe - LDH晶相 25 ~ 30 | CaCO3杂相 | 3424、1647 1410 1380 878 | 层板中羟基和水分子的伸缩振动 Cl -物种单齿配位的不对称振动 CO32 -的反对称伸缩振动 M1 - OH或M1 - O基团( M1 = Fe)的晶格弯曲振动 |  | 湖南省 | 衡阳市稻田 |  |  | 农田0~20cm表层土 | 5.8 |  |  |  | Cd | 4.37 | As | 43 | [14 empty] | 土壤 |  | 30 | 50 | 0.5 |  | 0.01 | 1 | [5 empty] | 56d | 30 | 60 %田间持水量 | 0 |  |  | 有效态Cd(Ⅱ) |  | 0.736 | 有效态As |  | 1.4 | [33 empty] | 3 | [11 empty] | 98.52 | 0 |  | 98.52 | [26 empty] | 84.3 | 1.86 |  | 84.3
33 | Xiaofeng Huang，2024 | 弱结晶度Ca2Fe-LDH | 共沉淀法 | 16mMCaCl2和4mMFeCl3⋅6H2O的水溶液40.0mL滴加至10.0 m L水溶液中。同时，逐滴加入1 mol L-1NaOH溶液，在室温磁力搅拌下维持体系p H为12，反应24 h ( h )。离心收集沉淀的，用去离子水洗涤并干燥。 | [8 empty] | Ca2+ | Fe3+ | 2 | Cl- | IV型 | H3 | 197.7 |  | 3.3 |  |  |  | 无定型结构 |  | 针状 | 非晶态，未形成Ca Fe - LDH晶相 25 ~ 30 | CaCO3杂相 | 3424、1647 1410 1380 878 | 层板中羟基和水分子的伸缩振动 Cl -物种单齿配位的不对称振动 CO32 -的反对称伸缩振动 M1 - OH或M1 - O基团( M1 = Fe)的晶格弯曲振动 |  | 湖南省 | 衡阳市稻田 |  |  | 农田0~20cm表层土 | 5.8 |  |  |  | Cd | 4.37 | As | 43 | [14 empty] | 土壤 |  | 30 | 50 | 0.8 |  | 0.016 | 1.6 | [5 empty] | 56d | 30 | 60 %田间持水量 | 0 |  |  | 有效态Cd(Ⅱ) |  | 0.736 | 有效态As |  | 1.4 | [33 empty] | 3 |  |  |  |  | 0.011 | [6 empty] | 98.52 | 0 |  | 98.52 | [18 empty] | 0.18 | [7 empty] | 87.3 | 2.65 |  | 87.3
33 | Xiaofeng Huang，2024 | 弱结晶度Ca2Fe-LDH | 共沉淀法 | 16mMCaCl2和4mMFeCl3⋅6H2O的水溶液40.0mL滴加至10.0 m L水溶液中。同时，逐滴加入1 mol L-1NaOH溶液，在室温磁力搅拌下维持体系p H为12，反应24 h ( h )。离心收集沉淀的，用去离子水洗涤并干燥。 | [8 empty] | Ca2+ | Fe3+ | 2 | Cl- | IV型 | H3 | 197.7 |  | 3.3 |  |  |  | 无定型结构 |  | 针状 | 非晶态，未形成Ca Fe - LDH晶相 25 ~ 30 | CaCO3杂相 | 3424、1647 1410 1380 878 | 层板中羟基和水分子的伸缩振动 Cl -物种单齿配位的不对称振动 CO32 -的反对称伸缩振动 M1 - OH或M1 - O基团( M1 = Fe)的晶格弯曲振动 |  | 湖南省 | 衡阳市稻田 |  |  | 农田0~20cm表层土 | 5.8 |  |  |  | Cd | 4.37 | As | 43 | [14 empty] | 土壤 |  | 30 | 50 | 1 |  | 0.02 | 2 | [5 empty] | 56d | 30 | 60 %田间持水量 | 0 |  |  | 有效态Cd(Ⅱ) |  | 0.736 | 有效态As |  | 1.4 | [33 empty] | 3 | [11 empty] | 98.52 | 0 |  | 98.52 | [26 empty] | 72.49 | 1.33 |  | 72.49
33 | Xiaofeng Huang，2024 | 弱结晶度Ca3Fe-LDH | 共沉淀法 | 16mMCaCl2和4mMFeCl3⋅6H2O的水溶液40.0mL滴加至10.0 m L水溶液中。同时，逐滴加入1 mol L-1NaOH溶液，在室温磁力搅拌下维持体系p H为12，反应24 h ( h )。离心收集沉淀的，用去离子水洗涤并干燥。 | [8 empty] | Ca2+ | Fe3+ | 3 | Cl- | IV型 | H4 | 210.9 |  | 8.4 |  |  |  | 无定型结构 |  | 球形 | 非晶态，未形成Ca Fe - LDH晶相 25 ~ 30 | CaCO3杂相 | 3424、1647 1410 1380 878 | 层板中羟基和水分子的伸缩振动 Cl -物种单齿配位的不对称振动 CO32 -的反对称伸缩振动 M1 - OH或M1 - O基团( M1 = Fe)的晶格弯曲振动 | [28 empty] | 溶液 |  |  |  |  | 1 |  |  |  |  | 6.5 |  | 200 | 0~1440 | 25 |  |  |  |  | As(Ⅲ) | 200 | [20 empty] | 伪二级动力学模型 | [16 empty] | 3
33 | Xiaofeng Huang，2024 | 弱结晶度Ca3Fe-LDH | 共沉淀法 | 16mMCaCl2和4mMFeCl3⋅6H2O的水溶液40.0mL滴加至10.0 m L水溶液中。同时，逐滴加入1 mol L-1NaOH溶液，在室温磁力搅拌下维持体系p H为12，反应24 h ( h )。离心收集沉淀的，用去离子水洗涤并干燥。 | [8 empty] | Ca2+ | Fe3+ | 3 | Cl- | IV型 | H4 | 210.9 |  | 8.4 |  |  |  | 无定型结构 |  | 球形 | 非晶态，未形成Ca Fe - LDH晶相 25 ~ 30 | CaCO3杂相 | 3424、1647 1410 1380 878 | 层板中羟基和水分子的伸缩振动 Cl -物种单齿配位的不对称振动 CO32 -的反对称伸缩振动 M1 - OH或M1 - O基团( M1 = Fe)的晶格弯曲振动 | [28 empty] | 溶液 |  |  |  |  | 1 |  |  |  |  | 6.5 |  | 200 | 0~1440 | 25 |  |  |  |  | Cd(II) | 200 | [20 empty] | 伪二级动力学模型 | [16 empty] | 3
33 | Xiaofeng Huang，2024 | 弱结晶度Ca3Fe-LDH | 共沉淀法 | 16mMCaCl2和4mMFeCl3⋅6H2O的水溶液40.0mL滴加至10.0 m L水溶液中。同时，逐滴加入1 mol L-1NaOH溶液，在室温磁力搅拌下维持体系p H为12，反应24 h ( h )。离心收集沉淀的，用去离子水洗涤并干燥。 | [8 empty] | Ca2+ | Fe3+ | 3 | Cl- | IV型 | H4 | 210.9 |  | 8.4 |  |  |  | 无定型结构 |  | 球形 | 非晶态，未形成Ca Fe - LDH晶相 25 ~ 30 | CaCO3杂相 | 3424、1647 1410 1380 878 | 层板中羟基和水分子的伸缩振动 Cl -物种单齿配位的不对称振动 CO32 -的反对称伸缩振动 M1 - OH或M1 - O基团( M1 = Fe)的晶格弯曲振动 | [28 empty] | 溶液 |  |  |  |  | 1 |  |  |  |  | 6.5 |  | 200 |  | 25 |  |  |  |  | As(Ⅲ) | 20~200 | [27 empty] | 107.75 | [9 empty] | 3 | [37 empty] | 107.75
33 | Xiaofeng Huang，2024 | 弱结晶度Ca3Fe-LDH | 共沉淀法 | 16mMCaCl2和4mMFeCl3⋅6H2O的水溶液40.0mL滴加至10.0 m L水溶液中。同时，逐滴加入1 mol L-1NaOH溶液，在室温磁力搅拌下维持体系p H为12，反应24 h ( h )。离心收集沉淀的，用去离子水洗涤并干燥。 | [8 empty] | Ca2+ | Fe3+ | 3 | Cl- | IV型 | H4 | 210.9 |  | 8.4 |  |  |  | 无定型结构 |  | 球形 | 非晶态，未形成Ca Fe - LDH晶相 25 ~ 30 | CaCO3杂相 | 3424、1647 1410 1380 878 | 层板中羟基和水分子的伸缩振动 Cl -物种单齿配位的不对称振动 CO32 -的反对称伸缩振动 M1 - OH或M1 - O基团( M1 = Fe)的晶格弯曲振动 | [28 empty] | 溶液 |  |  |  |  | 1 |  |  |  |  | 6.5 |  | 200 |  | 25 |  |  |  |  | Cd(II) | 20~200 | [27 empty] | 126.89 | [9 empty] | 3 | [7 empty] | 126.89
33 | Xiaofeng Huang，2024 | 弱结晶度Ca3Fe-LDH | 共沉淀法 | 16mMCaCl2和4mMFeCl3⋅6H2O的水溶液40.0mL滴加至10.0 m L水溶液中。同时，逐滴加入1 mol L-1NaOH溶液，在室温磁力搅拌下维持体系p H为12，反应24 h ( h )。离心收集沉淀的，用去离子水洗涤并干燥。 | [8 empty] | Ca2+ | Fe3+ | 3 | Cl- | IV型 | H4 | 210.9 |  | 8.4 |  |  |  | 无定型结构 |  | 球形 | 非晶态，未形成Ca Fe - LDH晶相 25 ~ 30 | CaCO3杂相 | 3424、1647 1410 1380 878 | 层板中羟基和水分子的伸缩振动 Cl -物种单齿配位的不对称振动 CO32 -的反对称伸缩振动 M1 - OH或M1 - O基团( M1 = Fe)的晶格弯曲振动 | [28 empty] | 溶液 |  |  |  |  | 1 |  |  |  |  | 6.5 |  | 200 |  | 25 |  |  |  |  | As(Ⅲ) | 20~200 |  | Cd(II) | 20~200 | [24 empty] | 148.79 |  | 248.35 | [7 empty] | 3 | [7 empty] | 248.35 | [29 empty] | 148.79
33 | Xiaofeng Huang，2024 | 弱结晶度Ca3Fe-LDH | 共沉淀法 | 16mMCaCl2和4mMFeCl3⋅6H2O的水溶液40.0mL滴加至10.0 m L水溶液中。同时，逐滴加入1 mol L-1NaOH溶液，在室温磁力搅拌下维持体系p H为12，反应24 h ( h )。离心收集沉淀的，用去离子水洗涤并干燥。 | [8 empty] | Ca2+ | Fe3+ | 3 | Cl- | IV型 | H4 | 210.9 |  | 8.4 |  |  |  | 无定型结构 |  | 球形 | 非晶态，未形成Ca Fe - LDH晶相 25 ~ 30 | CaCO3杂相 | 3424、1647 1410 1380 878 | 层板中羟基和水分子的伸缩振动 Cl -物种单齿配位的不对称振动 CO32 -的反对称伸缩振动 M1 - OH或M1 - O基团( M1 = Fe)的晶格弯曲振动 |  | 湖南省 | 衡阳市稻田 |  |  | 农田0~20cm表层土 | 5.8 |  |  |  | Cd | 4.37 | As | 43 | [14 empty] | 土壤 |  | 30 | 50 | 0.5 |  | 0.01 | 1 | [5 empty] | 56d | 30 | 60 %田间持水量 | 0 |  |  | 有效态Cd(Ⅱ) |  | 0.736 | 有效态As |  | 1.4 | [33 empty] | 3 | [11 empty] | 96.02 | 0 |  | 96.02 | [26 empty] | 62.03 | 0 |  | 62.03
33 | Xiaofeng Huang，2024 | 弱结晶度Ca3Fe-LDH | 共沉淀法 | 16mMCaCl2和4mMFeCl3⋅6H2O的水溶液40.0mL滴加至10.0 m L水溶液中。同时，逐滴加入1 mol L-1NaOH溶液，在室温磁力搅拌下维持体系p H为12，反应24 h ( h )。离心收集沉淀的，用去离子水洗涤并干燥。 | [8 empty] | Ca2+ | Fe3+ | 3 | Cl- | IV型 | H4 | 210.9 |  | 8.4 |  |  |  | 无定型结构 |  | 球形 | 非晶态，未形成Ca Fe - LDH晶相 25 ~ 30 | CaCO3杂相 | 3424、1647 1410 1380 878 | 层板中羟基和水分子的伸缩振动 Cl -物种单齿配位的不对称振动 CO32 -的反对称伸缩振动 M1 - OH或M1 - O基团( M1 = Fe)的晶格弯曲振动 |  | 湖南省 | 衡阳市稻田 |  |  | 农田0~20cm表层土 | 5.8 |  |  |  | Cd | 4.37 | As | 43 | [14 empty] | 土壤 |  | 30 | 50 | 0.8 |  | 0.016 | 1.6 | [5 empty] | 56d | 30 | 60 %田间持水量 | 0 |  |  | 有效态Cd(Ⅱ) |  | 0.736 | 有效态As |  | 1.4 | [33 empty] | 3 | [11 empty] | 98.94 | 0 |  | 98.94 | [26 empty] | 81.02 | 1.6 |  | 81.02
33 | Xiaofeng Huang，2024 | 弱结晶度Ca3Fe-LDH | 共沉淀法 | 16mMCaCl2和4mMFeCl3⋅6H2O的水溶液40.0mL滴加至10.0 m L水溶液中。同时，逐滴加入1 mol L-1NaOH溶液，在室温磁力搅拌下维持体系p H为12，反应24 h ( h )。离心收集沉淀的，用去离子水洗涤并干燥。 | [8 empty] | Ca2+ | Fe3+ | 3 | Cl- | IV型 | H4 | 210.9 |  | 8.4 |  |  |  | 无定型结构 |  | 球形 | 非晶态，未形成Ca Fe - LDH晶相 25 ~ 30 | CaCO3杂相 | 3424、1647 1410 1380 878 | 层板中羟基和水分子的伸缩振动 Cl -物种单齿配位的不对称振动 CO32 -的反对称伸缩振动 M1 - OH或M1 - O基团( M1 = Fe)的晶格弯曲振动 |  | 湖南省 | 衡阳市稻田 |  |  | 农田0~20cm表层土 | 5.8 |  |  |  | Cd | 4.37 | As | 43 | [14 empty] | 土壤 |  | 30 | 50 | 1 |  | 0.02 | 2 | [5 empty] | 56d | 30 | 60 %田间持水量 | 0 |  |  | 有效态Cd(Ⅱ) |  | 0.736 | 有效态As |  | 1.4 | [33 empty] | 3 | [11 empty] | 98.41 | 0 |  | 98.41 | [26 empty] | 72.46 | 1.07 |  | 72.46
33 | Xiaofeng Huang，2024 | 弱结晶度Ca3Fe-LDH | 共沉淀法 | 16mMCaCl2和4mMFeCl3⋅6H2O的水溶液40.0mL滴加至10.0 m L水溶液中。同时，逐滴加入1 mol L-1NaOH溶液，在室温磁力搅拌下维持体系p H为12，反应24 h ( h )。离心收集沉淀的，用去离子水洗涤并干燥。 | [8 empty] | Ca2+ | Fe3+ | 3 | Cl- | IV型 | H4 | 210.9 |  | 8.4 |  |  |  | 无定型结构 |  | 球形 | 非晶态，未形成Ca Fe - LDH晶相 25 ~ 30 | CaCO3杂相 | 3424、1647 1410 1380 878 | 层板中羟基和水分子的伸缩振动 Cl -物种单齿配位的不对称振动 CO32 -的反对称伸缩振动 M1 - OH或M1 - O基团( M1 = Fe)的晶格弯曲振动 | [28 empty] | 溶液 |  |  |  |  | 1 |  |  |  | 6.5 |  | 200 |  | 25 |  |  |  |  | As(Ⅲ) | 20 | [80 empty] | 89.26 | 0.28 |  | 89.26
33 | Xiaofeng Huang，2024 | 弱结晶度Ca3Fe-LDH | 共沉淀法 | 16mMCaCl2和4mMFeCl3⋅6H2O的水溶液40.0mL滴加至10.0 m L水溶液中。同时，逐滴加入1 mol L-1NaOH溶液，在室温磁力搅拌下维持体系p H为12，反应24 h ( h )。离心收集沉淀的，用去离子水洗涤并干燥。 | [8 empty] | Ca2+ | Fe3+ | 3 | Cl- | IV型 | H4 | 210.9 |  | 8.4 |  |  |  | 无定型结构 |  | 球形 | 非晶态，未形成Ca Fe - LDH晶相 25 ~ 30 | CaCO3杂相 | 3424、1647 1410 1380 878 | 层板中羟基和水分子的伸缩振动 Cl -物种单齿配位的不对称振动 CO32 -的反对称伸缩振动 M1 - OH或M1 - O基团( M1 = Fe)的晶格弯曲振动 | [28 empty] | 溶液 |  |  |  |  | 1 |  |  |  | 6.5 |  | 200 |  | 25 |  |  |  |  | Cd(II) | 20 | [50 empty] | 97.25 | 0.28 |  | 97.25
33 | Xiaofeng Huang，2024 | 弱结晶度Ca3Fe-LDH | 共沉淀法 | 16mMCaCl2和4mMFeCl3⋅6H2O的水溶液40.0mL滴加至10.0 m L水溶液中。同时，逐滴加入1 mol L-1NaOH溶液，在室温磁力搅拌下维持体系p H为12，反应24 h ( h )。离心收集沉淀的，用去离子水洗涤并干燥。 | [8 empty] | Ca2+ | Fe3+ | 3 | Cl- | IV型 | H4 | 210.9 |  | 8.4 |  |  |  | 无定型结构 |  | 球形 | 非晶态，未形成Ca Fe - LDH晶相 25 ~ 30 | CaCO3杂相 | 3424、1647 1410 1380 878 | 层板中羟基和水分子的伸缩振动 Cl -物种单齿配位的不对称振动 CO32 -的反对称伸缩振动 M1 - OH或M1 - O基团( M1 = Fe)的晶格弯曲振动 | [28 empty] | 溶液 |  |  |  |  | 1 |  |  |  | 6.5 |  | 200 |  | 25 |  |  |  |  | As(Ⅲ) | 100 | [80 empty] | 82.27 | 0.83 |  | 82.27
33 | Xiaofeng Huang，2024 | 弱结晶度Ca3Fe-LDH | 共沉淀法 | 16mMCaCl2和4mMFeCl3⋅6H2O的水溶液40.0mL滴加至10.0 m L水溶液中。同时，逐滴加入1 mol L-1NaOH溶液，在室温磁力搅拌下维持体系p H为12，反应24 h ( h )。离心收集沉淀的，用去离子水洗涤并干燥。 | [8 empty] | Ca2+ | Fe3+ | 3 | Cl- | IV型 | H4 | 210.9 |  | 8.4 |  |  |  | 无定型结构 |  | 球形 | 非晶态，未形成Ca Fe - LDH晶相 25 ~ 30 | CaCO3杂相 | 3424、1647 1410 1380 878 | 层板中羟基和水分子的伸缩振动 Cl -物种单齿配位的不对称振动 CO32 -的反对称伸缩振动 M1 - OH或M1 - O基团( M1 = Fe)的晶格弯曲振动 | [28 empty] | 溶液 |  |  |  |  | 1 |  |  |  | 6.5 |  | 200 |  | 25 |  |  |  |  | Cd(II) | 100 | [50 empty] | 85.32 | 1.11 |  | 85.32
33 | Xiaofeng Huang，2024 | 弱结晶度Ca3Fe-LDH | 共沉淀法 | 16mMCaCl2和4mMFeCl3⋅6H2O的水溶液40.0mL滴加至10.0 m L水溶液中。同时，逐滴加入1 mol L-1NaOH溶液，在室温磁力搅拌下维持体系p H为12，反应24 h ( h )。离心收集沉淀的，用去离子水洗涤并干燥。 | [8 empty] | Ca2+ | Fe3+ | 3 | Cl- | IV型 | H4 | 210.9 |  | 8.4 |  |  |  | 无定型结构 |  | 球形 | 非晶态，未形成Ca Fe - LDH晶相 25 ~ 30 | CaCO3杂相 | 3424、1647 1410 1380 878 | 层板中羟基和水分子的伸缩振动 Cl -物种单齿配位的不对称振动 CO32 -的反对称伸缩振动 M1 - OH或M1 - O基团( M1 = Fe)的晶格弯曲振动 | [28 empty] | 溶液 |  |  |  |  | 1 |  |  |  | 6.5 |  | 200 |  | 25 |  |  |  |  | As(Ⅲ) | 20 |  | Cd(II) | 20 | [47 empty] | 100 | 1.08 |  | 100 | [26 empty] | 91.33 | 1.08 |  | 91.33
33 | Xiaofeng Huang，2024 | 弱结晶度Ca3Fe-LDH | 共沉淀法 | 16mMCaCl2和4mMFeCl3⋅6H2O的水溶液40.0mL滴加至10.0 m L水溶液中。同时，逐滴加入1 mol L-1NaOH溶液，在室温磁力搅拌下维持体系p H为12，反应24 h ( h )。离心收集沉淀的，用去离子水洗涤并干燥。 | [8 empty] | Ca2+ | Fe3+ | 3 | Cl- | IV型 | H4 | 210.9 |  | 8.4 |  |  |  | 无定型结构 |  | 球形 | 非晶态，未形成Ca Fe - LDH晶相 25 ~ 30 | CaCO3杂相 | 3424、1647 1410 1380 878 | 层板中羟基和水分子的伸缩振动 Cl -物种单齿配位的不对称振动 CO32 -的反对称伸缩振动 M1 - OH或M1 - O基团( M1 = Fe)的晶格弯曲振动 | [28 empty] | 溶液 |  |  |  |  | 1 |  |  |  | 6.5 |  | 200 |  | 25 |  |  |  |  | As(Ⅲ) | 100 |  | Cd(II) | 100 | [47 empty] | 86.35 | 0.84 |  | 86.35 | [26 empty] | 83.01 | 1.11 |  | 83.01
33 | Xiaofeng Huang，2024 | 弱结晶度Ca4Fe-LDH | 共沉淀法 | 16mMCaCl2和4mMFeCl3⋅6H2O的水溶液40.0mL滴加至10.0 m L水溶液中。同时，逐滴加入1 mol L-1NaOH溶液，在室温磁力搅拌下维持体系p H为12，反应24 h ( h )。离心收集沉淀的，用去离子水洗涤并干燥。 | [8 empty] | Ca2+ | Fe3+ | 4 | Cl- | IV型 | H3 | 189.9 |  | 2.1 |  |  |  | 无定形结构，较差的结晶结构，并伴随有少量有序的晶格条纹 |  | 六边形 | 较差的晶态结构 25 ~ 30 | CaCO3杂相 （003）、（010） | 3424、1647 1410 1380 878 | 层板中羟基和水分子的伸缩振动 Cl -物种单齿配位的不对称振动 CO32 -的反对称伸缩振动 M1 - OH或M1 - O基团( M1 = Fe)的晶格弯曲振动 | [28 empty] | 溶液 |  |  |  |  | 1 |  |  |  |  | 6.5 |  | 200 | 0~1440 | 25 |  |  |  |  | As(Ⅲ) | 200 | [20 empty] | 伪二级动力学模型 | [16 empty] | 3
33 | Xiaofeng Huang，2024 | 弱结晶度Ca4Fe-LDH | 共沉淀法 | 16mMCaCl2和4mMFeCl3⋅6H2O的水溶液40.0mL滴加至10.0 m L水溶液中。同时，逐滴加入1 mol L-1NaOH溶液，在室温磁力搅拌下维持体系p H为12，反应24 h ( h )。离心收集沉淀的，用去离子水洗涤并干燥。 | [8 empty] | Ca2+ | Fe3+ | 4 | Cl- | IV型 | H3 | 189.9 |  | 2.1 |  |  |  | 无定形结构，较差的结晶结构，并伴随有少量有序的晶格条纹 |  | 六边形 | 较差的晶态结构 25 ~ 30 | CaCO3杂相 （003）、（010） | 3424、1647 1410 1380 878 | 层板中羟基和水分子的伸缩振动 Cl -物种单齿配位的不对称振动 CO32 -的反对称伸缩振动 M1 - OH或M1 - O基团( M1 = Fe)的晶格弯曲振动 | [28 empty] | 溶液 |  |  |  |  | 1 |  |  |  |  | 6.5 |  | 200 | 0~1440 | 25 |  |  |  |  | Cd(II) | 200 | [20 empty] | 伪二级动力学模型 | [16 empty] | 3
33 | Xiaofeng Huang，2024 | 弱结晶度Ca4Fe-LDH | 共沉淀法 | 16mMCaCl2和4mMFeCl3⋅6H2O的水溶液40.0mL滴加至10.0 m L水溶液中。同时，逐滴加入1 mol L-1NaOH溶液，在室温磁力搅拌下维持体系p H为12，反应24 h ( h )。离心收集沉淀的，用去离子水洗涤并干燥。 | [8 empty] | Ca2+ | Fe3+ | 4 | Cl- | IV型 | H3 | 189.9 |  | 2.1 |  |  |  | 无定形结构，较差的结晶结构，并伴随有少量有序的晶格条纹 |  | 六边形 | 较差的晶态结构 25 ~ 30 | CaCO3杂相 （003）、（010） | 3424、1647 1410 1380 878 | 层板中羟基和水分子的伸缩振动 Cl -物种单齿配位的不对称振动 CO32 -的反对称伸缩振动 M1 - OH或M1 - O基团( M1 = Fe)的晶格弯曲振动 | [28 empty] | 溶液 |  |  |  |  | 1 |  |  |  |  | 6.5 |  | 200 |  | 25 |  |  |  |  | As(Ⅲ) | 20~200 | [27 empty] | 129.42 | [9 empty] | 3 | [37 empty] | 129.42
33 | Xiaofeng Huang，2024 | 弱结晶度Ca4Fe-LDH | 共沉淀法 | 16mMCaCl2和4mMFeCl3⋅6H2O的水溶液40.0mL滴加至10.0 m L水溶液中。同时，逐滴加入1 mol L-1NaOH溶液，在室温磁力搅拌下维持体系p H为12，反应24 h ( h )。离心收集沉淀的，用去离子水洗涤并干燥。 | [8 empty] | Ca2+ | Fe3+ | 4 | Cl- | IV型 | H3 | 189.9 |  | 2.1 |  |  |  | 无定形结构，较差的结晶结构，并伴随有少量有序的晶格条纹 |  | 六边形 | 较差的晶态结构 25 ~ 30 | CaCO3杂相 （003）、（010） | 3424、1647 1410 1380 878 | 层板中羟基和水分子的伸缩振动 Cl -物种单齿配位的不对称振动 CO32 -的反对称伸缩振动 M1 - OH或M1 - O基团( M1 = Fe)的晶格弯曲振动 | [28 empty] | 溶液 |  |  |  |  | 1 |  |  |  |  | 6.5 |  | 200 |  | 25 |  |  |  |  | Cd(II) | 20~200 | [27 empty] | 214.98 | [9 empty] | 3 | [7 empty] | 214.98
33 | Xiaofeng Huang，2024 | 弱结晶度Ca4Fe-LDH | 共沉淀法 | 16mMCaCl2和4mMFeCl3⋅6H2O的水溶液40.0mL滴加至10.0 m L水溶液中。同时，逐滴加入1 mol L-1NaOH溶液，在室温磁力搅拌下维持体系p H为12，反应24 h ( h )。离心收集沉淀的，用去离子水洗涤并干燥。 | [8 empty] | Ca2+ | Fe3+ | 4 | Cl- | IV型 | H3 | 189.9 |  | 2.1 |  |  |  | 无定形结构，较差的结晶结构，并伴随有少量有序的晶格条纹 |  | 六边形 | 较差的晶态结构 25 ~ 30 | CaCO3杂相 （003）、（010） | 3424、1647 1410 1380 878 | 层板中羟基和水分子的伸缩振动 Cl -物种单齿配位的不对称振动 CO32 -的反对称伸缩振动 M1 - OH或M1 - O基团( M1 = Fe)的晶格弯曲振动 | [28 empty] | 溶液 |  |  |  |  | 1 |  |  |  |  | 6.5 |  | 200 |  | 25 |  |  |  |  | As(Ⅲ) | 20~200 |  | Cd(II) | 20~200 | [24 empty] | 108.32 |  | 90.13 | [7 empty] | 3 | [7 empty] | 90.13 | [29 empty] | 108.32
33 | Xiaofeng Huang，2024 | 弱结晶度Ca4Fe-LDH | 共沉淀法 | 16mMCaCl2和4mMFeCl3⋅6H2O的水溶液40.0mL滴加至10.0 m L水溶液中。同时，逐滴加入1 mol L-1NaOH溶液，在室温磁力搅拌下维持体系p H为12，反应24 h ( h )。离心收集沉淀的，用去离子水洗涤并干燥。 | [8 empty] | Ca2+ | Fe3+ | 4 | Cl- | IV型 | H3 | 189.9 |  | 2.1 |  |  |  | 无定形结构，较差的结晶结构，并伴随有少量有序的晶格条纹 |  | 六边形 | 较差的晶态结构 25 ~ 30 | CaCO3杂相 （003）、（010） | 3424、1647 1410 1380 878 | 层板中羟基和水分子的伸缩振动 Cl -物种单齿配位的不对称振动 CO32 -的反对称伸缩振动 M1 - OH或M1 - O基团( M1 = Fe)的晶格弯曲振动 |  | 湖南省 | 衡阳市稻田 |  |  | 农田0~20cm表层土 | 5.8 |  |  |  | Cd | 4.37 | As | 43 | [14 empty] | 土壤 |  | 30 | 50 | 0.5 |  | 0.01 | 1 | [5 empty] | 56d | 30 | 60 %田间持水量 | 0 |  |  | 有效态Cd(Ⅱ) |  | 0.736 | 有效态As |  | 1.4 | [33 empty] | 3 | [11 empty] | 98.04 | 0 |  | 98.04 | [26 empty] | 85.84 | 0 |  | 85.84
33 | Xiaofeng Huang，2024 | 弱结晶度Ca4Fe-LDH | 共沉淀法 | 16mMCaCl2和4mMFeCl3⋅6H2O的水溶液40.0mL滴加至10.0 m L水溶液中。同时，逐滴加入1 mol L-1NaOH溶液，在室温磁力搅拌下维持体系p H为12，反应24 h ( h )。离心收集沉淀的，用去离子水洗涤并干燥。 | [8 empty] | Ca2+ | Fe3+ | 4 | Cl- | IV型 | H3 | 189.9 |  | 2.1 |  |  |  | 无定形结构，较差的结晶结构，并伴随有少量有序的晶格条纹 |  | 六边形 | 较差的晶态结构 25 ~ 30 | CaCO3杂相 （003）、（010） | 3424、1647 1410 1380 878 | 层板中羟基和水分子的伸缩振动 Cl -物种单齿配位的不对称振动 CO32 -的反对称伸缩振动 M1 - OH或M1 - O基团( M1 = Fe)的晶格弯曲振动 |  | 湖南省 | 衡阳市稻田 |  |  | 农田0~20cm表层土 | 5.8 |  |  |  | Cd | 4.37 | As | 43 | [14 empty] | 土壤 |  | 30 | 50 | 0.8 |  | 0.016 | 1.6 | [5 empty] | 56d | 30 | 60 %田间持水量 | 0 |  |  | 有效态Cd(Ⅱ) |  | 0.736 | 有效态As |  | 1.4 | [33 empty] | 3 | [11 empty] | 99.13 | 0 |  | 99.13 | [26 empty] | 84.97 | 0 |  | 84.97
33 | Xiaofeng Huang，2024 | 弱结晶度Ca4Fe-LDH | 共沉淀法 | 16mMCaCl2和4mMFeCl3⋅6H2O的水溶液40.0mL滴加至10.0 m L水溶液中。同时，逐滴加入1 mol L-1NaOH溶液，在室温磁力搅拌下维持体系p H为12，反应24 h ( h )。离心收集沉淀的，用去离子水洗涤并干燥。 | [8 empty] | Ca2+ | Fe3+ | 4 | Cl- | IV型 | H3 | 189.9 |  | 2.1 |  |  |  | 无定形结构，较差的结晶结构，并伴随有少量有序的晶格条纹 |  | 六边形 | 较差的晶态结构 25 ~ 30 | CaCO3杂相 （003）、（010） | 3424、1647 1410 1380 878 | 层板中羟基和水分子的伸缩振动 Cl -物种单齿配位的不对称振动 CO32 -的反对称伸缩振动 M1 - OH或M1 - O基团( M1 = Fe)的晶格弯曲振动 |  | 湖南省 | 衡阳市稻田 |  |  | 农田0~20cm表层土 | 5.8 |  |  |  | Cd | 4.37 | As | 43 | [14 empty] | 土壤 |  | 30 | 50 | 1 |  | 0.02 | 2 | [5 empty] | 56d | 30 | 60 %田间持水量 | 0 |  |  | 有效态Cd(Ⅱ) |  | 0.736 | 有效态As |  | 1.4 | [33 empty] | 3 | [11 empty] | 99.34 | 0 |  | 99.34 | [26 empty] | 86.49 | 0 |  | 86.49
33 | Xiaofeng Huang，2024 | 弱结晶度Ca4Fe-LDH | 共沉淀法 | 16mMCaCl2和4mMFeCl3⋅6H2O的水溶液40.0mL滴加至10.0 m L水溶液中。同时，逐滴加入1 mol L-1NaOH溶液，在室温磁力搅拌下维持体系p H为12，反应24 h ( h )。离心收集沉淀的，用去离子水洗涤并干燥。 | [8 empty] | Ca2+ | Fe3+ | 4 | Cl- | IV型 | H3 | 189.9 |  | 2.1 |  |  |  | 无定形结构，较差的结晶结构，并伴随有少量有序的晶格条纹 |  | 六边形 | 较差的晶态结构 25 ~ 30 | CaCO3杂相 （003）、（010） | 3424、1647 1410 1380 878 | 层板中羟基和水分子的伸缩振动 Cl -物种单齿配位的不对称振动 CO32 -的反对称伸缩振动 M1 - OH或M1 - O基团( M1 = Fe)的晶格弯曲振动 | [28 empty] | 溶液 |  |  |  |  | 1 |  |  |  | 6.5 |  | 200 |  | 25 |  |  |  |  | As(Ⅲ) | 20 | [80 empty] | 93.66 | 1.38 |  | 93.66
33 | Xiaofeng Huang，2024 | 弱结晶度Ca4Fe-LDH | 共沉淀法 | 16mMCaCl2和4mMFeCl3⋅6H2O的水溶液40.0mL滴加至10.0 m L水溶液中。同时，逐滴加入1 mol L-1NaOH溶液，在室温磁力搅拌下维持体系p H为12，反应24 h ( h )。离心收集沉淀的，用去离子水洗涤并干燥。 | [8 empty] | Ca2+ | Fe3+ | 4 | Cl- | IV型 | H3 | 189.9 |  | 2.1 |  |  |  | 无定形结构，较差的结晶结构，并伴随有少量有序的晶格条纹 |  | 六边形 | 较差的晶态结构 25 ~ 30 | CaCO3杂相 （003）、（010） | 3424、1647 1410 1380 878 | 层板中羟基和水分子的伸缩振动 Cl -物种单齿配位的不对称振动 CO32 -的反对称伸缩振动 M1 - OH或M1 - O基团( M1 = Fe)的晶格弯曲振动 | [28 empty] | 溶液 |  |  |  |  | 1 |  |  |  | 6.5 |  | 200 |  | 25 |  |  |  |  | Cd(II) | 20 | [50 empty] | 99.17 | 0 |  | 99.17
33 | Xiaofeng Huang，2024 | 弱结晶度Ca4Fe-LDH | 共沉淀法 | 16mMCaCl2和4mMFeCl3⋅6H2O的水溶液40.0mL滴加至10.0 m L水溶液中。同时，逐滴加入1 mol L-1NaOH溶液，在室温磁力搅拌下维持体系p H为12，反应24 h ( h )。离心收集沉淀的，用去离子水洗涤并干燥。 | [8 empty] | Ca2+ | Fe3+ | 4 | Cl- | IV型 | H3 | 189.9 |  | 2.1 |  |  |  | 无定形结构，较差的结晶结构，并伴随有少量有序的晶格条纹 |  | 六边形 | 较差的晶态结构 25 ~ 30 | CaCO3杂相 （003）、（010） | 3424、1647 1410 1380 878 | 层板中羟基和水分子的伸缩振动 Cl -物种单齿配位的不对称振动 CO32 -的反对称伸缩振动 M1 - OH或M1 - O基团( M1 = Fe)的晶格弯曲振动 | [28 empty] | 溶液 |  |  |  |  | 1 |  |  |  | 6.5 |  | 200 |  | 25 |  |  |  |  | As(Ⅲ) | 100 | [80 empty] | 90.86 | 1.39 |  | 90.86
33 | Xiaofeng Huang，2024 | 弱结晶度Ca4Fe-LDH | 共沉淀法 | 16mMCaCl2和4mMFeCl3⋅6H2O的水溶液40.0mL滴加至10.0 m L水溶液中。同时，逐滴加入1 mol L-1NaOH溶液，在室温磁力搅拌下维持体系p H为12，反应24 h ( h )。离心收集沉淀的，用去离子水洗涤并干燥。 | [8 empty] | Ca2+ | Fe3+ | 4 | Cl- | IV型 | H3 | 189.9 |  | 2.1 |  |  |  | 无定形结构，较差的结晶结构，并伴随有少量有序的晶格条纹 |  | 六边形 | 较差的晶态结构 25 ~ 30 | CaCO3杂相 （003）、（010） | 3424、1647 1410 1380 878 | 层板中羟基和水分子的伸缩振动 Cl -物种单齿配位的不对称振动 CO32 -的反对称伸缩振动 M1 - OH或M1 - O基团( M1 = Fe)的晶格弯曲振动 | [28 empty] | 溶液 |  |  |  |  | 1 |  |  |  | 6.5 |  | 200 |  | 25 |  |  |  |  | Cd(II) | 100 | [50 empty] | 98.89 | 0 |  | 98.89
33 | Xiaofeng Huang，2024 | 弱结晶度Ca4Fe-LDH | 共沉淀法 | 16mMCaCl2和4mMFeCl3⋅6H2O的水溶液40.0mL滴加至10.0 m L水溶液中。同时，逐滴加入1 mol L-1NaOH溶液，在室温磁力搅拌下维持体系p H为12，反应24 h ( h )。离心收集沉淀的，用去离子水洗涤并干燥。 | [8 empty] | Ca2+ | Fe3+ | 4 | Cl- | IV型 | H3 | 189.9 |  | 2.1 |  |  |  | 无定形结构，较差的结晶结构，并伴随有少量有序的晶格条纹 |  | 六边形 | 较差的晶态结构 25 ~ 30 | CaCO3杂相 （003）、（010） | 3424、1647 1410 1380 878 | 层板中羟基和水分子的伸缩振动 Cl -物种单齿配位的不对称振动 CO32 -的反对称伸缩振动 M1 - OH或M1 - O基团( M1 = Fe)的晶格弯曲振动 | [28 empty] | 溶液 |  |  |  |  | 1 |  |  |  | 6.5 |  | 200 |  | 25 |  |  |  |  | As(Ⅲ) | 20 |  | Cd(II) | 20 | [47 empty] | 100 | 0 |  | 100 | [26 empty] | 99.19 | 1.36 |  | 99.19
33 | Xiaofeng Huang，2024 | 弱结晶度Ca4Fe-LDH | 共沉淀法 | 16mMCaCl2和4mMFeCl3⋅6H2O的水溶液40.0mL滴加至10.0 m L水溶液中。同时，逐滴加入1 mol L-1NaOH溶液，在室温磁力搅拌下维持体系p H为12，反应24 h ( h )。离心收集沉淀的，用去离子水洗涤并干燥。 | [8 empty] | Ca2+ | Fe3+ | 4 | Cl- | IV型 | H3 | 189.9 |  | 2.1 |  |  |  | 无定形结构，较差的结晶结构，并伴随有少量有序的晶格条纹 |  | 六边形 | 较差的晶态结构 25 ~ 30 | CaCO3杂相 （003）、（010） | 3424、1647 1410 1380 878 | 层板中羟基和水分子的伸缩振动 Cl -物种单齿配位的不对称振动 CO32 -的反对称伸缩振动 M1 - OH或M1 - O基团( M1 = Fe)的晶格弯曲振动 | [28 empty] | 溶液 |  |  |  |  | 1 |  |  |  | 6.5 |  | 200 |  | 25 |  |  |  |  | As(Ⅲ) | 100 |  | Cd(II) | 100 | [47 empty] | 99.72 | 0 |  | 99.72 | [26 empty] | 92.2 | 1.39 |  | 92.2
33 | Xiaofeng Huang，2024 | 强结晶度Ca4Fe-LDH | [10 empty] | Ca2+ | Fe3+ | 4 | Cl- | [43 empty] | 溶液 |  |  |  |  | 1 |  |  |  |  | 6.5 |  | 200 |  | 25 |  |  |  |  | As(Ⅲ) | 200 | [37 empty] | 3
33 | Xiaofeng Huang，2024 | 强结晶度Ca4Fe-LDH | [10 empty] | Ca2+ | Fe3+ | 4 | Cl- | [43 empty] | 溶液 |  |  |  |  | 1 |  |  |  |  | 6.5 |  | 200 |  | 25 |  |  |  |  | Cd(II) | 200 | [37 empty] | 3
33 | Xiaofeng Huang，2024 | 强结晶度Ca4Fe-LDH | [10 empty] | Ca2+ | Fe3+ | 4 | Cl- | [43 empty] | 溶液 |  |  |  |  | 1 |  |  |  |  | 6.5 |  | 200 |  | 25 |  |  |  |  | As(Ⅲ) | 20~200 | [37 empty] | 3
33 | Xiaofeng Huang，2024 | 强结晶度Ca4Fe-LDH | [10 empty] | Ca2+ | Fe3+ | 4 | Cl- | [43 empty] | 溶液 |  |  |  |  | 1 |  |  |  |  | 6.5 |  | 200 |  | 25 |  |  |  |  | Cd(II) | 20~200 | [37 empty] | 3
33 | Xiaofeng Huang，2024 | 强结晶度Ca4Fe-LDH | [10 empty] | Ca2+ | Fe3+ | 4 | Cl- | [43 empty] | 溶液 |  |  |  |  | 1 |  |  |  |  | 6.5 |  | 200 |  | 25 | [43 empty] | 3
33 | Xiaofeng Huang，2024 | 强结晶度Ca4Fe-LDH | [57 empty] | 溶液 |  |  |  |  | 1 |  |  |  | 6.5 |  | 200 |  | 25 |  |  |  |  | As(Ⅲ) | 20 | [80 empty] | 92.01 | 0.83 |  | 92.01
33 | Xiaofeng Huang，2024 | 强结晶度Ca4Fe-LDH | [57 empty] | 溶液 |  |  |  |  | 1 |  |  |  | 6.5 |  | 200 |  | 25 |  |  |  |  | Cd(II) | 20 | [50 empty] | 95.32 | 0 |  | 95.32
33 | Xiaofeng Huang，2024 | 强结晶度Ca4Fe-LDH | [57 empty] | 溶液 |  |  |  |  | 1 |  |  |  | 6.5 |  | 200 |  | 25 |  |  |  |  | As(Ⅲ) | 100 | [80 empty] | 47.37 | 0 |  | 47.37
33 | Xiaofeng Huang，2024 | 强结晶度Ca4Fe-LDH | [57 empty] | 溶液 |  |  |  |  | 1 |  |  |  | 6.5 |  | 200 |  | 25 |  |  |  |  | Cd(II) | 100 | [50 empty] | 72.02 | 0 |  | 72.02
33 | Xiaofeng Huang，2024 | 强结晶度Ca4Fe-LDH | [57 empty] | 溶液 |  |  |  |  | 1 |  |  |  | 6.5 |  | 200 |  | 25 |  |  |  |  | As(Ⅲ) | 20 |  | Cd(II) | 20 | [47 empty] | 89.97 | 1.08 |  | 89.97 | [26 empty] | 81.3 | 0.54 |  | 81.3
33 | Xiaofeng Huang，2024 | 强结晶度Ca4Fe-LDH | [57 empty] | 溶液 |  |  |  |  | 1 |  |  |  | 6.5 |  | 200 |  | 25 |  |  |  |  | As(Ⅲ) | 100 |  | Cd(II) | 100 | [47 empty] | 57.1 |  |  | 57.1 | 0 | [25 empty] | 55.99 | 0 |  | 55.99
34 | Yuqi Jing，2024 | CaFe-LDH | 共沉淀法 | 分别称取0.9446 g Ca ( NO3 ) 2 · 4H2O、0.8080 g Fe ( NO3 ) 3 · 9H2O和0.5120 g NaOH，按Ca：Fe = 2：1的比例溶解于80 mL溶液中。混合水溶液磁力搅拌30 min，保持p H在11.8 ~ 12.2之间。然后将充分混合的悬浮液转移到聚四氟乙烯容器中，并在120℃下处理48小时。反应完成后，混合物被冷却到室温，收集，洗涤，并用去离子水离心。所得浆料在50℃烘箱中干燥，研磨，并标记为CaFe - LDH | [8 empty] | Ca2+ | Fe3+ |  | NO3- | [10 empty] | 水滑石的六方层状结构特征。然而，表面显得更加粗糙，由堆叠的小碎片和附着的小颗粒组成 | 11.5，23.1，29.8 19.7, 25.5, 34.3 | LDH( PDF48-0065)典型( 001 )，( 002 )和( 110 ) Ca(OH)2 | 3400~3700 3631 3045 ~1620 ~1345 ~1053 | 与Ca+相关的晶格水和-OH基的伸缩振动 LDH的-OH基伸缩振动 水 层间水分子弯曲振动 M-NO³-的对称O-N-O伸缩振动 Fe-OH |  | 江苏省 |  |  |  | 清洁土壤 | [17 empty] | 四水硝酸镉配制成特定镉浓度的溶液，然后按1 g ~ 1 m L的固液比与干净土样混合。将混合物充分搅拌，风干，研磨，密封保存。另外，用0.1 M HNO3和0.1 M HCl调节p H，制备不同p H的土壤样品。 |  |  |  |  | 土壤 |  | 5 | 1 |  |  | 0.001 |  |  |  | 6.51 |  | 30 | 1440 | [5 empty] | Cd | 2000 | [37 empty] | 3 | [11 empty] | 61.21 | 3.43 |  | 61.21
34 | Yuqi Jing，2024 | CaFe-LDH | 共沉淀法 | 分别称取0.9446 g Ca ( NO3 ) 2 · 4H2O、0.8080 g Fe ( NO3 ) 3 · 9H2O和0.5120 g NaOH，按Ca：Fe = 2：1的比例溶解于80 mL溶液中。混合水溶液磁力搅拌30 min，保持p H在11.8 ~ 12.2之间。然后将充分混合的悬浮液转移到聚四氟乙烯容器中，并在120℃下处理48小时。反应完成后，混合物被冷却到室温，收集，洗涤，并用去离子水离心。所得浆料在50℃烘箱中干燥，研磨，并标记为CaFe - LDH | [8 empty] | Ca2+ | Fe3+ |  | NO3- | [10 empty] | 水滑石的六方层状结构特征。然而，表面显得更加粗糙，由堆叠的小碎片和附着的小颗粒组成 | 11.5，23.1，29.8 19.7, 25.5, 34.3 | LDH( PDF48-0065)典型( 001 )，( 002 )和( 110 ) Ca(OH)2 | 3400~3700 3631 3045 ~1620 ~1345 ~1053 | 与Ca+相关的晶格水和-OH基的伸缩振动 LDH的-OH基伸缩振动 水 层间水分子弯曲振动 M-NO³-的对称O-N-O伸缩振动 Fe-OH |  | 江苏省 |  |  |  | 清洁土壤 | [17 empty] | 四水硝酸镉配制成特定镉浓度的溶液，然后按1 g ~ 1 m L的固液比与干净土样混合。将混合物充分搅拌，风干，研磨，密封保存。另外，用0.1 M HNO3和0.1 M HCl调节p H，制备不同p H的土壤样品。 |  |  |  |  | 土壤 |  | 5 | 1 |  |  | 0.003 |  |  |  | 6.51 |  | 30 | 1440 | [5 empty] | Cd | 2000 | [37 empty] | 3 | [11 empty] | 95.32 | 1.37 |  | 95.32
34 | Yuqi Jing，2024 | CaFe-LDH | 共沉淀法 | 分别称取0.9446 g Ca ( NO3 ) 2 · 4H2O、0.8080 g Fe ( NO3 ) 3 · 9H2O和0.5120 g NaOH，按Ca：Fe = 2：1的比例溶解于80 mL溶液中。混合水溶液磁力搅拌30 min，保持p H在11.8 ~ 12.2之间。然后将充分混合的悬浮液转移到聚四氟乙烯容器中，并在120℃下处理48小时。反应完成后，混合物被冷却到室温，收集，洗涤，并用去离子水离心。所得浆料在50℃烘箱中干燥，研磨，并标记为CaFe - LDH | [8 empty] | Ca2+ | Fe3+ |  | NO3- | [10 empty] | 水滑石的六方层状结构特征。然而，表面显得更加粗糙，由堆叠的小碎片和附着的小颗粒组成 | 11.5，23.1，29.8 19.7, 25.5, 34.3 | LDH( PDF48-0065)典型( 001 )，( 002 )和( 110 ) Ca(OH)2 | 3400~3700 3631 3045 ~1620 ~1345 ~1053 | 与Ca+相关的晶格水和-OH基的伸缩振动 LDH的-OH基伸缩振动 水 层间水分子弯曲振动 M-NO³-的对称O-N-O伸缩振动 Fe-OH |  | 江苏省 |  |  |  | 清洁土壤 | [17 empty] | 四水硝酸镉配制成特定镉浓度的溶液，然后按1 g ~ 1 m L的固液比与干净土样混合。将混合物充分搅拌，风干，研磨，密封保存。另外，用0.1 M HNO3和0.1 M HCl调节p H，制备不同p H的土壤样品。 |  |  |  |  | 土壤 |  | 5 | 1 |  |  | 0.005 |  |  |  | 6.51 |  | 30 | 1440 | [5 empty] | Cd | 2000 | [37 empty] | 3 | [11 empty] | 97.8 | 0.82 |  | 97.8
34 | Yuqi Jing，2024 | CaFe-LDH | 共沉淀法 | 分别称取0.9446 g Ca ( NO3 ) 2 · 4H2O、0.8080 g Fe ( NO3 ) 3 · 9H2O和0.5120 g NaOH，按Ca：Fe = 2：1的比例溶解于80 mL溶液中。混合水溶液磁力搅拌30 min，保持p H在11.8 ~ 12.2之间。然后将充分混合的悬浮液转移到聚四氟乙烯容器中，并在120℃下处理48小时。反应完成后，混合物被冷却到室温，收集，洗涤，并用去离子水离心。所得浆料在50℃烘箱中干燥，研磨，并标记为CaFe - LDH | [8 empty] | Ca2+ | Fe3+ |  | NO3- | [10 empty] | 水滑石的六方层状结构特征。然而，表面显得更加粗糙，由堆叠的小碎片和附着的小颗粒组成 | 11.5，23.1，29.8 19.7, 25.5, 34.3 | LDH( PDF48-0065)典型( 001 )，( 002 )和( 110 ) Ca(OH)2 | 3400~3700 3631 3045 ~1620 ~1345 ~1053 | 与Ca+相关的晶格水和-OH基的伸缩振动 LDH的-OH基伸缩振动 水 层间水分子弯曲振动 M-NO³-的对称O-N-O伸缩振动 Fe-OH |  | 江苏省 |  |  |  | 清洁土壤 | [17 empty] | 四水硝酸镉配制成特定镉浓度的溶液，然后按1 g ~ 1 m L的固液比与干净土样混合。将混合物充分搅拌，风干，研磨，密封保存。另外，用0.1 M HNO3和0.1 M HCl调节p H，制备不同p H的土壤样品。 |  |  |  |  | 土壤 |  | 5 | 1 |  |  | 0.007 |  |  |  | 6.51 |  | 30 | 1440 | [5 empty] | Cd | 2000 | [37 empty] | 3 | [11 empty] | 99.45 | 0.14 |  | 99.45
34 | Yuqi Jing，2024 | CaFe-LDH | 共沉淀法 | 分别称取0.9446 g Ca ( NO3 ) 2 · 4H2O、0.8080 g Fe ( NO3 ) 3 · 9H2O和0.5120 g NaOH，按Ca：Fe = 2：1的比例溶解于80 mL溶液中。混合水溶液磁力搅拌30 min，保持p H在11.8 ~ 12.2之间。然后将充分混合的悬浮液转移到聚四氟乙烯容器中，并在120℃下处理48小时。反应完成后，混合物被冷却到室温，收集，洗涤，并用去离子水离心。所得浆料在50℃烘箱中干燥，研磨，并标记为CaFe - LDH | [8 empty] | Ca2+ | Fe3+ |  | NO3- | [10 empty] | 水滑石的六方层状结构特征。然而，表面显得更加粗糙，由堆叠的小碎片和附着的小颗粒组成 | 11.5，23.1，29.8 19.7, 25.5, 34.3 | LDH( PDF48-0065)典型( 001 )，( 002 )和( 110 ) Ca(OH)2 | 3400~3700 3631 3045 ~1620 ~1345 ~1053 | 与Ca+相关的晶格水和-OH基的伸缩振动 LDH的-OH基伸缩振动 水 层间水分子弯曲振动 M-NO³-的对称O-N-O伸缩振动 Fe-OH |  | 江苏省 |  |  |  | 清洁土壤 | [17 empty] | 四水硝酸镉配制成特定镉浓度的溶液，然后按1 g ~ 1 m L的固液比与干净土样混合。将混合物充分搅拌，风干，研磨，密封保存。另外，用0.1 M HNO3和0.1 M HCl调节p H，制备不同p H的土壤样品。 |  |  |  |  | 土壤 |  | 5 | 1 |  |  | 0.01 |  |  |  | 6.51 |  | 30 | 1440 | [5 empty] | Cd | 2000 | [37 empty] | 3 | [11 empty] | 99.45 | 0.41 |  | 99.45
34 | Yuqi Jing，2024 | CaFe-LDH | 共沉淀法 | 分别称取0.9446 g Ca ( NO3 ) 2 · 4H2O、0.8080 g Fe ( NO3 ) 3 · 9H2O和0.5120 g NaOH，按Ca：Fe = 2：1的比例溶解于80 mL溶液中。混合水溶液磁力搅拌30 min，保持p H在11.8 ~ 12.2之间。然后将充分混合的悬浮液转移到聚四氟乙烯容器中，并在120℃下处理48小时。反应完成后，混合物被冷却到室温，收集，洗涤，并用去离子水离心。所得浆料在50℃烘箱中干燥，研磨，并标记为CaFe - LDH | [8 empty] | Ca2+ | Fe3+ |  | NO3- | [10 empty] | 水滑石的六方层状结构特征。然而，表面显得更加粗糙，由堆叠的小碎片和附着的小颗粒组成 | 11.5，23.1，29.8 19.7, 25.5, 34.3 | LDH( PDF48-0065)典型( 001 )，( 002 )和( 110 ) Ca(OH)2 | 3400~3700 3631 3045 ~1620 ~1345 ~1053 | 与Ca+相关的晶格水和-OH基的伸缩振动 LDH的-OH基伸缩振动 水 层间水分子弯曲振动 M-NO³-的对称O-N-O伸缩振动 Fe-OH |  | 江苏省 |  |  |  | 清洁土壤 | [17 empty] | 四水硝酸镉配制成特定镉浓度的溶液，然后按1 g ~ 1 m L的固液比与干净土样混合。将混合物充分搅拌，风干，研磨，密封保存。另外，用0.1 M HNO3和0.1 M HCl调节p H，制备不同p H的土壤样品。 |  |  |  |  | 土壤 |  | 5 | 1 |  |  | 0.003 |  |  |  | 6.51 |  | 30 | 1440 | [5 empty] | Cd | 500 | [37 empty] | 3 | [11 empty] | 96.17 | 0.03 |  | 96.17
34 | Yuqi Jing，2024 | CaFe-LDH | 共沉淀法 | 分别称取0.9446 g Ca ( NO3 ) 2 · 4H2O、0.8080 g Fe ( NO3 ) 3 · 9H2O和0.5120 g NaOH，按Ca：Fe = 2：1的比例溶解于80 mL溶液中。混合水溶液磁力搅拌30 min，保持p H在11.8 ~ 12.2之间。然后将充分混合的悬浮液转移到聚四氟乙烯容器中，并在120℃下处理48小时。反应完成后，混合物被冷却到室温，收集，洗涤，并用去离子水离心。所得浆料在50℃烘箱中干燥，研磨，并标记为CaFe - LDH | [8 empty] | Ca2+ | Fe3+ |  | NO3- | [10 empty] | 水滑石的六方层状结构特征。然而，表面显得更加粗糙，由堆叠的小碎片和附着的小颗粒组成 | 11.5，23.1，29.8 19.7, 25.5, 34.3 | LDH( PDF48-0065)典型( 001 )，( 002 )和( 110 ) Ca(OH)2 | 3400~3700 3631 3045 ~1620 ~1345 ~1053 | 与Ca+相关的晶格水和-OH基的伸缩振动 LDH的-OH基伸缩振动 水 层间水分子弯曲振动 M-NO³-的对称O-N-O伸缩振动 Fe-OH |  | 江苏省 |  |  |  | 清洁土壤 | [17 empty] | 四水硝酸镉配制成特定镉浓度的溶液，然后按1 g ~ 1 m L的固液比与干净土样混合。将混合物充分搅拌，风干，研磨，密封保存。另外，用0.1 M HNO3和0.1 M HCl调节p H，制备不同p H的土壤样品。 |  |  |  |  | 土壤 |  | 5 | 1 |  |  | 0.003 |  |  |  | 6.51 |  | 30 | 1440 | [5 empty] | Cd | 1000 | [37 empty] | 3 | [11 empty] | 95.26 | 0.24 |  | 95.26
34 | Yuqi Jing，2024 | CaFe-LDH | 共沉淀法 | 分别称取0.9446 g Ca ( NO3 ) 2 · 4H2O、0.8080 g Fe ( NO3 ) 3 · 9H2O和0.5120 g NaOH，按Ca：Fe = 2：1的比例溶解于80 mL溶液中。混合水溶液磁力搅拌30 min，保持p H在11.8 ~ 12.2之间。然后将充分混合的悬浮液转移到聚四氟乙烯容器中，并在120℃下处理48小时。反应完成后，混合物被冷却到室温，收集，洗涤，并用去离子水离心。所得浆料在50℃烘箱中干燥，研磨，并标记为CaFe - LDH | [8 empty] | Ca2+ | Fe3+ |  | NO3- | [10 empty] | 水滑石的六方层状结构特征。然而，表面显得更加粗糙，由堆叠的小碎片和附着的小颗粒组成 | 11.5，23.1，29.8 19.7, 25.5, 34.3 | LDH( PDF48-0065)典型( 001 )，( 002 )和( 110 ) Ca(OH)2 | 3400~3700 3631 3045 ~1620 ~1345 ~1053 | 与Ca+相关的晶格水和-OH基的伸缩振动 LDH的-OH基伸缩振动 水 层间水分子弯曲振动 M-NO³-的对称O-N-O伸缩振动 Fe-OH |  | 江苏省 |  |  |  | 清洁土壤 | [17 empty] | 四水硝酸镉配制成特定镉浓度的溶液，然后按1 g ~ 1 m L的固液比与干净土样混合。将混合物充分搅拌，风干，研磨，密封保存。另外，用0.1 M HNO3和0.1 M HCl调节p H，制备不同p H的土壤样品。 |  |  |  |  | 土壤 |  | 5 | 1 |  |  | 0.003 |  |  |  | 6.51 |  | 30 | 1440 | [5 empty] | Cd | 1500 | [37 empty] | 3 | [11 empty] | 95.32 | 0.44 |  | 95.32
34 | Yuqi Jing，2024 | CaFe-LDH | 共沉淀法 | 分别称取0.9446 g Ca ( NO3 ) 2 · 4H2O、0.8080 g Fe ( NO3 ) 3 · 9H2O和0.5120 g NaOH，按Ca：Fe = 2：1的比例溶解于80 mL溶液中。混合水溶液磁力搅拌30 min，保持p H在11.8 ~ 12.2之间。然后将充分混合的悬浮液转移到聚四氟乙烯容器中，并在120℃下处理48小时。反应完成后，混合物被冷却到室温，收集，洗涤，并用去离子水离心。所得浆料在50℃烘箱中干燥，研磨，并标记为CaFe - LDH | [8 empty] | Ca2+ | Fe3+ |  | NO3- | [10 empty] | 水滑石的六方层状结构特征。然而，表面显得更加粗糙，由堆叠的小碎片和附着的小颗粒组成 | 11.5，23.1，29.8 19.7, 25.5, 34.3 | LDH( PDF48-0065)典型( 001 )，( 002 )和( 110 ) Ca(OH)2 | 3400~3700 3631 3045 ~1620 ~1345 ~1053 | 与Ca+相关的晶格水和-OH基的伸缩振动 LDH的-OH基伸缩振动 水 层间水分子弯曲振动 M-NO³-的对称O-N-O伸缩振动 Fe-OH |  | 江苏省 |  |  |  | 清洁土壤 | [17 empty] | 四水硝酸镉配制成特定镉浓度的溶液，然后按1 g ~ 1 m L的固液比与干净土样混合。将混合物充分搅拌，风干，研磨，密封保存。另外，用0.1 M HNO3和0.1 M HCl调节p H，制备不同p H的土壤样品。 |  |  |  |  | 土壤 |  | 5 | 1 |  |  | 0.003 |  |  |  | 6.51 |  | 30 | 1440 | [5 empty] | Cd | 2000 | [37 empty] | 3 | [11 empty] | 94.77 | 0.73 |  | 94.77
34 | Yuqi Jing，2024 | CaFe-LDH | 共沉淀法 | 分别称取0.9446 g Ca ( NO3 ) 2 · 4H2O、0.8080 g Fe ( NO3 ) 3 · 9H2O和0.5120 g NaOH，按Ca：Fe = 2：1的比例溶解于80 mL溶液中。混合水溶液磁力搅拌30 min，保持p H在11.8 ~ 12.2之间。然后将充分混合的悬浮液转移到聚四氟乙烯容器中，并在120℃下处理48小时。反应完成后，混合物被冷却到室温，收集，洗涤，并用去离子水离心。所得浆料在50℃烘箱中干燥，研磨，并标记为CaFe - LDH | [8 empty] | Ca2+ | Fe3+ |  | NO3- | [10 empty] | 水滑石的六方层状结构特征。然而，表面显得更加粗糙，由堆叠的小碎片和附着的小颗粒组成 | 11.5，23.1，29.8 19.7, 25.5, 34.3 | LDH( PDF48-0065)典型( 001 )，( 002 )和( 110 ) Ca(OH)2 | 3400~3700 3631 3045 ~1620 ~1345 ~1053 | 与Ca+相关的晶格水和-OH基的伸缩振动 LDH的-OH基伸缩振动 水 层间水分子弯曲振动 M-NO³-的对称O-N-O伸缩振动 Fe-OH |  | 江苏省 |  |  |  | 清洁土壤 | [17 empty] | 四水硝酸镉配制成特定镉浓度的溶液，然后按1 g ~ 1 m L的固液比与干净土样混合。将混合物充分搅拌，风干，研磨，密封保存。另外，用0.1 M HNO3和0.1 M HCl调节p H，制备不同p H的土壤样品。 |  |  |  |  | 土壤 |  | 5 | 1 |  |  | 0.01 |  |  |  | 4 |  | 30 | 1440 | [5 empty] | Cd | 2000 | [37 empty] | 3 | [11 empty] | 31.75 | 0.4 |  | 31.75
34 | Yuqi Jing，2024 | CaFe-LDH | 共沉淀法 | 分别称取0.9446 g Ca ( NO3 ) 2 · 4H2O、0.8080 g Fe ( NO3 ) 3 · 9H2O和0.5120 g NaOH，按Ca：Fe = 2：1的比例溶解于80 mL溶液中。混合水溶液磁力搅拌30 min，保持p H在11.8 ~ 12.2之间。然后将充分混合的悬浮液转移到聚四氟乙烯容器中，并在120℃下处理48小时。反应完成后，混合物被冷却到室温，收集，洗涤，并用去离子水离心。所得浆料在50℃烘箱中干燥，研磨，并标记为CaFe - LDH | [8 empty] | Ca2+ | Fe3+ |  | NO3- | [10 empty] | 水滑石的六方层状结构特征。然而，表面显得更加粗糙，由堆叠的小碎片和附着的小颗粒组成 | 11.5，23.1，29.8 19.7, 25.5, 34.3 | LDH( PDF48-0065)典型( 001 )，( 002 )和( 110 ) Ca(OH)2 | 3400~3700 3631 3045 ~1620 ~1345 ~1053 | 与Ca+相关的晶格水和-OH基的伸缩振动 LDH的-OH基伸缩振动 水 层间水分子弯曲振动 M-NO³-的对称O-N-O伸缩振动 Fe-OH |  | 江苏省 |  |  |  | 清洁土壤 | [17 empty] | 四水硝酸镉配制成特定镉浓度的溶液，然后按1 g ~ 1 m L的固液比与干净土样混合。将混合物充分搅拌，风干，研磨，密封保存。另外，用0.1 M HNO3和0.1 M HCl调节p H，制备不同p H的土壤样品。 |  |  |  |  | 土壤 |  | 5 | 1 |  |  | 0.01 |  |  |  | 5 |  | 30 | 1440 | [5 empty] | Cd | 2000 | [37 empty] | 3 | [11 empty] | 90.51 | 1.84 |  | 90.51
34 | Yuqi Jing，2024 | CaFe-LDH | 共沉淀法 | 分别称取0.9446 g Ca ( NO3 ) 2 · 4H2O、0.8080 g Fe ( NO3 ) 3 · 9H2O和0.5120 g NaOH，按Ca：Fe = 2：1的比例溶解于80 mL溶液中。混合水溶液磁力搅拌30 min，保持p H在11.8 ~ 12.2之间。然后将充分混合的悬浮液转移到聚四氟乙烯容器中，并在120℃下处理48小时。反应完成后，混合物被冷却到室温，收集，洗涤，并用去离子水离心。所得浆料在50℃烘箱中干燥，研磨，并标记为CaFe - LDH | [8 empty] | Ca2+ | Fe3+ |  | NO3- | [10 empty] | 水滑石的六方层状结构特征。然而，表面显得更加粗糙，由堆叠的小碎片和附着的小颗粒组成 | 11.5，23.1，29.8 19.7, 25.5, 34.3 | LDH( PDF48-0065)典型( 001 )，( 002 )和( 110 ) Ca(OH)2 | 3400~3700 3631 3045 ~1620 ~1345 ~1053 | 与Ca+相关的晶格水和-OH基的伸缩振动 LDH的-OH基伸缩振动 水 层间水分子弯曲振动 M-NO³-的对称O-N-O伸缩振动 Fe-OH |  | 江苏省 |  |  |  | 清洁土壤 | [17 empty] | 四水硝酸镉配制成特定镉浓度的溶液，然后按1 g ~ 1 m L的固液比与干净土样混合。将混合物充分搅拌，风干，研磨，密封保存。另外，用0.1 M HNO3和0.1 M HCl调节p H，制备不同p H的土壤样品。 |  |  |  |  | 土壤 |  | 5 | 1 |  |  | 0.01 |  |  |  | 6 |  | 30 | 1440 | [5 empty] | Cd | 2000 | [37 empty] | 3 | [11 empty] | 91.83 | 4.35 |  | 91.83
34 | Yuqi Jing，2024 | CaFe-LDH | 共沉淀法 | 分别称取0.9446 g Ca ( NO3 ) 2 · 4H2O、0.8080 g Fe ( NO3 ) 3 · 9H2O和0.5120 g NaOH，按Ca：Fe = 2：1的比例溶解于80 mL溶液中。混合水溶液磁力搅拌30 min，保持p H在11.8 ~ 12.2之间。然后将充分混合的悬浮液转移到聚四氟乙烯容器中，并在120℃下处理48小时。反应完成后，混合物被冷却到室温，收集，洗涤，并用去离子水离心。所得浆料在50℃烘箱中干燥，研磨，并标记为CaFe - LDH | [8 empty] | Ca2+ | Fe3+ |  | NO3- | [10 empty] | 水滑石的六方层状结构特征。然而，表面显得更加粗糙，由堆叠的小碎片和附着的小颗粒组成 | 11.5，23.1，29.8 19.7, 25.5, 34.3 | LDH( PDF48-0065)典型( 001 )，( 002 )和( 110 ) Ca(OH)2 | 3400~3700 3631 3045 ~1620 ~1345 ~1053 | 与Ca+相关的晶格水和-OH基的伸缩振动 LDH的-OH基伸缩振动 水 层间水分子弯曲振动 M-NO³-的对称O-N-O伸缩振动 Fe-OH |  | 江苏省 |  |  |  | 清洁土壤 | [17 empty] | 四水硝酸镉配制成特定镉浓度的溶液，然后按1 g ~ 1 m L的固液比与干净土样混合。将混合物充分搅拌，风干，研磨，密封保存。另外，用0.1 M HNO3和0.1 M HCl调节p H，制备不同p H的土壤样品。 |  |  |  |  | 土壤 |  | 5 | 1 |  |  | 0.01 |  |  |  | 6.5 |  | 30 | 1440 | [5 empty] | Cd | 2000 | [37 empty] | 3 | [11 empty] | 94.6 | 0.79 |  | 94.6
34 | Yuqi Jing，2024 | CaFe-LDH | 共沉淀法 | 分别称取0.9446 g Ca ( NO3 ) 2 · 4H2O、0.8080 g Fe ( NO3 ) 3 · 9H2O和0.5120 g NaOH，按Ca：Fe = 2：1的比例溶解于80 mL溶液中。混合水溶液磁力搅拌30 min，保持p H在11.8 ~ 12.2之间。然后将充分混合的悬浮液转移到聚四氟乙烯容器中，并在120℃下处理48小时。反应完成后，混合物被冷却到室温，收集，洗涤，并用去离子水离心。所得浆料在50℃烘箱中干燥，研磨，并标记为CaFe - LDH | [8 empty] | Ca2+ | Fe3+ |  | NO3- | [10 empty] | 水滑石的六方层状结构特征。然而，表面显得更加粗糙，由堆叠的小碎片和附着的小颗粒组成 | 11.5，23.1，29.8 19.7, 25.5, 34.3 | LDH( PDF48-0065)典型( 001 )，( 002 )和( 110 ) Ca(OH)2 | 3400~3700 3631 3045 ~1620 ~1345 ~1053 | 与Ca+相关的晶格水和-OH基的伸缩振动 LDH的-OH基伸缩振动 水 层间水分子弯曲振动 M-NO³-的对称O-N-O伸缩振动 Fe-OH |  | 江苏省 |  |  |  | 清洁土壤 | [17 empty] | 四水硝酸镉配制成特定镉浓度的溶液，然后按1 g ~ 1 m L的固液比与干净土样混合。将混合物充分搅拌，风干，研磨，密封保存。另外，用0.1 M HNO3和0.1 M HCl调节p H，制备不同p H的土壤样品。 |  |  |  |  | 土壤 |  |  |  | 0 |  | 0 |  |  |  | 6.51 |  | 30±2 | 1080 | 室温 |  |  |  |  | Cd | [38 empty] | 3 |  | 142.27 | 2.68 | 142.27 | 2.68 | [8 empty] | 0 | 0
34 | Yuqi Jing，2024 | CaFe-LDH | 共沉淀法 | 分别称取0.9446 g Ca ( NO3 ) 2 · 4H2O、0.8080 g Fe ( NO3 ) 3 · 9H2O和0.5120 g NaOH，按Ca：Fe = 2：1的比例溶解于80 mL溶液中。混合水溶液磁力搅拌30 min，保持p H在11.8 ~ 12.2之间。然后将充分混合的悬浮液转移到聚四氟乙烯容器中，并在120℃下处理48小时。反应完成后，混合物被冷却到室温，收集，洗涤，并用去离子水离心。所得浆料在50℃烘箱中干燥，研磨，并标记为CaFe - LDH | [8 empty] | Ca2+ | Fe3+ |  | NO3- | [10 empty] | 水滑石的六方层状结构特征。然而，表面显得更加粗糙，由堆叠的小碎片和附着的小颗粒组成 | 11.5，23.1，29.8 19.7, 25.5, 34.3 | LDH( PDF48-0065)典型( 001 )，( 002 )和( 110 ) Ca(OH)2 | 3400~3700 3631 3045 ~1620 ~1345 ~1053 | 与Ca+相关的晶格水和-OH基的伸缩振动 LDH的-OH基伸缩振动 水 层间水分子弯曲振动 M-NO³-的对称O-N-O伸缩振动 Fe-OH |  | 江苏省 |  |  |  | 清洁土壤 | [17 empty] | 四水硝酸镉配制成特定镉浓度的溶液，然后按1 g ~ 1 m L的固液比与干净土样混合。将混合物充分搅拌，风干，研磨，密封保存。另外，用0.1 M HNO3和0.1 M HCl调节p H，制备不同p H的土壤样品。 |  |  |  |  | 土壤 |  |  |  | 0.003 |  | 0.003 |  |  |  | 6.51 |  | 30±2 | 1080 | 室温 |  |  |  |  | Cd | [38 empty] | 3 |  | 142.27 | 2.68 | 130.52 | 6.6 | [8 empty] | 8.258944 | 8.258944
34 | Yuqi Jing，2024 | CaFe-LDH | 共沉淀法 | 分别称取0.9446 g Ca ( NO3 ) 2 · 4H2O、0.8080 g Fe ( NO3 ) 3 · 9H2O和0.5120 g NaOH，按Ca：Fe = 2：1的比例溶解于80 mL溶液中。混合水溶液磁力搅拌30 min，保持p H在11.8 ~ 12.2之间。然后将充分混合的悬浮液转移到聚四氟乙烯容器中，并在120℃下处理48小时。反应完成后，混合物被冷却到室温，收集，洗涤，并用去离子水离心。所得浆料在50℃烘箱中干燥，研磨，并标记为CaFe - LDH | [8 empty] | Ca2+ | Fe3+ |  | NO3- | [10 empty] | 水滑石的六方层状结构特征。然而，表面显得更加粗糙，由堆叠的小碎片和附着的小颗粒组成 | 11.5，23.1，29.8 19.7, 25.5, 34.3 | LDH( PDF48-0065)典型( 001 )，( 002 )和( 110 ) Ca(OH)2 | 3400~3700 3631 3045 ~1620 ~1345 ~1053 | 与Ca+相关的晶格水和-OH基的伸缩振动 LDH的-OH基伸缩振动 水 层间水分子弯曲振动 M-NO³-的对称O-N-O伸缩振动 Fe-OH |  | 江苏省 |  |  |  | 清洁土壤 | [17 empty] | 四水硝酸镉配制成特定镉浓度的溶液，然后按1 g ~ 1 m L的固液比与干净土样混合。将混合物充分搅拌，风干，研磨，密封保存。另外，用0.1 M HNO3和0.1 M HCl调节p H，制备不同p H的土壤样品。 |  |  |  |  | 土壤 |  |  |  | 0.003 |  | 0.003 |  |  |  | 6.51 |  | 30±2 | 1080 | 室温 |  |  |  |  | Cd | [38 empty] | 3 |  | 142.27 | 2.68 | 89.07 | 0.62 | [8 empty] | 37.39369 | 37.39369
34 | Yuqi Jing，2024 | CaFe-LDH | 共沉淀法 | 分别称取0.9446 g Ca ( NO3 ) 2 · 4H2O、0.8080 g Fe ( NO3 ) 3 · 9H2O和0.5120 g NaOH，按Ca：Fe = 2：1的比例溶解于80 mL溶液中。混合水溶液磁力搅拌30 min，保持p H在11.8 ~ 12.2之间。然后将充分混合的悬浮液转移到聚四氟乙烯容器中，并在120℃下处理48小时。反应完成后，混合物被冷却到室温，收集，洗涤，并用去离子水离心。所得浆料在50℃烘箱中干燥，研磨，并标记为CaFe - LDH | [8 empty] | Ca2+ | Fe3+ |  | NO3- | [10 empty] | 水滑石的六方层状结构特征。然而，表面显得更加粗糙，由堆叠的小碎片和附着的小颗粒组成 | 11.5，23.1，29.8 19.7, 25.5, 34.3 | LDH( PDF48-0065)典型( 001 )，( 002 )和( 110 ) Ca(OH)2 | 3400~3700 3631 3045 ~1620 ~1345 ~1053 | 与Ca+相关的晶格水和-OH基的伸缩振动 LDH的-OH基伸缩振动 水 层间水分子弯曲振动 M-NO³-的对称O-N-O伸缩振动 Fe-OH |  | 江苏省 |  |  |  | 清洁土壤 | [17 empty] | 四水硝酸镉配制成特定镉浓度的溶液，然后按1 g ~ 1 m L的固液比与干净土样混合。将混合物充分搅拌，风干，研磨，密封保存。另外，用0.1 M HNO3和0.1 M HCl调节p H，制备不同p H的土壤样品。 |  |  |  |  | 土壤 |  |  |  | 0.003 |  | 0.003 |  |  |  | 6.51 |  | 30±2 | 1080 | 室温 |  |  |  |  | Cd | [38 empty] | 3 |  | 142.27 | 2.68 | 48.25 | 0.62 | [8 empty] | 66.08561 | 66.08561
34 | Yuqi Jing，2024 | CaFe-LDH | 共沉淀法 | 分别称取0.9446 g Ca ( NO3 ) 2 · 4H2O、0.8080 g Fe ( NO3 ) 3 · 9H2O和0.5120 g NaOH，按Ca：Fe = 2：1的比例溶解于80 mL溶液中。混合水溶液磁力搅拌30 min，保持p H在11.8 ~ 12.2之间。然后将充分混合的悬浮液转移到聚四氟乙烯容器中，并在120℃下处理48小时。反应完成后，混合物被冷却到室温，收集，洗涤，并用去离子水离心。所得浆料在50℃烘箱中干燥，研磨，并标记为CaFe - LDH | [8 empty] | Ca2+ | Fe3+ |  | NO3- | [10 empty] | 水滑石的六方层状结构特征。然而，表面显得更加粗糙，由堆叠的小碎片和附着的小颗粒组成 | 11.5，23.1，29.8 19.7, 25.5, 34.3 | LDH( PDF48-0065)典型( 001 )，( 002 )和( 110 ) Ca(OH)2 | 3400~3700 3631 3045 ~1620 ~1345 ~1053 | 与Ca+相关的晶格水和-OH基的伸缩振动 LDH的-OH基伸缩振动 水 层间水分子弯曲振动 M-NO³-的对称O-N-O伸缩振动 Fe-OH |  | 江苏省 |  |  |  | 清洁土壤 | [17 empty] | 四水硝酸镉配制成特定镉浓度的溶液，然后按1 g ~ 1 m L的固液比与干净土样混合。将混合物充分搅拌，风干，研磨，密封保存。另外，用0.1 M HNO3和0.1 M HCl调节p H，制备不同p H的土壤样品。 |  |  |  |  | 土壤 |  |  |  | 0.003 |  | 0.003 |  |  |  | 6.51 |  | 30±2 | 1080 | 室温 |  |  |  |  | Cd | [38 empty] | 3 |  | 142.27 | 2.68 | 42.47 | 0.41 | [8 empty] | 70.14831 | 70.14831
34 | Yuqi Jing，2024 | CaFe-LDH | 共沉淀法 | 分别称取0.9446 g Ca ( NO3 ) 2 · 4H2O、0.8080 g Fe ( NO3 ) 3 · 9H2O和0.5120 g NaOH，按Ca：Fe = 2：1的比例溶解于80 mL溶液中。混合水溶液磁力搅拌30 min，保持p H在11.8 ~ 12.2之间。然后将充分混合的悬浮液转移到聚四氟乙烯容器中，并在120℃下处理48小时。反应完成后，混合物被冷却到室温，收集，洗涤，并用去离子水离心。所得浆料在50℃烘箱中干燥，研磨，并标记为CaFe - LDH | [8 empty] | Ca2+ | Fe3+ |  | NO3- | [10 empty] | 水滑石的六方层状结构特征。然而，表面显得更加粗糙，由堆叠的小碎片和附着的小颗粒组成 | 11.5，23.1，29.8 19.7, 25.5, 34.3 | LDH( PDF48-0065)典型( 001 )，( 002 )和( 110 ) Ca(OH)2 | 3400~3700 3631 3045 ~1620 ~1345 ~1053 | 与Ca+相关的晶格水和-OH基的伸缩振动 LDH的-OH基伸缩振动 水 层间水分子弯曲振动 M-NO³-的对称O-N-O伸缩振动 Fe-OH |  | 江苏省 |  |  |  | 清洁土壤 | [17 empty] | 四水硝酸镉配制成特定镉浓度的溶液，然后按1 g ~ 1 m L的固液比与干净土样混合。将混合物充分搅拌，风干，研磨，密封保存。另外，用0.1 M HNO3和0.1 M HCl调节p H，制备不同p H的土壤样品。 |  |  |  |  | 土壤 |  |  |  | 0.003 |  | 0.003 |  |  |  | 6.51 |  | 30±2 | 1080 | 室温 |  |  |  |  | Cd | [38 empty] | 3 |  | 142.27 | 2.68 | 42.06 | 2.06 | [8 empty] | 70.43649 | 70.43649
34 | Yuqi Jing，2024 | CaFe-LDH | 共沉淀法 | 分别称取0.9446 g Ca ( NO3 ) 2 · 4H2O、0.8080 g Fe ( NO3 ) 3 · 9H2O和0.5120 g NaOH，按Ca：Fe = 2：1的比例溶解于80 mL溶液中。混合水溶液磁力搅拌30 min，保持p H在11.8 ~ 12.2之间。然后将充分混合的悬浮液转移到聚四氟乙烯容器中，并在120℃下处理48小时。反应完成后，混合物被冷却到室温，收集，洗涤，并用去离子水离心。所得浆料在50℃烘箱中干燥，研磨，并标记为CaFe - LDH | [8 empty] | Ca2+ | Fe3+ |  | NO3- | [10 empty] | 水滑石的六方层状结构特征。然而，表面显得更加粗糙，由堆叠的小碎片和附着的小颗粒组成 | 11.5，23.1，29.8 19.7, 25.5, 34.3 | LDH( PDF48-0065)典型( 001 )，( 002 )和( 110 ) Ca(OH)2 | 3400~3700 3631 3045 ~1620 ~1345 ~1053 | 与Ca+相关的晶格水和-OH基的伸缩振动 LDH的-OH基伸缩振动 水 层间水分子弯曲振动 M-NO³-的对称O-N-O伸缩振动 Fe-OH |  | 江苏省 |  |  |  | 清洁土壤 | [17 empty] | 四水硝酸镉配制成特定镉浓度的溶液，然后按1 g ~ 1 m L的固液比与干净土样混合。将混合物充分搅拌，风干，研磨，密封保存。另外，用0.1 M HNO3和0.1 M HCl调节p H，制备不同p H的土壤样品。 |  |  |  |  | 土壤 |  |  |  | 0.003 |  | 0.003 |  |  |  | 6.51 |  | 30±2 | 1080 | 室温 |  |  |  |  | Cd | [38 empty] | 3 |  | 142.27 | 2.68 | 39.38 | 2.68 | [8 empty] | 72.32024 | 72.32024
34 | Yuqi Jing，2024 | CaFe-LDH | 共沉淀法 | 分别称取0.9446 g Ca ( NO3 ) 2 · 4H2O、0.8080 g Fe ( NO3 ) 3 · 9H2O和0.5120 g NaOH，按Ca：Fe = 2：1的比例溶解于80 mL溶液中。混合水溶液磁力搅拌30 min，保持p H在11.8 ~ 12.2之间。然后将充分混合的悬浮液转移到聚四氟乙烯容器中，并在120℃下处理48小时。反应完成后，混合物被冷却到室温，收集，洗涤，并用去离子水离心。所得浆料在50℃烘箱中干燥，研磨，并标记为CaFe - LDH | [8 empty] | Ca2+ | Fe3+ |  | NO3- | [10 empty] | 水滑石的六方层状结构特征。然而，表面显得更加粗糙，由堆叠的小碎片和附着的小颗粒组成 | 11.5，23.1，29.8 19.7, 25.5, 34.3 | LDH( PDF48-0065)典型( 001 )，( 002 )和( 110 ) Ca(OH)2 | 3400~3700 3631 3045 ~1620 ~1345 ~1053 | 与Ca+相关的晶格水和-OH基的伸缩振动 LDH的-OH基伸缩振动 水 层间水分子弯曲振动 M-NO³-的对称O-N-O伸缩振动 Fe-OH |  | 江苏省 |  |  |  | 清洁土壤 | [17 empty] | 四水硝酸镉配制成特定镉浓度的溶液，然后按1 g ~ 1 m L的固液比与干净土样混合。将混合物充分搅拌，风干，研磨，密封保存。另外，用0.1 M HNO3和0.1 M HCl调节p H，制备不同p H的土壤样品。 |  |  |  |  | 土壤 |  |  |  | 0.003 |  | 0.003 |  |  |  | 6.51 |  | 30±2 | 1080 | 室温 |  |  |  |  | Cd | [38 empty] | 3 |  | 142.27 | 2.68 | 31.34 | 6.8 | [8 empty] | 77.97146 | 77.97146
34 | Yuqi Jing，2024 | CaFe-LDH | 共沉淀法 | 分别称取0.9446 g Ca ( NO3 ) 2 · 4H2O、0.8080 g Fe ( NO3 ) 3 · 9H2O和0.5120 g NaOH，按Ca：Fe = 2：1的比例溶解于80 mL溶液中。混合水溶液磁力搅拌30 min，保持p H在11.8 ~ 12.2之间。然后将充分混合的悬浮液转移到聚四氟乙烯容器中，并在120℃下处理48小时。反应完成后，混合物被冷却到室温，收集，洗涤，并用去离子水离心。所得浆料在50℃烘箱中干燥，研磨，并标记为CaFe - LDH | [8 empty] | Ca2+ | Fe3+ |  | NO3- | [10 empty] | 水滑石的六方层状结构特征。然而，表面显得更加粗糙，由堆叠的小碎片和附着的小颗粒组成 | 11.5，23.1，29.8 19.7, 25.5, 34.3 | LDH( PDF48-0065)典型( 001 )，( 002 )和( 110 ) Ca(OH)2 | 3400~3700 3631 3045 ~1620 ~1345 ~1053 | 与Ca+相关的晶格水和-OH基的伸缩振动 LDH的-OH基伸缩振动 水 层间水分子弯曲振动 M-NO³-的对称O-N-O伸缩振动 Fe-OH |  | 江苏省 |  |  |  | 清洁土壤 | [17 empty] | 四水硝酸镉配制成特定镉浓度的溶液，然后按1 g ~ 1 m L的固液比与干净土样混合。将混合物充分搅拌，风干，研磨，密封保存。另外，用0.1 M HNO3和0.1 M HCl调节p H，制备不同p H的土壤样品。 |  |  |  |  | 土壤 |  |  |  | 0.003 |  | 0.003 |  |  |  | 6.51 |  | 30±2 | 1080 | 室温 |  |  |  |  | Cd | [38 empty] | 3 |  | 142.27 | 2.68 | 33.4 | 4.12 | [8 empty] | 76.52351 | 76.52351
35 | Huifeng Wang，2023 | CaAl-LDH（Ca4Al2(OH)12Cl2⋅4H2O） |  | 购自江苏隆昌化工股份有限公司 | [22 empty] | 层状结构 | 29.5, 39.5, 47.6, 56.7 35.9, 48.5 20.9, 24.9, 27.0, 32.7, 43.8,49.9 | No. PDF#19–0201; (CaO)3(Al2O3)(CaCl2)(H2O)10)：(006), (012), (0012), (018), (110), (1112) 碳酸钙 方解石 球霰石 | 3456 1626 2916 1467 857、1455 792 1455 1420 875 | 水的-OH伸缩振动 C=O伸缩振动 -CH3的C-H伸缩振动 -CH2的C-H弯曲振动 碳酸根阴离子的伸缩振动和反对称伸缩振动 M-O或M-OH的晶格振动，其中M为Ca或Al 无定形碳酸钙 方解石 球霰石 |  | 江苏省 | 苏州市 | 121°6′24.19′E | 31°20′55.11′N | [5 empty] | Cd (Ⅱ) |  | Pb |  | Zn | [9 empty] | CaCl2溶液法：有效态 |  |  |  | 土壤 |  |  | 250 | 0 | [5 empty] | 5.95 |  |  | 0~42d | 25 | 70 %田间持水量 | 14 |  |  | 有效态Cd(Ⅱ) | 0.81 |  | 有效态Pb | 54.71 |  | 有效态Zn | 174.75 | [29 empty] | 7d | 5.85 | 3 |  |  |  | 0.111 | 0.00184 | [9 empty] | 0 | [48 empty] | 0.0411 | 0.00131 | [41 empty] | 0.52 |  | 0.52 | 0 | [8 empty] | 99.70243 | 99.70243
35 | Huifeng Wang，2023 | CaAl-LDH（Ca4Al2(OH)12Cl2⋅4H2O） |  | 购自江苏隆昌化工股份有限公司 | [22 empty] | 层状结构 | 29.5, 39.5, 47.6, 56.7 35.9, 48.5 20.9, 24.9, 27.0, 32.7, 43.8,49.9 | No. PDF#19–0201; (CaO)3(Al2O3)(CaCl2)(H2O)10)：(006), (012), (0012), (018), (110), (1112) 碳酸钙 方解石 球霰石 | 3456 1626 2916 1467 857、1455 792 1455 1420 875 | 水的-OH伸缩振动 C=O伸缩振动 -CH3的C-H伸缩振动 -CH2的C-H弯曲振动 碳酸根阴离子的伸缩振动和反对称伸缩振动 M-O或M-OH的晶格振动，其中M为Ca或Al 无定形碳酸钙 方解石 球霰石 |  | 江苏省 | 苏州市 | 121°6′24.19′E | 31°20′55.11′N | [5 empty] | Cd (Ⅱ) |  | Pb |  | Zn | [9 empty] | CaCl2溶液法：有效态 |  |  |  | 土壤 |  |  | 250 | 1.25 | [5 empty] | 5.95 |  |  | 0~42d | 25 | 70 %田间持水量 | 14 |  |  | 有效态Cd(Ⅱ) | 0.81 |  | 有效态Pb | 54.71 |  | 有效态Zn | 174.75 | [29 empty] | 7d | 6.38 | 3 |  |  |  | 0.057 | 0.00184 | [6 empty] | 48.64865 |  |  | 48.64865 | [48 empty] | 0.0647 | 0.00065 | [6 empty] | -57.42092 |  |  | -57.42092 | [31 empty] | 0.52 |  | 0.12 | 0.01579 | [6 empty] | 76.92308 |  | 99.93133 | 99.93133
35 | Huifeng Wang，2023 | CaAl-LDH（Ca4Al2(OH)12Cl2⋅4H2O） |  | 购自江苏隆昌化工股份有限公司 | [22 empty] | 层状结构 | 29.5, 39.5, 47.6, 56.7 35.9, 48.5 20.9, 24.9, 27.0, 32.7, 43.8,49.9 | No. PDF#19–0201; (CaO)3(Al2O3)(CaCl2)(H2O)10)：(006), (012), (0012), (018), (110), (1112) 碳酸钙 方解石 球霰石 | 3456 1626 2916 1467 857、1455 792 1455 1420 875 | 水的-OH伸缩振动 C=O伸缩振动 -CH3的C-H伸缩振动 -CH2的C-H弯曲振动 碳酸根阴离子的伸缩振动和反对称伸缩振动 M-O或M-OH的晶格振动，其中M为Ca或Al 无定形碳酸钙 方解石 球霰石 |  | 江苏省 | 苏州市 | 121°6′24.19′E | 31°20′55.11′N | [5 empty] | Cd (Ⅱ) |  | Pb |  | Zn | [9 empty] | CaCl2溶液法：有效态 |  |  |  | 土壤 |  |  | 250 | 2.5 | [5 empty] | 5.95 |  |  | 0~42d | 25 | 70 %田间持水量 | 14 |  |  | 有效态Cd(Ⅱ) | 0.81 |  | 有效态Pb | 54.71 |  | 有效态Zn | 174.75 | [29 empty] | 7d | 7.01 | 3 |  |  |  | 0.023 | 0.00322 | [6 empty] | 79.27928 |  |  | 79.27928 | [48 empty] | 0.0307 | 0.00092 | [6 empty] | 25.30414 |  |  | 25.30414 | [31 empty] | 0.52 |  | 0.055 | 0.02368 | [6 empty] | 89.42308 |  | 99.96853 | 99.96853
35 | Huifeng Wang，2023 | CaAl-LDH（Ca4Al2(OH)12Cl2⋅4H2O） |  | 购自江苏隆昌化工股份有限公司 | [22 empty] | 层状结构 | 29.5, 39.5, 47.6, 56.7 35.9, 48.5 20.9, 24.9, 27.0, 32.7, 43.8,49.9 | No. PDF#19–0201; (CaO)3(Al2O3)(CaCl2)(H2O)10)：(006), (012), (0012), (018), (110), (1112) 碳酸钙 方解石 球霰石 | 3456 1626 2916 1467 857、1455 792 1455 1420 875 | 水的-OH伸缩振动 C=O伸缩振动 -CH3的C-H伸缩振动 -CH2的C-H弯曲振动 碳酸根阴离子的伸缩振动和反对称伸缩振动 M-O或M-OH的晶格振动，其中M为Ca或Al 无定形碳酸钙 方解石 球霰石 |  | 江苏省 | 苏州市 | 121°6′24.19′E | 31°20′55.11′N | [5 empty] | Cd (Ⅱ) |  | Pb |  | Zn | [9 empty] | CaCl2溶液法：有效态 |  |  |  | 土壤 |  |  | 250 | 7.1 | [5 empty] | 5.95 |  |  | 0~42d | 25 | 70 %田间持水量 | 14 |  |  | 有效态Cd(Ⅱ) | 0.81 |  | 有效态Pb | 54.71 |  | 有效态Zn | 174.75 | [29 empty] | 7d | 7.36 | 3 |  |  |  | 0.004 | 0.00046 | [6 empty] | 96.3964 |  |  | 96.3964 | [48 empty] | 0.0385 | 0.00033 | [6 empty] | 6.326034 |  |  | 6.326034 | [31 empty] | 0.52 |  | 0.036 | 0.01974 | [6 empty] | 93.07692 |  | 99.9794 | 99.9794
35 | Huifeng Wang，2023 | CaAl-LDH（Ca4Al2(OH)12Cl2⋅4H2O） |  | 购自江苏隆昌化工股份有限公司 | [22 empty] | 层状结构 | 29.5, 39.5, 47.6, 56.7 35.9, 48.5 20.9, 24.9, 27.0, 32.7, 43.8,49.9 | No. PDF#19–0201; (CaO)3(Al2O3)(CaCl2)(H2O)10)：(006), (012), (0012), (018), (110), (1112) 碳酸钙 方解石 球霰石 | 3456 1626 2916 1467 857、1455 792 1455 1420 875 | 水的-OH伸缩振动 C=O伸缩振动 -CH3的C-H伸缩振动 -CH2的C-H弯曲振动 碳酸根阴离子的伸缩振动和反对称伸缩振动 M-O或M-OH的晶格振动，其中M为Ca或Al 无定形碳酸钙 方解石 球霰石 |  | 江苏省 | 苏州市 | 121°6′24.19′E | 31°20′55.11′N | [5 empty] | Cd (Ⅱ) |  | Pb |  | Zn | [9 empty] | CaCl2溶液法：有效态 |  |  |  | 土壤 |  |  | 250 | 0 | [5 empty] | 5.95 |  |  | 0~42d | 25 | 70 %田间持水量 | 14 |  |  | 有效态Cd(Ⅱ) | 0.81 |  | 有效态Pb | 54.71 |  | 有效态Zn | 174.75 | [29 empty] | 42d | 6.07 | 3 |  |  |  | 0.089 | 0.00322 | [9 empty] | 0 | [48 empty] | 0.11 | 0.00111 | [41 empty] | 0.37 |  | 0.37 | 0.04342 | [8 empty] | 99.78827 | 99.78827
35 | Huifeng Wang，2023 | CaAl-LDH（Ca4Al2(OH)12Cl2⋅4H2O） |  | 购自江苏隆昌化工股份有限公司 | [22 empty] | 层状结构 | 29.5, 39.5, 47.6, 56.7 35.9, 48.5 20.9, 24.9, 27.0, 32.7, 43.8,49.9 | No. PDF#19–0201; (CaO)3(Al2O3)(CaCl2)(H2O)10)：(006), (012), (0012), (018), (110), (1112) 碳酸钙 方解石 球霰石 | 3456 1626 2916 1467 857、1455 792 1455 1420 875 | 水的-OH伸缩振动 C=O伸缩振动 -CH3的C-H伸缩振动 -CH2的C-H弯曲振动 碳酸根阴离子的伸缩振动和反对称伸缩振动 M-O或M-OH的晶格振动，其中M为Ca或Al 无定形碳酸钙 方解石 球霰石 |  | 江苏省 | 苏州市 | 121°6′24.19′E | 31°20′55.11′N | [5 empty] | Cd (Ⅱ) |  | Pb |  | Zn | [9 empty] | CaCl2溶液法：有效态 |  |  |  | 土壤 |  |  | 250 | 1.25 | [5 empty] | 5.95 |  |  | 0~42d | 25 | 70 %田间持水量 | 14 |  |  | 有效态Cd(Ⅱ) | 0.81 |  | 有效态Pb | 54.71 |  | 有效态Zn | 174.75 | [29 empty] | 42d | 6.7 | 3 |  |  |  | 0.033 | 0.00184 | [6 empty] | 62.92135 |  |  | 62.92135 | [48 empty] | 0.084 | 0.00085 | [6 empty] | 23.63636 |  |  | 23.63636 | [31 empty] | 0.37 |  | 0.099 | 0.01184 | [6 empty] | 73.24324 |  | 99.94335 | 99.94335
35 | Huifeng Wang，2023 | CaAl-LDH（Ca4Al2(OH)12Cl2⋅4H2O） |  | 购自江苏隆昌化工股份有限公司 | [22 empty] | 层状结构 | 29.5, 39.5, 47.6, 56.7 35.9, 48.5 20.9, 24.9, 27.0, 32.7, 43.8,49.9 | No. PDF#19–0201; (CaO)3(Al2O3)(CaCl2)(H2O)10)：(006), (012), (0012), (018), (110), (1112) 碳酸钙 方解石 球霰石 | 3456 1626 2916 1467 857、1455 792 1455 1420 875 | 水的-OH伸缩振动 C=O伸缩振动 -CH3的C-H伸缩振动 -CH2的C-H弯曲振动 碳酸根阴离子的伸缩振动和反对称伸缩振动 M-O或M-OH的晶格振动，其中M为Ca或Al 无定形碳酸钙 方解石 球霰石 |  | 江苏省 | 苏州市 | 121°6′24.19′E | 31°20′55.11′N | [5 empty] | Cd (Ⅱ) |  | Pb |  | Zn | [9 empty] | CaCl2溶液法：有效态 |  |  |  | 土壤 |  |  | 250 | 2.5 | [5 empty] | 5.95 |  |  | 0~42d | 25 | 70 %田间持水量 | 14 |  |  | 有效态Cd(Ⅱ) | 0.81 |  | 有效态Pb | 54.71 |  | 有效态Zn | 174.75 | [29 empty] | 42d | 7.04 | 3 |  |  |  | 0.014 | 0.00138 | [6 empty] | 84.26966 |  |  | 84.26966 | [48 empty] | 0.063 | 0.00078 | [6 empty] | 42.72727 |  |  | 42.72727 | [31 empty] | 0.37 |  | 0.083 | 0.03158 | [6 empty] | 77.56757 |  | 99.9525 | 99.9525
35 | Huifeng Wang，2023 | CaAl-LDH（Ca4Al2(OH)12Cl2⋅4H2O） |  | 购自江苏隆昌化工股份有限公司 | [22 empty] | 层状结构 | 29.5, 39.5, 47.6, 56.7 35.9, 48.5 20.9, 24.9, 27.0, 32.7, 43.8,49.9 | No. PDF#19–0201; (CaO)3(Al2O3)(CaCl2)(H2O)10)：(006), (012), (0012), (018), (110), (1112) 碳酸钙 方解石 球霰石 | 3456 1626 2916 1467 857、1455 792 1455 1420 875 | 水的-OH伸缩振动 C=O伸缩振动 -CH3的C-H伸缩振动 -CH2的C-H弯曲振动 碳酸根阴离子的伸缩振动和反对称伸缩振动 M-O或M-OH的晶格振动，其中M为Ca或Al 无定形碳酸钙 方解石 球霰石 |  | 江苏省 | 苏州市 | 121°6′24.19′E | 31°20′55.11′N | [5 empty] | Cd (Ⅱ) |  | Pb |  | Zn | [9 empty] | CaCl2溶液法：有效态 |  |  |  | 土壤 |  |  | 250 | 7.1 | [5 empty] | 5.95 |  |  | 0~42d | 25 | 70 %田间持水量 | 14 |  |  | 有效态Cd(Ⅱ) | 0.81 |  | 有效态Pb | 54.71 |  | 有效态Zn | 174.75 | [29 empty] | 42d | 7.33 | 3 |  |  |  | 0.005 | 0.00046 | [6 empty] | 94.38202 |  |  | 94.38202 | [48 empty] | 0.048 | 0.00137 | [6 empty] | 56.36364 |  |  | 56.36364 | [31 empty] | 0.37 |  | 0.083 | 0.05526 | [6 empty] | 77.56757 |  | 99.9525 | 99.9525
35 | Huifeng Wang，2023 | CaAl-LDH（Ca4Al2(OH)12Cl2⋅4H2O） |  | 购自江苏隆昌化工股份有限公司 | [22 empty] | 层状结构 | 29.5, 39.5, 47.6, 56.7 35.9, 48.5 20.9, 24.9, 27.0, 32.7, 43.8,49.9 | No. PDF#19–0201; (CaO)3(Al2O3)(CaCl2)(H2O)10)：(006), (012), (0012), (018), (110), (1112) 碳酸钙 方解石 球霰石 | 3456 1626 2916 1467 857、1455 792 1455 1420 875 | 水的-OH伸缩振动 C=O伸缩振动 -CH3的C-H伸缩振动 -CH2的C-H弯曲振动 碳酸根阴离子的伸缩振动和反对称伸缩振动 M-O或M-OH的晶格振动，其中M为Ca或Al 无定形碳酸钙 方解石 球霰石 |  | 江苏省 | 苏州市 | 121°6′24.19′E | 31°20′55.11′N | [5 empty] | Cd (Ⅱ) |  | Pb |  | Zn | [71 empty] | 3
35 | Huifeng Wang，2023 | CaAl-LDH（Ca4Al2(OH)12Cl2⋅4H2O） |  | 购自江苏隆昌化工股份有限公司 | [22 empty] | 层状结构 | 29.5, 39.5, 47.6, 56.7 35.9, 48.5 20.9, 24.9, 27.0, 32.7, 43.8,49.9 | No. PDF#19–0201; (CaO)3(Al2O3)(CaCl2)(H2O)10)：(006), (012), (0012), (018), (110), (1112) 碳酸钙 方解石 球霰石 | 3456 1626 2916 1467 857、1455 792 1455 1420 875 | 水的-OH伸缩振动 C=O伸缩振动 -CH3的C-H伸缩振动 -CH2的C-H弯曲振动 碳酸根阴离子的伸缩振动和反对称伸缩振动 M-O或M-OH的晶格振动，其中M为Ca或Al 无定形碳酸钙 方解石 球霰石 |  | 江苏省 | 苏州市 | 121°6′24.19′E | 31°20′55.11′N | [5 empty] | Cd (Ⅱ) |  | Pb |  | Zn | [71 empty] | 3
35 | Huifeng Wang，2023 | CaAl-LDH（Ca4Al2(OH)12Cl2⋅4H2O） |  | 购自江苏隆昌化工股份有限公司 | [22 empty] | 层状结构 | 29.5, 39.5, 47.6, 56.7 35.9, 48.5 20.9, 24.9, 27.0, 32.7, 43.8,49.9 | No. PDF#19–0201; (CaO)3(Al2O3)(CaCl2)(H2O)10)：(006), (012), (0012), (018), (110), (1112) 碳酸钙 方解石 球霰石 | 3456 1626 2916 1467 857、1455 792 1455 1420 875 | 水的-OH伸缩振动 C=O伸缩振动 -CH3的C-H伸缩振动 -CH2的C-H弯曲振动 碳酸根阴离子的伸缩振动和反对称伸缩振动 M-O或M-OH的晶格振动，其中M为Ca或Al 无定形碳酸钙 方解石 球霰石 |  | 江苏省 | 苏州市 | 121°6′24.19′E | 31°20′55.11′N | [5 empty] | Cd (Ⅱ) |  | Pb |  | Zn | [71 empty] | 3
35 | Huifeng Wang，2023 | CaAl-LDH（Ca4Al2(OH)12Cl2⋅4H2O） |  | 购自江苏隆昌化工股份有限公司 | [22 empty] | 层状结构 | 29.5, 39.5, 47.6, 56.7 35.9, 48.5 20.9, 24.9, 27.0, 32.7, 43.8,49.9 | No. PDF#19–0201; (CaO)3(Al2O3)(CaCl2)(H2O)10)：(006), (012), (0012), (018), (110), (1112) 碳酸钙 方解石 球霰石 | 3456 1626 2916 1467 857、1455 792 1455 1420 875 | 水的-OH伸缩振动 C=O伸缩振动 -CH3的C-H伸缩振动 -CH2的C-H弯曲振动 碳酸根阴离子的伸缩振动和反对称伸缩振动 M-O或M-OH的晶格振动，其中M为Ca或Al 无定形碳酸钙 方解石 球霰石 |  | 江苏省 | 苏州市 | 121°6′24.19′E | 31°20′55.11′N | [5 empty] | Cd (Ⅱ) |  | Pb |  | Zn | [71 empty] | 3
35 | Huifeng Wang，2023 | CaAl-LDH（Ca4Al2(OH)12Cl2⋅4H2O） |  | 购自江苏隆昌化工股份有限公司 | [22 empty] | 层状结构 | 29.5, 39.5, 47.6, 56.7 35.9, 48.5 20.9, 24.9, 27.0, 32.7, 43.8,49.9 | No. PDF#19–0201; (CaO)3(Al2O3)(CaCl2)(H2O)10)：(006), (012), (0012), (018), (110), (1112) 碳酸钙 方解石 球霰石 | 3456 1626 2916 1467 857、1455 792 1455 1420 875 | 水的-OH伸缩振动 C=O伸缩振动 -CH3的C-H伸缩振动 -CH2的C-H弯曲振动 碳酸根阴离子的伸缩振动和反对称伸缩振动 M-O或M-OH的晶格振动，其中M为Ca或Al 无定形碳酸钙 方解石 球霰石 |  | 江苏省 | 苏州市 | 121°6′24.19′E | 31°20′55.11′N | [5 empty] | Cd (Ⅱ) |  | Pb |  | Zn | [10 empty] | 是 | 江苏省苏州市 | 2m*3m*36 | [58 empty] | 3
35 | Huifeng Wang，2023 | CaAl-LDH（Ca4Al2(OH)12Cl2⋅4H2O） |  | 购自江苏隆昌化工股份有限公司 | [22 empty] | 层状结构 | 29.5, 39.5, 47.6, 56.7 35.9, 48.5 20.9, 24.9, 27.0, 32.7, 43.8,49.9 | No. PDF#19–0201; (CaO)3(Al2O3)(CaCl2)(H2O)10)：(006), (012), (0012), (018), (110), (1112) 碳酸钙 方解石 球霰石 | 3456 1626 2916 1467 857、1455 792 1455 1420 875 | 水的-OH伸缩振动 C=O伸缩振动 -CH3的C-H伸缩振动 -CH2的C-H弯曲振动 碳酸根阴离子的伸缩振动和反对称伸缩振动 M-O或M-OH的晶格振动，其中M为Ca或Al 无定形碳酸钙 方解石 球霰石 |  | 江苏省 | 苏州市 | 121°6′24.19′E | 31°20′55.11′N | [5 empty] | Cd (Ⅱ) |  | Pb |  | Zn | [10 empty] | 是 | 江苏省苏州市 | 2m*3m*36 | [58 empty] | 3
35 | Huifeng Wang，2023 | CaAl-LDH（Ca4Al2(OH)12Cl2⋅4H2O） |  | 购自江苏隆昌化工股份有限公司 | [22 empty] | 层状结构 | 29.5, 39.5, 47.6, 56.7 35.9, 48.5 20.9, 24.9, 27.0, 32.7, 43.8,49.9 | No. PDF#19–0201; (CaO)3(Al2O3)(CaCl2)(H2O)10)：(006), (012), (0012), (018), (110), (1112) 碳酸钙 方解石 球霰石 | 3456 1626 2916 1467 857、1455 792 1455 1420 875 | 水的-OH伸缩振动 C=O伸缩振动 -CH3的C-H伸缩振动 -CH2的C-H弯曲振动 碳酸根阴离子的伸缩振动和反对称伸缩振动 M-O或M-OH的晶格振动，其中M为Ca或Al 无定形碳酸钙 方解石 球霰石 |  | 江苏省 | 苏州市 | 121°6′24.19′E | 31°20′55.11′N | [5 empty] | Cd (Ⅱ) |  | Pb |  | Zn | [10 empty] | 是 | 江苏省苏州市 | 2m*3m*36 | [58 empty] | 3
35 | Huifeng Wang，2023 | CaAl-LDH（Ca4Al2(OH)12Cl2⋅4H2O） |  | 购自江苏隆昌化工股份有限公司 | [22 empty] | 层状结构 | 29.5, 39.5, 47.6, 56.7 35.9, 48.5 20.9, 24.9, 27.0, 32.7, 43.8,49.9 | No. PDF#19–0201; (CaO)3(Al2O3)(CaCl2)(H2O)10)：(006), (012), (0012), (018), (110), (1112) 碳酸钙 方解石 球霰石 | 3456 1626 2916 1467 857、1455 792 1455 1420 875 | 水的-OH伸缩振动 C=O伸缩振动 -CH3的C-H伸缩振动 -CH2的C-H弯曲振动 碳酸根阴离子的伸缩振动和反对称伸缩振动 M-O或M-OH的晶格振动，其中M为Ca或Al 无定形碳酸钙 方解石 球霰石 |  | 江苏省 | 苏州市 | 121°6′24.19′E | 31°20′55.11′N | [5 empty] | Cd (Ⅱ) |  | Pb |  | Zn | [10 empty] | 是 | 江苏省苏州市 | 2m*3m*36 | [58 empty] | 3
35 | Huifeng Wang，2023 | CaAl-LDH（Ca4Al2(OH)12Cl2⋅4H2O） |  | 购自江苏隆昌化工股份有限公司 | [22 empty] | 层状结构 | 29.5, 39.5, 47.6, 56.7 35.9, 48.5 20.9, 24.9, 27.0, 32.7, 43.8,49.9 | No. PDF#19–0201; (CaO)3(Al2O3)(CaCl2)(H2O)10)：(006), (012), (0012), (018), (110), (1112) 碳酸钙 方解石 球霰石 | 3456 1626 2916 1467 857、1455 792 1455 1420 875 | 水的-OH伸缩振动 C=O伸缩振动 -CH3的C-H伸缩振动 -CH2的C-H弯曲振动 碳酸根阴离子的伸缩振动和反对称伸缩振动 M-O或M-OH的晶格振动，其中M为Ca或Al 无定形碳酸钙 方解石 球霰石 |  | 江苏省 | 苏州市 | 121°6′24.19′E | 31°20′55.11′N | [5 empty] | Cd (Ⅱ) |  | Pb |  | Zn | [10 empty] | 是 | 江苏省苏州市 | 2m*3m*36 | [58 empty] | 3
35 | Huifeng Wang，2023 | CaAl-LDH（Ca4Al2(OH)12Cl2⋅4H2O） |  | 购自江苏隆昌化工股份有限公司 | [22 empty] | 层状结构 | 29.5, 39.5, 47.6, 56.7 35.9, 48.5 20.9, 24.9, 27.0, 32.7, 43.8,49.9 | No. PDF#19–0201; (CaO)3(Al2O3)(CaCl2)(H2O)10)：(006), (012), (0012), (018), (110), (1112) 碳酸钙 方解石 球霰石 | 3456 1626 2916 1467 857、1455 792 1455 1420 875 | 水的-OH伸缩振动 C=O伸缩振动 -CH3的C-H伸缩振动 -CH2的C-H弯曲振动 碳酸根阴离子的伸缩振动和反对称伸缩振动 M-O或M-OH的晶格振动，其中M为Ca或Al 无定形碳酸钙 方解石 球霰石 |  | 江苏省 | 苏州市 | 121°6′24.19′E | 31°20′55.11′N | [5 empty] | Cd (Ⅱ) |  | Pb |  | Zn | [10 empty] | 是 | 江苏省苏州市 | 2m*3m*36 | [58 empty] | 3
35 | Huifeng Wang，2023 | CaAl-LDH（Ca4Al2(OH)12Cl2⋅4H2O） |  | 购自江苏隆昌化工股份有限公司 | [22 empty] | 层状结构 | 29.5, 39.5, 47.6, 56.7 35.9, 48.5 20.9, 24.9, 27.0, 32.7, 43.8,49.9 | No. PDF#19–0201; (CaO)3(Al2O3)(CaCl2)(H2O)10)：(006), (012), (0012), (018), (110), (1112) 碳酸钙 方解石 球霰石 | 3456 1626 2916 1467 857、1455 792 1455 1420 875 | 水的-OH伸缩振动 C=O伸缩振动 -CH3的C-H伸缩振动 -CH2的C-H弯曲振动 碳酸根阴离子的伸缩振动和反对称伸缩振动 M-O或M-OH的晶格振动，其中M为Ca或Al 无定形碳酸钙 方解石 球霰石 |  | 江苏省 | 苏州市 | 121°6′24.19′E | 31°20′55.11′N | [5 empty] | Cd (Ⅱ) |  | Pb |  | Zn | [10 empty] | 是 | 江苏省苏州市 | 2m*3m*36 | [58 empty] | 3
35 | Huifeng Wang，2023 | CaAl-LDH（Ca4Al2(OH)12Cl2⋅4H2O） |  | 购自江苏隆昌化工股份有限公司 | [22 empty] | 层状结构 | 29.5, 39.5, 47.6, 56.7 35.9, 48.5 20.9, 24.9, 27.0, 32.7, 43.8,49.9 | No. PDF#19–0201; (CaO)3(Al2O3)(CaCl2)(H2O)10)：(006), (012), (0012), (018), (110), (1112) 碳酸钙 方解石 球霰石 | 3456 1626 2916 1467 857、1455 792 1455 1420 875 | 水的-OH伸缩振动 C=O伸缩振动 -CH3的C-H伸缩振动 -CH2的C-H弯曲振动 碳酸根阴离子的伸缩振动和反对称伸缩振动 M-O或M-OH的晶格振动，其中M为Ca或Al 无定形碳酸钙 方解石 球霰石 |  | 江苏省 | 苏州市 | 121°6′24.19′E | 31°20′55.11′N | [5 empty] | Cd (Ⅱ) |  | Pb |  | Zn | [10 empty] | 是 | 江苏省苏州市 | 2m*3m*36 | [58 empty] | 3
36 | Ruisen Jing，2024 | HMS-MgAl-LDH | 水热法 | [9 empty] | Mg2+ | Al3+ |  | NO3- |  |  | 42.45 | 0.3629 | 28.03 | [5 empty] | 由微米尺度的微球组成，表现出单分散的特性，内腔中空，微球由几十个松散压实的不规则六边形薄片组成，壳层由许多纳米晶体组成 | ( 003 )、( 006 )、( 009 )、( 018 )、( 012 )和( 110 )衍射峰均属于LDHs晶体结构 |  |  |  |  | 山东省 | 淄博市 |  |  |  | 6.4±0.3 |  |  |  | Cu (Ⅱ) | 25.12±2.32 | Pb (Ⅱ) | 14.03±1.27 | As (Ⅴ) | 13.44±1.78 | Cr (Ⅵ) | 22.57±1.96 | [5 empty] | 实验过程中将10 g土壤和250 m L重金属悬浮液混合进行 |  |  |  |  | 土壤 |  | 250 | 10 | 0.8 | 0.8 | 0.02 | [12 empty] | Cu |  | 200 | Pb |  | 200 | As（V） |  | 200 | Cr |  | 200 |  |  |  |  | 无 |  |  | 0 | [19 empty] | 3 | [26 empty] | 99.77 |  |  | 99.77 | [26 empty] | 99.77 |  |  | 99.77 | [11 empty] | 99.77 |  |  | 99.77 | [11 empty] | 99.77 |  |  | 99.77
36 | Ruisen Jing，2024 | HMS-MgAl-LDH | 水热法 | [9 empty] | Mg2+ | Al3+ |  | NO3- |  |  | 42.45 | 0.3629 | 28.03 | [5 empty] | 由微米尺度的微球组成，表现出单分散的特性，内腔中空，微球由几十个松散压实的不规则六边形薄片组成，壳层由许多纳米晶体组成 | ( 003 )、( 006 )、( 009 )、( 018 )、( 012 )和( 110 )衍射峰均属于LDHs晶体结构 |  |  |  |  | 山东省 | 淄博市 |  |  |  | 6.4±0.3 |  |  |  | Cu (Ⅱ) | 25.12±2.32 | Pb (Ⅱ) | 14.03±1.27 | As (Ⅴ) | 13.44±1.78 | Cr (Ⅵ) | 22.57±1.96 | [5 empty] | 实验过程中将10 g土壤和250 m L重金属悬浮液混合进行 |  |  |  |  | 土壤 |  | 250 | 10 | 0.8 | 0.8 | 0.02 | [12 empty] | Cu |  | 200 | Pb |  | 200 | As（V） |  | 200 | Cr |  | 200 |  |  |  |  | Na+ |  |  | 200 | [19 empty] | 3 | [26 empty] | 99.53 |  |  | 99.53 | [26 empty] | 99.07 |  |  | 99.07 | [11 empty] | 99.07 |  |  | 99.07 | [11 empty] | 98.83 |  |  | 98.83
36 | Ruisen Jing，2024 | HMS-MgAl-LDH | 水热法 | [9 empty] | Mg2+ | Al3+ |  | NO3- |  |  | 42.45 | 0.3629 | 28.03 | [5 empty] | 由微米尺度的微球组成，表现出单分散的特性，内腔中空，微球由几十个松散压实的不规则六边形薄片组成，壳层由许多纳米晶体组成 | ( 003 )、( 006 )、( 009 )、( 018 )、( 012 )和( 110 )衍射峰均属于LDHs晶体结构 |  |  |  |  | 山东省 | 淄博市 |  |  |  | 6.4±0.3 |  |  |  | Cu (Ⅱ) | 25.12±2.32 | Pb (Ⅱ) | 14.03±1.27 | As (Ⅴ) | 13.44±1.78 | Cr (Ⅵ) | 22.57±1.96 | [5 empty] | 实验过程中将10 g土壤和250 m L重金属悬浮液混合进行 |  |  |  |  | 土壤 |  | 250 | 10 | 0.8 | 0.8 | 0.02 | [12 empty] | Cu |  | 200 | Pb |  | 200 | As（V） |  | 200 | Cr |  | 200 |  |  |  |  | K+ |  |  | 200 | [19 empty] | 3 | [26 empty] | 98.83 |  |  | 98.83 | [26 empty] | 98.14 |  |  | 98.14 | [11 empty] | 99.37 |  |  | 99.37 | [11 empty] | 98.14 |  |  | 98.14
36 | Ruisen Jing，2024 | HMS-MgAl-LDH | 水热法 | [9 empty] | Mg2+ | Al3+ |  | NO3- |  |  | 42.45 | 0.3629 | 28.03 | [5 empty] | 由微米尺度的微球组成，表现出单分散的特性，内腔中空，微球由几十个松散压实的不规则六边形薄片组成，壳层由许多纳米晶体组成 | ( 003 )、( 006 )、( 009 )、( 018 )、( 012 )和( 110 )衍射峰均属于LDHs晶体结构 |  |  |  |  | 山东省 | 淄博市 |  |  |  | 6.4±0.3 |  |  |  | Cu (Ⅱ) | 25.12±2.32 | Pb (Ⅱ) | 14.03±1.27 | As (Ⅴ) | 13.44±1.78 | Cr (Ⅵ) | 22.57±1.96 | [5 empty] | 实验过程中将10 g土壤和250 m L重金属悬浮液混合进行 |  |  |  |  | 土壤 |  | 250 | 10 | 0.8 | 0.8 | 0.02 | [12 empty] | Cu |  | 200 | Pb |  | 200 | As（V） |  | 200 | Cr |  | 200 |  |  |  |  | Ca2+ |  |  | 200 | [19 empty] | 3 | [26 empty] | 99.07 |  |  | 99.07 | [26 empty] | 99.07 |  |  | 99.07 | [11 empty] | 99.57 |  |  | 99.57 | [11 empty] | 95.1 |  |  | 95.1
36 | Ruisen Jing，2024 | HMS-MgAl-LDH | 水热法 | [9 empty] | Mg2+ | Al3+ |  | NO3- |  |  | 42.45 | 0.3629 | 28.03 | [5 empty] | 由微米尺度的微球组成，表现出单分散的特性，内腔中空，微球由几十个松散压实的不规则六边形薄片组成，壳层由许多纳米晶体组成 | ( 003 )、( 006 )、( 009 )、( 018 )、( 012 )和( 110 )衍射峰均属于LDHs晶体结构 |  |  |  |  | 山东省 | 淄博市 |  |  |  | 6.4±0.3 |  |  |  | Cu (Ⅱ) | 25.12±2.32 | Pb (Ⅱ) | 14.03±1.27 | As (Ⅴ) | 13.44±1.78 | Cr (Ⅵ) | 22.57±1.96 | [5 empty] | 实验过程中将10 g土壤和250 m L重金属悬浮液混合进行 |  |  |  |  | 土壤 |  | 250 | 10 | 0.8 | 0.8 | 0.02 | [12 empty] | Cu |  | 200 | Pb |  | 200 | As（V） |  | 200 | Cr |  | 200 |  |  |  |  | Mg2+ |  |  | 200 | [19 empty] | 3 | [26 empty] | 98.6 |  |  | 98.6 | [26 empty] | 97.9 |  |  | 97.9 | [11 empty] | 96.27 |  |  | 96.27 | [11 empty] | 95.8 |  |  | 95.8
36 | Ruisen Jing，2024 | HMS-MgAl-LDH | 水热法 | [9 empty] | Mg2+ | Al3+ |  | NO3- |  |  | 42.45 | 0.3629 | 28.03 | [5 empty] | 由微米尺度的微球组成，表现出单分散的特性，内腔中空，微球由几十个松散压实的不规则六边形薄片组成，壳层由许多纳米晶体组成 | ( 003 )、( 006 )、( 009 )、( 018 )、( 012 )和( 110 )衍射峰均属于LDHs晶体结构 |  |  |  |  | 山东省 | 淄博市 |  |  |  | 6.4±0.3 |  |  |  | Cu (Ⅱ) | 25.12±2.32 | Pb (Ⅱ) | 14.03±1.27 | As (Ⅴ) | 13.44±1.78 | Cr (Ⅵ) | 22.57±1.96 | [5 empty] | 实验过程中将10 g土壤和250 m L重金属悬浮液混合进行 |  |  |  |  | 土壤 |  | 250 | 10 | 0.8 | 0.8 | 0.02 | [12 empty] | Cu |  | 200 | Pb |  | 200 | As（V） |  | 200 | Cr |  | 200 |  |  |  |  | Cl- |  |  | 200 | [19 empty] | 3 | [26 empty] | 98.14 |  |  | 98.14 | [26 empty] | 98.83 |  |  | 98.83 | [11 empty] | 98.83 |  |  | 98.83 | [11 empty] | 98.37 |  |  | 98.37
36 | Ruisen Jing，2024 | HMS-MgAl-LDH | 水热法 | [9 empty] | Mg2+ | Al3+ |  | NO3- |  |  | 42.45 | 0.3629 | 28.03 | [5 empty] | 由微米尺度的微球组成，表现出单分散的特性，内腔中空，微球由几十个松散压实的不规则六边形薄片组成，壳层由许多纳米晶体组成 | ( 003 )、( 006 )、( 009 )、( 018 )、( 012 )和( 110 )衍射峰均属于LDHs晶体结构 |  |  |  |  | 山东省 | 淄博市 |  |  |  | 6.4±0.3 |  |  |  | Cu (Ⅱ) | 25.12±2.32 | Pb (Ⅱ) | 14.03±1.27 | As (Ⅴ) | 13.44±1.78 | Cr (Ⅵ) | 22.57±1.96 | [5 empty] | 实验过程中将10 g土壤和250 m L重金属悬浮液混合进行 |  |  |  |  | 土壤 |  | 250 | 10 | 0.8 | 0.8 | 0.02 | [12 empty] | Cu |  | 200 | Pb |  | 200 | As（V） |  | 200 | Cr |  | 200 |  |  |  |  | NO3- |  |  | 200 | [19 empty] | 3 | [26 empty] | 98.84 |  |  | 98.84 | [26 empty] | 98.83 |  |  | 98.83 | [11 empty] | 99.07 |  |  | 99.07 | [11 empty] | 98.83 |  |  | 98.83
36 | Ruisen Jing，2024 | HMS-MgAl-LDH | 水热法 | [9 empty] | Mg2+ | Al3+ |  | NO3- |  |  | 42.45 | 0.3629 | 28.03 | [5 empty] | 由微米尺度的微球组成，表现出单分散的特性，内腔中空，微球由几十个松散压实的不规则六边形薄片组成，壳层由许多纳米晶体组成 | ( 003 )、( 006 )、( 009 )、( 018 )、( 012 )和( 110 )衍射峰均属于LDHs晶体结构 |  |  |  |  | 山东省 | 淄博市 |  |  |  | 6.4±0.3 |  |  |  | Cu (Ⅱ) | 25.12±2.32 | Pb (Ⅱ) | 14.03±1.27 | As (Ⅴ) | 13.44±1.78 | Cr (Ⅵ) | 22.57±1.96 | [5 empty] | 实验过程中将10 g土壤和250 m L重金属悬浮液混合进行 |  |  |  |  | 土壤 |  | 250 | 10 | 0.8 | 0.8 | 0.02 | [12 empty] | Cu |  | 200 | Pb |  | 200 | As（V） |  | 200 | Cr |  | 200 |  |  |  |  | SO42- |  |  | 200 | [19 empty] | 3 | [26 empty] | 94.17 |  |  | 94.17 | [26 empty] | 93.71 |  |  | 93.71 | [11 empty] | 97.2 |  |  | 97.2 | [11 empty] | 96.74 |  |  | 96.74
36 | Ruisen Jing，2024 | HMS-MgAl-LDH | 水热法 | [9 empty] | Mg2+ | Al3+ |  | NO3- |  |  | 42.45 | 0.3629 | 28.03 | [5 empty] | 由微米尺度的微球组成，表现出单分散的特性，内腔中空，微球由几十个松散压实的不规则六边形薄片组成，壳层由许多纳米晶体组成 | ( 003 )、( 006 )、( 009 )、( 018 )、( 012 )和( 110 )衍射峰均属于LDHs晶体结构 |  |  |  |  | 山东省 | 淄博市 |  |  |  | 6.4±0.3 |  |  |  | Cu (Ⅱ) | 25.12±2.32 | Pb (Ⅱ) | 14.03±1.27 | As (Ⅴ) | 13.44±1.78 | Cr (Ⅵ) | 22.57±1.96 | [5 empty] | 实验过程中将10 g土壤和250 m L重金属悬浮液混合进行 |  |  |  |  | 土壤 |  | 250 | 10 | 0.8 | 0.8 | 0.02 | [12 empty] | Cu |  | 200 | Pb |  | 200 | As（V） |  | 200 | Cr |  | 200 |  |  |  |  | CO32- |  |  | 200 | [19 empty] | 3 | [26 empty] | 61.07 |  |  | 61.07 | [26 empty] | 58.51 |  |  | 58.51 | [11 empty] | 98.14 |  |  | 98.14 | [11 empty] | 97.2 |  |  | 97.2
36 | Ruisen Jing，2024 | HMS-MgAl-LDH | 水热法 | [9 empty] | Mg2+ | Al3+ |  | NO3- |  |  | 42.45 | 0.3629 | 28.03 | [5 empty] | 由微米尺度的微球组成，表现出单分散的特性，内腔中空，微球由几十个松散压实的不规则六边形薄片组成，壳层由许多纳米晶体组成 | ( 003 )、( 006 )、( 009 )、( 018 )、( 012 )和( 110 )衍射峰均属于LDHs晶体结构 |  |  |  |  | 山东省 | 淄博市 |  |  |  | 6.4±0.3 |  |  |  | Cu (Ⅱ) | 25.12±2.32 | Pb (Ⅱ) | 14.03±1.27 | As (Ⅴ) | 13.44±1.78 | Cr (Ⅵ) | 22.57±1.96 | [5 empty] | 实验过程中将10 g土壤和250 m L重金属悬浮液混合进行 | [10 empty] | 0.02 | [51 empty] | 3
36 | Ruisen Jing，2024 | HMS-MgAl-LDH | 水热法 | [9 empty] | Mg2+ | Al3+ |  | NO3- |  |  | 42.45 | 0.3629 | 28.03 | [5 empty] | 由微米尺度的微球组成，表现出单分散的特性，内腔中空，微球由几十个松散压实的不规则六边形薄片组成，壳层由许多纳米晶体组成 | ( 003 )、( 006 )、( 009 )、( 018 )、( 012 )和( 110 )衍射峰均属于LDHs晶体结构 |  |  |  |  | 山东省 | 淄博市 |  |  |  | 6.4±0.3 |  |  |  | Cu (Ⅱ) | 25.12±2.32 | Pb (Ⅱ) | 14.03±1.27 | As (Ⅴ) | 13.44±1.78 | Cr (Ⅵ) | 22.57±1.96 | [5 empty] | 实验过程中将10 g土壤和250 m L重金属悬浮液混合进行 |  |  |  |  | 土壤 |  | 250 | 10 | 0.8 | 0.8 | 0.02 |  |  |  | 6.5~6.7 |  |  | 240 | [5 empty] | Cu |  | 40~400 | Pb |  | 40~400 | As（V） |  | 40~400 | Cr |  | 40~400 | [14 empty] | Cu(Ⅱ)/Pb(Ⅱ):Langmuir - Freundlich As(V)/Cr(VI):General Langmuir | Cu(Ⅱ)/Pb(Ⅱ):离子与吸附剂之间的相互作用而进行的多层吸附 As(V)/Cr(VI):主要发生在可利用位点 |  | 266.25 |  | 344.75 | 119.17 | 65.06 | [5 empty] | 3 | [7 empty] | 65.06 | 2.25 | [28 empty] | 118.89 | 4.15 | [28 empty] | 344.75
36 | Ruisen Jing，2024 | HMS-MgAl-LDH | 水热法 | [9 empty] | Mg2+ | Al3+ |  | NO3- |  |  | 42.45 | 0.3629 | 28.03 | [5 empty] | 由微米尺度的微球组成，表现出单分散的特性，内腔中空，微球由几十个松散压实的不规则六边形薄片组成，壳层由许多纳米晶体组成 | ( 003 )、( 006 )、( 009 )、( 018 )、( 012 )和( 110 )衍射峰均属于LDHs晶体结构 |  |  |  |  | 山东省 | 淄博市 |  |  |  | 6.4±0.3 |  |  |  | Cu (Ⅱ) | 25.12±2.32 | Pb (Ⅱ) | 14.03±1.27 | As (Ⅴ) | 13.44±1.78 | Cr (Ⅵ) | 22.57±1.96 | [5 empty] | 实验过程中将10 g土壤和250 m L重金属悬浮液混合进行 |  |  |  |  | 土壤 |  | 250 | 10 | 0.8 | 0.8 | 0.02 |  |  |  | 3 | [8 empty] | Cu |  | 200 | Pb |  | 200 | As（V） |  | 200 | Cr |  | 200 | [27 empty] | 3 | [26 empty] | 76.27 |  |  | 76.27 | [26 empty] | 80.57 |  |  | 80.57 | [11 empty] | 48.37 |  |  | 48.37 | [11 empty] | 44.2 |  |  | 44.2
36 | Ruisen Jing，2024 | HMS-MgAl-LDH | 水热法 | [9 empty] | Mg2+ | Al3+ |  | NO3- |  |  | 42.45 | 0.3629 | 28.03 | [5 empty] | 由微米尺度的微球组成，表现出单分散的特性，内腔中空，微球由几十个松散压实的不规则六边形薄片组成，壳层由许多纳米晶体组成 | ( 003 )、( 006 )、( 009 )、( 018 )、( 012 )和( 110 )衍射峰均属于LDHs晶体结构 |  |  |  |  | 山东省 | 淄博市 |  |  |  | 6.4±0.3 |  |  |  | Cu (Ⅱ) | 25.12±2.32 | Pb (Ⅱ) | 14.03±1.27 | As (Ⅴ) | 13.44±1.78 | Cr (Ⅵ) | 22.57±1.96 | [5 empty] | 实验过程中将10 g土壤和250 m L重金属悬浮液混合进行 |  |  |  |  | 土壤 |  | 250 | 10 | 0.8 | 0.8 | 0.02 |  |  |  | 4 | [8 empty] | Cu |  | 200 | Pb |  | 200 | As（V） |  | 200 | Cr |  | 200 | [27 empty] | 3 | [26 empty] | 68.71 |  |  | 68.71 | [26 empty] | 76.53 |  |  | 76.53 | [11 empty] | 54.63 |  |  | 54.63 | [11 empty] | 54.37 |  |  | 54.37
36 | Ruisen Jing，2024 | HMS-MgAl-LDH | 水热法 | [9 empty] | Mg2+ | Al3+ |  | NO3- |  |  | 42.45 | 0.3629 | 28.03 | [5 empty] | 由微米尺度的微球组成，表现出单分散的特性，内腔中空，微球由几十个松散压实的不规则六边形薄片组成，壳层由许多纳米晶体组成 | ( 003 )、( 006 )、( 009 )、( 018 )、( 012 )和( 110 )衍射峰均属于LDHs晶体结构 |  |  |  |  | 山东省 | 淄博市 |  |  |  | 6.4±0.3 |  |  |  | Cu (Ⅱ) | 25.12±2.32 | Pb (Ⅱ) | 14.03±1.27 | As (Ⅴ) | 13.44±1.78 | Cr (Ⅵ) | 22.57±1.96 | [5 empty] | 实验过程中将10 g土壤和250 m L重金属悬浮液混合进行 |  |  |  |  | 土壤 |  | 250 | 10 | 0.8 | 0.8 | 0.02 |  |  |  | 5 | [8 empty] | Cu |  | 200 | Pb |  | 200 | As（V） |  | 200 | Cr |  | 200 | [27 empty] | 3 | [26 empty] | 62.97 |  |  | 62.97 | [26 empty] | 66.62 |  |  | 66.62 | [11 empty] | 70.27 |  |  | 70.27 | [11 empty] | 66.23 |  |  | 66.23
36 | Ruisen Jing，2024 | HMS-MgAl-LDH | 水热法 | [9 empty] | Mg2+ | Al3+ |  | NO3- |  |  | 42.45 | 0.3629 | 28.03 | [5 empty] | 由微米尺度的微球组成，表现出单分散的特性，内腔中空，微球由几十个松散压实的不规则六边形薄片组成，壳层由许多纳米晶体组成 | ( 003 )、( 006 )、( 009 )、( 018 )、( 012 )和( 110 )衍射峰均属于LDHs晶体结构 |  |  |  |  | 山东省 | 淄博市 |  |  |  | 6.4±0.3 |  |  |  | Cu (Ⅱ) | 25.12±2.32 | Pb (Ⅱ) | 14.03±1.27 | As (Ⅴ) | 13.44±1.78 | Cr (Ⅵ) | 22.57±1.96 | [5 empty] | 实验过程中将10 g土壤和250 m L重金属悬浮液混合进行 |  |  |  |  | 土壤 |  | 250 | 10 | 0.8 | 0.8 | 0.02 |  |  |  | 6 | [8 empty] | Cu |  | 200 | Pb |  | 200 | As（V） |  | 200 | Cr |  | 200 | [27 empty] | 3 | [26 empty] | 61.02 |  |  | 61.02 | [26 empty] | 57.5 |  |  | 57.5 | [11 empty] | 77.01 |  |  | 77.01 | [11 empty] | 84.22 |  |  | 84.22
36 | Ruisen Jing，2024 | HMS-MgAl-LDH | 水热法 | [9 empty] | Mg2+ | Al3+ |  | NO3- |  |  | 42.45 | 0.3629 | 28.03 | [5 empty] | 由微米尺度的微球组成，表现出单分散的特性，内腔中空，微球由几十个松散压实的不规则六边形薄片组成，壳层由许多纳米晶体组成 | ( 003 )、( 006 )、( 009 )、( 018 )、( 012 )和( 110 )衍射峰均属于LDHs晶体结构 |  |  |  |  | 山东省 | 淄博市 |  |  |  | 6.4±0.3 |  |  |  | Cu (Ⅱ) | 25.12±2.32 | Pb (Ⅱ) | 14.03±1.27 | As (Ⅴ) | 13.44±1.78 | Cr (Ⅵ) | 22.57±1.96 | [5 empty] | 实验过程中将10 g土壤和250 m L重金属悬浮液混合进行 |  |  |  |  | 土壤 |  | 250 | 10 | 0.8 | 0.8 | 0.02 |  |  |  | 7 | [8 empty] | Cu |  | 200 | Pb |  | 200 | As（V） |  | 200 | Cr |  | 200 | [27 empty] | 3 | [26 empty] | 50.06 |  |  | 50.06 | [26 empty] | 52.4 |  |  | 52.4 | [11 empty] | 83.05 |  |  | 83.05 | [11 empty] | 88.66 |  |  | 88.66
36 | Ruisen Jing，2024 | HMS-MgAl-LDH | 水热法 | [9 empty] | Mg2+ | Al3+ |  | NO3- |  |  | 42.45 | 0.3629 | 28.03 | [5 empty] | 由微米尺度的微球组成，表现出单分散的特性，内腔中空，微球由几十个松散压实的不规则六边形薄片组成，壳层由许多纳米晶体组成 | ( 003 )、( 006 )、( 009 )、( 018 )、( 012 )和( 110 )衍射峰均属于LDHs晶体结构 |  |  |  |  | 山东省 | 淄博市 |  |  |  | 6.4±0.3 |  |  |  | Cu (Ⅱ) | 25.12±2.32 | Pb (Ⅱ) | 14.03±1.27 | As (Ⅴ) | 13.44±1.78 | Cr (Ⅵ) | 22.57±1.96 | [5 empty] | 实验过程中将10 g土壤和250 m L重金属悬浮液混合进行 |  |  |  |  | 土壤 |  | 250 | 10 | 0.2 | [5 empty] | 6.5~6.7 |  |  | 5~240 | 25 |  |  |  |  | Cu |  | 200 | Pb |  | 200 | As（V） |  | 200 | Cr |  | 200 | [8 empty] | 90 |  | 伪二级动力学模型 |  | 是 | [12 empty] | 240 |  | 3 | [22 empty] | 65.33 | 1.13 |  |  |  |  | 32.665 | 32.665 | [22 empty] | 114.77 | 2.46 |  |  |  |  | 57.385 | 1.23 | [7 empty] | 180.19 | 3.77 |  |  |  |  | 90.095 | 90.095 | [7 empty] | 143.02 | 3.4 |  |  |  |  | 71.51 | 71.51
36 | Ruisen Jing， 2024 | micro MgAl-LDHs | 尿素辅助的共沉淀法 | 将Mg（NO3）2·6H2O、Al（NO3）3·9H2O和尿素分别溶解在浓度分别为0.08、0.04和0.48mol/L的去离子水中。将混合物在配备有回流冷凝器的三颈圆底烧瓶中在100°C下连续搅拌24小时。 | [8 empty] | Mg2+ | Al3+ |  | NO3- |  |  | 19.35 | 0.1208 | 25.09 | [5 empty] | 均匀的微米级片层结构，且Micro - LDH片层直径大于3 μ m。 | ( 003 )、( 006 )、( 009 )、( 018 )、( 012 )和( 110 )衍射峰均属于LDHs晶体结构 |  |  |  |  | 山东省 | 淄博市 |  |  |  | 6.4±0.3 |  |  |  | Cu (Ⅱ) | 25.12±2.32 | Pb (Ⅱ) | 14.03±1.27 | As (Ⅴ) | 13.44±1.78 | Cr (Ⅵ) | 22.57±1.96 | [5 empty] | 实验过程中将10 g土壤和250 m L重金属悬浮液混合进行 |  |  |  |  | 土壤 |  | 250 | 10 | 0.2 | [5 empty] | 6.5~6.7 |  |  | 5~240 | 25 |  |  |  |  | Cu |  | 200 | Pb |  | 200 | As（V） |  | 200 | Cr |  | 200 | [8 empty] | 90 |  | 伪二级动力学模型 |  | 是 | [14 empty] | 3 | [22 empty] | 32.94 | 1.5 |  |  |  |  | 16.47 | 16.47 | [22 empty] | 85.54 | 1.85 |  |  |  |  | 42.77 | 0.925 | [7 empty] | 116.98 | 2.83 |  |  |  |  | 58.49 | 58.49 | [7 empty] | 58.49 | 2.64 |  |  |  |  | 29.245 | 29.245
36 | Ruisen Jing， 2024 | micro MgAl-LDHs | 尿素辅助的共沉淀法 | 将Mg（NO3）2·6H2O、Al（NO3）3·9H2O和尿素分别溶解在浓度分别为0.08、0.04和0.48mol/L的去离子水中。将混合物在配备有回流冷凝器的三颈圆底烧瓶中在100°C下连续搅拌24小时。 | [8 empty] | Mg2+ | Al3+ |  | NO3- |  |  | 19.35 | 0.1208 | 25.09 | [5 empty] | 均匀的微米级片层结构，且Micro - LDH片层直径大于3 μ m。 | ( 003 )、( 006 )、( 009 )、( 018 )、( 012 )和( 110 )衍射峰均属于LDHs晶体结构 |  |  |  |  | 山东省 | 淄博市 |  |  |  | 6.4±0.3 |  |  |  | Cu (Ⅱ) | 25.12±2.32 | Pb (Ⅱ) | 14.03±1.27 | As (Ⅴ) | 13.44±1.78 | Cr (Ⅵ) | 22.57±1.96 | [5 empty] | 实验过程中将10 g土壤和250 m L重金属悬浮液混合进行 |  |  |  |  | 土壤 |  | 250 | 10 | 0.8 | 0.8 | 0.02 |  |  |  | 6.5~6.7 |  |  | 240 | [5 empty] | Cu |  | 40~400 | Pb |  | 40~400 | As（V） |  | 40~400 | Cr |  | 40~400 | [14 empty] | Cu(Ⅱ)/Pb(Ⅱ):Langmuir - Freundlich As(V)/Cr(VI):General Langmuir | Cu(Ⅱ)/Pb(Ⅱ):离子与吸附剂之间的相互作用而进行的多层吸附 As(V)/Cr(VI):主要发生在可利用位点 |  | 84.75 |  | 259 | 104.5 | 58.47 | [5 empty] | 3 | [7 empty] | 40.66 | 1.95 | [28 empty] | 83.5 | 3.87 | [28 empty] | 259
36 | Ruisen Jing， 2024 | nano MgAl-LDHs | 水热法 | 将所需量的Mg（NO3）2·6H2O、Al（NO3）3·9H2O和尿素分别溶解在浓度分别为0.02、0.01和0.1 mol/L的去离子水中。然后，将混合物转移到衬有特氟纶的不锈钢高压釜中，在150°C下加热24小时。 | [8 empty] | Mg2+ | Al3+ |  | NO3- |  |  | 30.28 | 0.1331 | 21.47 | [6 empty] | ( 003 )、( 006 )、( 009 )、( 018 )、( 012 )和( 110 )衍射峰均属于LDHs晶体结构 |  |  |  |  | 山东省 | 淄博市 |  |  |  | 6.4±0.3 |  |  |  | Cu (Ⅱ) | 25.12±2.32 | Pb (Ⅱ) | 14.03±1.27 | As (Ⅴ) | 13.44±1.78 | Cr (Ⅵ) | 22.57±1.96 | [5 empty] | 实验过程中将10 g土壤和250 m L重金属悬浮液混合进行 |  |  |  |  | 土壤 |  | 250 | 10 | 0.2 | [5 empty] | 6.5~6.7 |  |  | 5~240 | 25 |  |  |  |  | Cu |  | 200 | Pb |  | 200 | As（V） |  | 200 | Cr |  | 200 | [8 empty] | 90 |  | 伪二级动力学模型 |  | 是 | [14 empty] | 3 | [22 empty] | 49.72 | 1.31 |  |  |  |  | 24.86 | 24.86 | [22 empty] | 102.46 | 2.15 |  |  |  |  | 51.23 | 1.075 | [7 empty] | 159.91 | 3.3 |  |  |  |  | 79.955 | 79.955 | [7 empty] | 102.64 | 3.4 |  |  |  |  | 51.32 | 51.32
36 | Ruisen Jing， 2024 | nano MgAl-LDHs | 水热法 | 将所需量的Mg（NO3）2·6H2O、Al（NO3）3·9H2O和尿素分别溶解在浓度分别为0.02、0.01和0.1 mol/L的去离子水中。然后，将混合物转移到衬有特氟纶的不锈钢高压釜中，在150°C下加热24小时。 | [8 empty] | Mg2+ | Al3+ |  | NO3- |  |  | 30.28 | 0.1331 | 21.47 | [6 empty] | ( 003 )、( 006 )、( 009 )、( 018 )、( 012 )和( 110 )衍射峰均属于LDHs晶体结构 |  |  |  |  | 山东省 | 淄博市 |  |  |  | 6.4±0.3 |  |  |  | Cu (Ⅱ) | 25.12±2.32 | Pb (Ⅱ) | 14.03±1.27 | As (Ⅴ) | 13.44±1.78 | Cr (Ⅵ) | 22.57±1.96 | [5 empty] | 实验过程中将10 g土壤和250 m L重金属悬浮液混合进行 |  |  |  |  | 土壤 |  | 250 | 10 | 0.8 | 0.8 | 0.02 |  |  |  | 6.5~6.7 |  |  | 240 | [5 empty] | Cu |  | 40~400 | Pb |  | 40~400 | As（V） |  | 40~400 | Cr |  | 40~400 | [14 empty] | Cu(Ⅱ)/Pb(Ⅱ):Langmuir - Freundlich As(V)/Cr(VI):General Langmuir | Cu(Ⅱ)/Pb(Ⅱ):离子与吸附剂之间的相互作用而进行的多层吸附 As(V)/Cr(VI):主要发生在可利用位点 |  | 202.5 |  | 237.13 | 97.85 | 49.04 | [5 empty] | 3 | [7 empty] | 49.04 | 1.95 | [28 empty] | 97.6 | 3.87 | [28 empty] | 237.13
36 | Ruisen Jing， 2024 | ultra MgAl-LDHs | 水热法 | 将10 mmol Mg（NO3）2·6H2O、5 mmol Al（NO3）3·9H2O和15 mmol尿素溶解在50 mL蒸馏水中，形成混合透明溶液，将溶液转移到容量为60 mL的聚四氟乙烯内衬高压釜中，密封并在100°C下保持24小时。 | [8 empty] | Mg2+ | Al3+ |  | NO3- |  |  | 32.9 | 0.1345 | 21.03 | [5 empty] | 大量超薄LDHs片层 | ( 003 )、( 006 )、( 009 )、( 018 )、( 012 )和( 110 )衍射峰均属于LDHs晶体结构 |  |  |  |  | 山东省 | 淄博市 |  |  |  | 6.4±0.3 |  |  |  | Cu (Ⅱ) | 25.12±2.32 | Pb (Ⅱ) | 14.03±1.27 | As (Ⅴ) | 13.44±1.78 | Cr (Ⅵ) | 22.57±1.96 | [5 empty] | 实验过程中将10 g土壤和250 m L重金属悬浮液混合进行 |  |  |  |  | 土壤 |  | 250 | 10 | 0.2 | [5 empty] | 6.5~6.7 |  |  | 5~240 | 25 |  |  |  |  | Cu |  | 200 | Pb |  | 200 | As（V） |  | 200 | Cr |  | 200 | [8 empty] | 90 |  | 伪二级动力学模型 |  | 是 | [14 empty] | 3 | [22 empty] | 55.74 | 1.31 |  |  |  |  | 27.87 | 27.87 | [22 empty] | 106.77 | 2.15 |  |  |  |  | 53.385 | 1.075 | [7 empty] | 166.51 | 2.83 |  |  |  |  | 83.255 | 83.255 | [7 empty] | 112.83 | 3.02 |  |  |  |  | 56.415 | 56.415
36 | Ruisen Jing， 2024 | ultra MgAl-LDHs | 水热法 | 将10 mmol Mg（NO3）2·6H2O、5 mmol Al（NO3）3·9H2O和15 mmol尿素溶解在50 mL蒸馏水中，形成混合透明溶液，将溶液转移到容量为60 mL的聚四氟乙烯内衬高压釜中，密封并在100°C下保持24小时。 | [8 empty] | Mg2+ | Al3+ |  | NO3- |  |  | 32.9 | 0.1345 | 21.03 | [5 empty] | 大量超薄LDHs片层 | ( 003 )、( 006 )、( 009 )、( 018 )、( 012 )和( 110 )衍射峰均属于LDHs晶体结构 |  |  |  |  | 山东省 | 淄博市 |  |  |  | 6.4±0.3 |  |  |  | Cu (Ⅱ) | 25.12±2.32 | Pb (Ⅱ) | 14.03±1.27 | As (Ⅴ) | 13.44±1.78 | Cr (Ⅵ) | 22.57±1.96 | [5 empty] | 实验过程中将10 g土壤和250 m L重金属悬浮液混合进行 |  |  |  |  | 土壤 |  | 250 | 10 | 0.8 | 0.8 | 0.02 |  |  |  | 6.5~6.7 |  |  | 240 | [5 empty] | Cu |  | 40~400 | Pb |  | 40~400 | As（V） |  | 40~400 | Cr |  | 40~400 | [14 empty] | Cu(Ⅱ)/Pb(Ⅱ):Langmuir - Freundlich As(V)/Cr(VI):General Langmuir | Cu(Ⅱ)/Pb(Ⅱ):离子与吸附剂之间的相互作用而进行的多层吸附 As(V)/Cr(VI):主要发生在可利用位点 |  | 207.75 |  | 211.75 | 83.74 | 40.51 | [5 empty] | 3 | [7 empty] | 58.47 | 2.1 | [28 empty] | 103.96 | 4.15 | [28 empty] | 211.75
37 | Xiaoxian Zhang，2023 | MgAlCl-LDH-doped CMB-1 ( MHs )：掺杂鸡粪生物炭 | 共沉淀法 | 在1000 m L三口烧瓶中溶解0.15 mol Mg Cl2和0.075 mol Al Cl3，在剧烈搅拌下加入5 g鸡粪生物炭，反应45 min。3个试验的初始p H均为1.2。然后用2 mol / L的NaOH将pH值调至9.5左右，然后将混合物在80℃下老化18 h。上述过程在N2气氛下进行。冷却至室温后，用去离子水洗涤沉淀并离心8次，所得复合材料在80℃下干燥12 h。 |  |  | 是 | 鸡粪生物炭 | 18.8 |  |  |  | Mg2+ | Al3+ |  | Cl- |  |  |  | 0.034 | [5 empty] | Mg14.83、Al5.77、CMB18.8 | [33 empty] | 溶液 |  |  |  |  | 0.5 |  |  |  |  | 5 |  | 180 | 2160 | 25 |  |  |  |  | Pb | [25 empty] | Langmuir |  |  | 404.04 | [9 empty] | 3
37 | Xiaoxian Zhang，2023 | MgAlCl-LDH-doped CMB-1 ( MHs )：掺杂鸡粪生物炭 | 共沉淀法 | 在1000 m L三口烧瓶中溶解0.15 mol Mg Cl2和0.075 mol Al Cl3，在剧烈搅拌下加入5 g鸡粪生物炭，反应45 min。3个试验的初始p H均为1.2。然后用2 mol / L的NaOH将pH值调至9.5左右，然后将混合物在80℃下老化18 h。上述过程在N2气氛下进行。冷却至室温后，用去离子水洗涤沉淀并离心8次，所得复合材料在80℃下干燥12 h。 |  |  | 是 | 鸡粪生物炭 | 18.8 |  |  |  | Mg2+ | Al3+ |  | Cl- |  |  |  | 0.034 | [5 empty] | Mg14.83、Al5.77、CMB18.8 | [33 empty] | 溶液 |  |  |  |  | 0.5 |  |  |  |  | 5 |  | 180 | 2160 | 25 |  |  |  |  | Cd | [25 empty] | Freundlich |  |  | 37.096 | [9 empty] | 3 | [7 empty] | 37.096
37 | Xiaoxian Zhang，2023 | MgAlCl-LDH-doped CMB-2 ( MHs )：掺杂鸡粪生物炭 | 共沉淀法 | 在1000 m L三口烧瓶中溶解0.15 mol Mg Cl2和0.075 mol Al Cl3，在剧烈搅拌下加入15 g鸡粪生物炭，反应45 min。3个试验的初始p H均为1.2。然后用2 mol / L的NaOH将pH值调至9.5左右，然后将混合物在80℃下老化18 h。上述过程在N2气氛下进行。冷却至室温后，用去离子水洗涤沉淀并离心8次，所得复合材料在80℃下干燥12 h。 |  |  |  |  | 34 |  |  |  | Mg2+ | Al3+ |  | Cl- |  |  |  | 0.039 | [5 empty] | Mg9.87、Al4.56、CMB34.0 |  | 1627 1373 1040 400~800 | LDH中的水分子 LDH层间CO32 -和CMB中残留的碳酸盐的伸缩振动 CO32 -和脂肪族C - O的振动 LDH层中M - O ( H )的晶格振动 | [30 empty] | 溶液 |  |  |  |  | 0.5 |  |  |  |  | 5 |  | 180 | 2160 | 25 |  |  |  |  | Pb | [25 empty] | Freundlich |  |  | 329.448 | [9 empty] | 3
37 | Xiaoxian Zhang，2023 | MgAlCl-LDH-doped CMB-2 ( MHs )：掺杂鸡粪生物炭 | 共沉淀法 | 在1000 m L三口烧瓶中溶解0.15 mol Mg Cl2和0.075 mol Al Cl3，在剧烈搅拌下加入15 g鸡粪生物炭，反应45 min。3个试验的初始p H均为1.2。然后用2 mol / L的NaOH将pH值调至9.5左右，然后将混合物在80℃下老化18 h。上述过程在N2气氛下进行。冷却至室温后，用去离子水洗涤沉淀并离心8次，所得复合材料在80℃下干燥12 h。 |  |  |  |  | 34 |  |  |  | Mg2+ | Al3+ |  | Cl- |  |  |  | 0.039 | [5 empty] | Mg9.87、Al4.56、CMB34.0 |  | 1627 1373 1040 400~800 | LDH中的水分子 LDH层间CO32 -和CMB中残留的碳酸盐的伸缩振动 CO32 -和脂肪族C - O的振动 LDH层中M - O ( H )的晶格振动 | [30 empty] | 溶液 |  |  |  |  | 0.5 |  |  |  |  | 5 |  | 180 | 2160 | 25 |  |  |  |  | Cd | [25 empty] | Freundlich |  |  | 73.062 | [9 empty] | 3 | [7 empty] | 73.062
37 | Xiaoxian Zhang，2023 | MgAlCl-LDH-doped CMB-2 ( MHs )：掺杂鸡粪生物炭 | 共沉淀法 | 在1000 m L三口烧瓶中溶解0.15 mol Mg Cl2和0.075 mol Al Cl3，在剧烈搅拌下加入15 g鸡粪生物炭，反应45 min。3个试验的初始p H均为1.2。然后用2 mol / L的NaOH将pH值调至9.5左右，然后将混合物在80℃下老化18 h。上述过程在N2气氛下进行。冷却至室温后，用去离子水洗涤沉淀并离心8次，所得复合材料在80℃下干燥12 h。 |  |  |  |  | 34 |  |  |  | Mg2+ | Al3+ |  | Cl- |  |  |  | 0.039 | [5 empty] | Mg9.87、Al4.56、CMB34.0 |  | 1627 1373 1040 400~800 | LDH中的水分子 LDH层间CO32 -和CMB中残留的碳酸盐的伸缩振动 CO32 -和脂肪族C - O的振动 LDH层中M - O ( H )的晶格振动 | [30 empty] | 溶液 |  |  |  |  | 0.5 |  |  |  |  | 2 |  | 180 |  | 25 |  |  |  |  | Pb | [19 empty] | 2.9 | [18 empty] | 3 | [67 empty] | 0 | 0
37 | Xiaoxian Zhang，2023 | MgAlCl-LDH-doped CMB-2 ( MHs )：掺杂鸡粪生物炭 | 共沉淀法 | 在1000 m L三口烧瓶中溶解0.15 mol Mg Cl2和0.075 mol Al Cl3，在剧烈搅拌下加入15 g鸡粪生物炭，反应45 min。3个试验的初始p H均为1.2。然后用2 mol / L的NaOH将pH值调至9.5左右，然后将混合物在80℃下老化18 h。上述过程在N2气氛下进行。冷却至室温后，用去离子水洗涤沉淀并离心8次，所得复合材料在80℃下干燥12 h。 |  |  |  |  | 34 |  |  |  | Mg2+ | Al3+ |  | Cl- |  |  |  | 0.039 | [5 empty] | Mg9.87、Al4.56、CMB34.0 |  | 1627 1373 1040 400~800 | LDH中的水分子 LDH层间CO32 -和CMB中残留的碳酸盐的伸缩振动 CO32 -和脂肪族C - O的振动 LDH层中M - O ( H )的晶格振动 | [30 empty] | 溶液 |  |  |  |  | 0.5 |  |  |  |  | 3 |  | 180 |  | 25 |  |  |  |  | Pb | [19 empty] | 5.64 | [18 empty] | 3 | [67 empty] | 0.42 | 0
37 | Xiaoxian Zhang，2023 | MgAlCl-LDH-doped CMB-2 ( MHs )：掺杂鸡粪生物炭 | 共沉淀法 | 在1000 m L三口烧瓶中溶解0.15 mol Mg Cl2和0.075 mol Al Cl3，在剧烈搅拌下加入15 g鸡粪生物炭，反应45 min。3个试验的初始p H均为1.2。然后用2 mol / L的NaOH将pH值调至9.5左右，然后将混合物在80℃下老化18 h。上述过程在N2气氛下进行。冷却至室温后，用去离子水洗涤沉淀并离心8次，所得复合材料在80℃下干燥12 h。 |  |  |  |  | 34 |  |  |  | Mg2+ | Al3+ |  | Cl- |  |  |  | 0.039 | [5 empty] | Mg9.87、Al4.56、CMB34.0 |  | 1627 1373 1040 400~800 | LDH中的水分子 LDH层间CO32 -和CMB中残留的碳酸盐的伸缩振动 CO32 -和脂肪族C - O的振动 LDH层中M - O ( H )的晶格振动 | [30 empty] | 溶液 |  |  |  |  | 0.5 |  |  |  |  | 4 |  | 180 |  | 25 |  |  |  |  | Pb | [19 empty] | 6.12 | [18 empty] | 3 | [67 empty] | 1.25 | 0
37 | Xiaoxian Zhang，2023 | MgAlCl-LDH-doped CMB-2 ( MHs )：掺杂鸡粪生物炭 | 共沉淀法 | 在1000 m L三口烧瓶中溶解0.15 mol Mg Cl2和0.075 mol Al Cl3，在剧烈搅拌下加入15 g鸡粪生物炭，反应45 min。3个试验的初始p H均为1.2。然后用2 mol / L的NaOH将pH值调至9.5左右，然后将混合物在80℃下老化18 h。上述过程在N2气氛下进行。冷却至室温后，用去离子水洗涤沉淀并离心8次，所得复合材料在80℃下干燥12 h。 |  |  |  |  | 34 |  |  |  | Mg2+ | Al3+ |  | Cl- |  |  |  | 0.039 | [5 empty] | Mg9.87、Al4.56、CMB34.0 |  | 1627 1373 1040 400~800 | LDH中的水分子 LDH层间CO32 -和CMB中残留的碳酸盐的伸缩振动 CO32 -和脂肪族C - O的振动 LDH层中M - O ( H )的晶格振动 | [30 empty] | 溶液 |  |  |  |  | 0.5 |  |  |  |  | 5 |  | 180 |  | 25 |  |  |  |  | Pb | [19 empty] | 6.17 | [18 empty] | 3 | [67 empty] | 1.42 | 0
37 | Xiaoxian Zhang，2023 | MgAlCl-LDH-doped CMB-2 ( MHs )：掺杂鸡粪生物炭 | 共沉淀法 | 在1000 m L三口烧瓶中溶解0.15 mol Mg Cl2和0.075 mol Al Cl3，在剧烈搅拌下加入15 g鸡粪生物炭，反应45 min。3个试验的初始p H均为1.2。然后用2 mol / L的NaOH将pH值调至9.5左右，然后将混合物在80℃下老化18 h。上述过程在N2气氛下进行。冷却至室温后，用去离子水洗涤沉淀并离心8次，所得复合材料在80℃下干燥12 h。 |  |  |  |  | 34 |  |  |  | Mg2+ | Al3+ |  | Cl- |  |  |  | 0.039 | [5 empty] | Mg9.87、Al4.56、CMB34.0 |  | 1627 1373 1040 400~800 | LDH中的水分子 LDH层间CO32 -和CMB中残留的碳酸盐的伸缩振动 CO32 -和脂肪族C - O的振动 LDH层中M - O ( H )的晶格振动 | [30 empty] | 溶液 |  |  |  |  | 0.5 |  |  |  |  | 6 |  | 180 |  | 25 |  |  |  |  | Pb | [19 empty] | 6.25 | [18 empty] | 3 | [67 empty] | 1.62 | 0
37 | Xiaoxian Zhang，2023 | MgAlCl-LDH-doped CMB-2 ( MHs )：掺杂鸡粪生物炭 | 共沉淀法 | 在1000 m L三口烧瓶中溶解0.15 mol Mg Cl2和0.075 mol Al Cl3，在剧烈搅拌下加入15 g鸡粪生物炭，反应45 min。3个试验的初始p H均为1.2。然后用2 mol / L的NaOH将pH值调至9.5左右，然后将混合物在80℃下老化18 h。上述过程在N2气氛下进行。冷却至室温后，用去离子水洗涤沉淀并离心8次，所得复合材料在80℃下干燥12 h。 |  |  |  |  | 34 |  |  |  | Mg2+ | Al3+ |  | Cl- |  |  |  | 0.039 | [5 empty] | Mg9.87、Al4.56、CMB34.0 |  | 1627 1373 1040 400~800 | LDH中的水分子 LDH层间CO32 -和CMB中残留的碳酸盐的伸缩振动 CO32 -和脂肪族C - O的振动 LDH层中M - O ( H )的晶格振动 | [30 empty] | 溶液 |  |  |  |  | 0.5 |  |  |  |  | 2 |  | 180 |  | 25 |  |  |  |  | Cd | [19 empty] | 2.91 | [18 empty] | 3 | [7 empty] | 0.98 | 0
37 | Xiaoxian Zhang，2023 | MgAlCl-LDH-doped CMB-2 ( MHs )：掺杂鸡粪生物炭 | 共沉淀法 | 在1000 m L三口烧瓶中溶解0.15 mol Mg Cl2和0.075 mol Al Cl3，在剧烈搅拌下加入15 g鸡粪生物炭，反应45 min。3个试验的初始p H均为1.2。然后用2 mol / L的NaOH将pH值调至9.5左右，然后将混合物在80℃下老化18 h。上述过程在N2气氛下进行。冷却至室温后，用去离子水洗涤沉淀并离心8次，所得复合材料在80℃下干燥12 h。 |  |  |  |  | 34 |  |  |  | Mg2+ | Al3+ |  | Cl- |  |  |  | 0.039 | [5 empty] | Mg9.87、Al4.56、CMB34.0 |  | 1627 1373 1040 400~800 | LDH中的水分子 LDH层间CO32 -和CMB中残留的碳酸盐的伸缩振动 CO32 -和脂肪族C - O的振动 LDH层中M - O ( H )的晶格振动 | [30 empty] | 溶液 |  |  |  |  | 0.5 |  |  |  |  | 3 |  | 180 |  | 25 |  |  |  |  | Cd | [19 empty] | 6.94 | [18 empty] | 3 | [7 empty] | 1.27 | 0
37 | Xiaoxian Zhang，2023 | MgAlCl-LDH-doped CMB-2 ( MHs )：掺杂鸡粪生物炭 | 共沉淀法 | 在1000 m L三口烧瓶中溶解0.15 mol Mg Cl2和0.075 mol Al Cl3，在剧烈搅拌下加入15 g鸡粪生物炭，反应45 min。3个试验的初始p H均为1.2。然后用2 mol / L的NaOH将pH值调至9.5左右，然后将混合物在80℃下老化18 h。上述过程在N2气氛下进行。冷却至室温后，用去离子水洗涤沉淀并离心8次，所得复合材料在80℃下干燥12 h。 |  |  |  |  | 34 |  |  |  | Mg2+ | Al3+ |  | Cl- |  |  |  | 0.039 | [5 empty] | Mg9.87、Al4.56、CMB34.0 |  | 1627 1373 1040 400~800 | LDH中的水分子 LDH层间CO32 -和CMB中残留的碳酸盐的伸缩振动 CO32 -和脂肪族C - O的振动 LDH层中M - O ( H )的晶格振动 | [30 empty] | 溶液 |  |  |  |  | 0.5 |  |  |  |  | 4 |  | 180 |  | 25 |  |  |  |  | Cd | [19 empty] | 7.44 | [18 empty] | 3 | [7 empty] | 1.27 | 0
37 | Xiaoxian Zhang，2023 | MgAlCl-LDH-doped CMB-2 ( MHs )：掺杂鸡粪生物炭 | 共沉淀法 | 在1000 m L三口烧瓶中溶解0.15 mol Mg Cl2和0.075 mol Al Cl3，在剧烈搅拌下加入15 g鸡粪生物炭，反应45 min。3个试验的初始p H均为1.2。然后用2 mol / L的NaOH将pH值调至9.5左右，然后将混合物在80℃下老化18 h。上述过程在N2气氛下进行。冷却至室温后，用去离子水洗涤沉淀并离心8次，所得复合材料在80℃下干燥12 h。 |  |  |  |  | 34 |  |  |  | Mg2+ | Al3+ |  | Cl- |  |  |  | 0.039 | [5 empty] | Mg9.87、Al4.56、CMB34.0 |  | 1627 1373 1040 400~800 | LDH中的水分子 LDH层间CO32 -和CMB中残留的碳酸盐的伸缩振动 CO32 -和脂肪族C - O的振动 LDH层中M - O ( H )的晶格振动 | [30 empty] | 溶液 |  |  |  |  | 0.5 |  |  |  |  | 5 |  | 180 |  | 25 |  |  |  |  | Cd | [19 empty] | 7.4 | [18 empty] | 3 | [7 empty] | 1.4 | 0
37 | Xiaoxian Zhang，2023 | MgAlCl-LDH-doped CMB-2 ( MHs )：掺杂鸡粪生物炭 | 共沉淀法 | 在1000 m L三口烧瓶中溶解0.15 mol Mg Cl2和0.075 mol Al Cl3，在剧烈搅拌下加入15 g鸡粪生物炭，反应45 min。3个试验的初始p H均为1.2。然后用2 mol / L的NaOH将pH值调至9.5左右，然后将混合物在80℃下老化18 h。上述过程在N2气氛下进行。冷却至室温后，用去离子水洗涤沉淀并离心8次，所得复合材料在80℃下干燥12 h。 |  |  |  |  | 34 |  |  |  | Mg2+ | Al3+ |  | Cl- |  |  |  | 0.039 | [5 empty] | Mg9.87、Al4.56、CMB34.0 |  | 1627 1373 1040 400~800 | LDH中的水分子 LDH层间CO32 -和CMB中残留的碳酸盐的伸缩振动 CO32 -和脂肪族C - O的振动 LDH层中M - O ( H )的晶格振动 | [30 empty] | 溶液 |  |  |  |  | 0.5 |  |  |  |  | 6 |  | 180 |  | 25 |  |  |  |  | Cd | [19 empty] | 7.34 | [18 empty] | 3 | [7 empty] | 1.54 | 0
37 | Xiaoxian Zhang，2023 | MgAlCl-LDH-doped CMB-2 ( MHs )：掺杂鸡粪生物炭 | 共沉淀法 | 在1000 m L三口烧瓶中溶解0.15 mol Mg Cl2和0.075 mol Al Cl3，在剧烈搅拌下加入15 g鸡粪生物炭，反应45 min。3个试验的初始p H均为1.2。然后用2 mol / L的NaOH将pH值调至9.5左右，然后将混合物在80℃下老化18 h。上述过程在N2气氛下进行。冷却至室温后，用去离子水洗涤沉淀并离心8次，所得复合材料在80℃下干燥12 h。 |  |  |  |  | 34 |  |  |  | Mg2+ | Al3+ |  | Cl- |  |  |  | 0.039 | [5 empty] | Mg9.87、Al4.56、CMB34.0 |  | 1627 1373 1040 400~800 | LDH中的水分子 LDH层间CO32 -和CMB中残留的碳酸盐的伸缩振动 CO32 -和脂肪族C - O的振动 LDH层中M - O ( H )的晶格振动 | [30 empty] | 溶液 |  |  |  |  | 0.5 |  |  |  |  | 7 |  | 180 |  | 25 |  |  |  |  | Cd | [19 empty] | 7.4 | [18 empty] | 3 | [7 empty] | 1.65 | 0
37 | Xiaoxian Zhang，2023 | MgAlCl-LDH-doped CMB-2 ( MHs )：掺杂鸡粪生物炭 | 共沉淀法 | 在1000 m L三口烧瓶中溶解0.15 mol Mg Cl2和0.075 mol Al Cl3，在剧烈搅拌下加入15 g鸡粪生物炭，反应45 min。3个试验的初始p H均为1.2。然后用2 mol / L的NaOH将pH值调至9.5左右，然后将混合物在80℃下老化18 h。上述过程在N2气氛下进行。冷却至室温后，用去离子水洗涤沉淀并离心8次，所得复合材料在80℃下干燥12 h。 |  |  |  |  | 34 |  |  |  | Mg2+ | Al3+ |  | Cl- |  |  |  | 0.039 | [5 empty] | Mg9.87、Al4.56、CMB34.0 |  | 1627 1373 1040 400~800 | LDH中的水分子 LDH层间CO32 -和CMB中残留的碳酸盐的伸缩振动 CO32 -和脂肪族C - O的振动 LDH层中M - O ( H )的晶格振动 | [30 empty] | 溶液 |  |  |  |  | 0.5 |  |  |  |  | 8 |  | 180 |  | 25 |  |  |  |  | Cd | [19 empty] | 7.37 | [18 empty] | 3 | [7 empty] | 1.68 | 0
37 | Xiaoxian Zhang，2023 | MgAlCl-LDH-doped CMB-2 ( MHs )：掺杂鸡粪生物炭 | 共沉淀法 | 在1000 m L三口烧瓶中溶解0.15 mol Mg Cl2和0.075 mol Al Cl3，在剧烈搅拌下加入15 g鸡粪生物炭，反应45 min。3个试验的初始p H均为1.2。然后用2 mol / L的NaOH将pH值调至9.5左右，然后将混合物在80℃下老化18 h。上述过程在N2气氛下进行。冷却至室温后，用去离子水洗涤沉淀并离心8次，所得复合材料在80℃下干燥12 h。 |  |  |  |  | 34 |  |  |  | Mg2+ | Al3+ |  | Cl- |  |  |  | 0.039 | [5 empty] | Mg9.87、Al4.56、CMB34.0 |  | 1627 1373 1040 400~800 | LDH中的水分子 LDH层间CO32 -和CMB中残留的碳酸盐的伸缩振动 CO32 -和脂肪族C - O的振动 LDH层中M - O ( H )的晶格振动 |  |  |  | 甘肃省 | 白银市冶炼厂 | 104 ° 130E | 36 ° 330N |  | 8.37 |  |  |  | Pb (Ⅱ) | 5866 | Cd | 166.2 | As (Ⅴ) | 192.6 | Mn | 1071.9 | [6 empty] | CaCl2溶液法：有效态 |  |  |  | 土壤 |  |  | 200 | 0 |  |  | 0 |  |  | 8.37 |  |  | 25d | 25 | 70 %田间持水量 |  |  |  | 有效态Pb |  |  | 有效态Cd |  |  | 水提取态Pb | [32 empty] | 3 |  |  |  | 128.51 | 8.51 | [6 empty] | 0 |  |  | 0 | [48 empty] | 32.41 | 0 | [6 empty] | 0 |  |  | 0
37 | Xiaoxian Zhang，2023 | MgAlCl-LDH-doped CMB-2 ( MHs )：掺杂鸡粪生物炭 | 共沉淀法 | 在1000 m L三口烧瓶中溶解0.15 mol Mg Cl2和0.075 mol Al Cl3，在剧烈搅拌下加入15 g鸡粪生物炭，反应45 min。3个试验的初始p H均为1.2。然后用2 mol / L的NaOH将pH值调至9.5左右，然后将混合物在80℃下老化18 h。上述过程在N2气氛下进行。冷却至室温后，用去离子水洗涤沉淀并离心8次，所得复合材料在80℃下干燥12 h。 |  |  |  |  | 34 |  |  |  | Mg2+ | Al3+ |  | Cl- |  |  |  | 0.039 | [5 empty] | Mg9.87、Al4.56、CMB34.0 |  | 1627 1373 1040 400~800 | LDH中的水分子 LDH层间CO32 -和CMB中残留的碳酸盐的伸缩振动 CO32 -和脂肪族C - O的振动 LDH层中M - O ( H )的晶格振动 |  |  |  | 甘肃省 | 白银市冶炼厂 | 104 ° 130E | 36 ° 330N |  | 8.37 |  |  |  | Pb (Ⅱ) | 5866 | Cd | 166.2 | As (Ⅴ) | 192.6 | Mn | 1071.9 | [6 empty] | CaCl2溶液法：有效态 |  |  |  | 土壤 |  |  | 200 | 10 |  |  | 5 |  |  | 8.37 |  |  | 25d | 25 | 70 %田间持水量 |  |  |  | 有效态Pb |  |  | 有效态Cd |  |  | 水提取态Pb | [32 empty] | 3 |  | 128.51 | 8.51 | 9.73 | 2.84 | [6 empty] | 85.2 |  |  | 85.2 | [46 empty] | 32.41 | 0 | 0.22 | 0 | [6 empty] | 98.8 |  |  | 98.8
37 | Xiaoxian Zhang，2023 | MgAlCl-LDH-doped CMB-3 ( MHs )：掺杂鸡粪生物炭 | 共沉淀法 | 在1000 m L三口烧瓶中溶解0.15 mol Mg Cl2和0.075 mol Al Cl3，在剧烈搅拌下加入30 g鸡粪生物炭，反应45 min。3个试验的初始p H均为1.2。然后用2 mol / L的NaOH将pH值调至9.5左右，然后将混合物在80℃下老化18 h。上述过程在N2气氛下进行。冷却至室温后，用去离子水洗涤沉淀并离心8次，所得复合材料在80℃下干燥12 h。 |  |  |  |  | 57.6 |  |  |  | Mg2+ | Al3+ |  | Cl- |  |  |  | 0.03 | [5 empty] | Mg8.93、Al4.09、CMB57.6 | [33 empty] | 溶液 |  |  |  |  | 0.5 |  |  |  |  | 5 |  | 180 | 2160 | 25 |  |  |  |  | Pb | [25 empty] | Langmuir |  |  | 314.944 | [9 empty] | 3 | [67 empty] | 314.944
37 | Xiaoxian Zhang，2023 | MgAlCl-LDH-doped CMB-3 ( MHs )：掺杂鸡粪生物炭 | 共沉淀法 | 在1000 m L三口烧瓶中溶解0.15 mol Mg Cl2和0.075 mol Al Cl3，在剧烈搅拌下加入30 g鸡粪生物炭，反应45 min。3个试验的初始p H均为1.2。然后用2 mol / L的NaOH将pH值调至9.5左右，然后将混合物在80℃下老化18 h。上述过程在N2气氛下进行。冷却至室温后，用去离子水洗涤沉淀并离心8次，所得复合材料在80℃下干燥12 h。 |  |  |  |  | 57.6 |  |  |  | Mg2+ | Al3+ |  | Cl- |  |  |  | 0.03 | [5 empty] | Mg8.93、Al4.09、CMB57.6 | [33 empty] | 溶液 |  |  |  |  | 0.5 |  |  |  |  | 5 |  | 180 | 2160 | 25 |  |  |  |  | Cd | [25 empty] | Langmuir |  |  | 72.168 | [9 empty] | 3 | [7 empty] | 72.168
37 | Xiaoxian Zhang，2023 | MgAlCl-LDH | 共沉淀法 | [9 empty] | Mg2+ | Al3+ |  | Cl- | [11 empty] | 1627、1484、1087、447 | LDH中的水分子 | [88 empty] | 3
38 | Thi Bich Hanh Nguyen， 2024 | MgAl-LDH-沸石 | 共沉淀法 | 首先，将各组分在400 ml玻璃烧杯中充分混合，配制成含0.01 mol Al ( NO3 ) 3和0.02 mol Mg ( NO3 ) 2 (简称为Mg / Al LDH溶液)的溶液。随后，加入一定量的沸石，得到30 % Mg / Al LDH和70 %沸石的混合物，然后剧烈搅拌。缓慢加入1 M Na OH和0.5 M Na2CO3溶液至p H为11。将混合物在80 ° C下连续搅拌4 h。离心将固相从液体中分离出来，并用双蒸水洗涤5次。最后，将固体在100 ° C下干燥24 h，形成Mg / Al LDH -沸石复合材料。 |  |  | 是 | 沸石 |  |  |  |  | Mg2+ | Al3+ | [12 empty] | 结晶和高度多孔结构 |  |  |  |  | Vietnam | Thai Nguyen province | Lang Hich - Dong Hy district, | 105°41'12″E | 21°38'50″N | 铅锌矿周围，垃圾场附近和下坡的田地和花园的土壤，采样深度：0-20cm | 6.33±0.52 |  |  |  | Pb | 139.79±132 | Cd | 5.64±0.05 | Cr | 39.81±2.01 | [8 empty] | Tessier连续提取法 |  |  |  | 土壤 |  |  | 4850 | 0 |  |  | 0 | [5 empty] | 30d | 25±2 | 0.7 |  |  |  | 可交换态Pb |  |  | 可交换态Cd |  |  | 可交换态Cr | [14 empty] | 6.33 | [15 empty] | 25d | 6.33 | 3 |  | 1.518 | 0.158 | 1.518(可交换态) | 0.158 | [8 empty] | #VALUE! | 0 |  | 2.636 |  | 2.636 | 0.194 | [8 empty] | 0 | 0 | [31 empty] | 30 |  | 30（可交换态） | 1.05 | [8 empty] | #VALUE! | 0 | [117 empty] | Pb | 表面络合、层间离子交换、沉淀和共沉淀
38 | Thi Bich Hanh Nguyen， 2024 | MgAl-LDH-沸石 | 共沉淀法 | 首先，将各组分在400 ml玻璃烧杯中充分混合，配制成含0.01 mol Al ( NO3 ) 3和0.02 mol Mg ( NO3 ) 2 (简称为Mg / Al LDH溶液)的溶液。随后，加入一定量的沸石，得到30 % Mg / Al LDH和70 %沸石的混合物，然后剧烈搅拌。缓慢加入1 M Na OH和0.5 M Na2CO3溶液至p H为11。将混合物在80 ° C下连续搅拌4 h。离心将固相从液体中分离出来，并用双蒸水洗涤5次。最后，将固体在100 ° C下干燥24 h，形成Mg / Al LDH -沸石复合材料。 |  |  | 是 | 沸石 |  |  |  |  | Mg2+ | Al3+ | [12 empty] | 结晶和高度多孔结构 |  |  |  |  | Vietnam | Thai Nguyen province | Lang Hich - Dong Hy district, | 105°41'12″E | 21°38'50″N | 铅锌矿周围，垃圾场附近和下坡的田地和花园的土壤，采样深度：0-20cm | 6.33±0.52 |  |  |  | Pb | 139.79±132 | Cd | 5.64±0.05 | Cr | 39.81±2.01 | [8 empty] | Tessier连续提取法 |  |  |  | 土壤 |  |  | 4850 | 150 |  |  | 3 | [5 empty] | 30d | 25±2 | 0.7 |  |  |  | 可交换态Pb |  |  | 可交换态Cd |  |  | 可交换态Cr | [14 empty] | 7.24 | [15 empty] | 25d | 7.24 | 3 |  | 1.518 | 0.158 | 0.652 | 0.196 | [8 empty] | 57.04875 | 57.04875 |  | 2.636 |  | 0.599 | 0.001 | [8 empty] | 77.27618 | 77.27618 | [31 empty] | 30 |  | 12.33 | 0.57 | [8 empty] | 58.9 | 58.9 | [117 empty] | Cd | 表面络合、层间离子交换、沉淀和共沉淀
38 | Thi Bich Hanh Nguyen， 2024 | MgAl-LDH-沸石 | 共沉淀法 | 首先，将各组分在400 ml玻璃烧杯中充分混合，配制成含0.01 mol Al ( NO3 ) 3和0.02 mol Mg ( NO3 ) 2 (简称为Mg / Al LDH溶液)的溶液。随后，加入一定量的沸石，得到30 % Mg / Al LDH和70 %沸石的混合物，然后剧烈搅拌。缓慢加入1 M Na OH和0.5 M Na2CO3溶液至p H为11。将混合物在80 ° C下连续搅拌4 h。离心将固相从液体中分离出来，并用双蒸水洗涤5次。最后，将固体在100 ° C下干燥24 h，形成Mg / Al LDH -沸石复合材料。 |  |  | 是 | 沸石 |  |  |  |  | Mg2+ | Al3+ | [12 empty] | 结晶和高度多孔结构 |  |  |  |  | Vietnam | Thai Nguyen province | Ha Thuong - Dai Tu district | 105°48'11″E | 21°35'39″N | 锡矿附近，农田以前用于种植水稻，但现在由于严重污染而被废弃。采样深度：0-20cm。采样周期： | 6.26±0.37 |  |  |  | Pb | 583.97±1,56 | Cd | 2.3±0.13 | Cr | 640.84±4.27 | [8 empty] | Tessier连续提取法 |  |  |  | 土壤 |  |  | 4850 | 0 |  |  | 0 | [5 empty] | 30d | 25±2 | 0.7 |  |  |  | 可交换态Pb |  |  | 可交换态Cd |  |  | 可交换态Cr | [14 empty] | 6.26 | [15 empty] | 25d | 6.26 | 3 |  | 0.498 | 0.005 | 0.498 | 0.005 | [8 empty] | 0 | 0 |  | 106.095 |  | 106.095 | 0.174 | [8 empty] | 0 | 0 | [31 empty] | 117.67 |  | 117.67 | 9.5 | [8 empty] | 0 | 0 | [117 empty] | Cr | 吸附、表面络合、层间离子交换（与金属含氧阴离子）
38 | Thi Bich Hanh Nguyen， 2024 | MgAl-LDH-沸石 | 共沉淀法 | 首先，将各组分在400 ml玻璃烧杯中充分混合，配制成含0.01 mol Al ( NO3 ) 3和0.02 mol Mg ( NO3 ) 2 (简称为Mg / Al LDH溶液)的溶液。随后，加入一定量的沸石，得到30 % Mg / Al LDH和70 %沸石的混合物，然后剧烈搅拌。缓慢加入1 M Na OH和0.5 M Na2CO3溶液至p H为11。将混合物在80 ° C下连续搅拌4 h。离心将固相从液体中分离出来，并用双蒸水洗涤5次。最后，将固体在100 ° C下干燥24 h，形成Mg / Al LDH -沸石复合材料。 |  |  | 是 | 沸石 |  |  |  |  | Mg2+ | Al3+ | [12 empty] | 结晶和高度多孔结构 |  |  |  |  | Vietnam | Thai Nguyen province | Ha Thuong - Dai Tu district | 105°48'11″E | 21°35'39″N | 锡矿附近，农田以前用于种植水稻，但现在由于严重污染而被废弃。采样深度：0-20cm。采样周期： | 6.26±0.37 |  |  |  | Pb | 583.97±1,56 | Cd | 2.3±0.13 | Cr | 640.84±4.27 | [8 empty] | Tessier连续提取法 |  |  |  | 土壤 |  |  | 4850 | 150 |  |  | 3 | [5 empty] | 30d | 25±2 | 0.7 |  |  |  | 可交换态Pb |  |  | 可交换态Cd |  |  | 可交换态Cr | [14 empty] | 7.33 | [15 empty] | 25d | 7.33 | 3 |  | 0.498 | 0.005 | 0.185 | 0.049 | [8 empty] | 62.85141 | 62.85141 |  | 106.095 |  | 51.393 | 1.45 | [8 empty] | 51.55945 | 51.55945 | [31 empty] | 117.67 |  | 53.33 | 1.53 | [8 empty] | 54.67834 | 54.67834
38 | Thi Bich Hanh Nguyen， 2024 | MgAl-LDH-沸石 | 共沉淀法 | 首先，将各组分在400 ml玻璃烧杯中充分混合，配制成含0.01 mol Al ( NO3 ) 3和0.02 mol Mg ( NO3 ) 2 (简称为Mg / Al LDH溶液)的溶液。随后，加入一定量的沸石，得到30 % Mg / Al LDH和70 %沸石的混合物，然后剧烈搅拌。缓慢加入1 M Na OH和0.5 M Na2CO3溶液至p H为11。将混合物在80 ° C下连续搅拌4 h。离心将固相从液体中分离出来，并用双蒸水洗涤5次。最后，将固体在100 ° C下干燥24 h，形成Mg / Al LDH -沸石复合材料。 |  |  | 是 | 沸石 |  |  |  |  | Mg2+ | Al3+ | [12 empty] | 结晶和高度多孔结构 |  |  |  |  | Vietnam | Thai Nguyen province | Lang Hich - Dong Hy district, | 105°41'12″E | 21°38'50″N | 铅锌矿周围，垃圾场附近和下坡的田地和花园的土壤，采样深度：0-20cm | 6.33±0.52 |  |  |  | Pb | 139.79±132 | Cd | 5.64±0.05 | Cr | 39.81±2.01 | [12 empty] | 土壤 | 土壤 |  | 5000 | 0 |  |  | 0 | [5 empty] | 102d | 室外 | 0.7 | [42 empty] | 3 |  | 1.202 | 0.176 | 1.202（可交换态） | 0.176 | [8 empty] | #VALUE! | 0 |  | 2.399 |  | 2.399 | 0.328 | [8 empty] | 0 | 0 | [31 empty] | 28.981 |  | 28.981（可交换态） | 2.62 | [8 empty] | #VALUE! | 0
38 | Thi Bich Hanh Nguyen， 2024 | MgAl-LDH-沸石 | 共沉淀法 | 首先，将各组分在400 ml玻璃烧杯中充分混合，配制成含0.01 mol Al ( NO3 ) 3和0.02 mol Mg ( NO3 ) 2 (简称为Mg / Al LDH溶液)的溶液。随后，加入一定量的沸石，得到30 % Mg / Al LDH和70 %沸石的混合物，然后剧烈搅拌。缓慢加入1 M Na OH和0.5 M Na2CO3溶液至p H为11。将混合物在80 ° C下连续搅拌4 h。离心将固相从液体中分离出来，并用双蒸水洗涤5次。最后，将固体在100 ° C下干燥24 h，形成Mg / Al LDH -沸石复合材料。 |  |  | 是 | 沸石 |  |  |  |  | Mg2+ | Al3+ | [12 empty] | 结晶和高度多孔结构 |  |  |  |  | Vietnam | Thai Nguyen province | Lang Hich - Dong Hy district, | 105°41'12″E | 21°38'50″N | 铅锌矿周围，垃圾场附近和下坡的田地和花园的土壤，采样深度：0-20cm | 6.33±0.52 |  |  |  | Pb | 139.79±132 | Cd | 5.64±0.05 | Cr | 39.81±2.01 | [12 empty] | 土壤 | 土壤 |  | 5000 | 150 |  |  | 3 | [5 empty] | 102d | 室外 | 0.7 | [42 empty] | 3 |  | 1.202 | 0.176 | 0.533 | 0.009 | [8 empty] | 55.65724 | 55.65724 |  | 2.399 |  | 0.461 | 0.051 | [8 empty] | 80.78366 | 80.78366 | [31 empty] | 28.981 |  | 10.95 | 1.35 | [8 empty] | 62.21662 | 62.21662
38 | Thi Bich Hanh Nguyen， 2024 | MgAl-LDH-沸石 | 共沉淀法 | 首先，将各组分在400 ml玻璃烧杯中充分混合，配制成含0.01 mol Al ( NO3 ) 3和0.02 mol Mg ( NO3 ) 2 (简称为Mg / Al LDH溶液)的溶液。随后，加入一定量的沸石，得到30 % Mg / Al LDH和70 %沸石的混合物，然后剧烈搅拌。缓慢加入1 M Na OH和0.5 M Na2CO3溶液至p H为11。将混合物在80 ° C下连续搅拌4 h。离心将固相从液体中分离出来，并用双蒸水洗涤5次。最后，将固体在100 ° C下干燥24 h，形成Mg / Al LDH -沸石复合材料。 |  |  | 是 | 沸石 |  |  |  |  | Mg2+ | Al3+ | [12 empty] | 结晶和高度多孔结构 |  |  |  |  | Vietnam | Thai Nguyen province | Ha Thuong - Dai Tu district | 105°48'11″E | 21°35'39″N | 锡矿附近，农田以前用于种植水稻，但现在由于严重污染而被废弃。采样深度：0-20cm。采样周期： | 6.26±0.37 |  |  |  | Pb | 583.97±1,56 | Cd | 2.3±0.13 | Cr | 640.84±4.27 | [12 empty] | 土壤 | 土壤 |  | 5000 | 0 |  |  | 0 | [5 empty] | 102d | 室外 | 0.7 | [42 empty] | 3 |  | 0.395 | 0.034 | 0.395 | 0.034 | [8 empty] | 0 | 0 |  | 105.008 |  | 105.008 | 6.41 | [8 empty] | 0 | 0 | [31 empty] | 110.22 |  | 110.22 | 17.32 | [8 empty] | 0 | 0
38 | Thi Bich Hanh Nguyen， 2024 | MgAl-LDH-沸石 | 共沉淀法 | 首先，将各组分在400 ml玻璃烧杯中充分混合，配制成含0.01 mol Al ( NO3 ) 3和0.02 mol Mg ( NO3 ) 2 (简称为Mg / Al LDH溶液)的溶液。随后，加入一定量的沸石，得到30 % Mg / Al LDH和70 %沸石的混合物，然后剧烈搅拌。缓慢加入1 M Na OH和0.5 M Na2CO3溶液至p H为11。将混合物在80 ° C下连续搅拌4 h。离心将固相从液体中分离出来，并用双蒸水洗涤5次。最后，将固体在100 ° C下干燥24 h，形成Mg / Al LDH -沸石复合材料。 |  |  | 是 | 沸石 |  |  |  |  | Mg2+ | Al3+ | [12 empty] | 结晶和高度多孔结构 |  |  |  |  | Vietnam | Thai Nguyen province | Ha Thuong - Dai Tu district | 105°48'11″E | 21°35'39″N | 锡矿附近，农田以前用于种植水稻，但现在由于严重污染而被废弃。采样深度：0-20cm。采样周期： | 6.26±0.37 |  |  |  | Pb | 583.97±1,56 | Cd | 2.3±0.13 | Cr | 640.84±4.27 | [12 empty] | 土壤 | 土壤 |  | 5000 | 150 |  |  | 3 | [5 empty] | 102d | 室外 | 0.7 | [42 empty] | 3 |  | 0.395 | 0.034 | 0.122 | 0.017 | [8 empty] | 69.11392 | 69.11392 |  | 105.008 |  | 38.038 | 0.083 | [8 empty] | 63.77609 | 63.77609 | [31 empty] | 110.22 |  | 48.22 | 9.93 | [8 empty] | 56.25113 | 56.25113
39 | Peng Yu，2022 | LDH-102A |  | 购自山东万信纳材料科技有限公司 | [14 empty] | 7.09 | [9 empty] | 由镁铝层状双氢氧化物( Mg Al LDH )和Ca ( OH ) 2组成 |  |  |  | 湖南省 | 益阳市赫山区 | 112.5361 ° E | 28.4757 ° N |  | 5.2 | 11.6 | 42.31 |  | Cd | 0.53 | [13 empty] | 是 | 湖南省益阳市 |  | 土壤 | [57 empty] | 3 |  | 0.2197 | 0.01763 | 0.2197 | 0.01763 | [8 empty] | 0 | 0
39 | Peng Yu，2022 | LDH-102A |  | 购自山东万信纳材料科技有限公司 | [14 empty] | 7.09 | [9 empty] | 由镁铝层状双氢氧化物( Mg Al LDH )和Ca ( OH ) 2组成 |  |  |  | 湖南省 | 益阳市赫山区 | 112.5361 ° E | 28.4757 ° N |  | 5.2 | 11.6 | 42.31 |  | Cd | 0.53 | [13 empty] | 是 | 湖南省益阳市 |  | 土壤 | [57 empty] | 3 |  | 0.2197 | 0.01763 | 0.1278 | 0.01574 | [8 empty] | 41.82977 | 41.82977
39 | Peng Yu，2022 | LDH-102A |  | 购自山东万信纳材料科技有限公司 | [14 empty] | 7.09 | [9 empty] | 由镁铝层状双氢氧化物( Mg Al LDH )和Ca ( OH ) 2组成 |  |  |  | 湖南省 | 益阳市赫山区 | 112.5361 ° E | 28.4757 ° N |  | 5.2 | 11.6 | 42.31 |  | Cd | 0.53 | [13 empty] | 是 | 湖南省益阳市 |  | 土壤 | [57 empty] | 3 |  | 0.2197 | 0.01763 | 0.0888 | 0.00881 | [8 empty] | 59.58125 | 59.58125
39 | Peng Yu，2022 | LDH-102A |  | 购自山东万信纳材料科技有限公司 | [14 empty] | 7.09 | [9 empty] | 由镁铝层状双氢氧化物( Mg Al LDH )和Ca ( OH ) 2组成 |  |  |  | 湖南省 | 益阳市赫山区 | 112.5361 ° E | 28.4757 ° N |  | 5.2 | 11.6 | 42.31 |  | Cd | 0.53 | [13 empty] | 是 | 湖南省益阳市 |  | 土壤 | [57 empty] | 3 |  | 0.2197 | 0.01763 | 0.0862 | 0.01133 | [8 empty] | 60.76468 | 60.76468
39 | Peng Yu，2022 | LDH-102A |  | 购自山东万信纳材料科技有限公司 | [14 empty] | 7.09 | [9 empty] | 由镁铝层状双氢氧化物( Mg Al LDH )和Ca ( OH ) 2组成 |  |  |  | 湖南省 | 益阳市赫山区 | 112.5361 ° E | 28.4757 ° N |  | 5.2 | 11.6 | 42.31 |  | Cd | 0.53 | [13 empty] | 是 | 湖南省益阳市 |  | 土壤 | [57 empty] | 3 |  | 0.2197 | 0.01763 | 0.0737 | 0.00881 | [8 empty] | 66.45426 | 66.45426
39 | Peng Yu， 2022 | LDH-112A |  | 购自山东万信纳材料科技有限公司 | [14 empty] | 2.1 | [9 empty] | 钙铝层状双氢氧化物( Ca Al LDH ) |  |  |  | 湖南省 | 益阳市赫山区 | 112.5361 ° E | 28.4757 ° N |  | 5.2 | 11.6 | 42.31 |  | Cd | 0.53 | [13 empty] | 是 | 湖南省益阳市 |  | 土壤 | [57 empty] | 3 |  | 0.2197 | 0.01763 | 0.2197 | 0.01763 | [8 empty] | 0 | 0
39 | Peng Yu， 2022 | LDH-112A |  | 购自山东万信纳材料科技有限公司 | [14 empty] | 2.1 | [9 empty] | 钙铝层状双氢氧化物( Ca Al LDH ) |  |  |  | 湖南省 | 益阳市赫山区 | 112.5361 ° E | 28.4757 ° N |  | 5.2 | 11.6 | 42.31 |  | Cd | 0.53 | [13 empty] | 是 | 湖南省益阳市 |  | 土壤 | [57 empty] | 3 |  | 0.2197 | 0.01763 | 0.1737 | 0.02203 | [8 empty] | 20.93764 | 20.93764
39 | Peng Yu， 2022 | LDH-112A |  | 购自山东万信纳材料科技有限公司 | [14 empty] | 2.1 | [9 empty] | 钙铝层状双氢氧化物( Ca Al LDH ) |  |  |  | 湖南省 | 益阳市赫山区 | 112.5361 ° E | 28.4757 ° N |  | 5.2 | 11.6 | 42.31 |  | Cd | 0.53 | [13 empty] | 是 | 湖南省益阳市 |  | 土壤 | [57 empty] | 3 |  | 0.2197 | 0.01763 | 0.1385 | 0.01951 | [8 empty] | 36.95949 | 36.95949
39 | Peng Yu， 2022 | LDH-112A |  | 购自山东万信纳材料科技有限公司 | [14 empty] | 2.1 | [9 empty] | 钙铝层状双氢氧化物( Ca Al LDH ) |  |  |  | 湖南省 | 益阳市赫山区 | 112.5361 ° E | 28.4757 ° N |  | 5.2 | 11.6 | 42.31 |  | Cd | 0.53 | [13 empty] | 是 | 湖南省益阳市 |  | 土壤 | [57 empty] | 3 |  | 0.2197 | 0.01763 | 0.1165 | 0.00504 | [8 empty] | 46.97315 | 46.97315
39 | Peng Yu， 2022 | LDH-112A |  | 购自山东万信纳材料科技有限公司 | [14 empty] | 2.1 | [9 empty] | 钙铝层状双氢氧化物( Ca Al LDH ) |  |  |  | 湖南省 | 益阳市赫山区 | 112.5361 ° E | 28.4757 ° N |  | 5.2 | 11.6 | 42.31 |  | Cd | 0.53 | [13 empty] | 是 | 湖南省益阳市 |  | 土壤 | [57 empty] | 3 |  | 0.2197 | 0.01763 | 0.0799 | 0.01133 | [8 empty] | 63.63223 | 63.63223
40 | Juntong Su，2024 | LDHs | [10 empty] | Mg2+ | Al3+ |  | NO3- | [6 empty] | 0.76 |  |  |  | 尺寸均一、表面光滑、边缘干净且尖锐 |  |  | 3443 1630 400 ~ 800 | -OH 层间水分子的伸缩振动 M - O的振动 |  | 山东省 | 淄博市 |  |  |  | 6.6±0.4 |  |  |  | Cu (Ⅱ) | 25.23±2.18 | Pb (Ⅱ) | 14.24±1.21 | [9 empty] | 污染处理 |  |  |  |  | 土壤 |  | 25 |  | 0.025 | [8 empty] | 360 | [5 empty] | Cu | 60~600 | [24 empty] | Langmuir | 单分子层吸附，吸附位点是制约吸附的主要因素 |  | 72.9 | [9 empty] | 3 | [82 empty] | 72.62
40 | Juntong Su，2024 | LDHs | [10 empty] | Mg2+ | Al3+ |  | NO3- | [6 empty] | 0.76 |  |  |  | 尺寸均一、表面光滑、边缘干净且尖锐 |  |  | 3443 1630 400 ~ 800 | -OH 层间水分子的伸缩振动 M - O的振动 |  | 山东省 | 淄博市 |  |  |  | 6.6±0.4 |  |  |  | Cu (Ⅱ) | 25.23±2.18 | Pb (Ⅱ) | 14.24±1.21 | [9 empty] | 污染处理 |  |  |  |  | 土壤 |  | 25 |  | 0.025 | [8 empty] | 360 | [5 empty] | Pb | 60~600 | [24 empty] | Langmuir | 单分子层吸附，吸附位点是制约吸附的主要因素 |  | 71.69 | [9 empty] | 3 | [67 empty] | 71.69
40 | Juntong Su，2024 | LDHs | [10 empty] | Mg2+ | Al3+ |  | NO3- | [6 empty] | 0.76 |  |  |  | 尺寸均一、表面光滑、边缘干净且尖锐 |  |  | 3443 1630 400 ~ 800 | -OH 层间水分子的伸缩振动 M - O的振动 |  | 山东省 | 淄博市 |  |  |  | 6.6±0.4 |  |  |  | Cu (Ⅱ) | 25.23±2.18 | Pb (Ⅱ) | 14.24±1.21 | [9 empty] | 污染处理 |  |  |  |  | 土壤 |  | 25 | 1 | 0.025 | 1 | [7 empty] | 0~300 | [5 empty] | Cu | 200 | [18 empty] | 180 |  | 伪二级动力学模型 |  | 是 | 表面吸附、颗粒内扩散和吸附平衡 | [11 empty] | 300 |  | 3 | [82 empty] | 57.22 | [5 empty] | 28.61 | 28.61
40 | Juntong Su，2024 | LDHs | [10 empty] | Mg2+ | Al3+ |  | NO3- | [6 empty] | 0.76 |  |  |  | 尺寸均一、表面光滑、边缘干净且尖锐 |  |  | 3443 1630 400 ~ 800 | -OH 层间水分子的伸缩振动 M - O的振动 |  | 山东省 | 淄博市 |  |  |  | 6.6±0.4 |  |  |  | Cu (Ⅱ) | 25.23±2.18 | Pb (Ⅱ) | 14.24±1.21 | [9 empty] | 污染处理 |  |  |  |  | 土壤 |  | 25 | 1 | 0.025 | 1 | [7 empty] | 0~300 | [5 empty] | Pb | 200 | [18 empty] | 180 |  | 伪二级动力学模型 |  | 是 | 表面吸附、颗粒内扩散和吸附平衡 | [11 empty] | 300 |  | 3 | [67 empty] | 61.08 | [5 empty] | 30.54 | 30.54
40 | Juntong Su，2024 | LDHs-TMT0.2 | 共沉淀法 | 首先将Mg(NO3)2⋅6H2O(4mmoL)和Al (NO3) 2⋅9H2O (2mmoL)溶于100 m L去离子水中。然后向溶液中加入不同量的TMT ( TMT与Al的摩尔比分别为0.2)。然后逐滴加入NaOH溶液(1moL/L)在搅拌下加入上一步溶液，直到溶液的p H为9。将得到的悬浮液陈化24 h，然后将沉淀离心，用去离子水洗涤三次，在80℃下干燥 | [8 empty] | Mg2+ | Al3+ |  | NO3- | [6 empty] | 0.77 |  |  |  | 片层尺寸变小，片层结构边缘变得粗糙 | 11.5、22.6、34.6、60.6、61.7 | LDH：( 003 )、( 006 )、( 012 )、( 110 )、( 113 ) | 3443 1630 400 ~ 800 1206、858 1459、1503、1561 | -OH 层间水分子的伸缩振动 M - O的振动 TMT所具有的C-S键 TMT中C=N键 |  | 山东省 | 淄博市 |  |  |  | 6.6±0.4 |  |  |  | Cu (Ⅱ) | 25.23±2.18 | Pb (Ⅱ) | 14.24±1.21 | [9 empty] | 污染处理 | [62 empty] | 3 | [78 empty] | 4.83 | [113 empty] | Cu | TMT分子优先与LDHs层间的Cu (Ⅱ) / Pb (Ⅱ)结合，导致层间距增大。随着Cu (Ⅱ) / Pb (Ⅱ)浓度的增加，TMT分子上的所有吸附位点被占据，Cu (Ⅱ) / Pb (Ⅱ)进一步夺取LDHs结构上的羟基，导致相应的氢氧化物沉淀的形成和部分LDHs结构的破坏。
40 | Juntong Su，2024 | LDHs-TMT0.2 | 共沉淀法 | 首先将Mg(NO3)2⋅6H2O(4mmoL)和Al (NO3) 2⋅9H2O (2mmoL)溶于100 m L去离子水中。然后向溶液中加入不同量的TMT ( TMT与Al的摩尔比分别为0.2)。然后逐滴加入NaOH溶液(1moL/L)在搅拌下加入上一步溶液，直到溶液的p H为9。将得到的悬浮液陈化24 h，然后将沉淀离心，用去离子水洗涤三次，在80℃下干燥 | [8 empty] | Mg2+ | Al3+ |  | NO3- | [6 empty] | 0.77 |  |  |  | 片层尺寸变小，片层结构边缘变得粗糙 | 11.5、22.6、34.6、60.6、61.7 | LDH：( 003 )、( 006 )、( 012 )、( 110 )、( 113 ) | 3443 1630 400 ~ 800 1206、858 1459、1503、1561 | -OH 层间水分子的伸缩振动 M - O的振动 TMT所具有的C-S键 TMT中C=N键 |  | 山东省 | 淄博市 |  |  |  | 6.6±0.4 |  |  |  | Cu (Ⅱ) | 25.23±2.18 | Pb (Ⅱ) | 14.24±1.21 | [9 empty] | 污染处理 | [62 empty] | 3 | [63 empty] | 1.2 | [128 empty] | Pb | TMT分子优先与LDHs层间的Cu (Ⅱ) / Pb (Ⅱ)结合，导致层间距增大。随着Cu (Ⅱ) / Pb (Ⅱ)浓度的增加，TMT分子上的所有吸附位点被占据，Cu (Ⅱ) / Pb (Ⅱ)进一步夺取LDHs结构上的羟基，导致相应的氢氧化物沉淀的形成和部分LDHs结构的破坏。
40 | Juntong Su，2024 | LDHs-TMT0.2 | 共沉淀法 | 首先将Mg(NO3)2⋅6H2O(4mmoL)和Al (NO3) 2⋅9H2O (2mmoL)溶于100 m L去离子水中。然后向溶液中加入不同量的TMT ( TMT与Al的摩尔比分别为0.2)。然后逐滴加入NaOH溶液(1moL/L)在搅拌下加入上一步溶液，直到溶液的p H为9。将得到的悬浮液陈化24 h，然后将沉淀离心，用去离子水洗涤三次，在80℃下干燥 | [8 empty] | Mg2+ | Al3+ |  | NO3- | [6 empty] | 0.77 |  |  |  | 片层尺寸变小，片层结构边缘变得粗糙 | 11.5、22.6、34.6、60.6、61.7 | LDH：( 003 )、( 006 )、( 012 )、( 110 )、( 113 ) | 3443 1630 400 ~ 800 1206、858 1459、1503、1561 | -OH 层间水分子的伸缩振动 M - O的振动 TMT所具有的C-S键 TMT中C=N键 |  | 山东省 | 淄博市 |  |  |  | 6.6±0.4 |  |  |  | Cu (Ⅱ) | 25.23±2.18 | Pb (Ⅱ) | 14.24±1.21 | [9 empty] | 污染处理 |  |  |  |  | 土壤 |  | 25 |  | 0.025 | [8 empty] | 360 | [5 empty] | Cu | 60~600 | [24 empty] | Langmuir | 单分子层吸附，吸附位点是制约吸附的主要因素 |  | 89.35 | [9 empty] | 3 | [82 empty] | 89.22
40 | Juntong Su，2024 | LDHs-TMT0.2 | 共沉淀法 | 首先将Mg(NO3)2⋅6H2O(4mmoL)和Al (NO3) 2⋅9H2O (2mmoL)溶于100 m L去离子水中。然后向溶液中加入不同量的TMT ( TMT与Al的摩尔比分别为0.2)。然后逐滴加入NaOH溶液(1moL/L)在搅拌下加入上一步溶液，直到溶液的p H为9。将得到的悬浮液陈化24 h，然后将沉淀离心，用去离子水洗涤三次，在80℃下干燥 | [8 empty] | Mg2+ | Al3+ |  | NO3- | [6 empty] | 0.77 |  |  |  | 片层尺寸变小，片层结构边缘变得粗糙 | 11.5、22.6、34.6、60.6、61.7 | LDH：( 003 )、( 006 )、( 012 )、( 110 )、( 113 ) | 3443 1630 400 ~ 800 1206、858 1459、1503、1561 | -OH 层间水分子的伸缩振动 M - O的振动 TMT所具有的C-S键 TMT中C=N键 |  | 山东省 | 淄博市 |  |  |  | 6.6±0.4 |  |  |  | Cu (Ⅱ) | 25.23±2.18 | Pb (Ⅱ) | 14.24±1.21 | [9 empty] | 污染处理 |  |  |  |  | 土壤 |  | 25 |  | 0.025 | [8 empty] | 360 | [5 empty] | Pb | 60~600 | [24 empty] | Langmuir | 单分子层吸附，吸附位点是制约吸附的主要因素 |  | 89.7 | [9 empty] | 3 | [67 empty] | 87.35
40 | Juntong Su，2024 | LDHs-TMT0.2 | 共沉淀法 | 首先将Mg(NO3)2⋅6H2O(4mmoL)和Al (NO3) 2⋅9H2O (2mmoL)溶于100 m L去离子水中。然后向溶液中加入不同量的TMT ( TMT与Al的摩尔比分别为0.2)。然后逐滴加入NaOH溶液(1moL/L)在搅拌下加入上一步溶液，直到溶液的p H为9。将得到的悬浮液陈化24 h，然后将沉淀离心，用去离子水洗涤三次，在80℃下干燥 | [8 empty] | Mg2+ | Al3+ |  | NO3- | [6 empty] | 0.77 |  |  |  | 片层尺寸变小，片层结构边缘变得粗糙 | 11.5、22.6、34.6、60.6、61.7 | LDH：( 003 )、( 006 )、( 012 )、( 110 )、( 113 ) | 3443 1630 400 ~ 800 1206、858 1459、1503、1561 | -OH 层间水分子的伸缩振动 M - O的振动 TMT所具有的C-S键 TMT中C=N键 |  | 山东省 | 淄博市 |  |  |  | 6.6±0.4 |  |  |  | Cu (Ⅱ) | 25.23±2.18 | Pb (Ⅱ) | 14.24±1.21 | [9 empty] | 污染处理 |  |  |  |  | 土壤 |  | 25 | 1 | 0.025 | 1 | [7 empty] | 0~300 | [5 empty] | Cu | 200 | [18 empty] | 180 |  | 伪二级动力学模型 |  | 是 | 表面吸附、颗粒内扩散和吸附平衡 | [11 empty] | 300 |  | 3 | [82 empty] | 78.74 | [5 empty] | 39.37 | 39.37
40 | Juntong Su，2024 | LDHs-TMT0.2 | 共沉淀法 | 首先将Mg(NO3)2⋅6H2O(4mmoL)和Al (NO3) 2⋅9H2O (2mmoL)溶于100 m L去离子水中。然后向溶液中加入不同量的TMT ( TMT与Al的摩尔比分别为0.2)。然后逐滴加入NaOH溶液(1moL/L)在搅拌下加入上一步溶液，直到溶液的p H为9。将得到的悬浮液陈化24 h，然后将沉淀离心，用去离子水洗涤三次，在80℃下干燥 | [8 empty] | Mg2+ | Al3+ |  | NO3- | [6 empty] | 0.77 |  |  |  | 片层尺寸变小，片层结构边缘变得粗糙 | 11.5、22.6、34.6、60.6、61.7 | LDH：( 003 )、( 006 )、( 012 )、( 110 )、( 113 ) | 3443 1630 400 ~ 800 1206、858 1459、1503、1561 | -OH 层间水分子的伸缩振动 M - O的振动 TMT所具有的C-S键 TMT中C=N键 |  | 山东省 | 淄博市 |  |  |  | 6.6±0.4 |  |  |  | Cu (Ⅱ) | 25.23±2.18 | Pb (Ⅱ) | 14.24±1.21 | [9 empty] | 污染处理 |  |  |  |  | 土壤 |  | 25 | 1 | 0.025 | 1 | [7 empty] | 0~300 | [5 empty] | Pb | 200 | [18 empty] | 180 |  | 伪二级动力学模型 |  | 是 | 表面吸附、颗粒内扩散和吸附平衡 | [11 empty] | 300 |  | 3 | [67 empty] | 84.61 | [5 empty] | 42.305 | 42.305
40 | Juntong Su，2024 | LDHs-TMT0.4 | 共沉淀法 | 首先将Mg(NO3)2⋅6H2O(4mmoL)和Al (NO3) 2⋅9H2O (2mmoL)溶于100 m L去离子水中。然后向溶液中加入不同量的TMT ( TMT与Al的摩尔比分别为0.4)。然后逐滴加入NaOH溶液(1moL/L)在搅拌下加入上一步溶液，直到溶液的p H为9。将得到的悬浮液陈化24 h，然后将沉淀离心，用去离子水洗涤三次，在80℃下干燥 | [8 empty] | Mg2+ | Al3+ |  | NO3- | [6 empty] | 0.78 | [6 empty] | 3443 1630 400 ~ 800 1206、858 1459、1503、1561 | -OH 层间水分子的伸缩振动 M - O的振动 TMT所具有的C-S键 TMT中C=N键 |  | 山东省 | 淄博市 |  |  |  | 6.6±0.4 |  |  |  | Cu (Ⅱ) | 25.23±2.18 | Pb (Ⅱ) | 14.24±1.21 | [9 empty] | 污染处理 |  |  |  |  | 土壤 |  | 25 |  | 0.025 | 1 | 0.025 | [12 empty] | Cu | 200 | [14 empty] | 无 |  | 0 | [20 empty] | 3 | [86 empty] | 99.86 |  |  | 99.86 | [102 empty] | Cu | TMT分子优先与LDHs层间的Cu (Ⅱ) / Pb (Ⅱ)结合，导致层间距增大。随着Cu (Ⅱ) / Pb (Ⅱ)浓度的增加，TMT分子上的所有吸附位点被占据，Cu (Ⅱ) / Pb (Ⅱ)进一步夺取LDHs结构上的羟基，导致相应的氢氧化物沉淀的形成和部分LDHs结构的破坏。
40 | Juntong Su，2024 | LDHs-TMT0.4 | 共沉淀法 | 首先将Mg(NO3)2⋅6H2O(4mmoL)和Al (NO3) 2⋅9H2O (2mmoL)溶于100 m L去离子水中。然后向溶液中加入不同量的TMT ( TMT与Al的摩尔比分别为0.4)。然后逐滴加入NaOH溶液(1moL/L)在搅拌下加入上一步溶液，直到溶液的p H为9。将得到的悬浮液陈化24 h，然后将沉淀离心，用去离子水洗涤三次，在80℃下干燥 | [8 empty] | Mg2+ | Al3+ |  | NO3- | [6 empty] | 0.78 | [6 empty] | 3443 1630 400 ~ 800 1206、858 1459、1503、1561 | -OH 层间水分子的伸缩振动 M - O的振动 TMT所具有的C-S键 TMT中C=N键 |  | 山东省 | 淄博市 |  |  |  | 6.6±0.4 |  |  |  | Cu (Ⅱ) | 25.23±2.18 | Pb (Ⅱ) | 14.24±1.21 | [9 empty] | 污染处理 |  |  |  |  | 土壤 |  | 25 |  | 0.025 | 1 | 0.025 | [12 empty] | Cu | 200 | [14 empty] | K+ |  | 200 | [20 empty] | 3 | [86 empty] | 98.85 |  |  | 98.85 | [102 empty] | Pb | TMT分子优先与LDHs层间的Cu (Ⅱ) / Pb (Ⅱ)结合，导致层间距增大。随着Cu (Ⅱ) / Pb (Ⅱ)浓度的增加，TMT分子上的所有吸附位点被占据，Cu (Ⅱ) / Pb (Ⅱ)进一步夺取LDHs结构上的羟基，导致相应的氢氧化物沉淀的形成和部分LDHs结构的破坏。
40 | Juntong Su，2024 | LDHs-TMT0.4 | 共沉淀法 | 首先将Mg(NO3)2⋅6H2O(4mmoL)和Al (NO3) 2⋅9H2O (2mmoL)溶于100 m L去离子水中。然后向溶液中加入不同量的TMT ( TMT与Al的摩尔比分别为0.4)。然后逐滴加入NaOH溶液(1moL/L)在搅拌下加入上一步溶液，直到溶液的p H为9。将得到的悬浮液陈化24 h，然后将沉淀离心，用去离子水洗涤三次，在80℃下干燥 | [8 empty] | Mg2+ | Al3+ |  | NO3- | [6 empty] | 0.78 | [6 empty] | 3443 1630 400 ~ 800 1206、858 1459、1503、1561 | -OH 层间水分子的伸缩振动 M - O的振动 TMT所具有的C-S键 TMT中C=N键 |  | 山东省 | 淄博市 |  |  |  | 6.6±0.4 |  |  |  | Cu (Ⅱ) | 25.23±2.18 | Pb (Ⅱ) | 14.24±1.21 | [9 empty] | 污染处理 |  |  |  |  | 土壤 |  | 25 |  | 0.025 | 1 | 0.025 | [12 empty] | Cu | 200 | [14 empty] | Na+ |  | 200 | [20 empty] | 3 | [86 empty] | 97.41 |  |  | 97.41
40 | Juntong Su，2024 | LDHs-TMT0.4 | 共沉淀法 | 首先将Mg(NO3)2⋅6H2O(4mmoL)和Al (NO3) 2⋅9H2O (2mmoL)溶于100 m L去离子水中。然后向溶液中加入不同量的TMT ( TMT与Al的摩尔比分别为0.4)。然后逐滴加入NaOH溶液(1moL/L)在搅拌下加入上一步溶液，直到溶液的p H为9。将得到的悬浮液陈化24 h，然后将沉淀离心，用去离子水洗涤三次，在80℃下干燥 | [8 empty] | Mg2+ | Al3+ |  | NO3- | [6 empty] | 0.78 | [6 empty] | 3443 1630 400 ~ 800 1206、858 1459、1503、1561 | -OH 层间水分子的伸缩振动 M - O的振动 TMT所具有的C-S键 TMT中C=N键 |  | 山东省 | 淄博市 |  |  |  | 6.6±0.4 |  |  |  | Cu (Ⅱ) | 25.23±2.18 | Pb (Ⅱ) | 14.24±1.21 | [9 empty] | 污染处理 |  |  |  |  | 土壤 |  | 25 |  | 0.025 | 1 | 0.025 | [12 empty] | Cu | 200 | [14 empty] | Ca2+ |  | 200 | [20 empty] | 3 | [86 empty] | 93.96 |  |  | 93.96
40 | Juntong Su，2024 | LDHs-TMT0.4 | 共沉淀法 | 首先将Mg(NO3)2⋅6H2O(4mmoL)和Al (NO3) 2⋅9H2O (2mmoL)溶于100 m L去离子水中。然后向溶液中加入不同量的TMT ( TMT与Al的摩尔比分别为0.4)。然后逐滴加入NaOH溶液(1moL/L)在搅拌下加入上一步溶液，直到溶液的p H为9。将得到的悬浮液陈化24 h，然后将沉淀离心，用去离子水洗涤三次，在80℃下干燥 | [8 empty] | Mg2+ | Al3+ |  | NO3- | [6 empty] | 0.78 | [6 empty] | 3443 1630 400 ~ 800 1206、858 1459、1503、1561 | -OH 层间水分子的伸缩振动 M - O的振动 TMT所具有的C-S键 TMT中C=N键 |  | 山东省 | 淄博市 |  |  |  | 6.6±0.4 |  |  |  | Cu (Ⅱ) | 25.23±2.18 | Pb (Ⅱ) | 14.24±1.21 | [9 empty] | 污染处理 |  |  |  |  | 土壤 |  | 25 |  | 0.025 | 1 | 0.025 | [12 empty] | Cu | 200 | [14 empty] | Mg2+ |  | 200 | [20 empty] | 3 | [86 empty] | 91.51 |  |  | 91.51
40 | Juntong Su，2024 | LDHs-TMT0.4 | 共沉淀法 | 首先将Mg(NO3)2⋅6H2O(4mmoL)和Al (NO3) 2⋅9H2O (2mmoL)溶于100 m L去离子水中。然后向溶液中加入不同量的TMT ( TMT与Al的摩尔比分别为0.4)。然后逐滴加入NaOH溶液(1moL/L)在搅拌下加入上一步溶液，直到溶液的p H为9。将得到的悬浮液陈化24 h，然后将沉淀离心，用去离子水洗涤三次，在80℃下干燥 | [8 empty] | Mg2+ | Al3+ |  | NO3- | [6 empty] | 0.78 | [6 empty] | 3443 1630 400 ~ 800 1206、858 1459、1503、1561 | -OH 层间水分子的伸缩振动 M - O的振动 TMT所具有的C-S键 TMT中C=N键 |  | 山东省 | 淄博市 |  |  |  | 6.6±0.4 |  |  |  | Cu (Ⅱ) | 25.23±2.18 | Pb (Ⅱ) | 14.24±1.21 | [9 empty] | 污染处理 |  |  |  |  | 土壤 |  | 25 |  | 0.025 | 1 | 0.025 | [12 empty] | Pb | 200 | [14 empty] | 无 |  | 200 | [20 empty] | 3 | [71 empty] | 99.86 |  |  | 99.86
40 | Juntong Su，2024 | LDHs-TMT0.4 | 共沉淀法 | 首先将Mg(NO3)2⋅6H2O(4mmoL)和Al (NO3) 2⋅9H2O (2mmoL)溶于100 m L去离子水中。然后向溶液中加入不同量的TMT ( TMT与Al的摩尔比分别为0.4)。然后逐滴加入NaOH溶液(1moL/L)在搅拌下加入上一步溶液，直到溶液的p H为9。将得到的悬浮液陈化24 h，然后将沉淀离心，用去离子水洗涤三次，在80℃下干燥 | [8 empty] | Mg2+ | Al3+ |  | NO3- | [6 empty] | 0.78 | [6 empty] | 3443 1630 400 ~ 800 1206、858 1459、1503、1561 | -OH 层间水分子的伸缩振动 M - O的振动 TMT所具有的C-S键 TMT中C=N键 |  | 山东省 | 淄博市 |  |  |  | 6.6±0.4 |  |  |  | Cu (Ⅱ) | 25.23±2.18 | Pb (Ⅱ) | 14.24±1.21 | [9 empty] | 污染处理 |  |  |  |  | 土壤 |  | 25 |  | 0.025 | 1 | 0.025 | [12 empty] | Pb | 200 | [14 empty] | K+ |  | 200 | [20 empty] | 3 | [71 empty] | 99.28 |  |  | 99.28
40 | Juntong Su，2024 | LDHs-TMT0.4 | 共沉淀法 | 首先将Mg(NO3)2⋅6H2O(4mmoL)和Al (NO3) 2⋅9H2O (2mmoL)溶于100 m L去离子水中。然后向溶液中加入不同量的TMT ( TMT与Al的摩尔比分别为0.4)。然后逐滴加入NaOH溶液(1moL/L)在搅拌下加入上一步溶液，直到溶液的p H为9。将得到的悬浮液陈化24 h，然后将沉淀离心，用去离子水洗涤三次，在80℃下干燥 | [8 empty] | Mg2+ | Al3+ |  | NO3- | [6 empty] | 0.78 | [6 empty] | 3443 1630 400 ~ 800 1206、858 1459、1503、1561 | -OH 层间水分子的伸缩振动 M - O的振动 TMT所具有的C-S键 TMT中C=N键 |  | 山东省 | 淄博市 |  |  |  | 6.6±0.4 |  |  |  | Cu (Ⅱ) | 25.23±2.18 | Pb (Ⅱ) | 14.24±1.21 | [9 empty] | 污染处理 |  |  |  |  | 土壤 |  | 25 |  | 0.025 | 1 | 0.025 | [12 empty] | Pb | 200 | [14 empty] | Na+ |  | 200 | [20 empty] | 3 | [71 empty] | 96.98 |  |  | 96.98
40 | Juntong Su，2024 | LDHs-TMT0.4 | 共沉淀法 | 首先将Mg(NO3)2⋅6H2O(4mmoL)和Al (NO3) 2⋅9H2O (2mmoL)溶于100 m L去离子水中。然后向溶液中加入不同量的TMT ( TMT与Al的摩尔比分别为0.4)。然后逐滴加入NaOH溶液(1moL/L)在搅拌下加入上一步溶液，直到溶液的p H为9。将得到的悬浮液陈化24 h，然后将沉淀离心，用去离子水洗涤三次，在80℃下干燥 | [8 empty] | Mg2+ | Al3+ |  | NO3- | [6 empty] | 0.78 | [6 empty] | 3443 1630 400 ~ 800 1206、858 1459、1503、1561 | -OH 层间水分子的伸缩振动 M - O的振动 TMT所具有的C-S键 TMT中C=N键 |  | 山东省 | 淄博市 |  |  |  | 6.6±0.4 |  |  |  | Cu (Ⅱ) | 25.23±2.18 | Pb (Ⅱ) | 14.24±1.21 | [9 empty] | 污染处理 |  |  |  |  | 土壤 |  | 25 |  | 0.025 | 1 | 0.025 | [12 empty] | Pb | 200 | [14 empty] | Ca2+ |  | 200 | [20 empty] | 3 | [71 empty] | 92.66 |  |  | 92.66
40 | Juntong Su，2024 | LDHs-TMT0.4 | 共沉淀法 | 首先将Mg(NO3)2⋅6H2O(4mmoL)和Al (NO3) 2⋅9H2O (2mmoL)溶于100 m L去离子水中。然后向溶液中加入不同量的TMT ( TMT与Al的摩尔比分别为0.4)。然后逐滴加入NaOH溶液(1moL/L)在搅拌下加入上一步溶液，直到溶液的p H为9。将得到的悬浮液陈化24 h，然后将沉淀离心，用去离子水洗涤三次，在80℃下干燥 | [8 empty] | Mg2+ | Al3+ |  | NO3- | [6 empty] | 0.78 | [6 empty] | 3443 1630 400 ~ 800 1206、858 1459、1503、1561 | -OH 层间水分子的伸缩振动 M - O的振动 TMT所具有的C-S键 TMT中C=N键 |  | 山东省 | 淄博市 |  |  |  | 6.6±0.4 |  |  |  | Cu (Ⅱ) | 25.23±2.18 | Pb (Ⅱ) | 14.24±1.21 | [9 empty] | 污染处理 |  |  |  |  | 土壤 |  | 25 |  | 0.025 | 1 | 0.025 | [12 empty] | Pb | 200 | [14 empty] | Mg2+ |  | 200 | [20 empty] | 3 | [71 empty] | 90.5 |  |  | 90.5
40 | Juntong Su，2024 | LDHs-TMT0.4 | 共沉淀法 | 首先将Mg(NO3)2⋅6H2O(4mmoL)和Al (NO3) 2⋅9H2O (2mmoL)溶于100 m L去离子水中。然后向溶液中加入不同量的TMT ( TMT与Al的摩尔比分别为0.4)。然后逐滴加入NaOH溶液(1moL/L)在搅拌下加入上一步溶液，直到溶液的p H为9。将得到的悬浮液陈化24 h，然后将沉淀离心，用去离子水洗涤三次，在80℃下干燥 | [8 empty] | Mg2+ | Al3+ |  | NO3- | [6 empty] | 0.78 | [6 empty] | 3443 1630 400 ~ 800 1206、858 1459、1503、1561 | -OH 层间水分子的伸缩振动 M - O的振动 TMT所具有的C-S键 TMT中C=N键 |  | 山东省 | 淄博市 |  |  |  | 6.6±0.4 |  |  |  | Cu (Ⅱ) | 25.23±2.18 | Pb (Ⅱ) | 14.24±1.21 | [9 empty] | 污染处理 | [62 empty] | 3 | [63 empty] | 1.07 | [14 empty] | 3.42
40 | Juntong Su，2024 | LDHs-TMT0.4 | 共沉淀法 | 首先将Mg(NO3)2⋅6H2O(4mmoL)和Al (NO3) 2⋅9H2O (2mmoL)溶于100 m L去离子水中。然后向溶液中加入不同量的TMT ( TMT与Al的摩尔比分别为0.4)。然后逐滴加入NaOH溶液(1moL/L)在搅拌下加入上一步溶液，直到溶液的p H为9。将得到的悬浮液陈化24 h，然后将沉淀离心，用去离子水洗涤三次，在80℃下干燥 | [8 empty] | Mg2+ | Al3+ |  | NO3- | [6 empty] | 0.78 | [6 empty] | 3443 1630 400 ~ 800 1206、858 1459、1503、1561 | -OH 层间水分子的伸缩振动 M - O的振动 TMT所具有的C-S键 TMT中C=N键 |  | 山东省 | 淄博市 |  |  |  | 6.6±0.4 |  |  |  | Cu (Ⅱ) | 25.23±2.18 | Pb (Ⅱ) | 14.24±1.21 | [9 empty] | 污染处理 | [62 empty] | 3
40 | Juntong Su，2024 | LDHs-TMT0.4 | 共沉淀法 | 首先将Mg(NO3)2⋅6H2O(4mmoL)和Al (NO3) 2⋅9H2O (2mmoL)溶于100 m L去离子水中。然后向溶液中加入不同量的TMT ( TMT与Al的摩尔比分别为0.4)。然后逐滴加入NaOH溶液(1moL/L)在搅拌下加入上一步溶液，直到溶液的p H为9。将得到的悬浮液陈化24 h，然后将沉淀离心，用去离子水洗涤三次，在80℃下干燥 | [8 empty] | Mg2+ | Al3+ |  | NO3- | [6 empty] | 0.78 | [6 empty] | 3443 1630 400 ~ 800 1206、858 1459、1503、1561 | -OH 层间水分子的伸缩振动 M - O的振动 TMT所具有的C-S键 TMT中C=N键 |  | 山东省 | 淄博市 |  |  |  | 6.6±0.4 |  |  |  | Cu (Ⅱ) | 25.23±2.18 | Pb (Ⅱ) | 14.24±1.21 | [9 empty] | 污染处理 | [62 empty] | 3
40 | Juntong Su，2024 | LDHs-TMT0.4 | 共沉淀法 | 首先将Mg(NO3)2⋅6H2O(4mmoL)和Al (NO3) 2⋅9H2O (2mmoL)溶于100 m L去离子水中。然后向溶液中加入不同量的TMT ( TMT与Al的摩尔比分别为0.4)。然后逐滴加入NaOH溶液(1moL/L)在搅拌下加入上一步溶液，直到溶液的p H为9。将得到的悬浮液陈化24 h，然后将沉淀离心，用去离子水洗涤三次，在80℃下干燥 | [8 empty] | Mg2+ | Al3+ |  | NO3- | [6 empty] | 0.78 | [6 empty] | 3443 1630 400 ~ 800 1206、858 1459、1503、1561 | -OH 层间水分子的伸缩振动 M - O的振动 TMT所具有的C-S键 TMT中C=N键 |  | 山东省 | 淄博市 |  |  |  | 6.6±0.4 |  |  |  | Cu (Ⅱ) | 25.23±2.18 | Pb (Ⅱ) | 14.24±1.21 | [9 empty] | 污染处理 |  |  |  |  | 土壤 |  | 25 |  | 0.025 | [8 empty] | 360 | [5 empty] | Cu | 60~600 | [24 empty] | Langmuir | 单分子层吸附，吸附位点是制约吸附的主要因素 |  | 102.8 | [9 empty] | 3 | [82 empty] | 107.55 |  |  |  | 78.74 |  |  | 78.74
40 | Juntong Su，2024 | LDHs-TMT0.4 | 共沉淀法 | 首先将Mg(NO3)2⋅6H2O(4mmoL)和Al (NO3) 2⋅9H2O (2mmoL)溶于100 m L去离子水中。然后向溶液中加入不同量的TMT ( TMT与Al的摩尔比分别为0.4)。然后逐滴加入NaOH溶液(1moL/L)在搅拌下加入上一步溶液，直到溶液的p H为9。将得到的悬浮液陈化24 h，然后将沉淀离心，用去离子水洗涤三次，在80℃下干燥 | [8 empty] | Mg2+ | Al3+ |  | NO3- | [6 empty] | 0.78 | [6 empty] | 3443 1630 400 ~ 800 1206、858 1459、1503、1561 | -OH 层间水分子的伸缩振动 M - O的振动 TMT所具有的C-S键 TMT中C=N键 |  | 山东省 | 淄博市 |  |  |  | 6.6±0.4 |  |  |  | Cu (Ⅱ) | 25.23±2.18 | Pb (Ⅱ) | 14.24±1.21 | [9 empty] | 污染处理 |  |  |  |  | 土壤 |  | 25 |  | 0.025 | [8 empty] | 360 | [5 empty] | Pb | 60~600 | [24 empty] | Langmuir | 单分子层吸附，吸附位点是制约吸附的主要因素 |  | 105.8 | [9 empty] | 3 | [86 empty] | 81.35 |  |  | 81.35
40 | Juntong Su，2024 | LDHs-TMT0.4 | 共沉淀法 | 首先将Mg(NO3)2⋅6H2O(4mmoL)和Al (NO3) 2⋅9H2O (2mmoL)溶于100 m L去离子水中。然后向溶液中加入不同量的TMT ( TMT与Al的摩尔比分别为0.4)。然后逐滴加入NaOH溶液(1moL/L)在搅拌下加入上一步溶液，直到溶液的p H为9。将得到的悬浮液陈化24 h，然后将沉淀离心，用去离子水洗涤三次，在80℃下干燥 | [8 empty] | Mg2+ | Al3+ |  | NO3- | [6 empty] | 0.78 | [6 empty] | 3443 1630 400 ~ 800 1206、858 1459、1503、1561 | -OH 层间水分子的伸缩振动 M - O的振动 TMT所具有的C-S键 TMT中C=N键 |  | 山东省 | 淄博市 |  |  |  | 6.6±0.4 |  |  |  | Cu (Ⅱ) | 25.23±2.18 | Pb (Ⅱ) | 14.24±1.21 | [9 empty] | 污染处理 |  |  |  |  | 土壤 |  |  |  | 0.025 | [5 empty] | 3 | [8 empty] | Cu | 200 | [37 empty] | 3 | [86 empty] | 84.39 |  |  | 84.39
40 | Juntong Su，2024 | LDHs-TMT0.4 | 共沉淀法 | 首先将Mg(NO3)2⋅6H2O(4mmoL)和Al (NO3) 2⋅9H2O (2mmoL)溶于100 m L去离子水中。然后向溶液中加入不同量的TMT ( TMT与Al的摩尔比分别为0.4)。然后逐滴加入NaOH溶液(1moL/L)在搅拌下加入上一步溶液，直到溶液的p H为9。将得到的悬浮液陈化24 h，然后将沉淀离心，用去离子水洗涤三次，在80℃下干燥 | [8 empty] | Mg2+ | Al3+ |  | NO3- | [6 empty] | 0.78 | [6 empty] | 3443 1630 400 ~ 800 1206、858 1459、1503、1561 | -OH 层间水分子的伸缩振动 M - O的振动 TMT所具有的C-S键 TMT中C=N键 |  | 山东省 | 淄博市 |  |  |  | 6.6±0.4 |  |  |  | Cu (Ⅱ) | 25.23±2.18 | Pb (Ⅱ) | 14.24±1.21 | [9 empty] | 污染处理 |  |  |  |  | 土壤 |  |  |  | 0.025 | [5 empty] | 4 | [8 empty] | Cu | 200 | [37 empty] | 3 | [86 empty] | 86.64 |  |  | 86.64
40 | Juntong Su，2024 | LDHs-TMT0.4 | 共沉淀法 | 首先将Mg(NO3)2⋅6H2O(4mmoL)和Al (NO3) 2⋅9H2O (2mmoL)溶于100 m L去离子水中。然后向溶液中加入不同量的TMT ( TMT与Al的摩尔比分别为0.4)。然后逐滴加入NaOH溶液(1moL/L)在搅拌下加入上一步溶液，直到溶液的p H为9。将得到的悬浮液陈化24 h，然后将沉淀离心，用去离子水洗涤三次，在80℃下干燥 | [8 empty] | Mg2+ | Al3+ |  | NO3- | [6 empty] | 0.78 | [6 empty] | 3443 1630 400 ~ 800 1206、858 1459、1503、1561 | -OH 层间水分子的伸缩振动 M - O的振动 TMT所具有的C-S键 TMT中C=N键 |  | 山东省 | 淄博市 |  |  |  | 6.6±0.4 |  |  |  | Cu (Ⅱ) | 25.23±2.18 | Pb (Ⅱ) | 14.24±1.21 | [9 empty] | 污染处理 |  |  |  |  | 土壤 |  |  |  | 0.025 | [5 empty] | 5 | [8 empty] | Cu | 200 | [37 empty] | 3 | [86 empty] | 93.25 |  |  | 93.25
40 | Juntong Su，2024 | LDHs-TMT0.4 | 共沉淀法 | 首先将Mg(NO3)2⋅6H2O(4mmoL)和Al (NO3) 2⋅9H2O (2mmoL)溶于100 m L去离子水中。然后向溶液中加入不同量的TMT ( TMT与Al的摩尔比分别为0.4)。然后逐滴加入NaOH溶液(1moL/L)在搅拌下加入上一步溶液，直到溶液的p H为9。将得到的悬浮液陈化24 h，然后将沉淀离心，用去离子水洗涤三次，在80℃下干燥 | [8 empty] | Mg2+ | Al3+ |  | NO3- | [6 empty] | 0.78 | [6 empty] | 3443 1630 400 ~ 800 1206、858 1459、1503、1561 | -OH 层间水分子的伸缩振动 M - O的振动 TMT所具有的C-S键 TMT中C=N键 |  | 山东省 | 淄博市 |  |  |  | 6.6±0.4 |  |  |  | Cu (Ⅱ) | 25.23±2.18 | Pb (Ⅱ) | 14.24±1.21 | [9 empty] | 污染处理 |  |  |  |  | 土壤 |  |  |  | 0.025 | [5 empty] | 6 | [8 empty] | Cu | 200 | [37 empty] | 3
40 | Juntong Su，2024 | LDHs-TMT0.4 | 共沉淀法 | 首先将Mg(NO3)2⋅6H2O(4mmoL)和Al (NO3) 2⋅9H2O (2mmoL)溶于100 m L去离子水中。然后向溶液中加入不同量的TMT ( TMT与Al的摩尔比分别为0.4)。然后逐滴加入NaOH溶液(1moL/L)在搅拌下加入上一步溶液，直到溶液的p H为9。将得到的悬浮液陈化24 h，然后将沉淀离心，用去离子水洗涤三次，在80℃下干燥 | [8 empty] | Mg2+ | Al3+ |  | NO3- | [6 empty] | 0.78 | [6 empty] | 3443 1630 400 ~ 800 1206、858 1459、1503、1561 | -OH 层间水分子的伸缩振动 M - O的振动 TMT所具有的C-S键 TMT中C=N键 |  | 山东省 | 淄博市 |  |  |  | 6.6±0.4 |  |  |  | Cu (Ⅱ) | 25.23±2.18 | Pb (Ⅱ) | 14.24±1.21 | [9 empty] | 污染处理 |  |  |  |  | 土壤 |  |  |  | 0.025 | [5 empty] | 7 | [8 empty] | Cu | 200 | [37 empty] | 3
40 | Juntong Su，2024 | LDHs-TMT0.4 | 共沉淀法 | 首先将Mg(NO3)2⋅6H2O(4mmoL)和Al (NO3) 2⋅9H2O (2mmoL)溶于100 m L去离子水中。然后向溶液中加入不同量的TMT ( TMT与Al的摩尔比分别为0.4)。然后逐滴加入NaOH溶液(1moL/L)在搅拌下加入上一步溶液，直到溶液的p H为9。将得到的悬浮液陈化24 h，然后将沉淀离心，用去离子水洗涤三次，在80℃下干燥 | [8 empty] | Mg2+ | Al3+ |  | NO3- | [6 empty] | 0.78 | [6 empty] | 3443 1630 400 ~ 800 1206、858 1459、1503、1561 | -OH 层间水分子的伸缩振动 M - O的振动 TMT所具有的C-S键 TMT中C=N键 |  | 山东省 | 淄博市 |  |  |  | 6.6±0.4 |  |  |  | Cu (Ⅱ) | 25.23±2.18 | Pb (Ⅱ) | 14.24±1.21 | [9 empty] | 污染处理 |  |  |  |  | 土壤 |  |  |  | 0.025 | [5 empty] | 3 | [8 empty] | Pb | 200 | [37 empty] | 3 | [71 empty] | 75.93 |  |  | 75.93
40 | Juntong Su，2024 | LDHs-TMT0.4 | 共沉淀法 | 首先将Mg(NO3)2⋅6H2O(4mmoL)和Al (NO3) 2⋅9H2O (2mmoL)溶于100 m L去离子水中。然后向溶液中加入不同量的TMT ( TMT与Al的摩尔比分别为0.4)。然后逐滴加入NaOH溶液(1moL/L)在搅拌下加入上一步溶液，直到溶液的p H为9。将得到的悬浮液陈化24 h，然后将沉淀离心，用去离子水洗涤三次，在80℃下干燥 | [8 empty] | Mg2+ | Al3+ |  | NO3- | [6 empty] | 0.78 | [6 empty] | 3443 1630 400 ~ 800 1206、858 1459、1503、1561 | -OH 层间水分子的伸缩振动 M - O的振动 TMT所具有的C-S键 TMT中C=N键 |  | 山东省 | 淄博市 |  |  |  | 6.6±0.4 |  |  |  | Cu (Ⅱ) | 25.23±2.18 | Pb (Ⅱ) | 14.24±1.21 | [9 empty] | 污染处理 |  |  |  |  | 土壤 |  |  |  | 0.025 | [5 empty] | 4 | [8 empty] | Pb | 200 | [37 empty] | 3 | [71 empty] | 84.13 |  |  | 84.13
40 | Juntong Su，2024 | LDHs-TMT0.4 | 共沉淀法 | 首先将Mg(NO3)2⋅6H2O(4mmoL)和Al (NO3) 2⋅9H2O (2mmoL)溶于100 m L去离子水中。然后向溶液中加入不同量的TMT ( TMT与Al的摩尔比分别为0.4)。然后逐滴加入NaOH溶液(1moL/L)在搅拌下加入上一步溶液，直到溶液的p H为9。将得到的悬浮液陈化24 h，然后将沉淀离心，用去离子水洗涤三次，在80℃下干燥 | [8 empty] | Mg2+ | Al3+ |  | NO3- | [6 empty] | 0.78 | [6 empty] | 3443 1630 400 ~ 800 1206、858 1459、1503、1561 | -OH 层间水分子的伸缩振动 M - O的振动 TMT所具有的C-S键 TMT中C=N键 |  | 山东省 | 淄博市 |  |  |  | 6.6±0.4 |  |  |  | Cu (Ⅱ) | 25.23±2.18 | Pb (Ⅱ) | 14.24±1.21 | [9 empty] | 污染处理 |  |  |  |  | 土壤 |  |  |  | 0.025 | [5 empty] | 5 | [8 empty] | Pb | 200 | [37 empty] | 3 | [71 empty] | 85.84 |  |  | 85.84
40 | Juntong Su，2024 | LDHs-TMT0.4 | 共沉淀法 | 首先将Mg(NO3)2⋅6H2O(4mmoL)和Al (NO3) 2⋅9H2O (2mmoL)溶于100 m L去离子水中。然后向溶液中加入不同量的TMT ( TMT与Al的摩尔比分别为0.4)。然后逐滴加入NaOH溶液(1moL/L)在搅拌下加入上一步溶液，直到溶液的p H为9。将得到的悬浮液陈化24 h，然后将沉淀离心，用去离子水洗涤三次，在80℃下干燥 | [8 empty] | Mg2+ | Al3+ |  | NO3- | [6 empty] | 0.78 | [6 empty] | 3443 1630 400 ~ 800 1206、858 1459、1503、1561 | -OH 层间水分子的伸缩振动 M - O的振动 TMT所具有的C-S键 TMT中C=N键 |  | 山东省 | 淄博市 |  |  |  | 6.6±0.4 |  |  |  | Cu (Ⅱ) | 25.23±2.18 | Pb (Ⅱ) | 14.24±1.21 | [9 empty] | 污染处理 |  |  |  |  | 土壤 |  |  |  | 0.025 | [5 empty] | 6 | [8 empty] | Pb | 200 | [37 empty] | 3 | [71 empty] | 89.42 |  |  | 89.42
40 | Juntong Su，2024 | LDHs-TMT0.4 | 共沉淀法 | 首先将Mg(NO3)2⋅6H2O(4mmoL)和Al (NO3) 2⋅9H2O (2mmoL)溶于100 m L去离子水中。然后向溶液中加入不同量的TMT ( TMT与Al的摩尔比分别为0.4)。然后逐滴加入NaOH溶液(1moL/L)在搅拌下加入上一步溶液，直到溶液的p H为9。将得到的悬浮液陈化24 h，然后将沉淀离心，用去离子水洗涤三次，在80℃下干燥 | [8 empty] | Mg2+ | Al3+ |  | NO3- | [6 empty] | 0.78 | [6 empty] | 3443 1630 400 ~ 800 1206、858 1459、1503、1561 | -OH 层间水分子的伸缩振动 M - O的振动 TMT所具有的C-S键 TMT中C=N键 |  | 山东省 | 淄博市 |  |  |  | 6.6±0.4 |  |  |  | Cu (Ⅱ) | 25.23±2.18 | Pb (Ⅱ) | 14.24±1.21 | [9 empty] | 污染处理 |  |  |  |  | 土壤 |  |  |  | 0.025 | [5 empty] | 7 | [8 empty] | Pb | 200 | [37 empty] | 3 | [71 empty] | 92.86 |  |  | 92.86
40 | Juntong Su，2024 | LDHs-TMT0.4 | 共沉淀法 | 首先将Mg(NO3)2⋅6H2O(4mmoL)和Al (NO3) 2⋅9H2O (2mmoL)溶于100 m L去离子水中。然后向溶液中加入不同量的TMT ( TMT与Al的摩尔比分别为0.4)。然后逐滴加入NaOH溶液(1moL/L)在搅拌下加入上一步溶液，直到溶液的p H为9。将得到的悬浮液陈化24 h，然后将沉淀离心，用去离子水洗涤三次，在80℃下干燥 | [8 empty] | Mg2+ | Al3+ |  | NO3- | [6 empty] | 0.78 | [6 empty] | 3443 1630 400 ~ 800 1206、858 1459、1503、1561 | -OH 层间水分子的伸缩振动 M - O的振动 TMT所具有的C-S键 TMT中C=N键 |  | 山东省 | 淄博市 |  |  |  | 6.6±0.4 |  |  |  | Cu (Ⅱ) | 25.23±2.18 | Pb (Ⅱ) | 14.24±1.21 | [9 empty] | 污染处理 |  |  |  |  | 土壤 |  | 25 | 1 | 0.025 | 1 | [7 empty] | 0~300 | [5 empty] | Cu | 200 | [18 empty] | 180 |  | 伪二级动力学模型 |  | 是 | 表面吸附、颗粒内扩散和吸附平衡 | [11 empty] | 300 |  | 3 | [82 empty] | 100.65 | [5 empty] | 50.325 | 50.325
40 | Juntong Su，2024 | LDHs-TMT0.4 | 共沉淀法 | 首先将Mg(NO3)2⋅6H2O(4mmoL)和Al (NO3) 2⋅9H2O (2mmoL)溶于100 m L去离子水中。然后向溶液中加入不同量的TMT ( TMT与Al的摩尔比分别为0.4)。然后逐滴加入NaOH溶液(1moL/L)在搅拌下加入上一步溶液，直到溶液的p H为9。将得到的悬浮液陈化24 h，然后将沉淀离心，用去离子水洗涤三次，在80℃下干燥 | [8 empty] | Mg2+ | Al3+ |  | NO3- | [6 empty] | 0.78 | [6 empty] | 3443 1630 400 ~ 800 1206、858 1459、1503、1561 | -OH 层间水分子的伸缩振动 M - O的振动 TMT所具有的C-S键 TMT中C=N键 |  | 山东省 | 淄博市 |  |  |  | 6.6±0.4 |  |  |  | Cu (Ⅱ) | 25.23±2.18 | Pb (Ⅱ) | 14.24±1.21 | [9 empty] | 污染处理 |  |  |  |  | 土壤 |  | 25 | 1 | 0.025 | 1 | [7 empty] | 0~300 | [5 empty] | Pb | 200 | [18 empty] | 180 |  | 伪二级动力学模型 |  | 是 | 表面吸附、颗粒内扩散和吸附平衡 | [11 empty] | 300 |  | 3 | [67 empty] | 105.7 | [5 empty] | 52.85 | 52.85
40 | Juntong Su，2024 | LDHs-TMT0.6 | 共沉淀法 | 首先将Mg(NO3)2⋅6H2O(4mmoL)和Al (NO3) 2⋅9H2O (2mmoL)溶于100 m L去离子水中。然后向溶液中加入不同量的TMT ( TMT与Al的摩尔比分别为0.6)。然后逐滴加入NaOH溶液(1moL/L)在搅拌下加入上一步溶液，直到溶液的p H为9。将得到的悬浮液陈化24 h，然后将沉淀离心，用去离子水洗涤三次，在80℃下干燥 | [8 empty] | Mg2+ | Al3+ |  | NO3- | [6 empty] | 0.78 | [6 empty] | 3443 1630 400 ~ 800 1206、858 1459、1503、1561 | -OH 层间水分子的伸缩振动 M - O的振动 TMT所具有的C-S键 TMT中C=N键 |  | 山东省 | 淄博市 |  |  |  | 6.6±0.4 |  |  |  | Cu (Ⅱ) | 25.23±2.18 | Pb (Ⅱ) | 14.24±1.21 | [9 empty] | 污染处理 | [62 empty] | 3 | [192 empty] | Cu | TMT分子优先与LDHs层间的Cu (Ⅱ) / Pb (Ⅱ)结合，导致层间距增大。随着Cu (Ⅱ) / Pb (Ⅱ)浓度的增加，TMT分子上的所有吸附位点被占据，Cu (Ⅱ) / Pb (Ⅱ)进一步夺取LDHs结构上的羟基，导致相应的氢氧化物沉淀的形成和部分LDHs结构的破坏。
40 | Juntong Su，2024 | LDHs-TMT0.6 | 共沉淀法 | 首先将Mg(NO3)2⋅6H2O(4mmoL)和Al (NO3) 2⋅9H2O (2mmoL)溶于100 m L去离子水中。然后向溶液中加入不同量的TMT ( TMT与Al的摩尔比分别为0.6)。然后逐滴加入NaOH溶液(1moL/L)在搅拌下加入上一步溶液，直到溶液的p H为9。将得到的悬浮液陈化24 h，然后将沉淀离心，用去离子水洗涤三次，在80℃下干燥 | [8 empty] | Mg2+ | Al3+ |  | NO3- | [6 empty] | 0.78 | [6 empty] | 3443 1630 400 ~ 800 1206、858 1459、1503、1561 | -OH 层间水分子的伸缩振动 M - O的振动 TMT所具有的C-S键 TMT中C=N键 |  | 山东省 | 淄博市 |  |  |  | 6.6±0.4 |  |  |  | Cu (Ⅱ) | 25.23±2.18 | Pb (Ⅱ) | 14.24±1.21 | [9 empty] | 污染处理 | [62 empty] | 3 | [63 empty] | 1.62 | [14 empty] | 5.74 | [113 empty] | Pb | TMT分子优先与LDHs层间的Cu (Ⅱ) / Pb (Ⅱ)结合，导致层间距增大。随着Cu (Ⅱ) / Pb (Ⅱ)浓度的增加，TMT分子上的所有吸附位点被占据，Cu (Ⅱ) / Pb (Ⅱ)进一步夺取LDHs结构上的羟基，导致相应的氢氧化物沉淀的形成和部分LDHs结构的破坏。
40 | Juntong Su，2024 | LDHs-TMT0.6 | 共沉淀法 | 首先将Mg(NO3)2⋅6H2O(4mmoL)和Al (NO3) 2⋅9H2O (2mmoL)溶于100 m L去离子水中。然后向溶液中加入不同量的TMT ( TMT与Al的摩尔比分别为0.6)。然后逐滴加入NaOH溶液(1moL/L)在搅拌下加入上一步溶液，直到溶液的p H为9。将得到的悬浮液陈化24 h，然后将沉淀离心，用去离子水洗涤三次，在80℃下干燥 | [8 empty] | Mg2+ | Al3+ |  | NO3- | [6 empty] | 0.78 | [6 empty] | 3443 1630 400 ~ 800 1206、858 1459、1503、1561 | -OH 层间水分子的伸缩振动 M - O的振动 TMT所具有的C-S键 TMT中C=N键 |  | 山东省 | 淄博市 |  |  |  | 6.6±0.4 |  |  |  | Cu (Ⅱ) | 25.23±2.18 | Pb (Ⅱ) | 14.24±1.21 | [9 empty] | 污染处理 |  |  |  |  | 土壤 |  | 25 |  | 0.025 | [8 empty] | 360 | [5 empty] | Cu | 60~600 | [24 empty] | Langmuir | 单分子层吸附，吸附位点是制约吸附的主要因素 |  | 83.81 | [9 empty] | 3 | [82 empty] | 83.69
40 | Juntong Su，2024 | LDHs-TMT0.6 | 共沉淀法 | 首先将Mg(NO3)2⋅6H2O(4mmoL)和Al (NO3) 2⋅9H2O (2mmoL)溶于100 m L去离子水中。然后向溶液中加入不同量的TMT ( TMT与Al的摩尔比分别为0.6)。然后逐滴加入NaOH溶液(1moL/L)在搅拌下加入上一步溶液，直到溶液的p H为9。将得到的悬浮液陈化24 h，然后将沉淀离心，用去离子水洗涤三次，在80℃下干燥 | [8 empty] | Mg2+ | Al3+ |  | NO3- | [6 empty] | 0.78 | [6 empty] | 3443 1630 400 ~ 800 1206、858 1459、1503、1561 | -OH 层间水分子的伸缩振动 M - O的振动 TMT所具有的C-S键 TMT中C=N键 |  | 山东省 | 淄博市 |  |  |  | 6.6±0.4 |  |  |  | Cu (Ⅱ) | 25.23±2.18 | Pb (Ⅱ) | 14.24±1.21 | [9 empty] | 污染处理 |  |  |  |  | 土壤 |  | 25 |  | 0.025 | [8 empty] | 360 | [5 empty] | Pb | 60~600 | [24 empty] | Langmuir | 单分子层吸附，吸附位点是制约吸附的主要因素 |  | 82.94 | [9 empty] | 3 | [67 empty] | 82.94
40 | Juntong Su，2024 | LDHs-TMT0.6 | 共沉淀法 | 首先将Mg(NO3)2⋅6H2O(4mmoL)和Al (NO3) 2⋅9H2O (2mmoL)溶于100 m L去离子水中。然后向溶液中加入不同量的TMT ( TMT与Al的摩尔比分别为0.6)。然后逐滴加入NaOH溶液(1moL/L)在搅拌下加入上一步溶液，直到溶液的p H为9。将得到的悬浮液陈化24 h，然后将沉淀离心，用去离子水洗涤三次，在80℃下干燥 | [8 empty] | Mg2+ | Al3+ |  | NO3- | [6 empty] | 0.78 | [6 empty] | 3443 1630 400 ~ 800 1206、858 1459、1503、1561 | -OH 层间水分子的伸缩振动 M - O的振动 TMT所具有的C-S键 TMT中C=N键 |  | 山东省 | 淄博市 |  |  |  | 6.6±0.4 |  |  |  | Cu (Ⅱ) | 25.23±2.18 | Pb (Ⅱ) | 14.24±1.21 | [9 empty] | 污染处理 |  |  |  |  | 土壤 |  | 25 | 1 | 0.025 | 1 | [7 empty] | 0~300 | [5 empty] | Cu | 200 | [18 empty] | 180 |  | 伪二级动力学模型 |  | 是 | 表面吸附、颗粒内扩散和吸附平衡 | [11 empty] | 300 |  | 3 | [78 empty] | 75.87 | [9 empty] | 62.065 | 62.065
40 | Juntong Su，2024 | LDHs-TMT0.6 | 共沉淀法 | 首先将Mg(NO3)2⋅6H2O(4mmoL)和Al (NO3) 2⋅9H2O (2mmoL)溶于100 m L去离子水中。然后向溶液中加入不同量的TMT ( TMT与Al的摩尔比分别为0.6)。然后逐滴加入NaOH溶液(1moL/L)在搅拌下加入上一步溶液，直到溶液的p H为9。将得到的悬浮液陈化24 h，然后将沉淀离心，用去离子水洗涤三次，在80℃下干燥 | [8 empty] | Mg2+ | Al3+ |  | NO3- | [6 empty] | 0.78 | [6 empty] | 3443 1630 400 ~ 800 1206、858 1459、1503、1561 | -OH 层间水分子的伸缩振动 M - O的振动 TMT所具有的C-S键 TMT中C=N键 |  | 山东省 | 淄博市 |  |  |  | 6.6±0.4 |  |  |  | Cu (Ⅱ) | 25.23±2.18 | Pb (Ⅱ) | 14.24±1.21 | [9 empty] | 污染处理 |  |  |  |  | 土壤 |  | 25 | 1 | 0.025 | 1 | [7 empty] | 0~300 | [5 empty] | Pb | 200 | [18 empty] | 180 |  | 伪二级动力学模型 |  | 是 | 表面吸附、颗粒内扩散和吸附平衡 | [11 empty] | 300 |  | 3 | [67 empty] | 77.25 | [5 empty] | 38.625 | 38.625
40 | Juntong Su，2024 | LDHs-TMT0.8 | 共沉淀法 | 首先将Mg(NO3)2⋅6H2O(4mmoL)和Al (NO3) 2⋅9H2O (2mmoL)溶于100 m L去离子水中。然后向溶液中加入不同量的TMT ( TMT与Al的摩尔比分别为0.8)。然后逐滴加入NaOH溶液(1moL/L)在搅拌下加入上一步溶液，直到溶液的p H为9。将得到的悬浮液陈化24 h，然后将沉淀离心，用去离子水洗涤三次，在80℃下干燥 | [8 empty] | Mg2+ | Al3+ |  | NO3- | [6 empty] | 0.78 | [6 empty] | 3443 1630 400 ~ 800 1206、858 1459、1503、1561 | -OH 层间水分子的伸缩振动 M - O的振动 TMT所具有的C-S键 TMT中C=N键 |  | 山东省 | 淄博市 |  |  |  | 6.6±0.4 |  |  |  | Cu (Ⅱ) | 25.23±2.18 | Pb (Ⅱ) | 14.24±1.21 | [9 empty] | 污染处理 | [62 empty] | 3 | [78 empty] | 6.97 | [113 empty] | Cu | TMT分子优先与LDHs层间的Cu (Ⅱ) / Pb (Ⅱ)结合，导致层间距增大。随着Cu (Ⅱ) / Pb (Ⅱ)浓度的增加，TMT分子上的所有吸附位点被占据，Cu (Ⅱ) / Pb (Ⅱ)进一步夺取LDHs结构上的羟基，导致相应的氢氧化物沉淀的形成和部分LDHs结构的破坏。
40 | Juntong Su，2024 | LDHs-TMT0.8 | 共沉淀法 | 首先将Mg(NO3)2⋅6H2O(4mmoL)和Al (NO3) 2⋅9H2O (2mmoL)溶于100 m L去离子水中。然后向溶液中加入不同量的TMT ( TMT与Al的摩尔比分别为0.8)。然后逐滴加入NaOH溶液(1moL/L)在搅拌下加入上一步溶液，直到溶液的p H为9。将得到的悬浮液陈化24 h，然后将沉淀离心，用去离子水洗涤三次，在80℃下干燥 | [8 empty] | Mg2+ | Al3+ |  | NO3- | [6 empty] | 0.78 | [6 empty] | 3443 1630 400 ~ 800 1206、858 1459、1503、1561 | -OH 层间水分子的伸缩振动 M - O的振动 TMT所具有的C-S键 TMT中C=N键 |  | 山东省 | 淄博市 |  |  |  | 6.6±0.4 |  |  |  | Cu (Ⅱ) | 25.23±2.18 | Pb (Ⅱ) | 14.24±1.21 | [9 empty] | 污染处理 | [62 empty] | 3 | [63 empty] | 1.79 | [128 empty] | Pb | TMT分子优先与LDHs层间的Cu (Ⅱ) / Pb (Ⅱ)结合，导致层间距增大。随着Cu (Ⅱ) / Pb (Ⅱ)浓度的增加，TMT分子上的所有吸附位点被占据，Cu (Ⅱ) / Pb (Ⅱ)进一步夺取LDHs结构上的羟基，导致相应的氢氧化物沉淀的形成和部分LDHs结构的破坏。
40 | Juntong Su，2024 | LDHs-TMT0.8 | 共沉淀法 | 首先将Mg(NO3)2⋅6H2O(4mmoL)和Al (NO3) 2⋅9H2O (2mmoL)溶于100 m L去离子水中。然后向溶液中加入不同量的TMT ( TMT与Al的摩尔比分别为0.8)。然后逐滴加入NaOH溶液(1moL/L)在搅拌下加入上一步溶液，直到溶液的p H为9。将得到的悬浮液陈化24 h，然后将沉淀离心，用去离子水洗涤三次，在80℃下干燥 | [8 empty] | Mg2+ | Al3+ |  | NO3- | [6 empty] | 0.78 | [6 empty] | 3443 1630 400 ~ 800 1206、858 1459、1503、1561 | -OH 层间水分子的伸缩振动 M - O的振动 TMT所具有的C-S键 TMT中C=N键 |  | 山东省 | 淄博市 |  |  |  | 6.6±0.4 |  |  |  | Cu (Ⅱ) | 25.23±2.18 | Pb (Ⅱ) | 14.24±1.21 | [9 empty] | 污染处理 |  |  |  |  | 土壤 |  | 25 |  | 0.025 | [8 empty] | 360 | [5 empty] | Cu | 60~600 | [24 empty] | Langmuir | 单分子层吸附，吸附位点是制约吸附的主要因素 |  | 81.39 | [9 empty] | 3 | [82 empty] | 81.44
40 | Juntong Su，2024 | LDHs-TMT0.8 | 共沉淀法 | 首先将Mg(NO3)2⋅6H2O(4mmoL)和Al (NO3) 2⋅9H2O (2mmoL)溶于100 m L去离子水中。然后向溶液中加入不同量的TMT ( TMT与Al的摩尔比分别为0.8)。然后逐滴加入NaOH溶液(1moL/L)在搅拌下加入上一步溶液，直到溶液的p H为9。将得到的悬浮液陈化24 h，然后将沉淀离心，用去离子水洗涤三次，在80℃下干燥 | [8 empty] | Mg2+ | Al3+ |  | NO3- | [6 empty] | 0.78 | [6 empty] | 3443 1630 400 ~ 800 1206、858 1459、1503、1561 | -OH 层间水分子的伸缩振动 M - O的振动 TMT所具有的C-S键 TMT中C=N键 |  | 山东省 | 淄博市 |  |  |  | 6.6±0.4 |  |  |  | Cu (Ⅱ) | 25.23±2.18 | Pb (Ⅱ) | 14.24±1.21 | [9 empty] | 污染处理 |  |  |  |  | 土壤 |  | 25 |  | 0.025 | [8 empty] | 360 | [5 empty] | Pb | 60~600 | [24 empty] | Langmuir | 单分子层吸附，吸附位点是制约吸附的主要因素 |  | 80.69 | [9 empty] | 3 | [67 empty] | 81.21 | [10 empty] | 74.44
40 | Juntong Su，2024 | LDHs-TMT0.8 | 共沉淀法 | 首先将Mg(NO3)2⋅6H2O(4mmoL)和Al (NO3) 2⋅9H2O (2mmoL)溶于100 m L去离子水中。然后向溶液中加入不同量的TMT ( TMT与Al的摩尔比分别为0.8)。然后逐滴加入NaOH溶液(1moL/L)在搅拌下加入上一步溶液，直到溶液的p H为9。将得到的悬浮液陈化24 h，然后将沉淀离心，用去离子水洗涤三次，在80℃下干燥 | [8 empty] | Mg2+ | Al3+ |  | NO3- | [6 empty] | 0.78 | [6 empty] | 3443 1630 400 ~ 800 1206、858 1459、1503、1561 | -OH 层间水分子的伸缩振动 M - O的振动 TMT所具有的C-S键 TMT中C=N键 |  | 山东省 | 淄博市 |  |  |  | 6.6±0.4 |  |  |  | Cu (Ⅱ) | 25.23±2.18 | Pb (Ⅱ) | 14.24±1.21 | [9 empty] | 污染处理 |  |  |  |  | 土壤 |  | 25 | 1 | 0.025 | 1 | [7 empty] | 0~300 | [5 empty] | Cu | 200 | [18 empty] | 180 |  | 伪二级动力学模型 |  | 是 | 表面吸附、颗粒内扩散和吸附平衡 | [11 empty] | 300 |  | 3
40 | Juntong Su，2024 | LDHs-TMT0.8 | 共沉淀法 | 首先将Mg(NO3)2⋅6H2O(4mmoL)和Al (NO3) 2⋅9H2O (2mmoL)溶于100 m L去离子水中。然后向溶液中加入不同量的TMT ( TMT与Al的摩尔比分别为0.8)。然后逐滴加入NaOH溶液(1moL/L)在搅拌下加入上一步溶液，直到溶液的p H为9。将得到的悬浮液陈化24 h，然后将沉淀离心，用去离子水洗涤三次，在80℃下干燥 | [8 empty] | Mg2+ | Al3+ |  | NO3- | [6 empty] | 0.78 | [6 empty] | 3443 1630 400 ~ 800 1206、858 1459、1503、1561 | -OH 层间水分子的伸缩振动 M - O的振动 TMT所具有的C-S键 TMT中C=N键 |  | 山东省 | 淄博市 |  |  |  | 6.6±0.4 |  |  |  | Cu (Ⅱ) | 25.23±2.18 | Pb (Ⅱ) | 14.24±1.21 | [9 empty] | 污染处理 |  |  |  |  | 土壤 |  | 25 | 1 | 0.025 | 1 | [7 empty] | 0~300 | [5 empty] | Pb | 200 | [18 empty] | 180 |  | 伪二级动力学模型 |  | 是 | 表面吸附、颗粒内扩散和吸附平衡 | [11 empty] | 300 |  | 3 | [67 empty] | 75.81 | [5 empty] | 37.905 | 37.905
40 | Juntong Su，2024 | LDHs-TMT1.0 | 共沉淀法 | 首先将Mg(NO3)2⋅6H2O(4mmoL)和Al (NO3) 2⋅9H2O (2mmoL)溶于100 m L去离子水中。然后向溶液中加入不同量的TMT ( TMT与Al的摩尔比分别为1)。然后逐滴加入NaOH溶液(1moL/L)在搅拌下加入上一步溶液，直到溶液的p H为9。将得到的悬浮液陈化24 h，然后将沉淀离心，用去离子水洗涤三次，在80℃下干燥 | [8 empty] | Mg2+ | Al3+ |  | NO3- | [6 empty] | 0.78 |  |  |  | 聚集的块状结构 |  |  | 3443 1630 400 ~ 800 1206、858 1459、1503、1561 | -OH 层间水分子的伸缩振动 M - O的振动 TMT所具有的C-S键 TMT中C=N键 |  | 山东省 | 淄博市 |  |  |  | 6.6±0.4 |  |  |  | Cu (Ⅱ) | 25.23±2.18 | Pb (Ⅱ) | 14.24±1.21 | [9 empty] | 污染处理 | [62 empty] | 3 | [78 empty] | 2.2 | [113 empty] | Cu | TMT分子优先与LDHs层间的Cu (Ⅱ) / Pb (Ⅱ)结合，导致层间距增大。随着Cu (Ⅱ) / Pb (Ⅱ)浓度的增加，TMT分子上的所有吸附位点被占据，Cu (Ⅱ) / Pb (Ⅱ)进一步夺取LDHs结构上的羟基，导致相应的氢氧化物沉淀的形成和部分LDHs结构的破坏。
40 | Juntong Su，2024 | LDHs-TMT1.0 | 共沉淀法 | 首先将Mg(NO3)2⋅6H2O(4mmoL)和Al (NO3) 2⋅9H2O (2mmoL)溶于100 m L去离子水中。然后向溶液中加入不同量的TMT ( TMT与Al的摩尔比分别为1)。然后逐滴加入NaOH溶液(1moL/L)在搅拌下加入上一步溶液，直到溶液的p H为9。将得到的悬浮液陈化24 h，然后将沉淀离心，用去离子水洗涤三次，在80℃下干燥 | [8 empty] | Mg2+ | Al3+ |  | NO3- | [6 empty] | 0.78 |  |  |  | 聚集的块状结构 |  |  | 3443 1630 400 ~ 800 1206、858 1459、1503、1561 | -OH 层间水分子的伸缩振动 M - O的振动 TMT所具有的C-S键 TMT中C=N键 |  | 山东省 | 淄博市 |  |  |  | 6.6±0.4 |  |  |  | Cu (Ⅱ) | 25.23±2.18 | Pb (Ⅱ) | 14.24±1.21 | [9 empty] | 污染处理 | [62 empty] | 3 | [192 empty] | Pb | TMT分子优先与LDHs层间的Cu (Ⅱ) / Pb (Ⅱ)结合，导致层间距增大。随着Cu (Ⅱ) / Pb (Ⅱ)浓度的增加，TMT分子上的所有吸附位点被占据，Cu (Ⅱ) / Pb (Ⅱ)进一步夺取LDHs结构上的羟基，导致相应的氢氧化物沉淀的形成和部分LDHs结构的破坏。
40 | Juntong Su，2024 | LDHs-TMT1.0 | 共沉淀法 | 首先将Mg(NO3)2⋅6H2O(4mmoL)和Al (NO3) 2⋅9H2O (2mmoL)溶于100 m L去离子水中。然后向溶液中加入不同量的TMT ( TMT与Al的摩尔比分别为1)。然后逐滴加入NaOH溶液(1moL/L)在搅拌下加入上一步溶液，直到溶液的p H为9。将得到的悬浮液陈化24 h，然后将沉淀离心，用去离子水洗涤三次，在80℃下干燥 | [8 empty] | Mg2+ | Al3+ |  | NO3- | [6 empty] | 0.78 |  |  |  | 聚集的块状结构 |  |  | 3443 1630 400 ~ 800 1206、858 1459、1503、1561 | -OH 层间水分子的伸缩振动 M - O的振动 TMT所具有的C-S键 TMT中C=N键 |  | 山东省 | 淄博市 |  |  |  | 6.6±0.4 |  |  |  | Cu (Ⅱ) | 25.23±2.18 | Pb (Ⅱ) | 14.24±1.21 | [9 empty] | 污染处理 |  |  |  |  | 土壤 |  | 25 |  | 0.025 | [8 empty] | 360 | [5 empty] | Cu | 60~600 | [24 empty] | Langmuir | 单分子层吸附，吸附位点是制约吸附的主要因素 |  | 75.67 | [9 empty] | 3 | [82 empty] | 75.73
40 | Juntong Su，2024 | LDHs-TMT1.0 | 共沉淀法 | 首先将Mg(NO3)2⋅6H2O(4mmoL)和Al (NO3) 2⋅9H2O (2mmoL)溶于100 m L去离子水中。然后向溶液中加入不同量的TMT ( TMT与Al的摩尔比分别为1)。然后逐滴加入NaOH溶液(1moL/L)在搅拌下加入上一步溶液，直到溶液的p H为9。将得到的悬浮液陈化24 h，然后将沉淀离心，用去离子水洗涤三次，在80℃下干燥 | [8 empty] | Mg2+ | Al3+ |  | NO3- | [6 empty] | 0.78 |  |  |  | 聚集的块状结构 |  |  | 3443 1630 400 ~ 800 1206、858 1459、1503、1561 | -OH 层间水分子的伸缩振动 M - O的振动 TMT所具有的C-S键 TMT中C=N键 |  | 山东省 | 淄博市 |  |  |  | 6.6±0.4 |  |  |  | Cu (Ⅱ) | 25.23±2.18 | Pb (Ⅱ) | 14.24±1.21 | [9 empty] | 污染处理 |  |  |  |  | 土壤 |  | 25 |  | 0.025 | [8 empty] | 360 | [5 empty] | Pb | 60~600 | [24 empty] | Langmuir | 单分子层吸附，吸附位点是制约吸附的主要因素 |  | 77.06 | [9 empty] | 3 | [67 empty] | 77.4 | [10 empty] | 71.03
40 | Juntong Su，2024 | LDHs-TMT1.0 | 共沉淀法 | 首先将Mg(NO3)2⋅6H2O(4mmoL)和Al (NO3) 2⋅9H2O (2mmoL)溶于100 m L去离子水中。然后向溶液中加入不同量的TMT ( TMT与Al的摩尔比分别为1)。然后逐滴加入NaOH溶液(1moL/L)在搅拌下加入上一步溶液，直到溶液的p H为9。将得到的悬浮液陈化24 h，然后将沉淀离心，用去离子水洗涤三次，在80℃下干燥 | [8 empty] | Mg2+ | Al3+ |  | NO3- | [6 empty] | 0.78 |  |  |  | 聚集的块状结构 |  |  | 3443 1630 400 ~ 800 1206、858 1459、1503、1561 | -OH 层间水分子的伸缩振动 M - O的振动 TMT所具有的C-S键 TMT中C=N键 |  | 山东省 | 淄博市 |  |  |  | 6.6±0.4 |  |  |  | Cu (Ⅱ) | 25.23±2.18 | Pb (Ⅱ) | 14.24±1.21 | [9 empty] | 污染处理 |  |  |  |  | 土壤 |  | 25 | 1 | 0.025 | 1 | [7 empty] | 0~300 | [5 empty] | Cu | 200 | [18 empty] | 180 |  | 伪二级动力学模型 |  | 是 | 表面吸附、颗粒内扩散和吸附平衡 | [11 empty] | 300 |  | 3
40 | Juntong Su，2024 | LDHs-TMT1.0 | 共沉淀法 | 首先将Mg(NO3)2⋅6H2O(4mmoL)和Al (NO3) 2⋅9H2O (2mmoL)溶于100 m L去离子水中。然后向溶液中加入不同量的TMT ( TMT与Al的摩尔比分别为1)。然后逐滴加入NaOH溶液(1moL/L)在搅拌下加入上一步溶液，直到溶液的p H为9。将得到的悬浮液陈化24 h，然后将沉淀离心，用去离子水洗涤三次，在80℃下干燥 | [8 empty] | Mg2+ | Al3+ |  | NO3- | [6 empty] | 0.78 |  |  |  | 聚集的块状结构 |  |  | 3443 1630 400 ~ 800 1206、858 1459、1503、1561 | -OH 层间水分子的伸缩振动 M - O的振动 TMT所具有的C-S键 TMT中C=N键 |  | 山东省 | 淄博市 |  |  |  | 6.6±0.4 |  |  |  | Cu (Ⅱ) | 25.23±2.18 | Pb (Ⅱ) | 14.24±1.21 | [9 empty] | 污染处理 |  |  |  |  | 土壤 |  | 25 | 1 | 0.025 | 1 | [7 empty] | 0~300 | [5 empty] | Pb | 200 | [18 empty] | 180 |  | 伪二级动力学模型 |  | 是 | 表面吸附、颗粒内扩散和吸附平衡 | [11 empty] | 300 |  | 3 | [67 empty] | 74.01 | [5 empty] | 37.005 | 37.005
41 | Qiuling Yin， 2022 | MgAl-LDH @PBC | 水热共沉淀法 | 用KH2PO4溶液浸渍的干燥生物质在N2真空管式炉中700℃热解2 h制备原始生物炭(PBC)。然后，利用Mg - Al LDH与PBC之间的水热反应，将20 g的PBC与250 mL的( 0.08M AlCl3·6H2O和0.24 M MgCl2·6H2O)溶液以1：12的固液比混合，然后在25℃下振荡24 h，得到PBC @ LDH稳定剂。用氢氧化钠( Na OH , 1 M)将悬浮液调至pH10。随后将混合液置于90℃的水浴锅中孵育，直至悬浮液水分蒸发。然后将混合物过滤，用超纯水洗涤三次，并在60℃下真空干燥。材料用研钵研磨，过100目筛。 | [8 empty] | Mg2+ | Al3+ |  | Cl- | [16 empty] | 江西省 | 抚州市某UMT工地附近 |  |  | 表层土0~20cm |  |  |  |  | Pb | 32.1 | [11 empty] | 50 g营养土(购自中国黑龙江,无任何重金属污染)作为生长介质，与实验UMT土壤均匀混合 | [62 empty] | 3 | [192 empty] | Pb | 表面官能团与Pb的固定、还原和共沉淀
41 | Qiuling Yin， 2022 | MgAl-LDH @PBC | 水热共沉淀法 | 用KH2PO4溶液浸渍的干燥生物质在N2真空管式炉中700℃热解2 h制备原始生物炭(PBC)。然后，利用Mg - Al LDH与PBC之间的水热反应，将20 g的PBC与250 mL的( 0.08M AlCl3·6H2O和0.24 M MgCl2·6H2O)溶液以1：12的固液比混合，然后在25℃下振荡24 h，得到PBC @ LDH稳定剂。用氢氧化钠( Na OH , 1 M)将悬浮液调至pH10。随后将混合液置于90℃的水浴锅中孵育，直至悬浮液水分蒸发。然后将混合物过滤，用超纯水洗涤三次，并在60℃下真空干燥。材料用研钵研磨，过100目筛。 | [8 empty] | Mg2+ | Al3+ |  | Cl- | [16 empty] | 江西省 | 抚州市某UMT工地附近 |  |  | 表层土0~20cm |  |  |  |  | Pb | 32.1 | [74 empty] | 3
42 | Xiaoyue Zhang，2024 | CAC-LDH-1/3 | 共沉淀法 | 采用常压干燥法制备了海藻酸钙干凝胶( CAX )。将20 m L海藻酸钠溶液( 5wt % )和20 m L CaCl2溶液( 0.2wt %、1wt %和5wt %)超声混合时间为30 min。然后将混合物在60℃下干燥6小时。根据CaCl2溶液的质量百分比浓度( X )，将得到的干凝胶命名为CAX - X。将CAX - X在N2气氛中以10℃/ min的升温速率在700℃下煅烧2 h，冷却至室温得到多孔碳。得到的多孔碳材料命名为CAC - X，其中X代表CaCl2溶液的浓度。选择CAC - 1作为载体材料，采用共沉淀法制备CACLDH - X。将1 g CAC - 1、不同质量的Mg ( NO3 ) 2⋅6 H2O和Al ( NO3 ) 3⋅9 H2O混合于50 m L去离子水中。剧烈搅拌下，用5 % Na2CO3调节p H至10。将混合物转移到烘箱中，在80℃下晶化10 h。产物经过滤分离，干燥后得到CAC - LDH - X，其中X为Al ( NO3 ) 3┐9H2O与CAC - 1的质量比。实验中X值分别为1：3、1：1和3：1，对应的样品分别命名为CAC - LDH - 1 / 3、CAC - LDH - 1和CAC - LDH - 3。 | [22 empty] | 疏松的微米孔三维结构 | [32 empty] | 溶液 |  |  |  |  | 0.5 |  |  |  |  | 5 |  | 125 |  | 25 |  |  |  |  | Cd(Ⅱ) | 200 | [35 empty] | 平衡 |  | 3 | 200 | [6 empty] | 236.11 | 3.99 |  |  |  |  | 59.0275 | 59.0275
42 | Xiaoyue Zhang，2024 | CAC-LDH-1/3 | 共沉淀法 | 采用常压干燥法制备了海藻酸钙干凝胶( CAX )。将20 m L海藻酸钠溶液( 5wt % )和20 m L CaCl2溶液( 0.2wt %、1wt %和5wt %)超声混合时间为30 min。然后将混合物在60℃下干燥6小时。根据CaCl2溶液的质量百分比浓度( X )，将得到的干凝胶命名为CAX - X。将CAX - X在N2气氛中以10℃/ min的升温速率在700℃下煅烧2 h，冷却至室温得到多孔碳。得到的多孔碳材料命名为CAC - X，其中X代表CaCl2溶液的浓度。选择CAC - 1作为载体材料，采用共沉淀法制备CACLDH - X。将1 g CAC - 1、不同质量的Mg ( NO3 ) 2⋅6 H2O和Al ( NO3 ) 3⋅9 H2O混合于50 m L去离子水中。剧烈搅拌下，用5 % Na2CO3调节p H至10。将混合物转移到烘箱中，在80℃下晶化10 h。产物经过滤分离，干燥后得到CAC - LDH - X，其中X为Al ( NO3 ) 3┐9H2O与CAC - 1的质量比。实验中X值分别为1：3、1：1和3：1，对应的样品分别命名为CAC - LDH - 1 / 3、CAC - LDH - 1和CAC - LDH - 3。 | [55 empty] | 溶液 |  |  |  |  | 0.5 |  |  |  |  | 5 |  | 125 |  | 25 |  |  |  |  | As（V） | 100 | [35 empty] | 平衡 |  | 3 | 100 | [6 empty] | 19.61 | 0.37 |  |  |  |  | 9.805 | 9.805 | [37 empty] | 19.53 | [6 empty] | 19.52
42 | Xiaoyue Zhang，2024 | CAC-LDH-1 | 共沉淀法 | 采用常压干燥法制备了海藻酸钙干凝胶( CAX )。将20 m L海藻酸钠溶液( 5wt % )和20 m L CaCl2溶液( 0.2wt %、1wt %和5wt %)超声混合时间为30 min。然后将混合物在60℃下干燥6小时。根据CaCl2溶液的质量百分比浓度( X )，将得到的干凝胶命名为CAX - X。将CAX - X在N2气氛中以10℃/ min的升温速率在700℃下煅烧2 h，冷却至室温得到多孔碳。得到的多孔碳材料命名为CAC - X，其中X代表CaCl2溶液的浓度。选择CAC - 1作为载体材料，采用共沉淀法制备CACLDH - X。将1 g CAC - 1、不同质量的Mg ( NO3 ) 2⋅6 H2O和Al ( NO3 ) 3⋅9 H2O混合于50 m L去离子水中。剧烈搅拌下，用5 % Na2CO3调节p H至10。将混合物转移到烘箱中，在80℃下晶化10 h。产物经过滤分离，干燥后得到CAC - LDH - X，其中X为Al ( NO3 ) 3┐9H2O与CAC - 1的质量比。实验中X值分别为1：3、1：1和3：1，对应的样品分别命名为CAC - LDH - 1 / 3、CAC - LDH - 1和CAC - LDH - 3。 | [14 empty] | 239.06 | 0.296 | 4.948 | [5 empty] | 含有大量100 nm左右的孔洞 | 11.7,23.4,35.2,39.4,47.90,60.80,60.98 | MgAl-LDHs的( 003 )、( 006 )、( 009 )、( 015 )、( 0012)、( 110 )和( 0015 ) | 含有大量100 nm左右的孔洞 | LDHs层板中M-O( Mg-O/ Al-O)的晶格振动 CO32 -在LDHs层间的伸缩振动 | [28 empty] | 溶液 |  |  |  |  | 0.5 |  |  |  |  | 5 |  | 125 |  | 25 |  |  |  |  | Cd(Ⅱ) | 200 | [18 empty] | 135 |  | 伪二级动力学模型 |  | 是 | 表面扩散、介孔和微孔扩散和平衡阶段 | [11 empty] | 平衡 |  | 3 | 200 | [6 empty] | 326.1 | 5.32 |  |  |  |  | 81.525 | 81.525 | [177 empty] | As（V） | 吸附；表面络合
42 | Xiaoyue Zhang，2024 | CAC-LDH-1 | 共沉淀法 | 采用常压干燥法制备了海藻酸钙干凝胶( CAX )。将20 m L海藻酸钠溶液( 5wt % )和20 m L CaCl2溶液( 0.2wt %、1wt %和5wt %)超声混合时间为30 min。然后将混合物在60℃下干燥6小时。根据CaCl2溶液的质量百分比浓度( X )，将得到的干凝胶命名为CAX - X。将CAX - X在N2气氛中以10℃/ min的升温速率在700℃下煅烧2 h，冷却至室温得到多孔碳。得到的多孔碳材料命名为CAC - X，其中X代表CaCl2溶液的浓度。选择CAC - 1作为载体材料，采用共沉淀法制备CACLDH - X。将1 g CAC - 1、不同质量的Mg ( NO3 ) 2⋅6 H2O和Al ( NO3 ) 3⋅9 H2O混合于50 m L去离子水中。剧烈搅拌下，用5 % Na2CO3调节p H至10。将混合物转移到烘箱中，在80℃下晶化10 h。产物经过滤分离，干燥后得到CAC - LDH - X，其中X为Al ( NO3 ) 3┐9H2O与CAC - 1的质量比。实验中X值分别为1：3、1：1和3：1，对应的样品分别命名为CAC - LDH - 1 / 3、CAC - LDH - 1和CAC - LDH - 3。 | [14 empty] | 239.06 | 0.296 | 4.948 | [5 empty] | 含有大量100 nm左右的孔洞 | 11.7,23.4,35.2,39.4,47.90,60.80,60.98 | MgAl-LDHs的( 003 )、( 006 )、( 009 )、( 015 )、( 0012)、( 110 )和( 0015 ) | 含有大量100 nm左右的孔洞 | LDHs层板中M-O( Mg-O/ Al-O)的晶格振动 CO32 -在LDHs层间的伸缩振动 | [28 empty] | 溶液 |  |  |  |  | 0.5 |  |  |  |  | 5 |  | 125 |  | 25 |  |  |  |  | As（V） | 100 | [18 empty] | 250 |  | 伪二级动力学模型 |  | 是 | 表面扩散、介孔和微孔扩散和平衡阶段 | [11 empty] | 平衡 |  | 3 | 100 | [6 empty] | 30.9 | 0.37 |  |  |  |  | 15.45 | 15.45 | [37 empty] | 30.85 | [6 empty] | 30.85 | [132 empty] | Cd(Ⅱ) | 与C - O的表面络合、Cd (Ⅱ)的类质同象置换反应；同构替代Mg
42 | Xiaoyue Zhang，2024 | CAC-LDH-1 | 共沉淀法 | 采用常压干燥法制备了海藻酸钙干凝胶( CAX )。将20 m L海藻酸钠溶液( 5wt % )和20 m L CaCl2溶液( 0.2wt %、1wt %和5wt %)超声混合时间为30 min。然后将混合物在60℃下干燥6小时。根据CaCl2溶液的质量百分比浓度( X )，将得到的干凝胶命名为CAX - X。将CAX - X在N2气氛中以10℃/ min的升温速率在700℃下煅烧2 h，冷却至室温得到多孔碳。得到的多孔碳材料命名为CAC - X，其中X代表CaCl2溶液的浓度。选择CAC - 1作为载体材料，采用共沉淀法制备CACLDH - X。将1 g CAC - 1、不同质量的Mg ( NO3 ) 2⋅6 H2O和Al ( NO3 ) 3⋅9 H2O混合于50 m L去离子水中。剧烈搅拌下，用5 % Na2CO3调节p H至10。将混合物转移到烘箱中，在80℃下晶化10 h。产物经过滤分离，干燥后得到CAC - LDH - X，其中X为Al ( NO3 ) 3┐9H2O与CAC - 1的质量比。实验中X值分别为1：3、1：1和3：1，对应的样品分别命名为CAC - LDH - 1 / 3、CAC - LDH - 1和CAC - LDH - 3。 | [14 empty] | 239.06 | 0.296 | 4.948 | [5 empty] | 含有大量100 nm左右的孔洞 | 11.7,23.4,35.2,39.4,47.90,60.80,60.98 | MgAl-LDHs的( 003 )、( 006 )、( 009 )、( 015 )、( 0012)、( 110 )和( 0015 ) | 含有大量100 nm左右的孔洞 | LDHs层板中M-O( Mg-O/ Al-O)的晶格振动 CO32 -在LDHs层间的伸缩振动 | [28 empty] | 溶液 |  |  |  |  | 0.5 |  |  |  |  | 5 |  | 125 |  | 25 |  |  |  |  | Cd(Ⅱ) | 50~200 | [24 empty] | Sips模型 | 可能涉及多层吸附 |  | 331.03 | [9 empty] | 3 | [7 empty] | 331.03
42 | Xiaoyue Zhang，2024 | CAC-LDH-1 | 共沉淀法 | 采用常压干燥法制备了海藻酸钙干凝胶( CAX )。将20 m L海藻酸钠溶液( 5wt % )和20 m L CaCl2溶液( 0.2wt %、1wt %和5wt %)超声混合时间为30 min。然后将混合物在60℃下干燥6小时。根据CaCl2溶液的质量百分比浓度( X )，将得到的干凝胶命名为CAX - X。将CAX - X在N2气氛中以10℃/ min的升温速率在700℃下煅烧2 h，冷却至室温得到多孔碳。得到的多孔碳材料命名为CAC - X，其中X代表CaCl2溶液的浓度。选择CAC - 1作为载体材料，采用共沉淀法制备CACLDH - X。将1 g CAC - 1、不同质量的Mg ( NO3 ) 2⋅6 H2O和Al ( NO3 ) 3⋅9 H2O混合于50 m L去离子水中。剧烈搅拌下，用5 % Na2CO3调节p H至10。将混合物转移到烘箱中，在80℃下晶化10 h。产物经过滤分离，干燥后得到CAC - LDH - X，其中X为Al ( NO3 ) 3┐9H2O与CAC - 1的质量比。实验中X值分别为1：3、1：1和3：1，对应的样品分别命名为CAC - LDH - 1 / 3、CAC - LDH - 1和CAC - LDH - 3。 | [14 empty] | 239.06 | 0.296 | 4.948 | [5 empty] | 含有大量100 nm左右的孔洞 | 11.7,23.4,35.2,39.4,47.90,60.80,60.98 | MgAl-LDHs的( 003 )、( 006 )、( 009 )、( 015 )、( 0012)、( 110 )和( 0015 ) | 含有大量100 nm左右的孔洞 | LDHs层板中M-O( Mg-O/ Al-O)的晶格振动 CO32 -在LDHs层间的伸缩振动 | [28 empty] | 溶液 |  |  |  |  | 0.5 |  |  |  |  | 5 |  | 125 |  | 25 |  |  |  |  | As（V） | 50~100 | [24 empty] | Langmuir，Freundlich和Sips模型（R2最高） | 单层吸附在As ( V )吸附过程中占主导地位，而多层吸附影响吸附过程 |  | 33.48 | [9 empty] | 3
42 | Xiaoyue Zhang，2024 | CAC-LDH-1 | 共沉淀法 | 采用常压干燥法制备了海藻酸钙干凝胶( CAX )。将20 m L海藻酸钠溶液( 5wt % )和20 m L CaCl2溶液( 0.2wt %、1wt %和5wt %)超声混合时间为30 min。然后将混合物在60℃下干燥6小时。根据CaCl2溶液的质量百分比浓度( X )，将得到的干凝胶命名为CAX - X。将CAX - X在N2气氛中以10℃/ min的升温速率在700℃下煅烧2 h，冷却至室温得到多孔碳。得到的多孔碳材料命名为CAC - X，其中X代表CaCl2溶液的浓度。选择CAC - 1作为载体材料，采用共沉淀法制备CACLDH - X。将1 g CAC - 1、不同质量的Mg ( NO3 ) 2⋅6 H2O和Al ( NO3 ) 3⋅9 H2O混合于50 m L去离子水中。剧烈搅拌下，用5 % Na2CO3调节p H至10。将混合物转移到烘箱中，在80℃下晶化10 h。产物经过滤分离，干燥后得到CAC - LDH - X，其中X为Al ( NO3 ) 3┐9H2O与CAC - 1的质量比。实验中X值分别为1：3、1：1和3：1，对应的样品分别命名为CAC - LDH - 1 / 3、CAC - LDH - 1和CAC - LDH - 3。 | [14 empty] | 239.06 | 0.296 | 4.948 | [5 empty] | 含有大量100 nm左右的孔洞 | 11.7,23.4,35.2,39.4,47.90,60.80,60.98 | MgAl-LDHs的( 003 )、( 006 )、( 009 )、( 015 )、( 0012)、( 110 )和( 0015 ) | 含有大量100 nm左右的孔洞 | LDHs层板中M-O( Mg-O/ Al-O)的晶格振动 CO32 -在LDHs层间的伸缩振动 | [28 empty] | 溶液 |  |  |  | 0.05 | [5 empty] | 5 | [8 empty] | Cd(Ⅱ) | 200 | [14 empty] | 无 |  |  | 0 | [19 empty] | 3 | 200 | [6 empty] | 326.42 | 2.68 |  |  |  |  | 81.605 | 81.605
42 | Xiaoyue Zhang，2024 | CAC-LDH-1 | 共沉淀法 | 采用常压干燥法制备了海藻酸钙干凝胶( CAX )。将20 m L海藻酸钠溶液( 5wt % )和20 m L CaCl2溶液( 0.2wt %、1wt %和5wt %)超声混合时间为30 min。然后将混合物在60℃下干燥6小时。根据CaCl2溶液的质量百分比浓度( X )，将得到的干凝胶命名为CAX - X。将CAX - X在N2气氛中以10℃/ min的升温速率在700℃下煅烧2 h，冷却至室温得到多孔碳。得到的多孔碳材料命名为CAC - X，其中X代表CaCl2溶液的浓度。选择CAC - 1作为载体材料，采用共沉淀法制备CACLDH - X。将1 g CAC - 1、不同质量的Mg ( NO3 ) 2⋅6 H2O和Al ( NO3 ) 3⋅9 H2O混合于50 m L去离子水中。剧烈搅拌下，用5 % Na2CO3调节p H至10。将混合物转移到烘箱中，在80℃下晶化10 h。产物经过滤分离，干燥后得到CAC - LDH - X，其中X为Al ( NO3 ) 3┐9H2O与CAC - 1的质量比。实验中X值分别为1：3、1：1和3：1，对应的样品分别命名为CAC - LDH - 1 / 3、CAC - LDH - 1和CAC - LDH - 3。 | [14 empty] | 239.06 | 0.296 | 4.948 | [5 empty] | 含有大量100 nm左右的孔洞 | 11.7,23.4,35.2,39.4,47.90,60.80,60.98 | MgAl-LDHs的( 003 )、( 006 )、( 009 )、( 015 )、( 0012)、( 110 )和( 0015 ) | 含有大量100 nm左右的孔洞 | LDHs层板中M-O( Mg-O/ Al-O)的晶格振动 CO32 -在LDHs层间的伸缩振动 | [28 empty] | 溶液 |  |  |  | 0.05 | [5 empty] | 5 | [8 empty] | Cd(Ⅱ) | 200 | [14 empty] | Na+ |  |  | 10 | [19 empty] | 3 | 200 | [6 empty] | 319.73 | 4.01 |  |  |  |  | 79.9325 | 79.9325
42 | Xiaoyue Zhang，2024 | CAC-LDH-1 | 共沉淀法 | 采用常压干燥法制备了海藻酸钙干凝胶( CAX )。将20 m L海藻酸钠溶液( 5wt % )和20 m L CaCl2溶液( 0.2wt %、1wt %和5wt %)超声混合时间为30 min。然后将混合物在60℃下干燥6小时。根据CaCl2溶液的质量百分比浓度( X )，将得到的干凝胶命名为CAX - X。将CAX - X在N2气氛中以10℃/ min的升温速率在700℃下煅烧2 h，冷却至室温得到多孔碳。得到的多孔碳材料命名为CAC - X，其中X代表CaCl2溶液的浓度。选择CAC - 1作为载体材料，采用共沉淀法制备CACLDH - X。将1 g CAC - 1、不同质量的Mg ( NO3 ) 2⋅6 H2O和Al ( NO3 ) 3⋅9 H2O混合于50 m L去离子水中。剧烈搅拌下，用5 % Na2CO3调节p H至10。将混合物转移到烘箱中，在80℃下晶化10 h。产物经过滤分离，干燥后得到CAC - LDH - X，其中X为Al ( NO3 ) 3┐9H2O与CAC - 1的质量比。实验中X值分别为1：3、1：1和3：1，对应的样品分别命名为CAC - LDH - 1 / 3、CAC - LDH - 1和CAC - LDH - 3。 | [14 empty] | 239.06 | 0.296 | 4.948 | [5 empty] | 含有大量100 nm左右的孔洞 | 11.7,23.4,35.2,39.4,47.90,60.80,60.98 | MgAl-LDHs的( 003 )、( 006 )、( 009 )、( 015 )、( 0012)、( 110 )和( 0015 ) | 含有大量100 nm左右的孔洞 | LDHs层板中M-O( Mg-O/ Al-O)的晶格振动 CO32 -在LDHs层间的伸缩振动 | [28 empty] | 溶液 |  |  |  | 0.05 | [5 empty] | 5 | [8 empty] | Cd(Ⅱ) | 200 | [14 empty] | K + |  |  | 10 | [19 empty] | 3 | 200 | [6 empty] | 219.73 | 2.68 |  |  |  |  | 54.9325 | 54.9325
42 | Xiaoyue Zhang，2024 | CAC-LDH-1 | 共沉淀法 | 采用常压干燥法制备了海藻酸钙干凝胶( CAX )。将20 m L海藻酸钠溶液( 5wt % )和20 m L CaCl2溶液( 0.2wt %、1wt %和5wt %)超声混合时间为30 min。然后将混合物在60℃下干燥6小时。根据CaCl2溶液的质量百分比浓度( X )，将得到的干凝胶命名为CAX - X。将CAX - X在N2气氛中以10℃/ min的升温速率在700℃下煅烧2 h，冷却至室温得到多孔碳。得到的多孔碳材料命名为CAC - X，其中X代表CaCl2溶液的浓度。选择CAC - 1作为载体材料，采用共沉淀法制备CACLDH - X。将1 g CAC - 1、不同质量的Mg ( NO3 ) 2⋅6 H2O和Al ( NO3 ) 3⋅9 H2O混合于50 m L去离子水中。剧烈搅拌下，用5 % Na2CO3调节p H至10。将混合物转移到烘箱中，在80℃下晶化10 h。产物经过滤分离，干燥后得到CAC - LDH - X，其中X为Al ( NO3 ) 3┐9H2O与CAC - 1的质量比。实验中X值分别为1：3、1：1和3：1，对应的样品分别命名为CAC - LDH - 1 / 3、CAC - LDH - 1和CAC - LDH - 3。 | [14 empty] | 239.06 | 0.296 | 4.948 | [5 empty] | 含有大量100 nm左右的孔洞 | 11.7,23.4,35.2,39.4,47.90,60.80,60.98 | MgAl-LDHs的( 003 )、( 006 )、( 009 )、( 015 )、( 0012)、( 110 )和( 0015 ) | 含有大量100 nm左右的孔洞 | LDHs层板中M-O( Mg-O/ Al-O)的晶格振动 CO32 -在LDHs层间的伸缩振动 | [28 empty] | 溶液 |  |  |  | 0.05 | [5 empty] | 5 | [8 empty] | Cd(Ⅱ) | 200 | [14 empty] | Ca2+ |  |  | 10 | [19 empty] | 3 | 200 | [6 empty] | 202.01 | 2.68 |  |  |  |  | 50.5025 | 50.5025
42 | Xiaoyue Zhang，2024 | CAC-LDH-1 | 共沉淀法 | 采用常压干燥法制备了海藻酸钙干凝胶( CAX )。将20 m L海藻酸钠溶液( 5wt % )和20 m L CaCl2溶液( 0.2wt %、1wt %和5wt %)超声混合时间为30 min。然后将混合物在60℃下干燥6小时。根据CaCl2溶液的质量百分比浓度( X )，将得到的干凝胶命名为CAX - X。将CAX - X在N2气氛中以10℃/ min的升温速率在700℃下煅烧2 h，冷却至室温得到多孔碳。得到的多孔碳材料命名为CAC - X，其中X代表CaCl2溶液的浓度。选择CAC - 1作为载体材料，采用共沉淀法制备CACLDH - X。将1 g CAC - 1、不同质量的Mg ( NO3 ) 2⋅6 H2O和Al ( NO3 ) 3⋅9 H2O混合于50 m L去离子水中。剧烈搅拌下，用5 % Na2CO3调节p H至10。将混合物转移到烘箱中，在80℃下晶化10 h。产物经过滤分离，干燥后得到CAC - LDH - X，其中X为Al ( NO3 ) 3┐9H2O与CAC - 1的质量比。实验中X值分别为1：3、1：1和3：1，对应的样品分别命名为CAC - LDH - 1 / 3、CAC - LDH - 1和CAC - LDH - 3。 | [14 empty] | 239.06 | 0.296 | 4.948 | [5 empty] | 含有大量100 nm左右的孔洞 | 11.7,23.4,35.2,39.4,47.90,60.80,60.98 | MgAl-LDHs的( 003 )、( 006 )、( 009 )、( 015 )、( 0012)、( 110 )和( 0015 ) | 含有大量100 nm左右的孔洞 | LDHs层板中M-O( Mg-O/ Al-O)的晶格振动 CO32 -在LDHs层间的伸缩振动 | [28 empty] | 溶液 |  |  |  | 0.05 | [5 empty] | 5 | [8 empty] | Cd(Ⅱ) | 200 | [14 empty] | Cl- |  |  | 10 | [19 empty] | 3 | 200 | [6 empty] | 259.53 | 2.68 |  |  |  |  | 64.8825 | 64.8825
42 | Xiaoyue Zhang，2024 | CAC-LDH-1 | 共沉淀法 | 采用常压干燥法制备了海藻酸钙干凝胶( CAX )。将20 m L海藻酸钠溶液( 5wt % )和20 m L CaCl2溶液( 0.2wt %、1wt %和5wt %)超声混合时间为30 min。然后将混合物在60℃下干燥6小时。根据CaCl2溶液的质量百分比浓度( X )，将得到的干凝胶命名为CAX - X。将CAX - X在N2气氛中以10℃/ min的升温速率在700℃下煅烧2 h，冷却至室温得到多孔碳。得到的多孔碳材料命名为CAC - X，其中X代表CaCl2溶液的浓度。选择CAC - 1作为载体材料，采用共沉淀法制备CACLDH - X。将1 g CAC - 1、不同质量的Mg ( NO3 ) 2⋅6 H2O和Al ( NO3 ) 3⋅9 H2O混合于50 m L去离子水中。剧烈搅拌下，用5 % Na2CO3调节p H至10。将混合物转移到烘箱中，在80℃下晶化10 h。产物经过滤分离，干燥后得到CAC - LDH - X，其中X为Al ( NO3 ) 3┐9H2O与CAC - 1的质量比。实验中X值分别为1：3、1：1和3：1，对应的样品分别命名为CAC - LDH - 1 / 3、CAC - LDH - 1和CAC - LDH - 3。 | [14 empty] | 239.06 | 0.296 | 4.948 | [5 empty] | 含有大量100 nm左右的孔洞 | 11.7,23.4,35.2,39.4,47.90,60.80,60.98 | MgAl-LDHs的( 003 )、( 006 )、( 009 )、( 015 )、( 0012)、( 110 )和( 0015 ) | 含有大量100 nm左右的孔洞 | LDHs层板中M-O( Mg-O/ Al-O)的晶格振动 CO32 -在LDHs层间的伸缩振动 | [28 empty] | 溶液 |  |  |  | 0.05 | [5 empty] | 5 | [8 empty] | Cd(Ⅱ) | 200 | [14 empty] | NO3- |  |  | 10 | [19 empty] | 3 | 200 | [6 empty] | 275.59 | 4.01 |  |  |  |  | 68.8975 | 68.8975
42 | Xiaoyue Zhang，2024 | CAC-LDH-1 | 共沉淀法 | 采用常压干燥法制备了海藻酸钙干凝胶( CAX )。将20 m L海藻酸钠溶液( 5wt % )和20 m L CaCl2溶液( 0.2wt %、1wt %和5wt %)超声混合时间为30 min。然后将混合物在60℃下干燥6小时。根据CaCl2溶液的质量百分比浓度( X )，将得到的干凝胶命名为CAX - X。将CAX - X在N2气氛中以10℃/ min的升温速率在700℃下煅烧2 h，冷却至室温得到多孔碳。得到的多孔碳材料命名为CAC - X，其中X代表CaCl2溶液的浓度。选择CAC - 1作为载体材料，采用共沉淀法制备CACLDH - X。将1 g CAC - 1、不同质量的Mg ( NO3 ) 2⋅6 H2O和Al ( NO3 ) 3⋅9 H2O混合于50 m L去离子水中。剧烈搅拌下，用5 % Na2CO3调节p H至10。将混合物转移到烘箱中，在80℃下晶化10 h。产物经过滤分离，干燥后得到CAC - LDH - X，其中X为Al ( NO3 ) 3┐9H2O与CAC - 1的质量比。实验中X值分别为1：3、1：1和3：1，对应的样品分别命名为CAC - LDH - 1 / 3、CAC - LDH - 1和CAC - LDH - 3。 | [14 empty] | 239.06 | 0.296 | 4.948 | [5 empty] | 含有大量100 nm左右的孔洞 | 11.7,23.4,35.2,39.4,47.90,60.80,60.98 | MgAl-LDHs的( 003 )、( 006 )、( 009 )、( 015 )、( 0012)、( 110 )和( 0015 ) | 含有大量100 nm左右的孔洞 | LDHs层板中M-O( Mg-O/ Al-O)的晶格振动 CO32 -在LDHs层间的伸缩振动 | [28 empty] | 溶液 |  |  |  | 0.05 | [5 empty] | 5 | [8 empty] | Cd(Ⅱ) | 200 | [14 empty] | CO32- |  |  | 10 | [19 empty] | 3 | 200 | [6 empty] | 362.54 | 2.68 |  |  |  |  | 90.635 | 90.635
42 | Xiaoyue Zhang，2024 | CAC-LDH-1 | 共沉淀法 | 采用常压干燥法制备了海藻酸钙干凝胶( CAX )。将20 m L海藻酸钠溶液( 5wt % )和20 m L CaCl2溶液( 0.2wt %、1wt %和5wt %)超声混合时间为30 min。然后将混合物在60℃下干燥6小时。根据CaCl2溶液的质量百分比浓度( X )，将得到的干凝胶命名为CAX - X。将CAX - X在N2气氛中以10℃/ min的升温速率在700℃下煅烧2 h，冷却至室温得到多孔碳。得到的多孔碳材料命名为CAC - X，其中X代表CaCl2溶液的浓度。选择CAC - 1作为载体材料，采用共沉淀法制备CACLDH - X。将1 g CAC - 1、不同质量的Mg ( NO3 ) 2⋅6 H2O和Al ( NO3 ) 3⋅9 H2O混合于50 m L去离子水中。剧烈搅拌下，用5 % Na2CO3调节p H至10。将混合物转移到烘箱中，在80℃下晶化10 h。产物经过滤分离，干燥后得到CAC - LDH - X，其中X为Al ( NO3 ) 3┐9H2O与CAC - 1的质量比。实验中X值分别为1：3、1：1和3：1，对应的样品分别命名为CAC - LDH - 1 / 3、CAC - LDH - 1和CAC - LDH - 3。 | [14 empty] | 239.06 | 0.296 | 4.948 | [5 empty] | 含有大量100 nm左右的孔洞 | 11.7,23.4,35.2,39.4,47.90,60.80,60.98 | MgAl-LDHs的( 003 )、( 006 )、( 009 )、( 015 )、( 0012)、( 110 )和( 0015 ) | 含有大量100 nm左右的孔洞 | LDHs层板中M-O( Mg-O/ Al-O)的晶格振动 CO32 -在LDHs层间的伸缩振动 | [28 empty] | 溶液 |  |  |  | 0.05 | [5 empty] | 5 | [8 empty] | Cd(Ⅱ) | 200 | [14 empty] | PO43- |  |  | 10 | [19 empty] | 3 | 200 | [6 empty] | 337.12 | 2.68 |  |  |  |  | 84.28 | 84.28
42 | Xiaoyue Zhang，2024 | CAC-LDH-1 | 共沉淀法 | 采用常压干燥法制备了海藻酸钙干凝胶( CAX )。将20 m L海藻酸钠溶液( 5wt % )和20 m L CaCl2溶液( 0.2wt %、1wt %和5wt %)超声混合时间为30 min。然后将混合物在60℃下干燥6小时。根据CaCl2溶液的质量百分比浓度( X )，将得到的干凝胶命名为CAX - X。将CAX - X在N2气氛中以10℃/ min的升温速率在700℃下煅烧2 h，冷却至室温得到多孔碳。得到的多孔碳材料命名为CAC - X，其中X代表CaCl2溶液的浓度。选择CAC - 1作为载体材料，采用共沉淀法制备CACLDH - X。将1 g CAC - 1、不同质量的Mg ( NO3 ) 2⋅6 H2O和Al ( NO3 ) 3⋅9 H2O混合于50 m L去离子水中。剧烈搅拌下，用5 % Na2CO3调节p H至10。将混合物转移到烘箱中，在80℃下晶化10 h。产物经过滤分离，干燥后得到CAC - LDH - X，其中X为Al ( NO3 ) 3┐9H2O与CAC - 1的质量比。实验中X值分别为1：3、1：1和3：1，对应的样品分别命名为CAC - LDH - 1 / 3、CAC - LDH - 1和CAC - LDH - 3。 | [14 empty] | 239.06 | 0.296 | 4.948 | [5 empty] | 含有大量100 nm左右的孔洞 | 11.7,23.4,35.2,39.4,47.90,60.80,60.98 | MgAl-LDHs的( 003 )、( 006 )、( 009 )、( 015 )、( 0012)、( 110 )和( 0015 ) | 含有大量100 nm左右的孔洞 | LDHs层板中M-O( Mg-O/ Al-O)的晶格振动 CO32 -在LDHs层间的伸缩振动 | [28 empty] | 溶液 |  |  |  | 0.05 | [5 empty] | 5 | [8 empty] | As(V) | 100 | [14 empty] | 无 |  |  | 0 | [19 empty] | 3 | [52 empty] | 30.77 | 0.33 | [5 empty] | 30.77
42 | Xiaoyue Zhang，2024 | CAC-LDH-1 | 共沉淀法 | 采用常压干燥法制备了海藻酸钙干凝胶( CAX )。将20 m L海藻酸钠溶液( 5wt % )和20 m L CaCl2溶液( 0.2wt %、1wt %和5wt %)超声混合时间为30 min。然后将混合物在60℃下干燥6小时。根据CaCl2溶液的质量百分比浓度( X )，将得到的干凝胶命名为CAX - X。将CAX - X在N2气氛中以10℃/ min的升温速率在700℃下煅烧2 h，冷却至室温得到多孔碳。得到的多孔碳材料命名为CAC - X，其中X代表CaCl2溶液的浓度。选择CAC - 1作为载体材料，采用共沉淀法制备CACLDH - X。将1 g CAC - 1、不同质量的Mg ( NO3 ) 2⋅6 H2O和Al ( NO3 ) 3⋅9 H2O混合于50 m L去离子水中。剧烈搅拌下，用5 % Na2CO3调节p H至10。将混合物转移到烘箱中，在80℃下晶化10 h。产物经过滤分离，干燥后得到CAC - LDH - X，其中X为Al ( NO3 ) 3┐9H2O与CAC - 1的质量比。实验中X值分别为1：3、1：1和3：1，对应的样品分别命名为CAC - LDH - 1 / 3、CAC - LDH - 1和CAC - LDH - 3。 | [14 empty] | 239.06 | 0.296 | 4.948 | [5 empty] | 含有大量100 nm左右的孔洞 | 11.7,23.4,35.2,39.4,47.90,60.80,60.98 | MgAl-LDHs的( 003 )、( 006 )、( 009 )、( 015 )、( 0012)、( 110 )和( 0015 ) | 含有大量100 nm左右的孔洞 | LDHs层板中M-O( Mg-O/ Al-O)的晶格振动 CO32 -在LDHs层间的伸缩振动 | [28 empty] | 溶液 |  |  |  | 0.05 | [5 empty] | 5 | [8 empty] | As(V) | 100 | [14 empty] | Na+ |  |  | 10 | [19 empty] | 3 | [52 empty] | 30.1 | 0.33 | [5 empty] | 30.1
42 | Xiaoyue Zhang，2024 | CAC-LDH-1 | 共沉淀法 | 采用常压干燥法制备了海藻酸钙干凝胶( CAX )。将20 m L海藻酸钠溶液( 5wt % )和20 m L CaCl2溶液( 0.2wt %、1wt %和5wt %)超声混合时间为30 min。然后将混合物在60℃下干燥6小时。根据CaCl2溶液的质量百分比浓度( X )，将得到的干凝胶命名为CAX - X。将CAX - X在N2气氛中以10℃/ min的升温速率在700℃下煅烧2 h，冷却至室温得到多孔碳。得到的多孔碳材料命名为CAC - X，其中X代表CaCl2溶液的浓度。选择CAC - 1作为载体材料，采用共沉淀法制备CACLDH - X。将1 g CAC - 1、不同质量的Mg ( NO3 ) 2⋅6 H2O和Al ( NO3 ) 3⋅9 H2O混合于50 m L去离子水中。剧烈搅拌下，用5 % Na2CO3调节p H至10。将混合物转移到烘箱中，在80℃下晶化10 h。产物经过滤分离，干燥后得到CAC - LDH - X，其中X为Al ( NO3 ) 3┐9H2O与CAC - 1的质量比。实验中X值分别为1：3、1：1和3：1，对应的样品分别命名为CAC - LDH - 1 / 3、CAC - LDH - 1和CAC - LDH - 3。 | [14 empty] | 239.06 | 0.296 | 4.948 | [5 empty] | 含有大量100 nm左右的孔洞 | 11.7,23.4,35.2,39.4,47.90,60.80,60.98 | MgAl-LDHs的( 003 )、( 006 )、( 009 )、( 015 )、( 0012)、( 110 )和( 0015 ) | 含有大量100 nm左右的孔洞 | LDHs层板中M-O( Mg-O/ Al-O)的晶格振动 CO32 -在LDHs层间的伸缩振动 | [28 empty] | 溶液 |  |  |  | 0.05 | [5 empty] | 5 | [8 empty] | As(V) | 100 | [14 empty] | K + |  |  | 10 | [19 empty] | 3 | [52 empty] | 20.43 | 0.33 | [5 empty] | 20.43
42 | Xiaoyue Zhang，2024 | CAC-LDH-1 | 共沉淀法 | 采用常压干燥法制备了海藻酸钙干凝胶( CAX )。将20 m L海藻酸钠溶液( 5wt % )和20 m L CaCl2溶液( 0.2wt %、1wt %和5wt %)超声混合时间为30 min。然后将混合物在60℃下干燥6小时。根据CaCl2溶液的质量百分比浓度( X )，将得到的干凝胶命名为CAX - X。将CAX - X在N2气氛中以10℃/ min的升温速率在700℃下煅烧2 h，冷却至室温得到多孔碳。得到的多孔碳材料命名为CAC - X，其中X代表CaCl2溶液的浓度。选择CAC - 1作为载体材料，采用共沉淀法制备CACLDH - X。将1 g CAC - 1、不同质量的Mg ( NO3 ) 2⋅6 H2O和Al ( NO3 ) 3⋅9 H2O混合于50 m L去离子水中。剧烈搅拌下，用5 % Na2CO3调节p H至10。将混合物转移到烘箱中，在80℃下晶化10 h。产物经过滤分离，干燥后得到CAC - LDH - X，其中X为Al ( NO3 ) 3┐9H2O与CAC - 1的质量比。实验中X值分别为1：3、1：1和3：1，对应的样品分别命名为CAC - LDH - 1 / 3、CAC - LDH - 1和CAC - LDH - 3。 | [14 empty] | 239.06 | 0.296 | 4.948 | [5 empty] | 含有大量100 nm左右的孔洞 | 11.7,23.4,35.2,39.4,47.90,60.80,60.98 | MgAl-LDHs的( 003 )、( 006 )、( 009 )、( 015 )、( 0012)、( 110 )和( 0015 ) | 含有大量100 nm左右的孔洞 | LDHs层板中M-O( Mg-O/ Al-O)的晶格振动 CO32 -在LDHs层间的伸缩振动 | [28 empty] | 溶液 |  |  |  | 0.05 | [5 empty] | 5 | [8 empty] | As(V) | 100 | [14 empty] | Ca2+ |  |  | 10 | [19 empty] | 3 | [52 empty] | 36.12 | 0.17 | [5 empty] | 36.12
42 | Xiaoyue Zhang，2024 | CAC-LDH-1 | 共沉淀法 | 采用常压干燥法制备了海藻酸钙干凝胶( CAX )。将20 m L海藻酸钠溶液( 5wt % )和20 m L CaCl2溶液( 0.2wt %、1wt %和5wt %)超声混合时间为30 min。然后将混合物在60℃下干燥6小时。根据CaCl2溶液的质量百分比浓度( X )，将得到的干凝胶命名为CAX - X。将CAX - X在N2气氛中以10℃/ min的升温速率在700℃下煅烧2 h，冷却至室温得到多孔碳。得到的多孔碳材料命名为CAC - X，其中X代表CaCl2溶液的浓度。选择CAC - 1作为载体材料，采用共沉淀法制备CACLDH - X。将1 g CAC - 1、不同质量的Mg ( NO3 ) 2⋅6 H2O和Al ( NO3 ) 3⋅9 H2O混合于50 m L去离子水中。剧烈搅拌下，用5 % Na2CO3调节p H至10。将混合物转移到烘箱中，在80℃下晶化10 h。产物经过滤分离，干燥后得到CAC - LDH - X，其中X为Al ( NO3 ) 3┐9H2O与CAC - 1的质量比。实验中X值分别为1：3、1：1和3：1，对应的样品分别命名为CAC - LDH - 1 / 3、CAC - LDH - 1和CAC - LDH - 3。 | [14 empty] | 239.06 | 0.296 | 4.948 | [5 empty] | 含有大量100 nm左右的孔洞 | 11.7,23.4,35.2,39.4,47.90,60.80,60.98 | MgAl-LDHs的( 003 )、( 006 )、( 009 )、( 015 )、( 0012)、( 110 )和( 0015 ) | 含有大量100 nm左右的孔洞 | LDHs层板中M-O( Mg-O/ Al-O)的晶格振动 CO32 -在LDHs层间的伸缩振动 | [28 empty] | 溶液 |  |  |  | 0.05 | [5 empty] | 5 | [8 empty] | As(V) | 100 | [14 empty] | Cl- |  |  | 10 | [19 empty] | 3 | [52 empty] | 29.77 | 0.17 | [5 empty] | 29.77
42 | Xiaoyue Zhang，2024 | CAC-LDH-1 | 共沉淀法 | 采用常压干燥法制备了海藻酸钙干凝胶( CAX )。将20 m L海藻酸钠溶液( 5wt % )和20 m L CaCl2溶液( 0.2wt %、1wt %和5wt %)超声混合时间为30 min。然后将混合物在60℃下干燥6小时。根据CaCl2溶液的质量百分比浓度( X )，将得到的干凝胶命名为CAX - X。将CAX - X在N2气氛中以10℃/ min的升温速率在700℃下煅烧2 h，冷却至室温得到多孔碳。得到的多孔碳材料命名为CAC - X，其中X代表CaCl2溶液的浓度。选择CAC - 1作为载体材料，采用共沉淀法制备CACLDH - X。将1 g CAC - 1、不同质量的Mg ( NO3 ) 2⋅6 H2O和Al ( NO3 ) 3⋅9 H2O混合于50 m L去离子水中。剧烈搅拌下，用5 % Na2CO3调节p H至10。将混合物转移到烘箱中，在80℃下晶化10 h。产物经过滤分离，干燥后得到CAC - LDH - X，其中X为Al ( NO3 ) 3┐9H2O与CAC - 1的质量比。实验中X值分别为1：3、1：1和3：1，对应的样品分别命名为CAC - LDH - 1 / 3、CAC - LDH - 1和CAC - LDH - 3。 | [14 empty] | 239.06 | 0.296 | 4.948 | [5 empty] | 含有大量100 nm左右的孔洞 | 11.7,23.4,35.2,39.4,47.90,60.80,60.98 | MgAl-LDHs的( 003 )、( 006 )、( 009 )、( 015 )、( 0012)、( 110 )和( 0015 ) | 含有大量100 nm左右的孔洞 | LDHs层板中M-O( Mg-O/ Al-O)的晶格振动 CO32 -在LDHs层间的伸缩振动 | [28 empty] | 溶液 |  |  |  | 0.05 | [5 empty] | 5 | [8 empty] | As(V) | 100 | [14 empty] | NO3- |  |  | 10 | [19 empty] | 3 | [52 empty] | 29.1 | 0.33 | [5 empty] | 29.1
42 | Xiaoyue Zhang，2024 | CAC-LDH-1 | 共沉淀法 | 采用常压干燥法制备了海藻酸钙干凝胶( CAX )。将20 m L海藻酸钠溶液( 5wt % )和20 m L CaCl2溶液( 0.2wt %、1wt %和5wt %)超声混合时间为30 min。然后将混合物在60℃下干燥6小时。根据CaCl2溶液的质量百分比浓度( X )，将得到的干凝胶命名为CAX - X。将CAX - X在N2气氛中以10℃/ min的升温速率在700℃下煅烧2 h，冷却至室温得到多孔碳。得到的多孔碳材料命名为CAC - X，其中X代表CaCl2溶液的浓度。选择CAC - 1作为载体材料，采用共沉淀法制备CACLDH - X。将1 g CAC - 1、不同质量的Mg ( NO3 ) 2⋅6 H2O和Al ( NO3 ) 3⋅9 H2O混合于50 m L去离子水中。剧烈搅拌下，用5 % Na2CO3调节p H至10。将混合物转移到烘箱中，在80℃下晶化10 h。产物经过滤分离，干燥后得到CAC - LDH - X，其中X为Al ( NO3 ) 3┐9H2O与CAC - 1的质量比。实验中X值分别为1：3、1：1和3：1，对应的样品分别命名为CAC - LDH - 1 / 3、CAC - LDH - 1和CAC - LDH - 3。 | [14 empty] | 239.06 | 0.296 | 4.948 | [5 empty] | 含有大量100 nm左右的孔洞 | 11.7,23.4,35.2,39.4,47.90,60.80,60.98 | MgAl-LDHs的( 003 )、( 006 )、( 009 )、( 015 )、( 0012)、( 110 )和( 0015 ) | 含有大量100 nm左右的孔洞 | LDHs层板中M-O( Mg-O/ Al-O)的晶格振动 CO32 -在LDHs层间的伸缩振动 | [28 empty] | 溶液 |  |  |  | 0.05 | [5 empty] | 5 | [8 empty] | As(V) | 100 | [14 empty] | CO32- |  |  | 10 | [19 empty] | 3 | [52 empty] | 25.92 | 0.17 | [5 empty] | 25.92
42 | Xiaoyue Zhang，2024 | CAC-LDH-1 | 共沉淀法 | 采用常压干燥法制备了海藻酸钙干凝胶( CAX )。将20 m L海藻酸钠溶液( 5wt % )和20 m L CaCl2溶液( 0.2wt %、1wt %和5wt %)超声混合时间为30 min。然后将混合物在60℃下干燥6小时。根据CaCl2溶液的质量百分比浓度( X )，将得到的干凝胶命名为CAX - X。将CAX - X在N2气氛中以10℃/ min的升温速率在700℃下煅烧2 h，冷却至室温得到多孔碳。得到的多孔碳材料命名为CAC - X，其中X代表CaCl2溶液的浓度。选择CAC - 1作为载体材料，采用共沉淀法制备CACLDH - X。将1 g CAC - 1、不同质量的Mg ( NO3 ) 2⋅6 H2O和Al ( NO3 ) 3⋅9 H2O混合于50 m L去离子水中。剧烈搅拌下，用5 % Na2CO3调节p H至10。将混合物转移到烘箱中，在80℃下晶化10 h。产物经过滤分离，干燥后得到CAC - LDH - X，其中X为Al ( NO3 ) 3┐9H2O与CAC - 1的质量比。实验中X值分别为1：3、1：1和3：1，对应的样品分别命名为CAC - LDH - 1 / 3、CAC - LDH - 1和CAC - LDH - 3。 | [14 empty] | 239.06 | 0.296 | 4.948 | [5 empty] | 含有大量100 nm左右的孔洞 | 11.7,23.4,35.2,39.4,47.90,60.80,60.98 | MgAl-LDHs的( 003 )、( 006 )、( 009 )、( 015 )、( 0012)、( 110 )和( 0015 ) | 含有大量100 nm左右的孔洞 | LDHs层板中M-O( Mg-O/ Al-O)的晶格振动 CO32 -在LDHs层间的伸缩振动 | [28 empty] | 溶液 |  |  |  | 0.05 | [5 empty] | 5 | [8 empty] | As(V) | 100 | [14 empty] | PO43- |  |  | 10 | [19 empty] | 3 | [52 empty] | 20.4 | 0.17 | [5 empty] | 20.4
42 | Xiaoyue Zhang，2024 | CAC-LDH-1 | 共沉淀法 | 采用常压干燥法制备了海藻酸钙干凝胶( CAX )。将20 m L海藻酸钠溶液( 5wt % )和20 m L CaCl2溶液( 0.2wt %、1wt %和5wt %)超声混合时间为30 min。然后将混合物在60℃下干燥6小时。根据CaCl2溶液的质量百分比浓度( X )，将得到的干凝胶命名为CAX - X。将CAX - X在N2气氛中以10℃/ min的升温速率在700℃下煅烧2 h，冷却至室温得到多孔碳。得到的多孔碳材料命名为CAC - X，其中X代表CaCl2溶液的浓度。选择CAC - 1作为载体材料，采用共沉淀法制备CACLDH - X。将1 g CAC - 1、不同质量的Mg ( NO3 ) 2⋅6 H2O和Al ( NO3 ) 3⋅9 H2O混合于50 m L去离子水中。剧烈搅拌下，用5 % Na2CO3调节p H至10。将混合物转移到烘箱中，在80℃下晶化10 h。产物经过滤分离，干燥后得到CAC - LDH - X，其中X为Al ( NO3 ) 3┐9H2O与CAC - 1的质量比。实验中X值分别为1：3、1：1和3：1，对应的样品分别命名为CAC - LDH - 1 / 3、CAC - LDH - 1和CAC - LDH - 3。 | [14 empty] | 239.06 | 0.296 | 4.948 | [5 empty] | 含有大量100 nm左右的孔洞 | 11.7,23.4,35.2,39.4,47.90,60.80,60.98 | MgAl-LDHs的( 003 )、( 006 )、( 009 )、( 015 )、( 0012)、( 110 )和( 0015 ) | 含有大量100 nm左右的孔洞 | LDHs层板中M-O( Mg-O/ Al-O)的晶格振动 CO32 -在LDHs层间的伸缩振动 | [28 empty] | 溶液 |  |  |  |  | 0.5 |  |  |  |  | 3 |  |  |  | 25 |  |  |  |  | Cd(Ⅱ) | 200 | [37 empty] | 3 | 200 | [6 empty] | 90.45 | 2.61 |  |  |  |  | 22.6125 | 22.6125
42 | Xiaoyue Zhang，2024 | CAC-LDH-1 | 共沉淀法 | 采用常压干燥法制备了海藻酸钙干凝胶( CAX )。将20 m L海藻酸钠溶液( 5wt % )和20 m L CaCl2溶液( 0.2wt %、1wt %和5wt %)超声混合时间为30 min。然后将混合物在60℃下干燥6小时。根据CaCl2溶液的质量百分比浓度( X )，将得到的干凝胶命名为CAX - X。将CAX - X在N2气氛中以10℃/ min的升温速率在700℃下煅烧2 h，冷却至室温得到多孔碳。得到的多孔碳材料命名为CAC - X，其中X代表CaCl2溶液的浓度。选择CAC - 1作为载体材料，采用共沉淀法制备CACLDH - X。将1 g CAC - 1、不同质量的Mg ( NO3 ) 2⋅6 H2O和Al ( NO3 ) 3⋅9 H2O混合于50 m L去离子水中。剧烈搅拌下，用5 % Na2CO3调节p H至10。将混合物转移到烘箱中，在80℃下晶化10 h。产物经过滤分离，干燥后得到CAC - LDH - X，其中X为Al ( NO3 ) 3┐9H2O与CAC - 1的质量比。实验中X值分别为1：3、1：1和3：1，对应的样品分别命名为CAC - LDH - 1 / 3、CAC - LDH - 1和CAC - LDH - 3。 | [14 empty] | 239.06 | 0.296 | 4.948 | [5 empty] | 含有大量100 nm左右的孔洞 | 11.7,23.4,35.2,39.4,47.90,60.80,60.98 | MgAl-LDHs的( 003 )、( 006 )、( 009 )、( 015 )、( 0012)、( 110 )和( 0015 ) | 含有大量100 nm左右的孔洞 | LDHs层板中M-O( Mg-O/ Al-O)的晶格振动 CO32 -在LDHs层间的伸缩振动 | [28 empty] | 溶液 |  |  |  |  | 0.5 |  |  |  |  | 4 |  |  |  | 25 |  |  |  |  | Cd(Ⅱ) | 200 | [37 empty] | 3 | 200 | [6 empty] | 125.84 | 2.61 |  |  |  |  | 31.46 | 31.46
42 | Xiaoyue Zhang，2024 | CAC-LDH-1 | 共沉淀法 | 采用常压干燥法制备了海藻酸钙干凝胶( CAX )。将20 m L海藻酸钠溶液( 5wt % )和20 m L CaCl2溶液( 0.2wt %、1wt %和5wt %)超声混合时间为30 min。然后将混合物在60℃下干燥6小时。根据CaCl2溶液的质量百分比浓度( X )，将得到的干凝胶命名为CAX - X。将CAX - X在N2气氛中以10℃/ min的升温速率在700℃下煅烧2 h，冷却至室温得到多孔碳。得到的多孔碳材料命名为CAC - X，其中X代表CaCl2溶液的浓度。选择CAC - 1作为载体材料，采用共沉淀法制备CACLDH - X。将1 g CAC - 1、不同质量的Mg ( NO3 ) 2⋅6 H2O和Al ( NO3 ) 3⋅9 H2O混合于50 m L去离子水中。剧烈搅拌下，用5 % Na2CO3调节p H至10。将混合物转移到烘箱中，在80℃下晶化10 h。产物经过滤分离，干燥后得到CAC - LDH - X，其中X为Al ( NO3 ) 3┐9H2O与CAC - 1的质量比。实验中X值分别为1：3、1：1和3：1，对应的样品分别命名为CAC - LDH - 1 / 3、CAC - LDH - 1和CAC - LDH - 3。 | [14 empty] | 239.06 | 0.296 | 4.948 | [5 empty] | 含有大量100 nm左右的孔洞 | 11.7,23.4,35.2,39.4,47.90,60.80,60.98 | MgAl-LDHs的( 003 )、( 006 )、( 009 )、( 015 )、( 0012)、( 110 )和( 0015 ) | 含有大量100 nm左右的孔洞 | LDHs层板中M-O( Mg-O/ Al-O)的晶格振动 CO32 -在LDHs层间的伸缩振动 | [28 empty] | 溶液 |  |  |  |  | 0.5 |  |  |  |  | 5 |  |  |  | 25 |  |  |  |  | Cd(Ⅱ) | 200 | [37 empty] | 3 | 200 | [6 empty] | 326.4 | 3.92 |  |  |  |  | 81.6 | 81.6
42 | Xiaoyue Zhang，2024 | CAC-LDH-1 | 共沉淀法 | 采用常压干燥法制备了海藻酸钙干凝胶( CAX )。将20 m L海藻酸钠溶液( 5wt % )和20 m L CaCl2溶液( 0.2wt %、1wt %和5wt %)超声混合时间为30 min。然后将混合物在60℃下干燥6小时。根据CaCl2溶液的质量百分比浓度( X )，将得到的干凝胶命名为CAX - X。将CAX - X在N2气氛中以10℃/ min的升温速率在700℃下煅烧2 h，冷却至室温得到多孔碳。得到的多孔碳材料命名为CAC - X，其中X代表CaCl2溶液的浓度。选择CAC - 1作为载体材料，采用共沉淀法制备CACLDH - X。将1 g CAC - 1、不同质量的Mg ( NO3 ) 2⋅6 H2O和Al ( NO3 ) 3⋅9 H2O混合于50 m L去离子水中。剧烈搅拌下，用5 % Na2CO3调节p H至10。将混合物转移到烘箱中，在80℃下晶化10 h。产物经过滤分离，干燥后得到CAC - LDH - X，其中X为Al ( NO3 ) 3┐9H2O与CAC - 1的质量比。实验中X值分别为1：3、1：1和3：1，对应的样品分别命名为CAC - LDH - 1 / 3、CAC - LDH - 1和CAC - LDH - 3。 | [14 empty] | 239.06 | 0.296 | 4.948 | [5 empty] | 含有大量100 nm左右的孔洞 | 11.7,23.4,35.2,39.4,47.90,60.80,60.98 | MgAl-LDHs的( 003 )、( 006 )、( 009 )、( 015 )、( 0012)、( 110 )和( 0015 ) | 含有大量100 nm左右的孔洞 | LDHs层板中M-O( Mg-O/ Al-O)的晶格振动 CO32 -在LDHs层间的伸缩振动 | [28 empty] | 溶液 |  |  |  |  | 0.5 |  |  |  |  | 6 |  |  |  | 25 |  |  |  |  | Cd(Ⅱ) | 200 | [37 empty] | 3 | 200 | [6 empty] | 327.71 | 2.61 |  |  |  |  | 81.9275 | 81.9275
42 | Xiaoyue Zhang，2024 | CAC-LDH-1 | 共沉淀法 | 采用常压干燥法制备了海藻酸钙干凝胶( CAX )。将20 m L海藻酸钠溶液( 5wt % )和20 m L CaCl2溶液( 0.2wt %、1wt %和5wt %)超声混合时间为30 min。然后将混合物在60℃下干燥6小时。根据CaCl2溶液的质量百分比浓度( X )，将得到的干凝胶命名为CAX - X。将CAX - X在N2气氛中以10℃/ min的升温速率在700℃下煅烧2 h，冷却至室温得到多孔碳。得到的多孔碳材料命名为CAC - X，其中X代表CaCl2溶液的浓度。选择CAC - 1作为载体材料，采用共沉淀法制备CACLDH - X。将1 g CAC - 1、不同质量的Mg ( NO3 ) 2⋅6 H2O和Al ( NO3 ) 3⋅9 H2O混合于50 m L去离子水中。剧烈搅拌下，用5 % Na2CO3调节p H至10。将混合物转移到烘箱中，在80℃下晶化10 h。产物经过滤分离，干燥后得到CAC - LDH - X，其中X为Al ( NO3 ) 3┐9H2O与CAC - 1的质量比。实验中X值分别为1：3、1：1和3：1，对应的样品分别命名为CAC - LDH - 1 / 3、CAC - LDH - 1和CAC - LDH - 3。 | [14 empty] | 239.06 | 0.296 | 4.948 | [5 empty] | 含有大量100 nm左右的孔洞 | 11.7,23.4,35.2,39.4,47.90,60.80,60.98 | MgAl-LDHs的( 003 )、( 006 )、( 009 )、( 015 )、( 0012)、( 110 )和( 0015 ) | 含有大量100 nm左右的孔洞 | LDHs层板中M-O( Mg-O/ Al-O)的晶格振动 CO32 -在LDHs层间的伸缩振动 | [28 empty] | 溶液 |  |  |  |  | 0.5 |  |  |  |  | 7 |  |  |  | 25 |  |  |  |  | Cd(Ⅱ) | 200 | [37 empty] | 3 | 200 | [6 empty] | 330.34 | 2.61 |  |  |  |  | 82.585 | 82.585
42 | Xiaoyue Zhang，2024 | CAC-LDH-1 | 共沉淀法 | 采用常压干燥法制备了海藻酸钙干凝胶( CAX )。将20 m L海藻酸钠溶液( 5wt % )和20 m L CaCl2溶液( 0.2wt %、1wt %和5wt %)超声混合时间为30 min。然后将混合物在60℃下干燥6小时。根据CaCl2溶液的质量百分比浓度( X )，将得到的干凝胶命名为CAX - X。将CAX - X在N2气氛中以10℃/ min的升温速率在700℃下煅烧2 h，冷却至室温得到多孔碳。得到的多孔碳材料命名为CAC - X，其中X代表CaCl2溶液的浓度。选择CAC - 1作为载体材料，采用共沉淀法制备CACLDH - X。将1 g CAC - 1、不同质量的Mg ( NO3 ) 2⋅6 H2O和Al ( NO3 ) 3⋅9 H2O混合于50 m L去离子水中。剧烈搅拌下，用5 % Na2CO3调节p H至10。将混合物转移到烘箱中，在80℃下晶化10 h。产物经过滤分离，干燥后得到CAC - LDH - X，其中X为Al ( NO3 ) 3┐9H2O与CAC - 1的质量比。实验中X值分别为1：3、1：1和3：1，对应的样品分别命名为CAC - LDH - 1 / 3、CAC - LDH - 1和CAC - LDH - 3。 | [14 empty] | 239.06 | 0.296 | 4.948 | [5 empty] | 含有大量100 nm左右的孔洞 | 11.7,23.4,35.2,39.4,47.90,60.80,60.98 | MgAl-LDHs的( 003 )、( 006 )、( 009 )、( 015 )、( 0012)、( 110 )和( 0015 ) | 含有大量100 nm左右的孔洞 | LDHs层板中M-O( Mg-O/ Al-O)的晶格振动 CO32 -在LDHs层间的伸缩振动 | [28 empty] | 溶液 |  |  |  |  | 0.5 |  |  |  |  | 3 |  |  |  | 25 |  |  |  |  | As | 100 | [37 empty] | 3 | [13 empty] | #DIV/0! | [38 empty] | 62.95 | 0.97 |  |  |  |  | 31.475 | 31.475
42 | Xiaoyue Zhang，2024 | CAC-LDH-1 | 共沉淀法 | 采用常压干燥法制备了海藻酸钙干凝胶( CAX )。将20 m L海藻酸钠溶液( 5wt % )和20 m L CaCl2溶液( 0.2wt %、1wt %和5wt %)超声混合时间为30 min。然后将混合物在60℃下干燥6小时。根据CaCl2溶液的质量百分比浓度( X )，将得到的干凝胶命名为CAX - X。将CAX - X在N2气氛中以10℃/ min的升温速率在700℃下煅烧2 h，冷却至室温得到多孔碳。得到的多孔碳材料命名为CAC - X，其中X代表CaCl2溶液的浓度。选择CAC - 1作为载体材料，采用共沉淀法制备CACLDH - X。将1 g CAC - 1、不同质量的Mg ( NO3 ) 2⋅6 H2O和Al ( NO3 ) 3⋅9 H2O混合于50 m L去离子水中。剧烈搅拌下，用5 % Na2CO3调节p H至10。将混合物转移到烘箱中，在80℃下晶化10 h。产物经过滤分离，干燥后得到CAC - LDH - X，其中X为Al ( NO3 ) 3┐9H2O与CAC - 1的质量比。实验中X值分别为1：3、1：1和3：1，对应的样品分别命名为CAC - LDH - 1 / 3、CAC - LDH - 1和CAC - LDH - 3。 | [14 empty] | 239.06 | 0.296 | 4.948 | [5 empty] | 含有大量100 nm左右的孔洞 | 11.7,23.4,35.2,39.4,47.90,60.80,60.98 | MgAl-LDHs的( 003 )、( 006 )、( 009 )、( 015 )、( 0012)、( 110 )和( 0015 ) | 含有大量100 nm左右的孔洞 | LDHs层板中M-O( Mg-O/ Al-O)的晶格振动 CO32 -在LDHs层间的伸缩振动 | [28 empty] | 溶液 |  |  |  |  | 0.5 |  |  |  |  | 4 |  |  |  | 25 |  |  |  |  | As | 100 | [37 empty] | 3 | [13 empty] | #DIV/0! | [38 empty] | 28.92 | 0.48 |  |  |  |  | 14.46 | 14.46
42 | Xiaoyue Zhang，2024 | CAC-LDH-1 | 共沉淀法 | 采用常压干燥法制备了海藻酸钙干凝胶( CAX )。将20 m L海藻酸钠溶液( 5wt % )和20 m L CaCl2溶液( 0.2wt %、1wt %和5wt %)超声混合时间为30 min。然后将混合物在60℃下干燥6小时。根据CaCl2溶液的质量百分比浓度( X )，将得到的干凝胶命名为CAX - X。将CAX - X在N2气氛中以10℃/ min的升温速率在700℃下煅烧2 h，冷却至室温得到多孔碳。得到的多孔碳材料命名为CAC - X，其中X代表CaCl2溶液的浓度。选择CAC - 1作为载体材料，采用共沉淀法制备CACLDH - X。将1 g CAC - 1、不同质量的Mg ( NO3 ) 2⋅6 H2O和Al ( NO3 ) 3⋅9 H2O混合于50 m L去离子水中。剧烈搅拌下，用5 % Na2CO3调节p H至10。将混合物转移到烘箱中，在80℃下晶化10 h。产物经过滤分离，干燥后得到CAC - LDH - X，其中X为Al ( NO3 ) 3┐9H2O与CAC - 1的质量比。实验中X值分别为1：3、1：1和3：1，对应的样品分别命名为CAC - LDH - 1 / 3、CAC - LDH - 1和CAC - LDH - 3。 | [14 empty] | 239.06 | 0.296 | 4.948 | [5 empty] | 含有大量100 nm左右的孔洞 | 11.7,23.4,35.2,39.4,47.90,60.80,60.98 | MgAl-LDHs的( 003 )、( 006 )、( 009 )、( 015 )、( 0012)、( 110 )和( 0015 ) | 含有大量100 nm左右的孔洞 | LDHs层板中M-O( Mg-O/ Al-O)的晶格振动 CO32 -在LDHs层间的伸缩振动 | [28 empty] | 溶液 |  |  |  |  | 0.5 |  |  |  |  | 5 |  |  |  | 25 |  |  |  |  | As | 100 | [37 empty] | 3 | [52 empty] | 27.22 | 0.73 |  |  |  |  | 13.61 | 13.61
42 | Xiaoyue Zhang，2024 | CAC-LDH-1 | 共沉淀法 | 采用常压干燥法制备了海藻酸钙干凝胶( CAX )。将20 m L海藻酸钠溶液( 5wt % )和20 m L CaCl2溶液( 0.2wt %、1wt %和5wt %)超声混合时间为30 min。然后将混合物在60℃下干燥6小时。根据CaCl2溶液的质量百分比浓度( X )，将得到的干凝胶命名为CAX - X。将CAX - X在N2气氛中以10℃/ min的升温速率在700℃下煅烧2 h，冷却至室温得到多孔碳。得到的多孔碳材料命名为CAC - X，其中X代表CaCl2溶液的浓度。选择CAC - 1作为载体材料，采用共沉淀法制备CACLDH - X。将1 g CAC - 1、不同质量的Mg ( NO3 ) 2⋅6 H2O和Al ( NO3 ) 3⋅9 H2O混合于50 m L去离子水中。剧烈搅拌下，用5 % Na2CO3调节p H至10。将混合物转移到烘箱中，在80℃下晶化10 h。产物经过滤分离，干燥后得到CAC - LDH - X，其中X为Al ( NO3 ) 3┐9H2O与CAC - 1的质量比。实验中X值分别为1：3、1：1和3：1，对应的样品分别命名为CAC - LDH - 1 / 3、CAC - LDH - 1和CAC - LDH - 3。 | [14 empty] | 239.06 | 0.296 | 4.948 | [5 empty] | 含有大量100 nm左右的孔洞 | 11.7,23.4,35.2,39.4,47.90,60.80,60.98 | MgAl-LDHs的( 003 )、( 006 )、( 009 )、( 015 )、( 0012)、( 110 )和( 0015 ) | 含有大量100 nm左右的孔洞 | LDHs层板中M-O( Mg-O/ Al-O)的晶格振动 CO32 -在LDHs层间的伸缩振动 | [28 empty] | 溶液 |  |  |  |  | 0.5 |  |  |  |  | 6 |  |  |  | 25 |  |  |  |  | As | 100 | [37 empty] | 3 | [52 empty] | 25.28 | 0.48 |  |  |  |  | 12.64 | 12.64
42 | Xiaoyue Zhang，2024 | CAC-LDH-1 | 共沉淀法 | 采用常压干燥法制备了海藻酸钙干凝胶( CAX )。将20 m L海藻酸钠溶液( 5wt % )和20 m L CaCl2溶液( 0.2wt %、1wt %和5wt %)超声混合时间为30 min。然后将混合物在60℃下干燥6小时。根据CaCl2溶液的质量百分比浓度( X )，将得到的干凝胶命名为CAX - X。将CAX - X在N2气氛中以10℃/ min的升温速率在700℃下煅烧2 h，冷却至室温得到多孔碳。得到的多孔碳材料命名为CAC - X，其中X代表CaCl2溶液的浓度。选择CAC - 1作为载体材料，采用共沉淀法制备CACLDH - X。将1 g CAC - 1、不同质量的Mg ( NO3 ) 2⋅6 H2O和Al ( NO3 ) 3⋅9 H2O混合于50 m L去离子水中。剧烈搅拌下，用5 % Na2CO3调节p H至10。将混合物转移到烘箱中，在80℃下晶化10 h。产物经过滤分离，干燥后得到CAC - LDH - X，其中X为Al ( NO3 ) 3┐9H2O与CAC - 1的质量比。实验中X值分别为1：3、1：1和3：1，对应的样品分别命名为CAC - LDH - 1 / 3、CAC - LDH - 1和CAC - LDH - 3。 | [14 empty] | 239.06 | 0.296 | 4.948 | [5 empty] | 含有大量100 nm左右的孔洞 | 11.7,23.4,35.2,39.4,47.90,60.80,60.98 | MgAl-LDHs的( 003 )、( 006 )、( 009 )、( 015 )、( 0012)、( 110 )和( 0015 ) | 含有大量100 nm左右的孔洞 | LDHs层板中M-O( Mg-O/ Al-O)的晶格振动 CO32 -在LDHs层间的伸缩振动 | [28 empty] | 溶液 |  |  |  |  | 0.5 |  |  |  |  | 7 |  |  |  | 25 |  |  |  |  | As | 100 | [37 empty] | 3 | [52 empty] | 22.6 | 0.24 |  |  |  |  | 11.3 | 11.3
42 | Xiaoyue Zhang，2024 | CAC-LDH-1 | 共沉淀法 | 采用常压干燥法制备了海藻酸钙干凝胶( CAX )。将20 m L海藻酸钠溶液( 5wt % )和20 m L CaCl2溶液( 0.2wt %、1wt %和5wt %)超声混合时间为30 min。然后将混合物在60℃下干燥6小时。根据CaCl2溶液的质量百分比浓度( X )，将得到的干凝胶命名为CAX - X。将CAX - X在N2气氛中以10℃/ min的升温速率在700℃下煅烧2 h，冷却至室温得到多孔碳。得到的多孔碳材料命名为CAC - X，其中X代表CaCl2溶液的浓度。选择CAC - 1作为载体材料，采用共沉淀法制备CACLDH - X。将1 g CAC - 1、不同质量的Mg ( NO3 ) 2⋅6 H2O和Al ( NO3 ) 3⋅9 H2O混合于50 m L去离子水中。剧烈搅拌下，用5 % Na2CO3调节p H至10。将混合物转移到烘箱中，在80℃下晶化10 h。产物经过滤分离，干燥后得到CAC - LDH - X，其中X为Al ( NO3 ) 3┐9H2O与CAC - 1的质量比。实验中X值分别为1：3、1：1和3：1，对应的样品分别命名为CAC - LDH - 1 / 3、CAC - LDH - 1和CAC - LDH - 3。 | [14 empty] | 239.06 | 0.296 | 4.948 | [5 empty] | 含有大量100 nm左右的孔洞 | 11.7,23.4,35.2,39.4,47.90,60.80,60.98 | MgAl-LDHs的( 003 )、( 006 )、( 009 )、( 015 )、( 0012)、( 110 )和( 0015 ) | 含有大量100 nm左右的孔洞 | LDHs层板中M-O( Mg-O/ Al-O)的晶格振动 CO32 -在LDHs层间的伸缩振动 |  | 山东省 | 泰安市山东农业大学试验田 |  |  | 表层土0~20cm | [17 empty] | 分别加入一定量的Cd ( NO3 ) 2⋅4H2O和Na2HAsO4⋅7H2O，使其分别达到20.0和20.0 mg / kg | BCR |  |  |  | 土壤 |  |  | 100 | 0 |  | 0 | [6 empty] | 30d |  | 20 |  |  |  | Cd |  | 20 | Pb |  |  |  |  | 20 | [30 empty] | 3 | 20 | [149 empty] | BCR连续提取法 | Cd | 45.45455 |  | 48.48485 |  | 2.020202 |  | 4.040404
42 | Xiaoyue Zhang，2024 | CAC-LDH-1 | 共沉淀法 | 采用常压干燥法制备了海藻酸钙干凝胶( CAX )。将20 m L海藻酸钠溶液( 5wt % )和20 m L CaCl2溶液( 0.2wt %、1wt %和5wt %)超声混合时间为30 min。然后将混合物在60℃下干燥6小时。根据CaCl2溶液的质量百分比浓度( X )，将得到的干凝胶命名为CAX - X。将CAX - X在N2气氛中以10℃/ min的升温速率在700℃下煅烧2 h，冷却至室温得到多孔碳。得到的多孔碳材料命名为CAC - X，其中X代表CaCl2溶液的浓度。选择CAC - 1作为载体材料，采用共沉淀法制备CACLDH - X。将1 g CAC - 1、不同质量的Mg ( NO3 ) 2⋅6 H2O和Al ( NO3 ) 3⋅9 H2O混合于50 m L去离子水中。剧烈搅拌下，用5 % Na2CO3调节p H至10。将混合物转移到烘箱中，在80℃下晶化10 h。产物经过滤分离，干燥后得到CAC - LDH - X，其中X为Al ( NO3 ) 3┐9H2O与CAC - 1的质量比。实验中X值分别为1：3、1：1和3：1，对应的样品分别命名为CAC - LDH - 1 / 3、CAC - LDH - 1和CAC - LDH - 3。 | [14 empty] | 239.06 | 0.296 | 4.948 | [5 empty] | 含有大量100 nm左右的孔洞 | 11.7,23.4,35.2,39.4,47.90,60.80,60.98 | MgAl-LDHs的( 003 )、( 006 )、( 009 )、( 015 )、( 0012)、( 110 )和( 0015 ) | 含有大量100 nm左右的孔洞 | LDHs层板中M-O( Mg-O/ Al-O)的晶格振动 CO32 -在LDHs层间的伸缩振动 |  | 山东省 | 泰安市山东农业大学试验田 |  |  | 表层土0~20cm | [17 empty] | 分别加入一定量的Cd ( NO3 ) 2⋅4H2O和Na2HAsO4⋅7H2O，使其分别达到20.0和20.0 mg / kg | BCR |  |  |  | 土壤 |  |  | 100 | 0.5 |  | 0.005 | [6 empty] | 30d |  | 20 |  |  |  | Cd |  | 20 | Pb |  |  |  |  | 20 | [30 empty] | 3 | 20 | [149 empty] | BCR连续提取法 | Cd | 37.62626 |  | 32.82828 |  | 5.30303 |  | 24.24242
42 | Xiaoyue Zhang，2024 | CAC-LDH-1 | 共沉淀法 | 采用常压干燥法制备了海藻酸钙干凝胶( CAX )。将20 m L海藻酸钠溶液( 5wt % )和20 m L CaCl2溶液( 0.2wt %、1wt %和5wt %)超声混合时间为30 min。然后将混合物在60℃下干燥6小时。根据CaCl2溶液的质量百分比浓度( X )，将得到的干凝胶命名为CAX - X。将CAX - X在N2气氛中以10℃/ min的升温速率在700℃下煅烧2 h，冷却至室温得到多孔碳。得到的多孔碳材料命名为CAC - X，其中X代表CaCl2溶液的浓度。选择CAC - 1作为载体材料，采用共沉淀法制备CACLDH - X。将1 g CAC - 1、不同质量的Mg ( NO3 ) 2⋅6 H2O和Al ( NO3 ) 3⋅9 H2O混合于50 m L去离子水中。剧烈搅拌下，用5 % Na2CO3调节p H至10。将混合物转移到烘箱中，在80℃下晶化10 h。产物经过滤分离，干燥后得到CAC - LDH - X，其中X为Al ( NO3 ) 3┐9H2O与CAC - 1的质量比。实验中X值分别为1：3、1：1和3：1，对应的样品分别命名为CAC - LDH - 1 / 3、CAC - LDH - 1和CAC - LDH - 3。 | [14 empty] | 239.06 | 0.296 | 4.948 | [5 empty] | 含有大量100 nm左右的孔洞 | 11.7,23.4,35.2,39.4,47.90,60.80,60.98 | MgAl-LDHs的( 003 )、( 006 )、( 009 )、( 015 )、( 0012)、( 110 )和( 0015 ) | 含有大量100 nm左右的孔洞 | LDHs层板中M-O( Mg-O/ Al-O)的晶格振动 CO32 -在LDHs层间的伸缩振动 |  | 山东省 | 泰安市山东农业大学试验田 |  |  | 表层土0~20cm | [17 empty] | 分别加入一定量的Cd ( NO3 ) 2⋅4H2O和Na2HAsO4⋅7H2O，使其分别达到20.0和20.0 mg / kg | BCR |  |  |  | 土壤 |  |  | 100 | 0.75 |  | 0.0075 | [6 empty] | 30d |  | 20 |  |  |  | Cd |  | 20 | Pb |  |  |  |  | 20 | [30 empty] | 3 | 20 | [149 empty] | BCR连续提取法 | Cd | 36.11111 |  | 31.06061 |  | 5.555556 |  | 27.27273
42 | Xiaoyue Zhang，2024 | CAC-LDH-1 | 共沉淀法 | 采用常压干燥法制备了海藻酸钙干凝胶( CAX )。将20 m L海藻酸钠溶液( 5wt % )和20 m L CaCl2溶液( 0.2wt %、1wt %和5wt %)超声混合时间为30 min。然后将混合物在60℃下干燥6小时。根据CaCl2溶液的质量百分比浓度( X )，将得到的干凝胶命名为CAX - X。将CAX - X在N2气氛中以10℃/ min的升温速率在700℃下煅烧2 h，冷却至室温得到多孔碳。得到的多孔碳材料命名为CAC - X，其中X代表CaCl2溶液的浓度。选择CAC - 1作为载体材料，采用共沉淀法制备CACLDH - X。将1 g CAC - 1、不同质量的Mg ( NO3 ) 2⋅6 H2O和Al ( NO3 ) 3⋅9 H2O混合于50 m L去离子水中。剧烈搅拌下，用5 % Na2CO3调节p H至10。将混合物转移到烘箱中，在80℃下晶化10 h。产物经过滤分离，干燥后得到CAC - LDH - X，其中X为Al ( NO3 ) 3┐9H2O与CAC - 1的质量比。实验中X值分别为1：3、1：1和3：1，对应的样品分别命名为CAC - LDH - 1 / 3、CAC - LDH - 1和CAC - LDH - 3。 | [14 empty] | 239.06 | 0.296 | 4.948 | [5 empty] | 含有大量100 nm左右的孔洞 | 11.7,23.4,35.2,39.4,47.90,60.80,60.98 | MgAl-LDHs的( 003 )、( 006 )、( 009 )、( 015 )、( 0012)、( 110 )和( 0015 ) | 含有大量100 nm左右的孔洞 | LDHs层板中M-O( Mg-O/ Al-O)的晶格振动 CO32 -在LDHs层间的伸缩振动 |  | 山东省 | 泰安市山东农业大学试验田 |  |  | 表层土0~20cm | [17 empty] | 分别加入一定量的Cd ( NO3 ) 2⋅4H2O和Na2HAsO4⋅7H2O，使其分别达到20.0和20.0 mg / kg | BCR |  |  |  | 土壤 |  |  | 100 | 1 |  | 0.01 | [6 empty] | 30d |  | 20 |  |  |  | Cd |  | 20 | Pb |  |  |  |  | 20 | [30 empty] | 3 | 20 | [149 empty] | BCR连续提取法 | Cd | 32.82828 |  | 31.31313 |  | 5.808081 |  | 30.05051
42 | Xiaoyue Zhang，2024 | CAC-LDH-1 | 共沉淀法 | 采用常压干燥法制备了海藻酸钙干凝胶( CAX )。将20 m L海藻酸钠溶液( 5wt % )和20 m L CaCl2溶液( 0.2wt %、1wt %和5wt %)超声混合时间为30 min。然后将混合物在60℃下干燥6小时。根据CaCl2溶液的质量百分比浓度( X )，将得到的干凝胶命名为CAX - X。将CAX - X在N2气氛中以10℃/ min的升温速率在700℃下煅烧2 h，冷却至室温得到多孔碳。得到的多孔碳材料命名为CAC - X，其中X代表CaCl2溶液的浓度。选择CAC - 1作为载体材料，采用共沉淀法制备CACLDH - X。将1 g CAC - 1、不同质量的Mg ( NO3 ) 2⋅6 H2O和Al ( NO3 ) 3⋅9 H2O混合于50 m L去离子水中。剧烈搅拌下，用5 % Na2CO3调节p H至10。将混合物转移到烘箱中，在80℃下晶化10 h。产物经过滤分离，干燥后得到CAC - LDH - X，其中X为Al ( NO3 ) 3┐9H2O与CAC - 1的质量比。实验中X值分别为1：3、1：1和3：1，对应的样品分别命名为CAC - LDH - 1 / 3、CAC - LDH - 1和CAC - LDH - 3。 | [14 empty] | 239.06 | 0.296 | 4.948 | [5 empty] | 含有大量100 nm左右的孔洞 | 11.7,23.4,35.2,39.4,47.90,60.80,60.98 | MgAl-LDHs的( 003 )、( 006 )、( 009 )、( 015 )、( 0012)、( 110 )和( 0015 ) | 含有大量100 nm左右的孔洞 | LDHs层板中M-O( Mg-O/ Al-O)的晶格振动 CO32 -在LDHs层间的伸缩振动 |  | 山东省 | 泰安市山东农业大学试验田 |  |  | 表层土0~20cm | [17 empty] | 分别加入一定量的Cd ( NO3 ) 2⋅4H2O和Na2HAsO4⋅7H2O，使其分别达到20.0和20.0 mg / kg |  |  |  |  | 土壤 |  |  | 100 | 0 |  | 0 | [6 empty] | 30d |  | 20 |  |  |  | Cd |  | 20 | Pb |  |  |  |  | 20 | [30 empty] | 3 | 20 | [149 empty] | Tessier、Wenzel
42 | Xiaoyue Zhang，2024 | CAC-LDH-1 | 共沉淀法 | 采用常压干燥法制备了海藻酸钙干凝胶( CAX )。将20 m L海藻酸钠溶液( 5wt % )和20 m L CaCl2溶液( 0.2wt %、1wt %和5wt %)超声混合时间为30 min。然后将混合物在60℃下干燥6小时。根据CaCl2溶液的质量百分比浓度( X )，将得到的干凝胶命名为CAX - X。将CAX - X在N2气氛中以10℃/ min的升温速率在700℃下煅烧2 h，冷却至室温得到多孔碳。得到的多孔碳材料命名为CAC - X，其中X代表CaCl2溶液的浓度。选择CAC - 1作为载体材料，采用共沉淀法制备CACLDH - X。将1 g CAC - 1、不同质量的Mg ( NO3 ) 2⋅6 H2O和Al ( NO3 ) 3⋅9 H2O混合于50 m L去离子水中。剧烈搅拌下，用5 % Na2CO3调节p H至10。将混合物转移到烘箱中，在80℃下晶化10 h。产物经过滤分离，干燥后得到CAC - LDH - X，其中X为Al ( NO3 ) 3┐9H2O与CAC - 1的质量比。实验中X值分别为1：3、1：1和3：1，对应的样品分别命名为CAC - LDH - 1 / 3、CAC - LDH - 1和CAC - LDH - 3。 | [14 empty] | 239.06 | 0.296 | 4.948 | [5 empty] | 含有大量100 nm左右的孔洞 | 11.7,23.4,35.2,39.4,47.90,60.80,60.98 | MgAl-LDHs的( 003 )、( 006 )、( 009 )、( 015 )、( 0012)、( 110 )和( 0015 ) | 含有大量100 nm左右的孔洞 | LDHs层板中M-O( Mg-O/ Al-O)的晶格振动 CO32 -在LDHs层间的伸缩振动 |  | 山东省 | 泰安市山东农业大学试验田 |  |  | 表层土0~20cm | [17 empty] | 分别加入一定量的Cd ( NO3 ) 2⋅4H2O和Na2HAsO4⋅7H2O，使其分别达到20.0和20.0 mg / kg |  |  |  |  | 土壤 |  |  | 100 | 0.5 |  | 0.005 | [6 empty] | 30d |  | 20 |  |  |  | Cd |  | 20 | Pb |  |  |  |  | 20 | [30 empty] | 3 | 20
42 | Xiaoyue Zhang，2024 | CAC-LDH-1 | 共沉淀法 | 采用常压干燥法制备了海藻酸钙干凝胶( CAX )。将20 m L海藻酸钠溶液( 5wt % )和20 m L CaCl2溶液( 0.2wt %、1wt %和5wt %)超声混合时间为30 min。然后将混合物在60℃下干燥6小时。根据CaCl2溶液的质量百分比浓度( X )，将得到的干凝胶命名为CAX - X。将CAX - X在N2气氛中以10℃/ min的升温速率在700℃下煅烧2 h，冷却至室温得到多孔碳。得到的多孔碳材料命名为CAC - X，其中X代表CaCl2溶液的浓度。选择CAC - 1作为载体材料，采用共沉淀法制备CACLDH - X。将1 g CAC - 1、不同质量的Mg ( NO3 ) 2⋅6 H2O和Al ( NO3 ) 3⋅9 H2O混合于50 m L去离子水中。剧烈搅拌下，用5 % Na2CO3调节p H至10。将混合物转移到烘箱中，在80℃下晶化10 h。产物经过滤分离，干燥后得到CAC - LDH - X，其中X为Al ( NO3 ) 3┐9H2O与CAC - 1的质量比。实验中X值分别为1：3、1：1和3：1，对应的样品分别命名为CAC - LDH - 1 / 3、CAC - LDH - 1和CAC - LDH - 3。 | [14 empty] | 239.06 | 0.296 | 4.948 | [5 empty] | 含有大量100 nm左右的孔洞 | 11.7,23.4,35.2,39.4,47.90,60.80,60.98 | MgAl-LDHs的( 003 )、( 006 )、( 009 )、( 015 )、( 0012)、( 110 )和( 0015 ) | 含有大量100 nm左右的孔洞 | LDHs层板中M-O( Mg-O/ Al-O)的晶格振动 CO32 -在LDHs层间的伸缩振动 |  | 山东省 | 泰安市山东农业大学试验田 |  |  | 表层土0~20cm | [17 empty] | 分别加入一定量的Cd ( NO3 ) 2⋅4H2O和Na2HAsO4⋅7H2O，使其分别达到20.0和20.0 mg / kg |  |  |  |  | 土壤 |  |  | 100 | 0.75 |  | 0.0075 | [6 empty] | 30d |  | 20 |  |  |  | Cd |  | 20 | Pb |  |  |  |  | 20 | [30 empty] | 3 | 20
42 | Xiaoyue Zhang，2024 | CAC-LDH-1 | 共沉淀法 | 采用常压干燥法制备了海藻酸钙干凝胶( CAX )。将20 m L海藻酸钠溶液( 5wt % )和20 m L CaCl2溶液( 0.2wt %、1wt %和5wt %)超声混合时间为30 min。然后将混合物在60℃下干燥6小时。根据CaCl2溶液的质量百分比浓度( X )，将得到的干凝胶命名为CAX - X。将CAX - X在N2气氛中以10℃/ min的升温速率在700℃下煅烧2 h，冷却至室温得到多孔碳。得到的多孔碳材料命名为CAC - X，其中X代表CaCl2溶液的浓度。选择CAC - 1作为载体材料，采用共沉淀法制备CACLDH - X。将1 g CAC - 1、不同质量的Mg ( NO3 ) 2⋅6 H2O和Al ( NO3 ) 3⋅9 H2O混合于50 m L去离子水中。剧烈搅拌下，用5 % Na2CO3调节p H至10。将混合物转移到烘箱中，在80℃下晶化10 h。产物经过滤分离，干燥后得到CAC - LDH - X，其中X为Al ( NO3 ) 3┐9H2O与CAC - 1的质量比。实验中X值分别为1：3、1：1和3：1，对应的样品分别命名为CAC - LDH - 1 / 3、CAC - LDH - 1和CAC - LDH - 3。 | [14 empty] | 239.06 | 0.296 | 4.948 | [5 empty] | 含有大量100 nm左右的孔洞 | 11.7,23.4,35.2,39.4,47.90,60.80,60.98 | MgAl-LDHs的( 003 )、( 006 )、( 009 )、( 015 )、( 0012)、( 110 )和( 0015 ) | 含有大量100 nm左右的孔洞 | LDHs层板中M-O( Mg-O/ Al-O)的晶格振动 CO32 -在LDHs层间的伸缩振动 |  | 山东省 | 泰安市山东农业大学试验田 |  |  | 表层土0~20cm | [17 empty] | 分别加入一定量的Cd ( NO3 ) 2⋅4H2O和Na2HAsO4⋅7H2O，使其分别达到20.0和20.0 mg / kg |  |  |  |  | 土壤 |  |  | 100 | 1 |  | 0.01 | [6 empty] | 30d |  | 20 |  |  |  | Cd |  | 20 | Pb |  |  |  |  | 20 | [30 empty] | 3 | 20
42 | Xiaoyue Zhang，2024 | CAC-LDH-1 | 共沉淀法 | 采用常压干燥法制备了海藻酸钙干凝胶( CAX )。将20 m L海藻酸钠溶液( 5wt % )和20 m L CaCl2溶液( 0.2wt %、1wt %和5wt %)超声混合时间为30 min。然后将混合物在60℃下干燥6小时。根据CaCl2溶液的质量百分比浓度( X )，将得到的干凝胶命名为CAX - X。将CAX - X在N2气氛中以10℃/ min的升温速率在700℃下煅烧2 h，冷却至室温得到多孔碳。得到的多孔碳材料命名为CAC - X，其中X代表CaCl2溶液的浓度。选择CAC - 1作为载体材料，采用共沉淀法制备CACLDH - X。将1 g CAC - 1、不同质量的Mg ( NO3 ) 2⋅6 H2O和Al ( NO3 ) 3⋅9 H2O混合于50 m L去离子水中。剧烈搅拌下，用5 % Na2CO3调节p H至10。将混合物转移到烘箱中，在80℃下晶化10 h。产物经过滤分离，干燥后得到CAC - LDH - X，其中X为Al ( NO3 ) 3┐9H2O与CAC - 1的质量比。实验中X值分别为1：3、1：1和3：1，对应的样品分别命名为CAC - LDH - 1 / 3、CAC - LDH - 1和CAC - LDH - 3。 | [14 empty] | 239.06 | 0.296 | 4.948 | [5 empty] | 含有大量100 nm左右的孔洞 | 11.7,23.4,35.2,39.4,47.90,60.80,60.98 | MgAl-LDHs的( 003 )、( 006 )、( 009 )、( 015 )、( 0012)、( 110 )和( 0015 ) | 含有大量100 nm左右的孔洞 | LDHs层板中M-O( Mg-O/ Al-O)的晶格振动 CO32 -在LDHs层间的伸缩振动 |  | 山东省 | 泰安市山东农业大学试验田 |  |  | 表层土0~20cm | [17 empty] | 分别加入一定量的Cd ( NO3 ) 2⋅4H2O和Na2HAsO4⋅7H2O，使其分别达到20.0和20.0 mg / kg | [62 empty] | 3
42 | Xiaoyue Zhang，2024 | CAC-LDH-1 | 共沉淀法 | 采用常压干燥法制备了海藻酸钙干凝胶( CAX )。将20 m L海藻酸钠溶液( 5wt % )和20 m L CaCl2溶液( 0.2wt %、1wt %和5wt %)超声混合时间为30 min。然后将混合物在60℃下干燥6小时。根据CaCl2溶液的质量百分比浓度( X )，将得到的干凝胶命名为CAX - X。将CAX - X在N2气氛中以10℃/ min的升温速率在700℃下煅烧2 h，冷却至室温得到多孔碳。得到的多孔碳材料命名为CAC - X，其中X代表CaCl2溶液的浓度。选择CAC - 1作为载体材料，采用共沉淀法制备CACLDH - X。将1 g CAC - 1、不同质量的Mg ( NO3 ) 2⋅6 H2O和Al ( NO3 ) 3⋅9 H2O混合于50 m L去离子水中。剧烈搅拌下，用5 % Na2CO3调节p H至10。将混合物转移到烘箱中，在80℃下晶化10 h。产物经过滤分离，干燥后得到CAC - LDH - X，其中X为Al ( NO3 ) 3┐9H2O与CAC - 1的质量比。实验中X值分别为1：3、1：1和3：1，对应的样品分别命名为CAC - LDH - 1 / 3、CAC - LDH - 1和CAC - LDH - 3。 | [14 empty] | 239.06 | 0.296 | 4.948 | [5 empty] | 含有大量100 nm左右的孔洞 | 11.7,23.4,35.2,39.4,47.90,60.80,60.98 | MgAl-LDHs的( 003 )、( 006 )、( 009 )、( 015 )、( 0012)、( 110 )和( 0015 ) | 含有大量100 nm左右的孔洞 | LDHs层板中M-O( Mg-O/ Al-O)的晶格振动 CO32 -在LDHs层间的伸缩振动 |  | 山东省 | 泰安市山东农业大学试验田 |  |  | 表层土0~20cm | [17 empty] | 分别加入一定量的Cd ( NO3 ) 2⋅4H2O和Na2HAsO4⋅7H2O，使其分别达到20.0和20.0 mg / kg | [62 empty] | 3
42 | Xiaoyue Zhang，2024 | CAC-LDH-1 | 共沉淀法 | 采用常压干燥法制备了海藻酸钙干凝胶( CAX )。将20 m L海藻酸钠溶液( 5wt % )和20 m L CaCl2溶液( 0.2wt %、1wt %和5wt %)超声混合时间为30 min。然后将混合物在60℃下干燥6小时。根据CaCl2溶液的质量百分比浓度( X )，将得到的干凝胶命名为CAX - X。将CAX - X在N2气氛中以10℃/ min的升温速率在700℃下煅烧2 h，冷却至室温得到多孔碳。得到的多孔碳材料命名为CAC - X，其中X代表CaCl2溶液的浓度。选择CAC - 1作为载体材料，采用共沉淀法制备CACLDH - X。将1 g CAC - 1、不同质量的Mg ( NO3 ) 2⋅6 H2O和Al ( NO3 ) 3⋅9 H2O混合于50 m L去离子水中。剧烈搅拌下，用5 % Na2CO3调节p H至10。将混合物转移到烘箱中，在80℃下晶化10 h。产物经过滤分离，干燥后得到CAC - LDH - X，其中X为Al ( NO3 ) 3┐9H2O与CAC - 1的质量比。实验中X值分别为1：3、1：1和3：1，对应的样品分别命名为CAC - LDH - 1 / 3、CAC - LDH - 1和CAC - LDH - 3。 | [14 empty] | 239.06 | 0.296 | 4.948 | [5 empty] | 含有大量100 nm左右的孔洞 | 11.7,23.4,35.2,39.4,47.90,60.80,60.98 | MgAl-LDHs的( 003 )、( 006 )、( 009 )、( 015 )、( 0012)、( 110 )和( 0015 ) | 含有大量100 nm左右的孔洞 | LDHs层板中M-O( Mg-O/ Al-O)的晶格振动 CO32 -在LDHs层间的伸缩振动 |  | 山东省 | 泰安市山东农业大学试验田 |  |  | 表层土0~20cm | [17 empty] | 分别加入一定量的Cd ( NO3 ) 2⋅4H2O和Na2HAsO4⋅7H2O，使其分别达到20.0和20.0 mg / kg | [62 empty] | 3
42 | Xiaoyue Zhang，2024 | CAC-LDH-3 | 共沉淀法 | 采用常压干燥法制备了海藻酸钙干凝胶( CAX )。将20 m L海藻酸钠溶液( 5wt % )和20 m L CaCl2溶液( 0.2wt %、1wt %和5wt %)超声混合时间为30 min。然后将混合物在60℃下干燥6小时。根据CaCl2溶液的质量百分比浓度( X )，将得到的干凝胶命名为CAX - X。将CAX - X在N2气氛中以10℃/ min的升温速率在700℃下煅烧2 h，冷却至室温得到多孔碳。得到的多孔碳材料命名为CAC - X，其中X代表CaCl2溶液的浓度。选择CAC - 1作为载体材料，采用共沉淀法制备CACLDH - X。将1 g CAC - 1、不同质量的Mg ( NO3 ) 2⋅6 H2O和Al ( NO3 ) 3⋅9 H2O混合于50 m L去离子水中。剧烈搅拌下，用5 % Na2CO3调节p H至10。将混合物转移到烘箱中，在80℃下晶化10 h。产物经过滤分离，干燥后得到CAC - LDH - X，其中X为Al ( NO3 ) 3┐9H2O与CAC - 1的质量比。实验中X值分别为1：3、1：1和3：1，对应的样品分别命名为CAC - LDH - 1 / 3、CAC - LDH - 1和CAC - LDH - 3。 | [22 empty] | 较为紧密的微米孔三维结构 | [32 empty] | 溶液 |  |  |  |  | 0.5 |  |  |  |  | 5 |  | 125 |  | 25 |  |  |  |  | Cd(Ⅱ) | 200 | [35 empty] | 平衡 |  | 3 | 200 | [6 empty] | 318.93 | 3.99 |  |  |  |  | 79.7325 | 79.7325
42 | Xiaoyue Zhang，2024 | CAC-LDH-3 | 共沉淀法 | 采用常压干燥法制备了海藻酸钙干凝胶( CAX )。将20 m L海藻酸钠溶液( 5wt % )和20 m L CaCl2溶液( 0.2wt %、1wt %和5wt %)超声混合时间为30 min。然后将混合物在60℃下干燥6小时。根据CaCl2溶液的质量百分比浓度( X )，将得到的干凝胶命名为CAX - X。将CAX - X在N2气氛中以10℃/ min的升温速率在700℃下煅烧2 h，冷却至室温得到多孔碳。得到的多孔碳材料命名为CAC - X，其中X代表CaCl2溶液的浓度。选择CAC - 1作为载体材料，采用共沉淀法制备CACLDH - X。将1 g CAC - 1、不同质量的Mg ( NO3 ) 2⋅6 H2O和Al ( NO3 ) 3⋅9 H2O混合于50 m L去离子水中。剧烈搅拌下，用5 % Na2CO3调节p H至10。将混合物转移到烘箱中，在80℃下晶化10 h。产物经过滤分离，干燥后得到CAC - LDH - X，其中X为Al ( NO3 ) 3┐9H2O与CAC - 1的质量比。实验中X值分别为1：3、1：1和3：1，对应的样品分别命名为CAC - LDH - 1 / 3、CAC - LDH - 1和CAC - LDH - 3。 | [22 empty] | 较为紧密的微米孔三维结构 | [32 empty] | 溶液 |  |  |  |  | 0.5 |  |  |  |  | 5 |  | 125 |  | 25 |  |  |  |  | As（V） | 100 | [35 empty] | 平衡 |  | 3 | [52 empty] | 24.82 | 0.62
43 | Lixun Zhang，2023 | MgFe-LDH @生物炭复合材料 | 共沉淀法 | 将制备好的20克预活化生物炭加入到100 mL沸水瓶中，用磁力搅拌器搅拌。用HCl溶液将固/水混合液调节至一定的p H值，并用N2气体持续吹扫一段时间。然后，使用KOH溶液将混合物的pH调节至10后，将1 mol / L的Mg2 + / Fe3 +比例为5：1的混合金属氯化物( 500 mL )和1.5 mol / L的KOH溶液同时加入到固体/水混合物中，同时保持pH在10左右，并在70 ° C和N2气氛下剧烈搅拌。搅拌30 min后，将沉淀物在70 ° C下真空陈化24 h。然后，将沉淀物离心并洗涤数次以除去杂质(即,盐类)，并在70 ° C下真空干燥。最后，将复合材料粉碎并过筛至均匀的< 0.45 mm大小 |  |  | 是 | 生物炭 | 33.42±0.74 |  |  |  | Mg2+ | Fe3+ | 5 |  |  |  | 90.12 | 0.13 | 5.65 |  | 0.791 |  |  | C18.8 H2.68 N0.28 Mg15.51 Fe6.07 | 明显的三维网状结构，表面粗糙多孔 |  | （001）、( 003 )、( 006 )和( 009 ) | 3700 ~ 3000 1381 1100~1000 | O-H伸缩振动 CO32-的伸缩振动 Si-O-Si伸缩振动 | [28 empty] | 溶液 |  | 30 |  |  | 3.33 |  |  |  |  | 5 |  | 180 | 0~1440 | 25 |  |  |  |  | Cu | 1000 |  | Zn | 1000 |  | Ni | 1000 |  | Pb | 1000 |  | Cd | 1000 | [25 empty] | 3 | 1000 | [6 empty] | 192.22 | 6.52 |  |  |  |  | 64.00926 | 64.00926 | [52 empty] | 288.58 | 0 |  |  |  |  | 96.09714 | 96.09714 | [7 empty] | 270.51 | 11.54 |  |  |  |  | 90.07983 | 90.07983 | [22 empty] | 156.09 | 1.004 |  |  |  |  | 51.97797 | 51.97797 | [22 empty] | 106.4 | 1.004 |  |  |  |  | 35.4312 | 35.4312 | [42 empty] | Cu | 表面沉淀;同构替代;表面络合
43 | Lixun Zhang，2023 | MgFe-LDH @生物炭复合材料 | 共沉淀法 | 将制备好的20克预活化生物炭加入到100 mL沸水瓶中，用磁力搅拌器搅拌。用HCl溶液将固/水混合液调节至一定的p H值，并用N2气体持续吹扫一段时间。然后，使用KOH溶液将混合物的pH调节至10后，将1 mol / L的Mg2 + / Fe3 +比例为5：1的混合金属氯化物( 500 mL )和1.5 mol / L的KOH溶液同时加入到固体/水混合物中，同时保持pH在10左右，并在70 ° C和N2气氛下剧烈搅拌。搅拌30 min后，将沉淀物在70 ° C下真空陈化24 h。然后，将沉淀物离心并洗涤数次以除去杂质(即,盐类)，并在70 ° C下真空干燥。最后，将复合材料粉碎并过筛至均匀的< 0.45 mm大小 |  |  | 是 | 生物炭 | 33.42±0.74 |  |  |  | Mg2+ | Fe3+ | 5 |  |  |  | 90.12 | 0.13 | 5.65 |  | 0.791 |  |  | C18.8 H2.68 N0.28 Mg15.51 Fe6.07 | 明显的三维网状结构，表面粗糙多孔 |  | （001）、( 003 )、( 006 )和( 009 ) | 3700 ~ 3000 1381 1100~1000 | O-H伸缩振动 CO32-的伸缩振动 Si-O-Si伸缩振动 | [28 empty] | 溶液 |  | 30 |  |  | 3.33 |  |  |  |  | 5 |  | 180 | 1440 | 25 |  |  |  |  | Cu |  |  | Zn |  |  | Ni |  |  | Pb |  |  | Cd | [13 empty] | Freundlich | [12 empty] | 3 | [192 empty] | Pb | 表面沉淀
43 | Lixun Zhang，2023 | MgFe-LDH @生物炭复合材料 | 共沉淀法 | 将制备好的20克预活化生物炭加入到100 mL沸水瓶中，用磁力搅拌器搅拌。用HCl溶液将固/水混合液调节至一定的p H值，并用N2气体持续吹扫一段时间。然后，使用KOH溶液将混合物的pH调节至10后，将1 mol / L的Mg2 + / Fe3 +比例为5：1的混合金属氯化物( 500 mL )和1.5 mol / L的KOH溶液同时加入到固体/水混合物中，同时保持pH在10左右，并在70 ° C和N2气氛下剧烈搅拌。搅拌30 min后，将沉淀物在70 ° C下真空陈化24 h。然后，将沉淀物离心并洗涤数次以除去杂质(即,盐类)，并在70 ° C下真空干燥。最后，将复合材料粉碎并过筛至均匀的< 0.45 mm大小 |  |  | 是 | 生物炭 | 33.42±0.74 |  |  |  | Mg2+ | Fe3+ | 5 |  |  |  | 90.12 | 0.13 | 5.65 |  | 0.791 |  |  | C18.8 H2.68 N0.28 Mg15.51 Fe6.07 | 明显的三维网状结构，表面粗糙多孔 |  | （001）、( 003 )、( 006 )和( 009 ) | 3700 ~ 3000 1381 1100~1000 | O-H伸缩振动 CO32-的伸缩振动 Si-O-Si伸缩振动 | [28 empty] | 溶液 |  | 30 |  |  | 3.33 |  |  |  |  | 2 |  | 180 | 1440 | 25 |  |  |  |  | Cu | 1000 |  | Zn | 1000 |  | Ni | 1000 |  | Pb | 1000 |  | Cd | 1000 | [25 empty] | 3 | 1000 | [6 empty] | 144.15 | 5.2 |  |  |  |  | 48.00195 | 48.00195 | [52 empty] | 305.4 | 3.12 |  |  |  |  | 101.6982 | 101.6982 | [7 empty] | 219.95 | 5.72 |  |  |  |  | 73.24335 | 73.24335 | [22 empty] | 111.9 | 5.72 |  |  |  |  | 37.2627 | 37.2627 | [22 empty] | 83.81 | 3.12 |  |  |  |  | 27.90873 | 27.90873 | [42 empty] | Zn | 同构替代;表面络合
43 | Lixun Zhang，2023 | MgFe-LDH @生物炭复合材料 | 共沉淀法 | 将制备好的20克预活化生物炭加入到100 mL沸水瓶中，用磁力搅拌器搅拌。用HCl溶液将固/水混合液调节至一定的p H值，并用N2气体持续吹扫一段时间。然后，使用KOH溶液将混合物的pH调节至10后，将1 mol / L的Mg2 + / Fe3 +比例为5：1的混合金属氯化物( 500 mL )和1.5 mol / L的KOH溶液同时加入到固体/水混合物中，同时保持pH在10左右，并在70 ° C和N2气氛下剧烈搅拌。搅拌30 min后，将沉淀物在70 ° C下真空陈化24 h。然后，将沉淀物离心并洗涤数次以除去杂质(即,盐类)，并在70 ° C下真空干燥。最后，将复合材料粉碎并过筛至均匀的< 0.45 mm大小 |  |  | 是 | 生物炭 | 33.42±0.74 |  |  |  | Mg2+ | Fe3+ | 5 |  |  |  | 90.12 | 0.13 | 5.65 |  | 0.791 |  |  | C18.8 H2.68 N0.28 Mg15.51 Fe6.07 | 明显的三维网状结构，表面粗糙多孔 |  | （001）、( 003 )、( 006 )和( 009 ) | 3700 ~ 3000 1381 1100~1000 | O-H伸缩振动 CO32-的伸缩振动 Si-O-Si伸缩振动 | [28 empty] | 溶液 |  | 30 |  |  | 3.33 |  |  |  |  | 3 |  | 180 | 1440 | 25 |  |  |  |  | Cu | 1000 |  | Zn | 1000 |  | Ni | 1000 |  | Pb | 1000 |  | Cd | 1000 | [25 empty] | 3 | 1000 | [6 empty] | 162.87 | 5.72 |  |  |  |  | 54.23571 | 54.23571 | [52 empty] | 306.96 | 0 |  |  |  |  | 102.21768 | 102.21768 | [7 empty] | 255.46 | 12.48 |  |  |  |  | 85.06818 | 85.06818 | [22 empty] | 151.43 | 10.92 |  |  |  |  | 50.42619 | 50.42619 | [22 empty] | 98.37 | 4.16 |  |  |  |  | 32.75721 | 32.75721 | [42 empty] | Ni | 同构替代;表面络合
43 | Lixun Zhang，2023 | MgFe-LDH @生物炭复合材料 | 共沉淀法 | 将制备好的20克预活化生物炭加入到100 mL沸水瓶中，用磁力搅拌器搅拌。用HCl溶液将固/水混合液调节至一定的p H值，并用N2气体持续吹扫一段时间。然后，使用KOH溶液将混合物的pH调节至10后，将1 mol / L的Mg2 + / Fe3 +比例为5：1的混合金属氯化物( 500 mL )和1.5 mol / L的KOH溶液同时加入到固体/水混合物中，同时保持pH在10左右，并在70 ° C和N2气氛下剧烈搅拌。搅拌30 min后，将沉淀物在70 ° C下真空陈化24 h。然后，将沉淀物离心并洗涤数次以除去杂质(即,盐类)，并在70 ° C下真空干燥。最后，将复合材料粉碎并过筛至均匀的< 0.45 mm大小 |  |  | 是 | 生物炭 | 33.42±0.74 |  |  |  | Mg2+ | Fe3+ | 5 |  |  |  | 90.12 | 0.13 | 5.65 |  | 0.791 |  |  | C18.8 H2.68 N0.28 Mg15.51 Fe6.07 | 明显的三维网状结构，表面粗糙多孔 |  | （001）、( 003 )、( 006 )和( 009 ) | 3700 ~ 3000 1381 1100~1000 | O-H伸缩振动 CO32-的伸缩振动 Si-O-Si伸缩振动 | [28 empty] | 溶液 |  | 30 |  |  | 3.33 |  |  |  |  | 4 |  | 180 | 1440 | 25 |  |  |  |  | Cu | 1000 |  | Zn | 1000 |  | Ni | 1000 |  | Pb | 1000 |  | Cd | 1000 | [25 empty] | 3 | 1000 | [6 empty] | 171.2 | 0 |  |  |  |  | 57.0096 | 57.0096 | [52 empty] | 307.48 | 0 |  |  |  |  | 102.39084 | 102.39084 | [7 empty] | 264.82 | 11.96 |  |  |  |  | 88.18506 | 88.18506 | [22 empty] | 153.51 | 8.84 |  |  |  |  | 51.11883 | 51.11883 | [22 empty] | 95.25 | 4.16 |  |  |  |  | 31.71825 | 31.71825 | [42 empty] | Cd | 表面沉淀
43 | Lixun Zhang，2023 | MgFe-LDH @生物炭复合材料 | 共沉淀法 | 将制备好的20克预活化生物炭加入到100 mL沸水瓶中，用磁力搅拌器搅拌。用HCl溶液将固/水混合液调节至一定的p H值，并用N2气体持续吹扫一段时间。然后，使用KOH溶液将混合物的pH调节至10后，将1 mol / L的Mg2 + / Fe3 +比例为5：1的混合金属氯化物( 500 mL )和1.5 mol / L的KOH溶液同时加入到固体/水混合物中，同时保持pH在10左右，并在70 ° C和N2气氛下剧烈搅拌。搅拌30 min后，将沉淀物在70 ° C下真空陈化24 h。然后，将沉淀物离心并洗涤数次以除去杂质(即,盐类)，并在70 ° C下真空干燥。最后，将复合材料粉碎并过筛至均匀的< 0.45 mm大小 |  |  | 是 | 生物炭 | 33.42±0.74 |  |  |  | Mg2+ | Fe3+ | 5 |  |  |  | 90.12 | 0.13 | 5.65 |  | 0.791 |  |  | C18.8 H2.68 N0.28 Mg15.51 Fe6.07 | 明显的三维网状结构，表面粗糙多孔 |  | （001）、( 003 )、( 006 )和( 009 ) | 3700 ~ 3000 1381 1100~1000 | O-H伸缩振动 CO32-的伸缩振动 Si-O-Si伸缩振动 | [28 empty] | 溶液 |  | 30 |  |  | 3.33 |  |  |  |  | 5 |  | 180 | 1440 | 25 |  |  |  |  | Cu | 1000 |  | Zn | 1000 |  | Ni | 1000 |  | Pb | 1000 |  | Cd | 1000 | [25 empty] | 3 | 1000 | [6 empty] | 187.85 | 3.12 |  |  |  |  | 62.55405 | 62.55405 | [52 empty] | 306.96 | 0 |  |  |  |  | 102.21768 | 102.21768 | [7 empty] | 266.38 | 16.12 |  |  |  |  | 88.70454 | 88.70454 | [22 empty] | 155.07 | 4.16 |  |  |  |  | 51.63831 | 51.63831 | [22 empty] | 98.89 | 3.12 |  |  |  |  | 32.93037 | 32.93037
43 | Lixun Zhang，2023 | MgFe-LDH @生物炭复合材料 | 共沉淀法 | 将制备好的20克预活化生物炭加入到100 mL沸水瓶中，用磁力搅拌器搅拌。用HCl溶液将固/水混合液调节至一定的p H值，并用N2气体持续吹扫一段时间。然后，使用KOH溶液将混合物的pH调节至10后，将1 mol / L的Mg2 + / Fe3 +比例为5：1的混合金属氯化物( 500 mL )和1.5 mol / L的KOH溶液同时加入到固体/水混合物中，同时保持pH在10左右，并在70 ° C和N2气氛下剧烈搅拌。搅拌30 min后，将沉淀物在70 ° C下真空陈化24 h。然后，将沉淀物离心并洗涤数次以除去杂质(即,盐类)，并在70 ° C下真空干燥。最后，将复合材料粉碎并过筛至均匀的< 0.45 mm大小 |  |  | 是 | 生物炭 | 33.42±0.74 |  |  |  | Mg2+ | Fe3+ | 5 |  |  |  | 90.12 | 0.13 | 5.65 |  | 0.791 |  |  | C18.8 H2.68 N0.28 Mg15.51 Fe6.07 | 明显的三维网状结构，表面粗糙多孔 |  | （001）、( 003 )、( 006 )和( 009 ) | 3700 ~ 3000 1381 1100~1000 | O-H伸缩振动 CO32-的伸缩振动 Si-O-Si伸缩振动 | [28 empty] | 溶液 |  | 30 |  |  | 3.33 |  |  |  |  | 6 |  | 180 | 1440 | 25 |  |  |  |  | Cu | 1000 |  | Zn | 1000 |  | Ni | 1000 |  | Pb | 1000 |  | Cd | 1000 | [25 empty] | 3 | 1000 | [6 empty] | 196.16 | 2.6 |  |  |  |  | 65.32128 | 65.32128 | [52 empty] | 307.48 | 1.56 |  |  |  |  | 102.39084 | 102.39084 | [7 empty] | 263.26 | 3.12 |  |  |  |  | 87.66558 | 87.66558 | [22 empty] | 155.59 | 5.72 |  |  |  |  | 51.81147 | 51.81147 | [22 empty] | 103.06 | 1.56 |  |  |  |  | 34.31898 | 34.31898
43 | Lixun Zhang，2023 | MgFe-LDH @生物炭复合材料 | 共沉淀法 | 将制备好的20克预活化生物炭加入到100 mL沸水瓶中，用磁力搅拌器搅拌。用HCl溶液将固/水混合液调节至一定的p H值，并用N2气体持续吹扫一段时间。然后，使用KOH溶液将混合物的pH调节至10后，将1 mol / L的Mg2 + / Fe3 +比例为5：1的混合金属氯化物( 500 mL )和1.5 mol / L的KOH溶液同时加入到固体/水混合物中，同时保持pH在10左右，并在70 ° C和N2气氛下剧烈搅拌。搅拌30 min后，将沉淀物在70 ° C下真空陈化24 h。然后，将沉淀物离心并洗涤数次以除去杂质(即,盐类)，并在70 ° C下真空干燥。最后，将复合材料粉碎并过筛至均匀的< 0.45 mm大小 |  |  | 是 | 生物炭 | 33.42±0.74 |  |  |  | Mg2+ | Fe3+ | 5 |  |  |  | 90.12 | 0.13 | 5.65 |  | 0.791 |  |  | C18.8 H2.68 N0.28 Mg15.51 Fe6.07 | 明显的三维网状结构，表面粗糙多孔 |  | （001）、( 003 )、( 006 )和( 009 ) | 3700 ~ 3000 1381 1100~1000 | O-H伸缩振动 CO32-的伸缩振动 Si-O-Si伸缩振动 | [28 empty] | 溶液 |  | 30 |  |  | 3.33 |  |  |  |  | 7 |  | 180 | 1440 | 25 |  |  |  |  | Cu | 1000 |  | Zn | 1000 |  | Ni | 1000 |  | Pb | 1000 |  | Cd | 1000 | [25 empty] | 3 | 1000 | [6 empty] | 202.41 | 9.36 |  |  |  |  | 67.40253 | 67.40253 | [52 empty] | 306.96 | 0.52 |  |  |  |  | 102.21768 | 102.21768 | [7 empty] | 259.1 | 19.25 |  |  |  |  | 86.2803 | 86.2803 | [22 empty] | 160.27 | 4.16 |  |  |  |  | 53.36991 | 53.36991 | [22 empty] | 102.54 | 0.52 |  |  |  |  | 34.14582 | 34.14582
43 | Lixun Zhang，2023 | MgFe-LDH @生物炭复合材料 | 共沉淀法 | 将制备好的20克预活化生物炭加入到100 mL沸水瓶中，用磁力搅拌器搅拌。用HCl溶液将固/水混合液调节至一定的p H值，并用N2气体持续吹扫一段时间。然后，使用KOH溶液将混合物的pH调节至10后，将1 mol / L的Mg2 + / Fe3 +比例为5：1的混合金属氯化物( 500 mL )和1.5 mol / L的KOH溶液同时加入到固体/水混合物中，同时保持pH在10左右，并在70 ° C和N2气氛下剧烈搅拌。搅拌30 min后，将沉淀物在70 ° C下真空陈化24 h。然后，将沉淀物离心并洗涤数次以除去杂质(即,盐类)，并在70 ° C下真空干燥。最后，将复合材料粉碎并过筛至均匀的< 0.45 mm大小 |  |  | 是 | 生物炭 | 33.42±0.74 |  |  |  | Mg2+ | Fe3+ | 5 |  |  |  | 90.12 | 0.13 | 5.65 |  | 0.791 |  |  | C18.8 H2.68 N0.28 Mg15.51 Fe6.07 | 明显的三维网状结构，表面粗糙多孔 |  | （001）、( 003 )、( 006 )和( 009 ) | 3700 ~ 3000 1381 1100~1000 | O-H伸缩振动 CO32-的伸缩振动 Si-O-Si伸缩振动 | [28 empty] | 溶液 |  | 30 |  |  | 3.33 |  |  |  |  | 5 |  | 180 | 1440 | 25 |  |  |  |  | Cu | 1000 |  | Zn | 1000 |  | Ni | 1000 |  | Pb | 1000 |  | Cd | 1000 |  |  | 无 |  |  | 0 | [19 empty] | 3 | 1000 | [6 empty] | 191.5309 | 6.84 |  |  |  |  | 63.7798 | 63.7798 | [52 empty] | 300.4886 | 1.47 |  |  |  |  | 100.0627 | 100.0627 | [7 empty] | 260.3037 | 3.32 |  |  |  |  | 86.68113 | 86.68113 | [22 empty] | 152.0174 | 5.47 |  |  |  |  | 50.62178 | 50.62178 | [22 empty] | 105.2769 | 0 |  |  |  |  | 35.0572 | 35.0572
43 | Lixun Zhang，2023 | MgFe-LDH @生物炭复合材料 | 共沉淀法 | 将制备好的20克预活化生物炭加入到100 mL沸水瓶中，用磁力搅拌器搅拌。用HCl溶液将固/水混合液调节至一定的p H值，并用N2气体持续吹扫一段时间。然后，使用KOH溶液将混合物的pH调节至10后，将1 mol / L的Mg2 + / Fe3 +比例为5：1的混合金属氯化物( 500 mL )和1.5 mol / L的KOH溶液同时加入到固体/水混合物中，同时保持pH在10左右，并在70 ° C和N2气氛下剧烈搅拌。搅拌30 min后，将沉淀物在70 ° C下真空陈化24 h。然后，将沉淀物离心并洗涤数次以除去杂质(即,盐类)，并在70 ° C下真空干燥。最后，将复合材料粉碎并过筛至均匀的< 0.45 mm大小 |  |  | 是 | 生物炭 | 33.42±0.74 |  |  |  | Mg2+ | Fe3+ | 5 |  |  |  | 90.12 | 0.13 | 5.65 |  | 0.791 |  |  | C18.8 H2.68 N0.28 Mg15.51 Fe6.07 | 明显的三维网状结构，表面粗糙多孔 |  | （001）、( 003 )、( 006 )和( 009 ) | 3700 ~ 3000 1381 1100~1000 | O-H伸缩振动 CO32-的伸缩振动 Si-O-Si伸缩振动 | [28 empty] | 溶液 |  | 30 |  |  | 3.33 |  |  |  |  | 5 |  | 180 | 1440 | 25 |  |  |  |  | Cu | 1000 |  | Zn | 1000 |  | Ni | 1000 |  | Pb | 1000 |  | Cd | 1000 |  |  | Na+ |  |  | 1 | [19 empty] | 3 | 1000 | [6 empty] | 190.5537 | 4.89 |  |  |  |  | 63.4544 | 63.4544 | [52 empty] | 300.4886 | 0 |  |  |  |  | 100.0627 | 100.0627 | [7 empty] | 260.3037 | 12.45 |  |  |  |  | 86.68113 | 86.68113 | [22 empty] | 139.5228 | 7.95 |  |  |  |  | 46.46108 | 46.46108 | [22 empty] | 103.1922 | 3.65 |  |  |  |  | 34.363 | 34.363
43 | Lixun Zhang，2023 | MgFe-LDH @生物炭复合材料 | 共沉淀法 | 将制备好的20克预活化生物炭加入到100 mL沸水瓶中，用磁力搅拌器搅拌。用HCl溶液将固/水混合液调节至一定的p H值，并用N2气体持续吹扫一段时间。然后，使用KOH溶液将混合物的pH调节至10后，将1 mol / L的Mg2 + / Fe3 +比例为5：1的混合金属氯化物( 500 mL )和1.5 mol / L的KOH溶液同时加入到固体/水混合物中，同时保持pH在10左右，并在70 ° C和N2气氛下剧烈搅拌。搅拌30 min后，将沉淀物在70 ° C下真空陈化24 h。然后，将沉淀物离心并洗涤数次以除去杂质(即,盐类)，并在70 ° C下真空干燥。最后，将复合材料粉碎并过筛至均匀的< 0.45 mm大小 |  |  | 是 | 生物炭 | 33.42±0.74 |  |  |  | Mg2+ | Fe3+ | 5 |  |  |  | 90.12 | 0.13 | 5.65 |  | 0.791 |  |  | C18.8 H2.68 N0.28 Mg15.51 Fe6.07 | 明显的三维网状结构，表面粗糙多孔 |  | （001）、( 003 )、( 006 )和( 009 ) | 3700 ~ 3000 1381 1100~1000 | O-H伸缩振动 CO32-的伸缩振动 Si-O-Si伸缩振动 | [28 empty] | 溶液 |  | 30 |  |  | 3.33 |  |  |  |  | 5 |  | 180 | 1440 | 25 |  |  |  |  | Cu | 1000 |  | Zn | 1000 |  | Ni | 1000 |  | Pb | 1000 |  | Cd | 1000 |  |  | Na+ |  |  | 5 | [19 empty] | 3 | 1000 | [6 empty] | 190.5537 | 5.86 |  |  |  |  | 63.4544 | 63.4544 | [52 empty] | 299.0228 | 0 |  |  |  |  | 99.57459 | 99.57459 | [7 empty] | 256.833 | 19.09 |  |  |  |  | 85.52538 | 85.52538 | [22 empty] | 147.3319 | 4.97 |  |  |  |  | 49.06152 | 49.06152 | [22 empty] | 104.7557 | 4.69 |  |  |  |  | 34.88365 | 34.88365
43 | Lixun Zhang，2023 | MgFe-LDH @生物炭复合材料 | 共沉淀法 | 将制备好的20克预活化生物炭加入到100 mL沸水瓶中，用磁力搅拌器搅拌。用HCl溶液将固/水混合液调节至一定的p H值，并用N2气体持续吹扫一段时间。然后，使用KOH溶液将混合物的pH调节至10后，将1 mol / L的Mg2 + / Fe3 +比例为5：1的混合金属氯化物( 500 mL )和1.5 mol / L的KOH溶液同时加入到固体/水混合物中，同时保持pH在10左右，并在70 ° C和N2气氛下剧烈搅拌。搅拌30 min后，将沉淀物在70 ° C下真空陈化24 h。然后，将沉淀物离心并洗涤数次以除去杂质(即,盐类)，并在70 ° C下真空干燥。最后，将复合材料粉碎并过筛至均匀的< 0.45 mm大小 |  |  | 是 | 生物炭 | 33.42±0.74 |  |  |  | Mg2+ | Fe3+ | 5 |  |  |  | 90.12 | 0.13 | 5.65 |  | 0.791 |  |  | C18.8 H2.68 N0.28 Mg15.51 Fe6.07 | 明显的三维网状结构，表面粗糙多孔 |  | （001）、( 003 )、( 006 )和( 009 ) | 3700 ~ 3000 1381 1100~1000 | O-H伸缩振动 CO32-的伸缩振动 Si-O-Si伸缩振动 | [28 empty] | 溶液 |  | 30 |  |  | 3.33 |  |  |  |  | 5 |  | 180 | 1440 | 25 |  |  |  |  | Cu | 1000 |  | Zn | 1000 |  | Ni | 1000 |  | Pb | 1000 |  | Cd | 1000 |  |  | Na+ |  |  | 10 | [19 empty] | 3 | 1000 | [6 empty] | 180.7818 | 1.95 |  |  |  |  | 60.20033 | 60.20033 | [52 empty] | 300.4886 | 1.47 |  |  |  |  | 100.0627 | 100.0627 | [7 empty] | 240.3471 | 15.77 |  |  |  |  | 80.03557 | 80.03557 | [22 empty] | 134.3167 | 14.91 |  |  |  |  | 44.72746 | 44.72746 | [22 empty] | 105.2769 | 1.04 |  |  |  |  | 35.0572 | 35.0572
43 | Lixun Zhang，2023 | MgFe-LDH @生物炭复合材料 | 共沉淀法 | 将制备好的20克预活化生物炭加入到100 mL沸水瓶中，用磁力搅拌器搅拌。用HCl溶液将固/水混合液调节至一定的p H值，并用N2气体持续吹扫一段时间。然后，使用KOH溶液将混合物的pH调节至10后，将1 mol / L的Mg2 + / Fe3 +比例为5：1的混合金属氯化物( 500 mL )和1.5 mol / L的KOH溶液同时加入到固体/水混合物中，同时保持pH在10左右，并在70 ° C和N2气氛下剧烈搅拌。搅拌30 min后，将沉淀物在70 ° C下真空陈化24 h。然后，将沉淀物离心并洗涤数次以除去杂质(即,盐类)，并在70 ° C下真空干燥。最后，将复合材料粉碎并过筛至均匀的< 0.45 mm大小 |  |  | 是 | 生物炭 | 33.42±0.74 |  |  |  | Mg2+ | Fe3+ | 5 |  |  |  | 90.12 | 0.13 | 5.65 |  | 0.791 |  |  | C18.8 H2.68 N0.28 Mg15.51 Fe6.07 | 明显的三维网状结构，表面粗糙多孔 |  | （001）、( 003 )、( 006 )和( 009 ) | 3700 ~ 3000 1381 1100~1000 | O-H伸缩振动 CO32-的伸缩振动 Si-O-Si伸缩振动 | [28 empty] | 溶液 |  | 30 |  |  | 3.33 |  |  |  |  | 5 |  | 180 | 1440 | 25 |  |  |  |  | Cu | 1000 |  | Zn | 1000 |  | Ni | 1000 |  | Pb | 1000 |  | Cd | 1000 |  |  | K+ |  |  | 1 | [19 empty] | 3 | 1000 | [6 empty] | 189.5765 | 3.91 |  |  |  |  | 63.12899 | 63.12899 | [52 empty] | 300.4886 | 0 |  |  |  |  | 100.0627 | 100.0627 | [7 empty] | 240.3471 | 9.96 |  |  |  |  | 80.03557 | 80.03557 | [22 empty] | 143.167 | 6.46 |  |  |  |  | 47.67462 | 47.67462 | [22 empty] | 111.5309 | 4.69 |  |  |  |  | 37.1398 | 37.1398
43 | Lixun Zhang，2023 | MgFe-LDH @生物炭复合材料 | 共沉淀法 | 将制备好的20克预活化生物炭加入到100 mL沸水瓶中，用磁力搅拌器搅拌。用HCl溶液将固/水混合液调节至一定的p H值，并用N2气体持续吹扫一段时间。然后，使用KOH溶液将混合物的pH调节至10后，将1 mol / L的Mg2 + / Fe3 +比例为5：1的混合金属氯化物( 500 mL )和1.5 mol / L的KOH溶液同时加入到固体/水混合物中，同时保持pH在10左右，并在70 ° C和N2气氛下剧烈搅拌。搅拌30 min后，将沉淀物在70 ° C下真空陈化24 h。然后，将沉淀物离心并洗涤数次以除去杂质(即,盐类)，并在70 ° C下真空干燥。最后，将复合材料粉碎并过筛至均匀的< 0.45 mm大小 |  |  | 是 | 生物炭 | 33.42±0.74 |  |  |  | Mg2+ | Fe3+ | 5 |  |  |  | 90.12 | 0.13 | 5.65 |  | 0.791 |  |  | C18.8 H2.68 N0.28 Mg15.51 Fe6.07 | 明显的三维网状结构，表面粗糙多孔 |  | （001）、( 003 )、( 006 )和( 009 ) | 3700 ~ 3000 1381 1100~1000 | O-H伸缩振动 CO32-的伸缩振动 Si-O-Si伸缩振动 | [28 empty] | 溶液 |  | 30 |  |  | 3.33 |  |  |  |  | 5 |  | 180 | 1440 | 25 |  |  |  |  | Cu | 1000 |  | Zn | 1000 |  | Ni | 1000 |  | Pb | 1000 |  | Cd | 1000 |  |  | K+ |  |  | 5 | [19 empty] | 3 | 1000 | [6 empty] | 175.8958 | 8.79 |  |  |  |  | 58.57329 | 58.57329 | [52 empty] | 300.4886 | 0 |  |  |  |  | 100.0627 | 100.0627 | [7 empty] | 248.1562 | 15.77 |  |  |  |  | 82.63601 | 82.63601 | [22 empty] | 142.1258 | 6.46 |  |  |  |  | 47.3279 | 47.3279 | [22 empty] | 97.45928 | 2.61 |  |  |  |  | 32.45394 | 32.45394
43 | Lixun Zhang，2023 | MgFe-LDH @生物炭复合材料 | 共沉淀法 | 将制备好的20克预活化生物炭加入到100 mL沸水瓶中，用磁力搅拌器搅拌。用HCl溶液将固/水混合液调节至一定的p H值，并用N2气体持续吹扫一段时间。然后，使用KOH溶液将混合物的pH调节至10后，将1 mol / L的Mg2 + / Fe3 +比例为5：1的混合金属氯化物( 500 mL )和1.5 mol / L的KOH溶液同时加入到固体/水混合物中，同时保持pH在10左右，并在70 ° C和N2气氛下剧烈搅拌。搅拌30 min后，将沉淀物在70 ° C下真空陈化24 h。然后，将沉淀物离心并洗涤数次以除去杂质(即,盐类)，并在70 ° C下真空干燥。最后，将复合材料粉碎并过筛至均匀的< 0.45 mm大小 |  |  | 是 | 生物炭 | 33.42±0.74 |  |  |  | Mg2+ | Fe3+ | 5 |  |  |  | 90.12 | 0.13 | 5.65 |  | 0.791 |  |  | C18.8 H2.68 N0.28 Mg15.51 Fe6.07 | 明显的三维网状结构，表面粗糙多孔 |  | （001）、( 003 )、( 006 )和( 009 ) | 3700 ~ 3000 1381 1100~1000 | O-H伸缩振动 CO32-的伸缩振动 Si-O-Si伸缩振动 | [28 empty] | 溶液 |  | 30 |  |  | 3.33 |  |  |  |  | 5 |  | 180 | 1440 | 25 |  |  |  |  | Cu | 1000 |  | Zn | 1000 |  | Ni | 1000 |  | Pb | 1000 |  | Cd | 1000 |  |  | K+ |  |  | 10 | [19 empty] | 3 | 1000 | [6 empty] | 188.5993 | 13.68 |  |  |  |  | 62.80358 | 62.80358 | [52 empty] | 300.4886 | 0 |  |  |  |  | 100.0627 | 100.0627 | [7 empty] | 238.6117 | 11.62 |  |  |  |  | 79.4577 | 79.4577 | [22 empty] | 141.0846 | 4.47 |  |  |  |  | 46.98117 | 46.98117 | [22 empty] | 102.671 | 0.52 |  |  |  |  | 34.18945 | 34.18945
43 | Lixun Zhang，2023 | MgFe-LDH @生物炭复合材料 | 共沉淀法 | 将制备好的20克预活化生物炭加入到100 mL沸水瓶中，用磁力搅拌器搅拌。用HCl溶液将固/水混合液调节至一定的p H值，并用N2气体持续吹扫一段时间。然后，使用KOH溶液将混合物的pH调节至10后，将1 mol / L的Mg2 + / Fe3 +比例为5：1的混合金属氯化物( 500 mL )和1.5 mol / L的KOH溶液同时加入到固体/水混合物中，同时保持pH在10左右，并在70 ° C和N2气氛下剧烈搅拌。搅拌30 min后，将沉淀物在70 ° C下真空陈化24 h。然后，将沉淀物离心并洗涤数次以除去杂质(即,盐类)，并在70 ° C下真空干燥。最后，将复合材料粉碎并过筛至均匀的< 0.45 mm大小 |  |  | 是 | 生物炭 | 33.42±0.74 |  |  |  | Mg2+ | Fe3+ | 5 |  |  |  | 90.12 | 0.13 | 5.65 |  | 0.791 |  |  | C18.8 H2.68 N0.28 Mg15.51 Fe6.07 | 明显的三维网状结构，表面粗糙多孔 |  | （001）、( 003 )、( 006 )和( 009 ) | 3700 ~ 3000 1381 1100~1000 | O-H伸缩振动 CO32-的伸缩振动 Si-O-Si伸缩振动 | [28 empty] | 溶液 |  | 30 |  |  | 3.33 |  |  |  |  | 5 |  | 180 | 1440 | 25 |  |  |  |  | Cu | 1000 |  | Zn | 1000 |  | Ni | 1000 |  | Pb | 1000 |  | Cd | 1000 |  |  | Mg2+ |  |  | 1 | [19 empty] | 3 | 1000 | [6 empty] | 186.645 | 2.93 |  |  |  |  | 62.15277 | 62.15277 | [52 empty] | 300.4886 | 0 |  |  |  |  | 100.0627 | 100.0627 | [7 empty] | 253.3623 | 15.77 |  |  |  |  | 84.36963 | 84.36963 | [22 empty] | 132.7549 | 10.93 |  |  |  |  | 44.20738 | 44.20738 | [22 empty] | 102.1498 | 0.52 |  |  |  |  | 34.0159 | 34.0159
43 | Lixun Zhang，2023 | MgFe-LDH @生物炭复合材料 | 共沉淀法 | 将制备好的20克预活化生物炭加入到100 mL沸水瓶中，用磁力搅拌器搅拌。用HCl溶液将固/水混合液调节至一定的p H值，并用N2气体持续吹扫一段时间。然后，使用KOH溶液将混合物的pH调节至10后，将1 mol / L的Mg2 + / Fe3 +比例为5：1的混合金属氯化物( 500 mL )和1.5 mol / L的KOH溶液同时加入到固体/水混合物中，同时保持pH在10左右，并在70 ° C和N2气氛下剧烈搅拌。搅拌30 min后，将沉淀物在70 ° C下真空陈化24 h。然后，将沉淀物离心并洗涤数次以除去杂质(即,盐类)，并在70 ° C下真空干燥。最后，将复合材料粉碎并过筛至均匀的< 0.45 mm大小 |  |  | 是 | 生物炭 | 33.42±0.74 |  |  |  | Mg2+ | Fe3+ | 5 |  |  |  | 90.12 | 0.13 | 5.65 |  | 0.791 |  |  | C18.8 H2.68 N0.28 Mg15.51 Fe6.07 | 明显的三维网状结构，表面粗糙多孔 |  | （001）、( 003 )、( 006 )和( 009 ) | 3700 ~ 3000 1381 1100~1000 | O-H伸缩振动 CO32-的伸缩振动 Si-O-Si伸缩振动 | [28 empty] | 溶液 |  | 30 |  |  | 3.33 |  |  |  |  | 5 |  | 180 | 1440 | 25 |  |  |  |  | Cu | 1000 |  | Zn | 1000 |  | Ni | 1000 |  | Pb | 1000 |  | Cd | 1000 |  |  | Mg2+ |  |  | 5 | [19 empty] | 3 | 1000 | [6 empty] | 184.6906 | 8.79 |  |  |  |  | 61.50195 | 61.50195 | [52 empty] | 300.4886 | 1.47 |  |  |  |  | 100.0627 | 100.0627 | [7 empty] | 247.2885 | 11.62 |  |  |  |  | 82.34707 | 82.34707 | [22 empty] | 148.3731 | 2.48 |  |  |  |  | 49.40824 | 49.40824 | [22 empty] | 103.7134 | 1.04 |  |  |  |  | 34.53655 | 34.53655
43 | Lixun Zhang，2023 | MgFe-LDH @生物炭复合材料 | 共沉淀法 | 将制备好的20克预活化生物炭加入到100 mL沸水瓶中，用磁力搅拌器搅拌。用HCl溶液将固/水混合液调节至一定的p H值，并用N2气体持续吹扫一段时间。然后，使用KOH溶液将混合物的pH调节至10后，将1 mol / L的Mg2 + / Fe3 +比例为5：1的混合金属氯化物( 500 mL )和1.5 mol / L的KOH溶液同时加入到固体/水混合物中，同时保持pH在10左右，并在70 ° C和N2气氛下剧烈搅拌。搅拌30 min后，将沉淀物在70 ° C下真空陈化24 h。然后，将沉淀物离心并洗涤数次以除去杂质(即,盐类)，并在70 ° C下真空干燥。最后，将复合材料粉碎并过筛至均匀的< 0.45 mm大小 |  |  | 是 | 生物炭 | 33.42±0.74 |  |  |  | Mg2+ | Fe3+ | 5 |  |  |  | 90.12 | 0.13 | 5.65 |  | 0.791 |  |  | C18.8 H2.68 N0.28 Mg15.51 Fe6.07 | 明显的三维网状结构，表面粗糙多孔 |  | （001）、( 003 )、( 006 )和( 009 ) | 3700 ~ 3000 1381 1100~1000 | O-H伸缩振动 CO32-的伸缩振动 Si-O-Si伸缩振动 | [28 empty] | 溶液 |  | 30 |  |  | 3.33 |  |  |  |  | 5 |  | 180 | 1440 | 25 |  |  |  |  | Cu | 1000 |  | Zn | 1000 |  | Ni | 1000 |  | Pb | 1000 |  | Cd | 1000 |  |  | Mg2+ |  |  | 10 | [19 empty] | 3 | 1000 | [6 empty] | 195.4397 | 0.98 |  |  |  |  | 65.08143 | 65.08143 | [52 empty] | 300.4886 | 0 |  |  |  |  | 100.0627 | 100.0627 | [7 empty] | 236.8764 | 15.77 |  |  |  |  | 78.87983 | 78.87983 | [22 empty] | 143.167 | 0.5 |  |  |  |  | 47.67462 | 47.67462 | [22 empty] | 101.1075 | 2.08 |  |  |  |  | 33.66879 | 33.66879
43 | Lixun Zhang，2023 | MgFe-LDH @生物炭复合材料 | 共沉淀法 | 将制备好的20克预活化生物炭加入到100 mL沸水瓶中，用磁力搅拌器搅拌。用HCl溶液将固/水混合液调节至一定的p H值，并用N2气体持续吹扫一段时间。然后，使用KOH溶液将混合物的pH调节至10后，将1 mol / L的Mg2 + / Fe3 +比例为5：1的混合金属氯化物( 500 mL )和1.5 mol / L的KOH溶液同时加入到固体/水混合物中，同时保持pH在10左右，并在70 ° C和N2气氛下剧烈搅拌。搅拌30 min后，将沉淀物在70 ° C下真空陈化24 h。然后，将沉淀物离心并洗涤数次以除去杂质(即,盐类)，并在70 ° C下真空干燥。最后，将复合材料粉碎并过筛至均匀的< 0.45 mm大小 |  |  | 是 | 生物炭 | 33.42±0.74 |  |  |  | Mg2+ | Fe3+ | 5 |  |  |  | 90.12 | 0.13 | 5.65 |  | 0.791 |  |  | C18.8 H2.68 N0.28 Mg15.51 Fe6.07 | 明显的三维网状结构，表面粗糙多孔 |  | （001）、( 003 )、( 006 )和( 009 ) | 3700 ~ 3000 1381 1100~1000 | O-H伸缩振动 CO32-的伸缩振动 Si-O-Si伸缩振动 | [28 empty] | 溶液 |  | 30 |  |  | 3.33 |  |  |  |  | 5 |  | 180 | 1440 | 25 |  |  |  |  | Cu | 1000 |  | Zn | 1000 |  | Ni | 1000 |  | Pb | 1000 |  | Cd | 1000 |  |  | Ca2+ |  |  | 1 | [19 empty] | 3 | 1000 | [6 empty] | 185.6678 | 6.84 |  |  |  |  | 61.82736 | 61.82736 | [52 empty] | 300.4886 | 1.47 |  |  |  |  | 100.0627 | 100.0627 | [7 empty] | 234.2733 | 19.92 |  |  |  |  | 78.01302 | 78.01302 | [22 empty] | 137.4403 | 11.43 |  |  |  |  | 45.76764 | 45.76764 | [22 empty] | 101.1075 | 1.56 |  |  |  |  | 33.66879 | 33.66879
43 | Lixun Zhang，2023 | MgFe-LDH @生物炭复合材料 | 共沉淀法 | 将制备好的20克预活化生物炭加入到100 mL沸水瓶中，用磁力搅拌器搅拌。用HCl溶液将固/水混合液调节至一定的p H值，并用N2气体持续吹扫一段时间。然后，使用KOH溶液将混合物的pH调节至10后，将1 mol / L的Mg2 + / Fe3 +比例为5：1的混合金属氯化物( 500 mL )和1.5 mol / L的KOH溶液同时加入到固体/水混合物中，同时保持pH在10左右，并在70 ° C和N2气氛下剧烈搅拌。搅拌30 min后，将沉淀物在70 ° C下真空陈化24 h。然后，将沉淀物离心并洗涤数次以除去杂质(即,盐类)，并在70 ° C下真空干燥。最后，将复合材料粉碎并过筛至均匀的< 0.45 mm大小 |  |  | 是 | 生物炭 | 33.42±0.74 |  |  |  | Mg2+ | Fe3+ | 5 |  |  |  | 90.12 | 0.13 | 5.65 |  | 0.791 |  |  | C18.8 H2.68 N0.28 Mg15.51 Fe6.07 | 明显的三维网状结构，表面粗糙多孔 |  | （001）、( 003 )、( 006 )和( 009 ) | 3700 ~ 3000 1381 1100~1000 | O-H伸缩振动 CO32-的伸缩振动 Si-O-Si伸缩振动 | [28 empty] | 溶液 |  | 30 |  |  | 3.33 |  |  |  |  | 5 |  | 180 | 1440 | 25 |  |  |  |  | Cu | 1000 |  | Zn | 1000 |  | Ni | 1000 |  | Pb | 1000 |  | Cd | 1000 |  |  | Ca2+ |  |  | 5 | [19 empty] | 3 | 1000 | [6 empty] | 186.645 | 5.86 |  |  |  |  | 62.15277 | 62.15277 | [52 empty] | 300.4886 | 0 |  |  |  |  | 100.0627 | 100.0627 | [7 empty] | 240.3471 | 14.94 |  |  |  |  | 80.03557 | 80.03557 | [22 empty] | 147.8525 | 0.99 |  |  |  |  | 49.23488 | 49.23488 | [22 empty] | 96.93811 | 1.04 |  |  |  |  | 32.28039 | 32.28039
43 | Lixun Zhang，2023 | MgFe-LDH @生物炭复合材料 | 共沉淀法 | 将制备好的20克预活化生物炭加入到100 mL沸水瓶中，用磁力搅拌器搅拌。用HCl溶液将固/水混合液调节至一定的p H值，并用N2气体持续吹扫一段时间。然后，使用KOH溶液将混合物的pH调节至10后，将1 mol / L的Mg2 + / Fe3 +比例为5：1的混合金属氯化物( 500 mL )和1.5 mol / L的KOH溶液同时加入到固体/水混合物中，同时保持pH在10左右，并在70 ° C和N2气氛下剧烈搅拌。搅拌30 min后，将沉淀物在70 ° C下真空陈化24 h。然后，将沉淀物离心并洗涤数次以除去杂质(即,盐类)，并在70 ° C下真空干燥。最后，将复合材料粉碎并过筛至均匀的< 0.45 mm大小 |  |  | 是 | 生物炭 | 33.42±0.74 |  |  |  | Mg2+ | Fe3+ | 5 |  |  |  | 90.12 | 0.13 | 5.65 |  | 0.791 |  |  | C18.8 H2.68 N0.28 Mg15.51 Fe6.07 | 明显的三维网状结构，表面粗糙多孔 |  | （001）、( 003 )、( 006 )和( 009 ) | 3700 ~ 3000 1381 1100~1000 | O-H伸缩振动 CO32-的伸缩振动 Si-O-Si伸缩振动 | [28 empty] | 溶液 |  | 30 |  |  | 3.33 |  |  |  |  | 5 |  | 180 | 1440 | 25 |  |  |  |  | Cu | 1000 |  | Zn | 1000 |  | Ni | 1000 |  | Pb | 1000 |  | Cd | 1000 |  |  | Ca2+ |  |  | 10 | [19 empty] | 3 | 1000 | [6 empty] | 174.9186 | 1.95 |  |  |  |  | 58.24788 | 58.24788 | [52 empty] | 300.4886 | 0 |  |  |  |  | 100.0627 | 100.0627 | [7 empty] | 265.5098 | 4.15 |  |  |  |  | 88.41475 | 88.41475 | [22 empty] | 146.8113 | 3.48 |  |  |  |  | 48.88816 | 48.88816 | [22 empty] | 102.671 | 0.52 |  |  |  |  | 34.18945 | 34.18945
43 | Lixun Zhang，2023 | MgFe-LDH @生物炭复合材料 | 共沉淀法 | 将制备好的20克预活化生物炭加入到100 mL沸水瓶中，用磁力搅拌器搅拌。用HCl溶液将固/水混合液调节至一定的p H值，并用N2气体持续吹扫一段时间。然后，使用KOH溶液将混合物的pH调节至10后，将1 mol / L的Mg2 + / Fe3 +比例为5：1的混合金属氯化物( 500 mL )和1.5 mol / L的KOH溶液同时加入到固体/水混合物中，同时保持pH在10左右，并在70 ° C和N2气氛下剧烈搅拌。搅拌30 min后，将沉淀物在70 ° C下真空陈化24 h。然后，将沉淀物离心并洗涤数次以除去杂质(即,盐类)，并在70 ° C下真空干燥。最后，将复合材料粉碎并过筛至均匀的< 0.45 mm大小 |  |  | 是 | 生物炭 | 33.42±0.74 |  |  |  | Mg2+ | Fe3+ | 5 |  |  |  | 90.12 | 0.13 | 5.65 |  | 0.791 |  |  | C18.8 H2.68 N0.28 Mg15.51 Fe6.07 | 明显的三维网状结构，表面粗糙多孔 |  | （001）、( 003 )、( 006 )和( 009 ) | 3700 ~ 3000 1381 1100~1000 | O-H伸缩振动 CO32-的伸缩振动 Si-O-Si伸缩振动 | 未知 | 未知 | 未知 | [7 empty] | Cu (Ⅱ) | 20 | Zn | 25 | Ni | 4 | Pb | 8 | Cd | 0.2 |  |  |  | 将原始土壤浸入混合HM溶液中并在室温下风干，以调整活性HMs的含量为20 mg Cu / kg，25 mg Zn / kg，4 mg Ni / kg，8 mg Pb / kg和0.2 mg Cd / kg |  |  |  |  | 柱浸实验 | [57 empty] | 3 |  | 0.259 |  | 0.259 | [9 empty] | 0 | 0 | [48 empty] | 0.29 | [12 empty] | 1.11 |  | 1.11mg | [9 empty] | #VALUE! | 0 | [18 empty] | 1.11 | [29 empty] | 19.875
43 | Lixun Zhang，2023 | MgFe-LDH @生物炭复合材料 | 共沉淀法 | 将制备好的20克预活化生物炭加入到100 mL沸水瓶中，用磁力搅拌器搅拌。用HCl溶液将固/水混合液调节至一定的p H值，并用N2气体持续吹扫一段时间。然后，使用KOH溶液将混合物的pH调节至10后，将1 mol / L的Mg2 + / Fe3 +比例为5：1的混合金属氯化物( 500 mL )和1.5 mol / L的KOH溶液同时加入到固体/水混合物中，同时保持pH在10左右，并在70 ° C和N2气氛下剧烈搅拌。搅拌30 min后，将沉淀物在70 ° C下真空陈化24 h。然后，将沉淀物离心并洗涤数次以除去杂质(即,盐类)，并在70 ° C下真空干燥。最后，将复合材料粉碎并过筛至均匀的< 0.45 mm大小 |  |  | 是 | 生物炭 | 33.42±0.74 |  |  |  | Mg2+ | Fe3+ | 5 |  |  |  | 90.12 | 0.13 | 5.65 |  | 0.791 |  |  | C18.8 H2.68 N0.28 Mg15.51 Fe6.07 | 明显的三维网状结构，表面粗糙多孔 |  | （001）、( 003 )、( 006 )和( 009 ) | 3700 ~ 3000 1381 1100~1000 | O-H伸缩振动 CO32-的伸缩振动 Si-O-Si伸缩振动 | 未知 | 未知 | 未知 | [7 empty] | Cu (Ⅱ) | 20 | Zn | 25 | Ni | 4 | Pb | 8 | Cd | 0.2 |  |  |  | 将原始土壤浸入混合HM溶液中并在室温下风干，以调整活性HMs的含量为20 mg Cu / kg，25 mg Zn / kg，4 mg Ni / kg，8 mg Pb / kg和0.2 mg Cd / kg |  |  |  |  | 柱浸实验 | [57 empty] | 3 |  | 0.259 |  | 0.057 | [9 empty] | 77.99228 | 77.99228 | [48 empty] | 0.17 | [12 empty] | 1.11 |  | 0.049 | [9 empty] | 95.58559 | 95.58559 | [18 empty] | 0.049 | [29 empty] | 0.44
43 | Lixun Zhang，2023 | MgFe-LDH @生物炭复合材料 | 共沉淀法 | 将制备好的20克预活化生物炭加入到100 mL沸水瓶中，用磁力搅拌器搅拌。用HCl溶液将固/水混合液调节至一定的p H值，并用N2气体持续吹扫一段时间。然后，使用KOH溶液将混合物的pH调节至10后，将1 mol / L的Mg2 + / Fe3 +比例为5：1的混合金属氯化物( 500 mL )和1.5 mol / L的KOH溶液同时加入到固体/水混合物中，同时保持pH在10左右，并在70 ° C和N2气氛下剧烈搅拌。搅拌30 min后，将沉淀物在70 ° C下真空陈化24 h。然后，将沉淀物离心并洗涤数次以除去杂质(即,盐类)，并在70 ° C下真空干燥。最后，将复合材料粉碎并过筛至均匀的< 0.45 mm大小 |  |  | 是 | 生物炭 | 33.42±0.74 |  |  |  | Mg2+ | Fe3+ | 5 |  |  |  | 90.12 | 0.13 | 5.65 |  | 0.791 |  |  | C18.8 H2.68 N0.28 Mg15.51 Fe6.07 | 明显的三维网状结构，表面粗糙多孔 |  | （001）、( 003 )、( 006 )和( 009 ) | 3700 ~ 3000 1381 1100~1000 | O-H伸缩振动 CO32-的伸缩振动 Si-O-Si伸缩振动 | 未知 | 未知 | 未知 | [7 empty] | Cu (Ⅱ) | 20 | Zn | 25 | Ni | 4 | Pb | 8 | Cd | 0.2 |  |  |  | 将原始土壤浸入混合HM溶液中并在室温下风干，以调整活性HMs的含量为20 mg Cu / kg，25 mg Zn / kg，4 mg Ni / kg，8 mg Pb / kg和0.2 mg Cd / kg |  |  |  |  | 柱浸实验 | [57 empty] | 3 |  | 0.259 |  | 0.026 | [9 empty] | 89.96139 | 89.96139 | [48 empty] | 0.03 | [12 empty] | 1.11 |  | 0.03 | [9 empty] | 97.2973 | 97.2973 | [18 empty] | 0.03 | [29 empty] | 0.31
43 | Lixun Zhang，2023 | MgFe-LDH @生物炭复合材料 | 共沉淀法 | 将制备好的20克预活化生物炭加入到100 mL沸水瓶中，用磁力搅拌器搅拌。用HCl溶液将固/水混合液调节至一定的p H值，并用N2气体持续吹扫一段时间。然后，使用KOH溶液将混合物的pH调节至10后，将1 mol / L的Mg2 + / Fe3 +比例为5：1的混合金属氯化物( 500 mL )和1.5 mol / L的KOH溶液同时加入到固体/水混合物中，同时保持pH在10左右，并在70 ° C和N2气氛下剧烈搅拌。搅拌30 min后，将沉淀物在70 ° C下真空陈化24 h。然后，将沉淀物离心并洗涤数次以除去杂质(即,盐类)，并在70 ° C下真空干燥。最后，将复合材料粉碎并过筛至均匀的< 0.45 mm大小 |  |  | 是 | 生物炭 | 33.42±0.74 |  |  |  | Mg2+ | Fe3+ | 5 |  |  |  | 90.12 | 0.13 | 5.65 |  | 0.791 |  |  | C18.8 H2.68 N0.28 Mg15.51 Fe6.07 | 明显的三维网状结构，表面粗糙多孔 |  | （001）、( 003 )、( 006 )和( 009 ) | 3700 ~ 3000 1381 1100~1000 | O-H伸缩振动 CO32-的伸缩振动 Si-O-Si伸缩振动 | 未知 | 未知 | 未知 | [7 empty] | Cu (Ⅱ) | 20 | Zn | 25 | Ni | 4 | Pb | 8 | Cd | 0.2 |  |  |  | 将原始土壤浸入混合HM溶液中并在室温下风干，以调整活性HMs的含量为20 mg Cu / kg，25 mg Zn / kg，4 mg Ni / kg，8 mg Pb / kg和0.2 mg Cd / kg |  |  |  |  | 柱浸实验 | [57 empty] | 3 |  | 0.259 |  | 0.022 | [9 empty] | 91.50579 | 91.50579 | [48 empty] | 0 | [12 empty] | 1.11 |  | 0.043 | [9 empty] | 96.12613 | 96.12613 | [18 empty] | 0.043 | [29 empty] | 0.25
43 | Lixun Zhang，2023 | MgFe-Cl-LDH | 共沉淀法 | 在不添加生物炭的情况下，采用相同的方法合成了单一的LDH纳米颗粒 | [8 empty] | Mg2+ | Fe3+ | 5 | Cl- |  |  | 12.56 | 0.07 | 22.66 |  | 0.807 |  |  | C0.41 H3.29 N0 Mg22.91 Fe10.68 | 片状结构 |  | （001）、( 003 )、( 006 )和( 009 ) | 3700 ~ 3000 567、428 | O - H伸缩振动 M-O和O-M-(M=Mg,Fe)振动 | [28 empty] | 溶液 |  | 30 |  |  | 3.33 |  |  |  |  | 5 |  | 180 | 0~1440 | 25 |  |  |  |  | Cu | 1000 |  | Zn | 1000 |  | Ni | 1000 |  | Pb | 1000 |  | Cd | 1000 | [25 empty] | 3 | [7 empty] | 108.91 | 9.03 | [5 empty] | 10.891 | [52 empty] | 287.58 | 0 |  |  |  |  | 95.76414 | 95.76414 | [7 empty] | 224.84 | 11.54 |  |  |  |  | 74.87172 | 74.87172 | [22 empty] | 129.49 | 3.01 |  |  |  |  | 43.12017 | 43.12017 | [22 empty] | 100.38 | 0 |  |  |  |  | 33.42654 | 33.42654
43 | Lixun Zhang，2023 | MgFe-（CO32-）-LDH | 共沉淀法 | 在不添加生物炭的情况下，采用相同的方法合成了单一的LDH纳米颗粒，将1.5 mol / L KOH溶液替换为1.5 mol / L KOH和0.25 mol / L K2CO3的混合液 | [8 empty] | Mg2+ | Fe3+ | 5 | CO32- | [6 empty] | 0.77 |  |  | C52.39 H1.47 N0.72 Mg0.026 Fe0.007 |  |  | （001）、( 003 )、( 006 )和( 009 ) | 3700 ~ 3000 | O - H伸缩振动 | [86 empty] | 3
44 | Shuang Xu，2020 | MgAl-LDH | 尿素法 | 将3.09 g Al(NO3)3·9H2O、4.29 g Mg(NO3)2·6H2O、4.90 g尿素溶于50 mL去离子水中。然后，将溶液转移到聚四氟乙烯容器中，并在100℃的烘箱中放置36小时。然后，在9000 rpm下离心5 min分离浆液，用去离子水洗涤，然后在50 ℃的烘箱中干燥。 | [8 empty] | Mg2+ | Al3+ | 2.03 | NO3- | [10 empty] | 六边形片状形貌，尺寸约为2 mm | 12.11、24.29、35.99 |  | 3300~3500 1622 1356 | 氢键O-H伸缩振动 H-O-H水分子震动 CO32-中C-O不对称伸缩振动 |  | 江苏省 | [8 empty] | Cr | 0 | [11 empty] | 将一定浓度的K2Cr2O4溶液( 10 mL )与土壤样品( 10 g )混合，搅拌至混合物风干至恒重，制备含Cr (Ⅵ)的土壤样品。然后对土壤样品进行测试，以确定负载的Cr (Ⅵ)浓度。除用0.1 M HCl或0.1 M NaOH调节K2Cr2O7溶液的p H外，其余步骤相同，制备不同p H的土样。 |  |  |  |  | 土壤 |  | 5 | 1 | 0.01 | [5 empty] | 5.25 |  | 30 | 120 | [5 empty] | Cr | 1000 | [37 empty] | 3 | [26 empty] | 8.09 | 0.42 |  | 8.09
44 | Shuang Xu，2020 | MgAl-LDH | 尿素法 | 将3.09 g Al(NO3)3·9H2O、4.29 g Mg(NO3)2·6H2O、4.90 g尿素溶于50 mL去离子水中。然后，将溶液转移到聚四氟乙烯容器中，并在100℃的烘箱中放置36小时。然后，在9000 rpm下离心5 min分离浆液，用去离子水洗涤，然后在50 ℃的烘箱中干燥。 | [8 empty] | Mg2+ | Al3+ | 2.03 | NO3- | [10 empty] | 六边形片状形貌，尺寸约为2 mm | 12.11、24.29、35.99 |  | 3300~3500 1622 1356 | 氢键O-H伸缩振动 H-O-H水分子震动 CO32-中C-O不对称伸缩振动 |  | 江苏省 | [8 empty] | Cr | 0 | [11 empty] | 将一定浓度的K2Cr2O4溶液( 10 mL )与土壤样品( 10 g )混合，搅拌至混合物风干至恒重，制备含Cr (Ⅵ)的土壤样品。然后对土壤样品进行测试，以确定负载的Cr (Ⅵ)浓度。除用0.1 M HCl或0.1 M NaOH调节K2Cr2O7溶液的p H外，其余步骤相同，制备不同p H的土样。 |  |  |  |  | 土壤 |  | 5 | 1 | 0.03 | [5 empty] | 5.25 |  | 30 | 120 | [5 empty] | Cr | 1000 | [37 empty] | 3 | [26 empty] | 27.34 | 0.14 |  | 27.34
44 | Shuang Xu，2020 | MgAl-LDH | 尿素法 | 将3.09 g Al(NO3)3·9H2O、4.29 g Mg(NO3)2·6H2O、4.90 g尿素溶于50 mL去离子水中。然后，将溶液转移到聚四氟乙烯容器中，并在100℃的烘箱中放置36小时。然后，在9000 rpm下离心5 min分离浆液，用去离子水洗涤，然后在50 ℃的烘箱中干燥。 | [8 empty] | Mg2+ | Al3+ | 2.03 | NO3- | [10 empty] | 六边形片状形貌，尺寸约为2 mm | 12.11、24.29、35.99 |  | 3300~3500 1622 1356 | 氢键O-H伸缩振动 H-O-H水分子震动 CO32-中C-O不对称伸缩振动 |  | 江苏省 | [8 empty] | Cr | 0 | [11 empty] | 将一定浓度的K2Cr2O4溶液( 10 mL )与土壤样品( 10 g )混合，搅拌至混合物风干至恒重，制备含Cr (Ⅵ)的土壤样品。然后对土壤样品进行测试，以确定负载的Cr (Ⅵ)浓度。除用0.1 M HCl或0.1 M NaOH调节K2Cr2O7溶液的p H外，其余步骤相同，制备不同p H的土样。 |  |  |  |  | 土壤 |  | 5 | 1 | 0.05 | [5 empty] | 5.25 |  | 30 | 120 | [5 empty] | Cr | 1000 | [37 empty] | 3 | [26 empty] | 32.5 | 1.53 |  | 32.5
44 | Shuang Xu，2020 | MgAl-LDH | 尿素法 | 将3.09 g Al(NO3)3·9H2O、4.29 g Mg(NO3)2·6H2O、4.90 g尿素溶于50 mL去离子水中。然后，将溶液转移到聚四氟乙烯容器中，并在100℃的烘箱中放置36小时。然后，在9000 rpm下离心5 min分离浆液，用去离子水洗涤，然后在50 ℃的烘箱中干燥。 | [8 empty] | Mg2+ | Al3+ | 2.03 | NO3- | [10 empty] | 六边形片状形貌，尺寸约为2 mm | 12.11、24.29、35.99 |  | 3300~3500 1622 1356 | 氢键O-H伸缩振动 H-O-H水分子震动 CO32-中C-O不对称伸缩振动 |  | 江苏省 | [8 empty] | Cr | 0 | [11 empty] | 将一定浓度的K2Cr2O4溶液( 10 mL )与土壤样品( 10 g )混合，搅拌至混合物风干至恒重，制备含Cr (Ⅵ)的土壤样品。然后对土壤样品进行测试，以确定负载的Cr (Ⅵ)浓度。除用0.1 M HCl或0.1 M NaOH调节K2Cr2O7溶液的p H外，其余步骤相同，制备不同p H的土样。 |  |  |  |  | 土壤 |  | 5 | 1 | 0.07 | [5 empty] | 5.25 |  | 30 | 120 | [5 empty] | Cr | 1000 | [37 empty] | 3 | [26 empty] | 46.86 | 3.49 |  | 46.86
44 | Shuang Xu，2020 | MgAl-LDH | 尿素法 | 将3.09 g Al(NO3)3·9H2O、4.29 g Mg(NO3)2·6H2O、4.90 g尿素溶于50 mL去离子水中。然后，将溶液转移到聚四氟乙烯容器中，并在100℃的烘箱中放置36小时。然后，在9000 rpm下离心5 min分离浆液，用去离子水洗涤，然后在50 ℃的烘箱中干燥。 | [8 empty] | Mg2+ | Al3+ | 2.03 | NO3- | [10 empty] | 六边形片状形貌，尺寸约为2 mm | 12.11、24.29、35.99 |  | 3300~3500 1622 1356 | 氢键O-H伸缩振动 H-O-H水分子震动 CO32-中C-O不对称伸缩振动 |  | 江苏省 | [8 empty] | Cr | 0 | [11 empty] | 将一定浓度的K2Cr2O4溶液( 10 mL )与土壤样品( 10 g )混合，搅拌至混合物风干至恒重，制备含Cr (Ⅵ)的土壤样品。然后对土壤样品进行测试，以确定负载的Cr (Ⅵ)浓度。除用0.1 M HCl或0.1 M NaOH调节K2Cr2O7溶液的p H外，其余步骤相同，制备不同p H的土样。 |  |  |  |  | 土壤 |  | 5 | 1 | 0.07 | 14 |  |  |  |  | 5.25 |  |  | 120 | [5 empty] | Cr | 200 | [24 empty] | Freundlich | Cr (Ⅵ)的吸附是通过单层覆盖进行的 | [11 empty] | 3 | [26 empty] | 58.4 | 8.41 |  | 58.4
44 | Shuang Xu，2020 | MgAl-LDH | 尿素法 | 将3.09 g Al(NO3)3·9H2O、4.29 g Mg(NO3)2·6H2O、4.90 g尿素溶于50 mL去离子水中。然后，将溶液转移到聚四氟乙烯容器中，并在100℃的烘箱中放置36小时。然后，在9000 rpm下离心5 min分离浆液，用去离子水洗涤，然后在50 ℃的烘箱中干燥。 | [8 empty] | Mg2+ | Al3+ | 2.03 | NO3- | [10 empty] | 六边形片状形貌，尺寸约为2 mm | 12.11、24.29、35.99 |  | 3300~3500 1622 1356 | 氢键O-H伸缩振动 H-O-H水分子震动 CO32-中C-O不对称伸缩振动 |  | 江苏省 | [8 empty] | Cr | 0 | [11 empty] | 将一定浓度的K2Cr2O4溶液( 10 mL )与土壤样品( 10 g )混合，搅拌至混合物风干至恒重，制备含Cr (Ⅵ)的土壤样品。然后对土壤样品进行测试，以确定负载的Cr (Ⅵ)浓度。除用0.1 M HCl或0.1 M NaOH调节K2Cr2O7溶液的p H外，其余步骤相同，制备不同p H的土样。 |  |  |  |  | 土壤 |  | 5 | 1 | 0.07 | 14 |  |  |  |  | 5.25 |  |  | 120 | [5 empty] | Cr | 400 | [24 empty] | Freundlich | Cr (Ⅵ)的吸附是通过单层覆盖进行的 | [11 empty] | 3 | [26 empty] | 40.34 | 2.17 |  | 40.34
44 | Shuang Xu，2020 | MgAl-LDH | 尿素法 | 将3.09 g Al(NO3)3·9H2O、4.29 g Mg(NO3)2·6H2O、4.90 g尿素溶于50 mL去离子水中。然后，将溶液转移到聚四氟乙烯容器中，并在100℃的烘箱中放置36小时。然后，在9000 rpm下离心5 min分离浆液，用去离子水洗涤，然后在50 ℃的烘箱中干燥。 | [8 empty] | Mg2+ | Al3+ | 2.03 | NO3- | [10 empty] | 六边形片状形貌，尺寸约为2 mm | 12.11、24.29、35.99 |  | 3300~3500 1622 1356 | 氢键O-H伸缩振动 H-O-H水分子震动 CO32-中C-O不对称伸缩振动 |  | 江苏省 | [8 empty] | Cr | 0 | [11 empty] | 将一定浓度的K2Cr2O4溶液( 10 mL )与土壤样品( 10 g )混合，搅拌至混合物风干至恒重，制备含Cr (Ⅵ)的土壤样品。然后对土壤样品进行测试，以确定负载的Cr (Ⅵ)浓度。除用0.1 M HCl或0.1 M NaOH调节K2Cr2O7溶液的p H外，其余步骤相同，制备不同p H的土样。 |  |  |  |  | 土壤 |  | 5 | 1 | 0.07 | 14 |  |  |  |  | 5.25 |  |  | 120 | [5 empty] | Cr | 600 | [24 empty] | Freundlich | Cr (Ⅵ)的吸附是通过单层覆盖进行的 | [11 empty] | 3 | [26 empty] | 32.52 | 2.17 |  | 32.52
44 | Shuang Xu，2020 | MgAl-LDH | 尿素法 | 将3.09 g Al(NO3)3·9H2O、4.29 g Mg(NO3)2·6H2O、4.90 g尿素溶于50 mL去离子水中。然后，将溶液转移到聚四氟乙烯容器中，并在100℃的烘箱中放置36小时。然后，在9000 rpm下离心5 min分离浆液，用去离子水洗涤，然后在50 ℃的烘箱中干燥。 | [8 empty] | Mg2+ | Al3+ | 2.03 | NO3- | [10 empty] | 六边形片状形貌，尺寸约为2 mm | 12.11、24.29、35.99 |  | 3300~3500 1622 1356 | 氢键O-H伸缩振动 H-O-H水分子震动 CO32-中C-O不对称伸缩振动 |  | 江苏省 | [8 empty] | Cr | 0 | [11 empty] | 将一定浓度的K2Cr2O4溶液( 10 mL )与土壤样品( 10 g )混合，搅拌至混合物风干至恒重，制备含Cr (Ⅵ)的土壤样品。然后对土壤样品进行测试，以确定负载的Cr (Ⅵ)浓度。除用0.1 M HCl或0.1 M NaOH调节K2Cr2O7溶液的p H外，其余步骤相同，制备不同p H的土样。 |  |  |  |  | 土壤 |  | 5 | 1 | 0.07 | 14 |  |  |  |  | 5.25 |  |  | 120 | [5 empty] | Cr | 1000 | [24 empty] | Freundlich | Cr (Ⅵ)的吸附是通过单层覆盖进行的 | [11 empty] | 3 | [26 empty] | 26.83 | 3.26 |  | 26.83
44 | Shuang Xu，2020 | MgAl-LDH | 尿素法 | 将3.09 g Al(NO3)3·9H2O、4.29 g Mg(NO3)2·6H2O、4.90 g尿素溶于50 mL去离子水中。然后，将溶液转移到聚四氟乙烯容器中，并在100℃的烘箱中放置36小时。然后，在9000 rpm下离心5 min分离浆液，用去离子水洗涤，然后在50 ℃的烘箱中干燥。 | [8 empty] | Mg2+ | Al3+ | 2.03 | NO3- | [10 empty] | 六边形片状形貌，尺寸约为2 mm | 12.11、24.29、35.99 |  | 3300~3500 1622 1356 | 氢键O-H伸缩振动 H-O-H水分子震动 CO32-中C-O不对称伸缩振动 |  | 江苏省 | [8 empty] | Cr | 0 | [11 empty] | 将一定浓度的K2Cr2O4溶液( 10 mL )与土壤样品( 10 g )混合，搅拌至混合物风干至恒重，制备含Cr (Ⅵ)的土壤样品。然后对土壤样品进行测试，以确定负载的Cr (Ⅵ)浓度。除用0.1 M HCl或0.1 M NaOH调节K2Cr2O7溶液的p H外，其余步骤相同，制备不同p H的土样。 |  |  |  |  | 土壤 |  | 5 | 1 | 0.07 | [5 empty] | 3 |  |  | 120 | [5 empty] | Cr | 1000 | [37 empty] | 3 | [26 empty] | 36.64 | 1.17 |  | 36.64
44 | Shuang Xu，2020 | MgAl-LDH | 尿素法 | 将3.09 g Al(NO3)3·9H2O、4.29 g Mg(NO3)2·6H2O、4.90 g尿素溶于50 mL去离子水中。然后，将溶液转移到聚四氟乙烯容器中，并在100℃的烘箱中放置36小时。然后，在9000 rpm下离心5 min分离浆液，用去离子水洗涤，然后在50 ℃的烘箱中干燥。 | [8 empty] | Mg2+ | Al3+ | 2.03 | NO3- | [10 empty] | 六边形片状形貌，尺寸约为2 mm | 12.11、24.29、35.99 |  | 3300~3500 1622 1356 | 氢键O-H伸缩振动 H-O-H水分子震动 CO32-中C-O不对称伸缩振动 |  | 江苏省 | [8 empty] | Cr | 0 | [11 empty] | 将一定浓度的K2Cr2O4溶液( 10 mL )与土壤样品( 10 g )混合，搅拌至混合物风干至恒重，制备含Cr (Ⅵ)的土壤样品。然后对土壤样品进行测试，以确定负载的Cr (Ⅵ)浓度。除用0.1 M HCl或0.1 M NaOH调节K2Cr2O7溶液的p H外，其余步骤相同，制备不同p H的土样。 |  |  |  |  | 土壤 |  | 5 | 1 | 0.07 | [5 empty] | 5 |  |  | 120 | [5 empty] | Cr | 1000 | [37 empty] | 3 | [26 empty] | 42.04 | 0.95 |  | 42.04
44 | Shuang Xu，2020 | MgAl-LDH | 尿素法 | 将3.09 g Al(NO3)3·9H2O、4.29 g Mg(NO3)2·6H2O、4.90 g尿素溶于50 mL去离子水中。然后，将溶液转移到聚四氟乙烯容器中，并在100℃的烘箱中放置36小时。然后，在9000 rpm下离心5 min分离浆液，用去离子水洗涤，然后在50 ℃的烘箱中干燥。 | [8 empty] | Mg2+ | Al3+ | 2.03 | NO3- | [10 empty] | 六边形片状形貌，尺寸约为2 mm | 12.11、24.29、35.99 |  | 3300~3500 1622 1356 | 氢键O-H伸缩振动 H-O-H水分子震动 CO32-中C-O不对称伸缩振动 |  | 江苏省 | [8 empty] | Cr | 0 | [11 empty] | 将一定浓度的K2Cr2O4溶液( 10 mL )与土壤样品( 10 g )混合，搅拌至混合物风干至恒重，制备含Cr (Ⅵ)的土壤样品。然后对土壤样品进行测试，以确定负载的Cr (Ⅵ)浓度。除用0.1 M HCl或0.1 M NaOH调节K2Cr2O7溶液的p H外，其余步骤相同，制备不同p H的土样。 |  |  |  |  | 土壤 |  | 5 | 1 | 0.07 | [5 empty] | 7 |  |  | 120 | [5 empty] | Cr | 1000 | [37 empty] | 3 | [26 empty] | 47.76 | 2.44 |  | 47.76
44 | Shuang Xu，2020 | MgAl-LDH | 尿素法 | 将3.09 g Al(NO3)3·9H2O、4.29 g Mg(NO3)2·6H2O、4.90 g尿素溶于50 mL去离子水中。然后，将溶液转移到聚四氟乙烯容器中，并在100℃的烘箱中放置36小时。然后，在9000 rpm下离心5 min分离浆液，用去离子水洗涤，然后在50 ℃的烘箱中干燥。 | [8 empty] | Mg2+ | Al3+ | 2.03 | NO3- | [10 empty] | 六边形片状形貌，尺寸约为2 mm | 12.11、24.29、35.99 |  | 3300~3500 1622 1356 | 氢键O-H伸缩振动 H-O-H水分子震动 CO32-中C-O不对称伸缩振动 |  | 江苏省 | [8 empty] | Cr | 0 | [11 empty] | 将一定浓度的K2Cr2O4溶液( 10 mL )与土壤样品( 10 g )混合，搅拌至混合物风干至恒重，制备含Cr (Ⅵ)的土壤样品。然后对土壤样品进行测试，以确定负载的Cr (Ⅵ)浓度。除用0.1 M HCl或0.1 M NaOH调节K2Cr2O7溶液的p H外，其余步骤相同，制备不同p H的土样。 |  |  |  |  | 土壤 |  | 5 | 1 | 0.07 | [5 empty] | 10 |  |  | 120 | [5 empty] | Cr | 1000 | [37 empty] | 3 | [26 empty] | 40.77 | 1.27 |  | 40.77
44 | Shuang Xu，2020 | MgAl-LDH | 尿素法 | 将3.09 g Al(NO3)3·9H2O、4.29 g Mg(NO3)2·6H2O、4.90 g尿素溶于50 mL去离子水中。然后，将溶液转移到聚四氟乙烯容器中，并在100℃的烘箱中放置36小时。然后，在9000 rpm下离心5 min分离浆液，用去离子水洗涤，然后在50 ℃的烘箱中干燥。 | [8 empty] | Mg2+ | Al3+ | 2.03 | NO3- | [10 empty] | 六边形片状形貌，尺寸约为2 mm | 12.11、24.29、35.99 |  | 3300~3500 1622 1356 | 氢键O-H伸缩振动 H-O-H水分子震动 CO32-中C-O不对称伸缩振动 |  | 江苏省 | [8 empty] | Cr | 0 | [11 empty] | 将一定浓度的K2Cr2O4溶液( 10 mL )与土壤样品( 10 g )混合，搅拌至混合物风干至恒重，制备含Cr (Ⅵ)的土壤样品。然后对土壤样品进行测试，以确定负载的Cr (Ⅵ)浓度。除用0.1 M HCl或0.1 M NaOH调节K2Cr2O7溶液的p H外，其余步骤相同，制备不同p H的土样。 | [7 empty] | 1 | [10 empty] | 室温 | [24 empty] | 90 |  | 伪二级动力学模型 | [14 empty] | 10 |  | 3 | [22 empty] | 4.89
44 | Shuang Xu，2020 | MgAl-LDH | 尿素法 | 将3.09 g Al(NO3)3·9H2O、4.29 g Mg(NO3)2·6H2O、4.90 g尿素溶于50 mL去离子水中。然后，将溶液转移到聚四氟乙烯容器中，并在100℃的烘箱中放置36小时。然后，在9000 rpm下离心5 min分离浆液，用去离子水洗涤，然后在50 ℃的烘箱中干燥。 | [8 empty] | Mg2+ | Al3+ | 2.03 | NO3- | [10 empty] | 六边形片状形貌，尺寸约为2 mm | 12.11、24.29、35.99 |  | 3300~3500 1622 1356 | 氢键O-H伸缩振动 H-O-H水分子震动 CO32-中C-O不对称伸缩振动 |  | 江苏省 | [8 empty] | Cr | 0 | [11 empty] | 将一定浓度的K2Cr2O4溶液( 10 mL )与土壤样品( 10 g )混合，搅拌至混合物风干至恒重，制备含Cr (Ⅵ)的土壤样品。然后对土壤样品进行测试，以确定负载的Cr (Ⅵ)浓度。除用0.1 M HCl或0.1 M NaOH调节K2Cr2O7溶液的p H外，其余步骤相同，制备不同p H的土样。 |  |  |  |  | 土壤 |  |  |  | 0 | [5 empty] | 4.93±0.05 |  | 30±2 | [6 empty] | Cr | [38 empty] | 3 | [16 empty] | 41.23 |  | 41.23 | 0.74 | [8 empty] | 0 | 0
44 | Shuang Xu，2020 | MgAl-LDH | 尿素法 | 将3.09 g Al(NO3)3·9H2O、4.29 g Mg(NO3)2·6H2O、4.90 g尿素溶于50 mL去离子水中。然后，将溶液转移到聚四氟乙烯容器中，并在100℃的烘箱中放置36小时。然后，在9000 rpm下离心5 min分离浆液，用去离子水洗涤，然后在50 ℃的烘箱中干燥。 | [8 empty] | Mg2+ | Al3+ | 2.03 | NO3- | [10 empty] | 六边形片状形貌，尺寸约为2 mm | 12.11、24.29、35.99 |  | 3300~3500 1622 1356 | 氢键O-H伸缩振动 H-O-H水分子震动 CO32-中C-O不对称伸缩振动 |  | 江苏省 | [8 empty] | Cr | 0 | [11 empty] | 将一定浓度的K2Cr2O4溶液( 10 mL )与土壤样品( 10 g )混合，搅拌至混合物风干至恒重，制备含Cr (Ⅵ)的土壤样品。然后对土壤样品进行测试，以确定负载的Cr (Ⅵ)浓度。除用0.1 M HCl或0.1 M NaOH调节K2Cr2O7溶液的p H外，其余步骤相同，制备不同p H的土样。 |  |  |  |  | 土壤 |  |  |  | 0.07 | [5 empty] | 4.93±0.05 |  | 30±2 | [6 empty] | Cr | [38 empty] | 3 | [16 empty] | 41.23 |  | 5.63 | 0.43 | [8 empty] | 86.34489 | 86.34489
44 | Shuang Xu，2020 | Se MgAl-LDH | 液相剥离法 | 将上述制备的一定量的MgAl-LDH与500ml甲酰胺混合。然后，将混合物超声10分钟，并放置在磁力搅拌器上12小时。之后，对浆料进行固液分离。所得固体用乙醇洗涤，然后在50℃烘箱中干燥 | [22 empty] | 片层结构的尺寸没有明显变化，但大多数片层采用了明显的环形形状 | 约25 |  | 1622 1560 | H-O-H水分子震动 CO32-中C-O不对称伸缩振动 |  | 江苏省 | [8 empty] | Cr | 0 | [11 empty] | 将一定浓度的K2Cr2O4溶液( 10 mL )与土壤样品( 10 g )混合，搅拌至混合物风干至恒重，制备含Cr (Ⅵ)的土壤样品。然后对土壤样品进行测试，以确定负载的Cr (Ⅵ)浓度。除用0.1 M HCl或0.1 M NaOH调节K2Cr2O7溶液的p H外，其余步骤相同，制备不同p H的土样。 |  |  |  |  | 土壤 |  | 5 | 1 | 0.01 | [5 empty] | 5.25 |  | 30 | 120 | [5 empty] | Cr | 1000 | [37 empty] | 3 | [26 empty] | 64.32 | 0.28 |  | 64.32
44 | Shuang Xu，2020 | Se MgAl-LDH | 液相剥离法 | 将上述制备的一定量的MgAl-LDH与500ml甲酰胺混合。然后，将混合物超声10分钟，并放置在磁力搅拌器上12小时。之后，对浆料进行固液分离。所得固体用乙醇洗涤，然后在50℃烘箱中干燥 | [22 empty] | 片层结构的尺寸没有明显变化，但大多数片层采用了明显的环形形状 | 约25 |  | 1622 1560 | H-O-H水分子震动 CO32-中C-O不对称伸缩振动 |  | 江苏省 | [8 empty] | Cr | 0 | [11 empty] | 将一定浓度的K2Cr2O4溶液( 10 mL )与土壤样品( 10 g )混合，搅拌至混合物风干至恒重，制备含Cr (Ⅵ)的土壤样品。然后对土壤样品进行测试，以确定负载的Cr (Ⅵ)浓度。除用0.1 M HCl或0.1 M NaOH调节K2Cr2O7溶液的p H外，其余步骤相同，制备不同p H的土样。 |  |  |  |  | 土壤 |  | 5 | 1 | 0.03 | [5 empty] | 5.25 |  | 30 | 120 | [5 empty] | Cr | 1000 | [37 empty] | 3 | [26 empty] | 83.54 | 1.12 |  | 83.54
44 | Shuang Xu，2020 | Se MgAl-LDH | 液相剥离法 | 将上述制备的一定量的MgAl-LDH与500ml甲酰胺混合。然后，将混合物超声10分钟，并放置在磁力搅拌器上12小时。之后，对浆料进行固液分离。所得固体用乙醇洗涤，然后在50℃烘箱中干燥 | [22 empty] | 片层结构的尺寸没有明显变化，但大多数片层采用了明显的环形形状 | 约25 |  | 1622 1560 | H-O-H水分子震动 CO32-中C-O不对称伸缩振动 |  | 江苏省 | [8 empty] | Cr | 0 | [11 empty] | 将一定浓度的K2Cr2O4溶液( 10 mL )与土壤样品( 10 g )混合，搅拌至混合物风干至恒重，制备含Cr (Ⅵ)的土壤样品。然后对土壤样品进行测试，以确定负载的Cr (Ⅵ)浓度。除用0.1 M HCl或0.1 M NaOH调节K2Cr2O7溶液的p H外，其余步骤相同，制备不同p H的土样。 |  |  |  |  | 土壤 |  | 5 | 1 | 0.05 | [5 empty] | 5.25 |  | 30 | 120 | [5 empty] | Cr | 1000 | [37 empty] | 3 | [26 empty] | 91.91 | 1.12 |  | 91.91
44 | Shuang Xu，2020 | Se MgAl-LDH | 液相剥离法 | 将上述制备的一定量的MgAl-LDH与500ml甲酰胺混合。然后，将混合物超声10分钟，并放置在磁力搅拌器上12小时。之后，对浆料进行固液分离。所得固体用乙醇洗涤，然后在50℃烘箱中干燥 | [22 empty] | 片层结构的尺寸没有明显变化，但大多数片层采用了明显的环形形状 | 约25 |  | 1622 1560 | H-O-H水分子震动 CO32-中C-O不对称伸缩振动 |  | 江苏省 | [8 empty] | Cr | 0 | [11 empty] | 将一定浓度的K2Cr2O4溶液( 10 mL )与土壤样品( 10 g )混合，搅拌至混合物风干至恒重，制备含Cr (Ⅵ)的土壤样品。然后对土壤样品进行测试，以确定负载的Cr (Ⅵ)浓度。除用0.1 M HCl或0.1 M NaOH调节K2Cr2O7溶液的p H外，其余步骤相同，制备不同p H的土样。 |  |  |  |  | 土壤 |  | 5 | 1 | 0.07 | [5 empty] | 5.25 |  | 30 | 120 | [5 empty] | Cr | 1000 | [37 empty] | 3 | [26 empty] | 98.61 | 0.14 |  | 98.61
44 | Shuang Xu，2020 | Se MgAl-LDH | 液相剥离法 | 将上述制备的一定量的MgAl-LDH与500ml甲酰胺混合。然后，将混合物超声10分钟，并放置在磁力搅拌器上12小时。之后，对浆料进行固液分离。所得固体用乙醇洗涤，然后在50℃烘箱中干燥 | [22 empty] | 片层结构的尺寸没有明显变化，但大多数片层采用了明显的环形形状 | 约25 |  | 1622 1560 | H-O-H水分子震动 CO32-中C-O不对称伸缩振动 |  | 江苏省 | [8 empty] | Cr | 0 | [11 empty] | 将一定浓度的K2Cr2O4溶液( 10 mL )与土壤样品( 10 g )混合，搅拌至混合物风干至恒重，制备含Cr (Ⅵ)的土壤样品。然后对土壤样品进行测试，以确定负载的Cr (Ⅵ)浓度。除用0.1 M HCl或0.1 M NaOH调节K2Cr2O7溶液的p H外，其余步骤相同，制备不同p H的土样。 |  |  |  |  | 土壤 |  | 5 | 1 | 0.03 | [5 empty] | 5.25 |  |  | 120 | [5 empty] | Cr | 200 | [24 empty] | Freundlich | Cr (Ⅵ)的吸附是通过单层覆盖进行的 | [11 empty] | 3 | [26 empty] | 88.48 | 0.41 |  | 88.48
44 | Shuang Xu，2020 | Se MgAl-LDH | 液相剥离法 | 将上述制备的一定量的MgAl-LDH与500ml甲酰胺混合。然后，将混合物超声10分钟，并放置在磁力搅拌器上12小时。之后，对浆料进行固液分离。所得固体用乙醇洗涤，然后在50℃烘箱中干燥 | [22 empty] | 片层结构的尺寸没有明显变化，但大多数片层采用了明显的环形形状 | 约25 |  | 1622 1560 | H-O-H水分子震动 CO32-中C-O不对称伸缩振动 |  | 江苏省 | [8 empty] | Cr | 0 | [11 empty] | 将一定浓度的K2Cr2O4溶液( 10 mL )与土壤样品( 10 g )混合，搅拌至混合物风干至恒重，制备含Cr (Ⅵ)的土壤样品。然后对土壤样品进行测试，以确定负载的Cr (Ⅵ)浓度。除用0.1 M HCl或0.1 M NaOH调节K2Cr2O7溶液的p H外，其余步骤相同，制备不同p H的土样。 |  |  |  |  | 土壤 |  | 5 | 1 | 0.03 | [5 empty] | 5.25 |  |  | 120 | [5 empty] | Cr | 400 | [24 empty] | Freundlich | Cr (Ⅵ)的吸附是通过单层覆盖进行的 | [11 empty] | 3 | [26 empty] | 76.96 | 1.09 |  | 76.96
44 | Shuang Xu，2020 | Se MgAl-LDH | 液相剥离法 | 将上述制备的一定量的MgAl-LDH与500ml甲酰胺混合。然后，将混合物超声10分钟，并放置在磁力搅拌器上12小时。之后，对浆料进行固液分离。所得固体用乙醇洗涤，然后在50℃烘箱中干燥 | [22 empty] | 片层结构的尺寸没有明显变化，但大多数片层采用了明显的环形形状 | 约25 |  | 1622 1560 | H-O-H水分子震动 CO32-中C-O不对称伸缩振动 |  | 江苏省 | [8 empty] | Cr | 0 | [11 empty] | 将一定浓度的K2Cr2O4溶液( 10 mL )与土壤样品( 10 g )混合，搅拌至混合物风干至恒重，制备含Cr (Ⅵ)的土壤样品。然后对土壤样品进行测试，以确定负载的Cr (Ⅵ)浓度。除用0.1 M HCl或0.1 M NaOH调节K2Cr2O7溶液的p H外，其余步骤相同，制备不同p H的土样。 |  |  |  |  | 土壤 |  | 5 | 1 | 0.03 | [5 empty] | 5.25 |  |  | 120 | [5 empty] | Cr | 600 | [24 empty] | Freundlich | Cr (Ⅵ)的吸附是通过单层覆盖进行的 | [11 empty] | 3 | [26 empty] | 69.24 | 0.14 |  | 69.24
44 | Shuang Xu，2020 | Se MgAl-LDH | 液相剥离法 | 将上述制备的一定量的MgAl-LDH与500ml甲酰胺混合。然后，将混合物超声10分钟，并放置在磁力搅拌器上12小时。之后，对浆料进行固液分离。所得固体用乙醇洗涤，然后在50℃烘箱中干燥 | [22 empty] | 片层结构的尺寸没有明显变化，但大多数片层采用了明显的环形形状 | 约25 |  | 1622 1560 | H-O-H水分子震动 CO32-中C-O不对称伸缩振动 |  | 江苏省 | [8 empty] | Cr | 0 | [11 empty] | 将一定浓度的K2Cr2O4溶液( 10 mL )与土壤样品( 10 g )混合，搅拌至混合物风干至恒重，制备含Cr (Ⅵ)的土壤样品。然后对土壤样品进行测试，以确定负载的Cr (Ⅵ)浓度。除用0.1 M HCl或0.1 M NaOH调节K2Cr2O7溶液的p H外，其余步骤相同，制备不同p H的土样。 |  |  |  |  | 土壤 |  | 5 | 1 | 0.03 | [5 empty] | 5.25 |  |  | 120 | [5 empty] | Cr | 1000 | [24 empty] | Freundlich | Cr (Ⅵ)的吸附是通过单层覆盖进行的 | [11 empty] | 3 | [26 empty] | 64.33 | 0.14 |  | 64.33
44 | Shuang Xu，2020 | Se MgAl-LDH | 液相剥离法 | 将上述制备的一定量的MgAl-LDH与500ml甲酰胺混合。然后，将混合物超声10分钟，并放置在磁力搅拌器上12小时。之后，对浆料进行固液分离。所得固体用乙醇洗涤，然后在50℃烘箱中干燥 | [22 empty] | 片层结构的尺寸没有明显变化，但大多数片层采用了明显的环形形状 | 约25 |  | 1622 1560 | H-O-H水分子震动 CO32-中C-O不对称伸缩振动 |  | 江苏省 | [8 empty] | Cr | 0 | [11 empty] | 将一定浓度的K2Cr2O4溶液( 10 mL )与土壤样品( 10 g )混合，搅拌至混合物风干至恒重，制备含Cr (Ⅵ)的土壤样品。然后对土壤样品进行测试，以确定负载的Cr (Ⅵ)浓度。除用0.1 M HCl或0.1 M NaOH调节K2Cr2O7溶液的p H外，其余步骤相同，制备不同p H的土样。 |  |  |  |  | 土壤 |  | 5 | 1 | 0.5 | [5 empty] | 3 |  |  | 120 | [5 empty] | Cr | 1000 | [37 empty] | 3 | [26 empty] | 90.15 | 1.49 |  | 90.15
44 | Shuang Xu，2020 | Se MgAl-LDH | 液相剥离法 | 将上述制备的一定量的MgAl-LDH与500ml甲酰胺混合。然后，将混合物超声10分钟，并放置在磁力搅拌器上12小时。之后，对浆料进行固液分离。所得固体用乙醇洗涤，然后在50℃烘箱中干燥 | [22 empty] | 片层结构的尺寸没有明显变化，但大多数片层采用了明显的环形形状 | 约25 |  | 1622 1560 | H-O-H水分子震动 CO32-中C-O不对称伸缩振动 |  | 江苏省 | [8 empty] | Cr | 0 | [11 empty] | 将一定浓度的K2Cr2O4溶液( 10 mL )与土壤样品( 10 g )混合，搅拌至混合物风干至恒重，制备含Cr (Ⅵ)的土壤样品。然后对土壤样品进行测试，以确定负载的Cr (Ⅵ)浓度。除用0.1 M HCl或0.1 M NaOH调节K2Cr2O7溶液的p H外，其余步骤相同，制备不同p H的土样。 |  |  |  |  | 土壤 |  | 5 | 1 | 0.5 | [5 empty] | 5 |  |  | 120 | [5 empty] | Cr | 1000 | [37 empty] | 3 | [26 empty] | 83.47 | 0.53 |  | 83.47
44 | Shuang Xu，2020 | Se MgAl-LDH | 液相剥离法 | 将上述制备的一定量的MgAl-LDH与500ml甲酰胺混合。然后，将混合物超声10分钟，并放置在磁力搅拌器上12小时。之后，对浆料进行固液分离。所得固体用乙醇洗涤，然后在50℃烘箱中干燥 | [22 empty] | 片层结构的尺寸没有明显变化，但大多数片层采用了明显的环形形状 | 约25 |  | 1622 1560 | H-O-H水分子震动 CO32-中C-O不对称伸缩振动 |  | 江苏省 | [8 empty] | Cr | 0 | [11 empty] | 将一定浓度的K2Cr2O4溶液( 10 mL )与土壤样品( 10 g )混合，搅拌至混合物风干至恒重，制备含Cr (Ⅵ)的土壤样品。然后对土壤样品进行测试，以确定负载的Cr (Ⅵ)浓度。除用0.1 M HCl或0.1 M NaOH调节K2Cr2O7溶液的p H外，其余步骤相同，制备不同p H的土样。 |  |  |  |  | 土壤 |  | 5 | 1 | 0.5 | [5 empty] | 7 |  |  | 120 | [5 empty] | Cr | 1000 | [37 empty] | 3 | [26 empty] | 96.33 | 0.11 |  | 96.33
44 | Shuang Xu，2020 | Se MgAl-LDH | 液相剥离法 | 将上述制备的一定量的MgAl-LDH与500ml甲酰胺混合。然后，将混合物超声10分钟，并放置在磁力搅拌器上12小时。之后，对浆料进行固液分离。所得固体用乙醇洗涤，然后在50℃烘箱中干燥 | [22 empty] | 片层结构的尺寸没有明显变化，但大多数片层采用了明显的环形形状 | 约25 |  | 1622 1560 | H-O-H水分子震动 CO32-中C-O不对称伸缩振动 |  | 江苏省 | [8 empty] | Cr | 0 | [11 empty] | 将一定浓度的K2Cr2O4溶液( 10 mL )与土壤样品( 10 g )混合，搅拌至混合物风干至恒重，制备含Cr (Ⅵ)的土壤样品。然后对土壤样品进行测试，以确定负载的Cr (Ⅵ)浓度。除用0.1 M HCl或0.1 M NaOH调节K2Cr2O7溶液的p H外，其余步骤相同，制备不同p H的土样。 |  |  |  |  | 土壤 |  | 5 | 1 | 0.5 | [5 empty] | 10 |  |  | 120 | [5 empty] | Cr | 1000 | [37 empty] | 3 | [26 empty] | 83.15 | 1.59 |  | 83.15
44 | Shuang Xu，2020 | Se MgAl-LDH | 液相剥离法 | 将上述制备的一定量的MgAl-LDH与500ml甲酰胺混合。然后，将混合物超声10分钟，并放置在磁力搅拌器上12小时。之后，对浆料进行固液分离。所得固体用乙醇洗涤，然后在50℃烘箱中干燥 | [22 empty] | 片层结构的尺寸没有明显变化，但大多数片层采用了明显的环形形状 | 约25 |  | 1622 1560 | H-O-H水分子震动 CO32-中C-O不对称伸缩振动 |  | 江苏省 | [8 empty] | Cr | 0 | [11 empty] | 将一定浓度的K2Cr2O4溶液( 10 mL )与土壤样品( 10 g )混合，搅拌至混合物风干至恒重，制备含Cr (Ⅵ)的土壤样品。然后对土壤样品进行测试，以确定负载的Cr (Ⅵ)浓度。除用0.1 M HCl或0.1 M NaOH调节K2Cr2O7溶液的p H外，其余步骤相同，制备不同p H的土样。 | [7 empty] | 1 | [10 empty] | 室温 | [24 empty] | 90 |  | 伪二级动力学模型 | [14 empty] | 10 |  | 3 | [22 empty] | 50.79
44 | Shuang Xu，2020 | Se MgAl-LDH | 液相剥离法 | 将上述制备的一定量的MgAl-LDH与500ml甲酰胺混合。然后，将混合物超声10分钟，并放置在磁力搅拌器上12小时。之后，对浆料进行固液分离。所得固体用乙醇洗涤，然后在50℃烘箱中干燥 | [22 empty] | 片层结构的尺寸没有明显变化，但大多数片层采用了明显的环形形状 | 约25 |  | 1622 1560 | H-O-H水分子震动 CO32-中C-O不对称伸缩振动 |  | 江苏省 | [8 empty] | Cr | 0 | [11 empty] | 将一定浓度的K2Cr2O4溶液( 10 mL )与土壤样品( 10 g )混合，搅拌至混合物风干至恒重，制备含Cr (Ⅵ)的土壤样品。然后对土壤样品进行测试，以确定负载的Cr (Ⅵ)浓度。除用0.1 M HCl或0.1 M NaOH调节K2Cr2O7溶液的p H外，其余步骤相同，制备不同p H的土样。 |  |  |  |  | 土壤 |  |  |  | 0 | [5 empty] | 4.93±0.05 |  | 30±2 | [6 empty] | Cr | [38 empty] | 3 | [16 empty] | 41.23 |  | 41.23 | 0.74 | [8 empty] | 0 | 0
44 | Shuang Xu，2020 | Se MgAl-LDH | 液相剥离法 | 将上述制备的一定量的MgAl-LDH与500ml甲酰胺混合。然后，将混合物超声10分钟，并放置在磁力搅拌器上12小时。之后，对浆料进行固液分离。所得固体用乙醇洗涤，然后在50℃烘箱中干燥 | [22 empty] | 片层结构的尺寸没有明显变化，但大多数片层采用了明显的环形形状 | 约25 |  | 1622 1560 | H-O-H水分子震动 CO32-中C-O不对称伸缩振动 |  | 江苏省 | [8 empty] | Cr | 0 | [11 empty] | 将一定浓度的K2Cr2O4溶液( 10 mL )与土壤样品( 10 g )混合，搅拌至混合物风干至恒重，制备含Cr (Ⅵ)的土壤样品。然后对土壤样品进行测试，以确定负载的Cr (Ⅵ)浓度。除用0.1 M HCl或0.1 M NaOH调节K2Cr2O7溶液的p H外，其余步骤相同，制备不同p H的土样。 |  |  |  |  | 土壤 |  |  |  | 0.07 | [5 empty] | 4.93±0.05 |  | 30±2 | [6 empty] | Cr | [38 empty] | 3 | [16 empty] | 41.23 |  | 10.15 | 0.62 | [8 empty] | 75.382 | 75.382
44 | Shuang Xu，2020 | Se MgAl-LDH | 液相剥离法 | 将上述制备的一定量的MgAl-LDH与500ml甲酰胺混合。然后，将混合物超声10分钟，并放置在磁力搅拌器上12小时。之后，对浆料进行固液分离。所得固体用乙醇洗涤，然后在50℃烘箱中干燥 | [22 empty] | 片层结构的尺寸没有明显变化，但大多数片层采用了明显的环形形状 | 约25 |  | 1622 1560 | H-O-H水分子震动 CO32-中C-O不对称伸缩振动 |  | 江苏省 | [8 empty] | Cr | 0 | [11 empty] | 将一定浓度的K2Cr2O4溶液( 10 mL )与土壤样品( 10 g )混合，搅拌至混合物风干至恒重，制备含Cr (Ⅵ)的土壤样品。然后对土壤样品进行测试，以确定负载的Cr (Ⅵ)浓度。除用0.1 M HCl或0.1 M NaOH调节K2Cr2O7溶液的p H外，其余步骤相同，制备不同p H的土样。 | [62 empty] | 3
44 | Shuang Xu，2020 | Se MgAl-LDH | 液相剥离法 | 将上述制备的一定量的MgAl-LDH与500ml甲酰胺混合。然后，将混合物超声10分钟，并放置在磁力搅拌器上12小时。之后，对浆料进行固液分离。所得固体用乙醇洗涤，然后在50℃烘箱中干燥 | [22 empty] | 片层结构的尺寸没有明显变化，但大多数片层采用了明显的环形形状 | 约25 |  | 1622 1560 | H-O-H水分子震动 CO32-中C-O不对称伸缩振动 |  | 江苏省 | [8 empty] | Cr | 0 | [11 empty] | 将一定浓度的K2Cr2O4溶液( 10 mL )与土壤样品( 10 g )混合，搅拌至混合物风干至恒重，制备含Cr (Ⅵ)的土壤样品。然后对土壤样品进行测试，以确定负载的Cr (Ⅵ)浓度。除用0.1 M HCl或0.1 M NaOH调节K2Cr2O7溶液的p H外，其余步骤相同，制备不同p H的土样。 | [62 empty] | 3
44 | Shuang Xu，2020 | Se MgAl-LDH | 液相剥离法 | 将上述制备的一定量的MgAl-LDH与500ml甲酰胺混合。然后，将混合物超声10分钟，并放置在磁力搅拌器上12小时。之后，对浆料进行固液分离。所得固体用乙醇洗涤，然后在50℃烘箱中干燥 | [22 empty] | 片层结构的尺寸没有明显变化，但大多数片层采用了明显的环形形状 | 约25 |  | 1622 1560 | H-O-H水分子震动 CO32-中C-O不对称伸缩振动 |  | 江苏省 | [8 empty] | Cr | 0 | [11 empty] | 将一定浓度的K2Cr2O4溶液( 10 mL )与土壤样品( 10 g )混合，搅拌至混合物风干至恒重，制备含Cr (Ⅵ)的土壤样品。然后对土壤样品进行测试，以确定负载的Cr (Ⅵ)浓度。除用0.1 M HCl或0.1 M NaOH调节K2Cr2O7溶液的p H外，其余步骤相同，制备不同p H的土样。 | [62 empty] | 3
44 | Shuang Xu，2020 | CaAl-LDH | 水热共沉淀法 | 在(pH>11.5)高碱性条件下合成CaAl - LDH。将Ca(NO3)2·4H2O(3.78g)和Al(NO3)3·9H2O(3.09g)溶于50 m L 0.5 mol/L Na NO3溶液中，用2 mol/L Na OH调节p H至12。将获得的浆料转移到聚四氟乙烯容器中，然后用金属外壳密封，并在100℃的烘箱中放置36小时。冷却至室温后，9000 rpm离心5 min进行固液分离，并用去离子水洗涤数次。然后将固体残留物在烘箱中干燥。 | [8 empty] | Ca2+ | Al3+ | 1.94 | NO3- | [10 empty] | 六边形片状的标准LDHs，尺寸高达5 mm | 10.37、20.95、31.77 |  | 3300~3500 1622 | 氢键O-H伸缩振动 H-O-H水分子震动 |  | 江苏省 | [8 empty] | Cr | 0 | [11 empty] | 将一定浓度的K2Cr2O4溶液( 10 mL )与土壤样品( 10 g )混合，搅拌至混合物风干至恒重，制备含Cr (Ⅵ)的土壤样品。然后对土壤样品进行测试，以确定负载的Cr (Ⅵ)浓度。除用0.1 M HCl或0.1 M NaOH调节K2Cr2O7溶液的p H外，其余步骤相同，制备不同p H的土样。 |  |  |  |  | 土壤 |  | 5 | 1 | 0.01 | [5 empty] | 5.25 |  | 30 | 120 | [5 empty] | Cr | 1000 | [37 empty] | 3 | [26 empty] | 5.16 | 0.41 |  | 5.16
44 | Shuang Xu，2020 | CaAl-LDH | 水热共沉淀法 | 在(pH>11.5)高碱性条件下合成CaAl - LDH。将Ca(NO3)2·4H2O(3.78g)和Al(NO3)3·9H2O(3.09g)溶于50 m L 0.5 mol/L Na NO3溶液中，用2 mol/L Na OH调节p H至12。将获得的浆料转移到聚四氟乙烯容器中，然后用金属外壳密封，并在100℃的烘箱中放置36小时。冷却至室温后，9000 rpm离心5 min进行固液分离，并用去离子水洗涤数次。然后将固体残留物在烘箱中干燥。 | [8 empty] | Ca2+ | Al3+ | 1.94 | NO3- | [10 empty] | 六边形片状的标准LDHs，尺寸高达5 mm | 10.37、20.95、31.77 |  | 3300~3500 1622 | 氢键O-H伸缩振动 H-O-H水分子震动 |  | 江苏省 | [8 empty] | Cr | 0 | [11 empty] | 将一定浓度的K2Cr2O4溶液( 10 mL )与土壤样品( 10 g )混合，搅拌至混合物风干至恒重，制备含Cr (Ⅵ)的土壤样品。然后对土壤样品进行测试，以确定负载的Cr (Ⅵ)浓度。除用0.1 M HCl或0.1 M NaOH调节K2Cr2O7溶液的p H外，其余步骤相同，制备不同p H的土样。 |  |  |  |  | 土壤 |  | 5 | 1 | 0.03 | [5 empty] | 5.25 |  | 30 | 120 | [5 empty] | Cr | 1000 | [37 empty] | 3 | [26 empty] | 73.05 | 0.82 |  | 73.05
44 | Shuang Xu，2020 | CaAl-LDH | 水热共沉淀法 | 在(pH>11.5)高碱性条件下合成CaAl - LDH。将Ca(NO3)2·4H2O(3.78g)和Al(NO3)3·9H2O(3.09g)溶于50 m L 0.5 mol/L Na NO3溶液中，用2 mol/L Na OH调节p H至12。将获得的浆料转移到聚四氟乙烯容器中，然后用金属外壳密封，并在100℃的烘箱中放置36小时。冷却至室温后，9000 rpm离心5 min进行固液分离，并用去离子水洗涤数次。然后将固体残留物在烘箱中干燥。 | [8 empty] | Ca2+ | Al3+ | 1.94 | NO3- | [10 empty] | 六边形片状的标准LDHs，尺寸高达5 mm | 10.37、20.95、31.77 |  | 3300~3500 1622 | 氢键O-H伸缩振动 H-O-H水分子震动 |  | 江苏省 | [8 empty] | Cr | 0 | [11 empty] | 将一定浓度的K2Cr2O4溶液( 10 mL )与土壤样品( 10 g )混合，搅拌至混合物风干至恒重，制备含Cr (Ⅵ)的土壤样品。然后对土壤样品进行测试，以确定负载的Cr (Ⅵ)浓度。除用0.1 M HCl或0.1 M NaOH调节K2Cr2O7溶液的p H外，其余步骤相同，制备不同p H的土样。 |  |  |  |  | 土壤 |  | 5 | 1 | 0.05 | [5 empty] | 5.25 |  | 30 | 120 | [5 empty] | Cr | 1000 | [37 empty] | 3 | [26 empty] | 99.18 | 0.41 |  | 99.18
44 | Shuang Xu，2020 | CaAl-LDH | 水热共沉淀法 | 在(pH>11.5)高碱性条件下合成CaAl - LDH。将Ca(NO3)2·4H2O(3.78g)和Al(NO3)3·9H2O(3.09g)溶于50 m L 0.5 mol/L Na NO3溶液中，用2 mol/L Na OH调节p H至12。将获得的浆料转移到聚四氟乙烯容器中，然后用金属外壳密封，并在100℃的烘箱中放置36小时。冷却至室温后，9000 rpm离心5 min进行固液分离，并用去离子水洗涤数次。然后将固体残留物在烘箱中干燥。 | [8 empty] | Ca2+ | Al3+ | 1.94 | NO3- | [10 empty] | 六边形片状的标准LDHs，尺寸高达5 mm | 10.37、20.95、31.77 |  | 3300~3500 1622 | 氢键O-H伸缩振动 H-O-H水分子震动 |  | 江苏省 | [8 empty] | Cr | 0 | [11 empty] | 将一定浓度的K2Cr2O4溶液( 10 mL )与土壤样品( 10 g )混合，搅拌至混合物风干至恒重，制备含Cr (Ⅵ)的土壤样品。然后对土壤样品进行测试，以确定负载的Cr (Ⅵ)浓度。除用0.1 M HCl或0.1 M NaOH调节K2Cr2O7溶液的p H外，其余步骤相同，制备不同p H的土样。 |  |  |  |  | 土壤 |  | 5 | 1 | 0.07 | [5 empty] | 5.25 |  | 30 | 120 | [5 empty] | Cr | 1000 | [37 empty] | 3 | [26 empty] | 99.31 | 0 |  | 99.31
44 | Shuang Xu，2020 | CaAl-LDH | 水热共沉淀法 | 在(pH>11.5)高碱性条件下合成CaAl - LDH。将Ca(NO3)2·4H2O(3.78g)和Al(NO3)3·9H2O(3.09g)溶于50 m L 0.5 mol/L Na NO3溶液中，用2 mol/L Na OH调节p H至12。将获得的浆料转移到聚四氟乙烯容器中，然后用金属外壳密封，并在100℃的烘箱中放置36小时。冷却至室温后，9000 rpm离心5 min进行固液分离，并用去离子水洗涤数次。然后将固体残留物在烘箱中干燥。 | [8 empty] | Ca2+ | Al3+ | 1.94 | NO3- | [10 empty] | 六边形片状的标准LDHs，尺寸高达5 mm | 10.37、20.95、31.77 |  | 3300~3500 1622 | 氢键O-H伸缩振动 H-O-H水分子震动 |  | 江苏省 | [8 empty] | Cr | 0 | [11 empty] | 将一定浓度的K2Cr2O4溶液( 10 mL )与土壤样品( 10 g )混合，搅拌至混合物风干至恒重，制备含Cr (Ⅵ)的土壤样品。然后对土壤样品进行测试，以确定负载的Cr (Ⅵ)浓度。除用0.1 M HCl或0.1 M NaOH调节K2Cr2O7溶液的p H外，其余步骤相同，制备不同p H的土样。 |  |  |  |  | 土壤 |  | 5 | 1 | 0.01 | [5 empty] | 5.25 |  |  | 120 | [5 empty] | Cr | 200 | [24 empty] | Freundlich | Cr (Ⅵ)的吸附是通过单层覆盖进行的 | [11 empty] | 3 | [26 empty] | 99.21 | 0.26 |  | 99.21
44 | Shuang Xu，2020 | CaAl-LDH | 水热共沉淀法 | 在(pH>11.5)高碱性条件下合成CaAl - LDH。将Ca(NO3)2·4H2O(3.78g)和Al(NO3)3·9H2O(3.09g)溶于50 m L 0.5 mol/L Na NO3溶液中，用2 mol/L Na OH调节p H至12。将获得的浆料转移到聚四氟乙烯容器中，然后用金属外壳密封，并在100℃的烘箱中放置36小时。冷却至室温后，9000 rpm离心5 min进行固液分离，并用去离子水洗涤数次。然后将固体残留物在烘箱中干燥。 | [8 empty] | Ca2+ | Al3+ | 1.94 | NO3- | [10 empty] | 六边形片状的标准LDHs，尺寸高达5 mm | 10.37、20.95、31.77 |  | 3300~3500 1622 | 氢键O-H伸缩振动 H-O-H水分子震动 |  | 江苏省 | [8 empty] | Cr | 0 | [11 empty] | 将一定浓度的K2Cr2O4溶液( 10 mL )与土壤样品( 10 g )混合，搅拌至混合物风干至恒重，制备含Cr (Ⅵ)的土壤样品。然后对土壤样品进行测试，以确定负载的Cr (Ⅵ)浓度。除用0.1 M HCl或0.1 M NaOH调节K2Cr2O7溶液的p H外，其余步骤相同，制备不同p H的土样。 |  |  |  |  | 土壤 |  | 5 | 1 | 0.01 | [5 empty] | 5.25 |  |  | 120 | [5 empty] | Cr | 400 | [24 empty] | Freundlich | Cr (Ⅵ)的吸附是通过单层覆盖进行的 | [11 empty] | 3 | [26 empty] | 94.65 | 0.13 |  | 94.65
44 | Shuang Xu，2020 | CaAl-LDH | 水热共沉淀法 | 在(pH>11.5)高碱性条件下合成CaAl - LDH。将Ca(NO3)2·4H2O(3.78g)和Al(NO3)3·9H2O(3.09g)溶于50 m L 0.5 mol/L Na NO3溶液中，用2 mol/L Na OH调节p H至12。将获得的浆料转移到聚四氟乙烯容器中，然后用金属外壳密封，并在100℃的烘箱中放置36小时。冷却至室温后，9000 rpm离心5 min进行固液分离，并用去离子水洗涤数次。然后将固体残留物在烘箱中干燥。 | [8 empty] | Ca2+ | Al3+ | 1.94 | NO3- | [10 empty] | 六边形片状的标准LDHs，尺寸高达5 mm | 10.37、20.95、31.77 |  | 3300~3500 1622 | 氢键O-H伸缩振动 H-O-H水分子震动 |  | 江苏省 | [8 empty] | Cr | 0 | [11 empty] | 将一定浓度的K2Cr2O4溶液( 10 mL )与土壤样品( 10 g )混合，搅拌至混合物风干至恒重，制备含Cr (Ⅵ)的土壤样品。然后对土壤样品进行测试，以确定负载的Cr (Ⅵ)浓度。除用0.1 M HCl或0.1 M NaOH调节K2Cr2O7溶液的p H外，其余步骤相同，制备不同p H的土样。 |  |  |  |  | 土壤 |  | 5 | 1 | 0.01 | [5 empty] | 5.25 |  |  | 120 | [5 empty] | Cr | 600 | [24 empty] | Freundlich | Cr (Ⅵ)的吸附是通过单层覆盖进行的 | [11 empty] | 3 | [26 empty] | 90.67 | 0.13 |  | 90.67
44 | Shuang Xu，2020 | CaAl-LDH | 水热共沉淀法 | 在(pH>11.5)高碱性条件下合成CaAl - LDH。将Ca(NO3)2·4H2O(3.78g)和Al(NO3)3·9H2O(3.09g)溶于50 m L 0.5 mol/L Na NO3溶液中，用2 mol/L Na OH调节p H至12。将获得的浆料转移到聚四氟乙烯容器中，然后用金属外壳密封，并在100℃的烘箱中放置36小时。冷却至室温后，9000 rpm离心5 min进行固液分离，并用去离子水洗涤数次。然后将固体残留物在烘箱中干燥。 | [8 empty] | Ca2+ | Al3+ | 1.94 | NO3- | [10 empty] | 六边形片状的标准LDHs，尺寸高达5 mm | 10.37、20.95、31.77 |  | 3300~3500 1622 | 氢键O-H伸缩振动 H-O-H水分子震动 |  | 江苏省 | [8 empty] | Cr | 0 | [11 empty] | 将一定浓度的K2Cr2O4溶液( 10 mL )与土壤样品( 10 g )混合，搅拌至混合物风干至恒重，制备含Cr (Ⅵ)的土壤样品。然后对土壤样品进行测试，以确定负载的Cr (Ⅵ)浓度。除用0.1 M HCl或0.1 M NaOH调节K2Cr2O7溶液的p H外，其余步骤相同，制备不同p H的土样。 |  |  |  |  | 土壤 |  | 5 | 1 | 0.01 | [5 empty] | 5.25 |  |  | 120 | [5 empty] | Cr | 1000 | [24 empty] | Freundlich | Cr (Ⅵ)的吸附是通过单层覆盖进行的 | [11 empty] | 3 | [26 empty] | 73.06 | 0.92 |  | 73.06
44 | Shuang Xu，2020 | CaAl-LDH | 水热共沉淀法 | 在(pH>11.5)高碱性条件下合成CaAl - LDH。将Ca(NO3)2·4H2O(3.78g)和Al(NO3)3·9H2O(3.09g)溶于50 m L 0.5 mol/L Na NO3溶液中，用2 mol/L Na OH调节p H至12。将获得的浆料转移到聚四氟乙烯容器中，然后用金属外壳密封，并在100℃的烘箱中放置36小时。冷却至室温后，9000 rpm离心5 min进行固液分离，并用去离子水洗涤数次。然后将固体残留物在烘箱中干燥。 | [8 empty] | Ca2+ | Al3+ | 1.94 | NO3- | [10 empty] | 六边形片状的标准LDHs，尺寸高达5 mm | 10.37、20.95、31.77 |  | 3300~3500 1622 | 氢键O-H伸缩振动 H-O-H水分子震动 |  | 江苏省 | [8 empty] | Cr | 0 | [11 empty] | 将一定浓度的K2Cr2O4溶液( 10 mL )与土壤样品( 10 g )混合，搅拌至混合物风干至恒重，制备含Cr (Ⅵ)的土壤样品。然后对土壤样品进行测试，以确定负载的Cr (Ⅵ)浓度。除用0.1 M HCl或0.1 M NaOH调节K2Cr2O7溶液的p H外，其余步骤相同，制备不同p H的土样。 |  |  |  |  | 土壤 |  | 5 | 1 | 0.5 | [5 empty] | 3 |  |  | 120 | [5 empty] | Cr | 1000 | [37 empty] | 3 | [26 empty] | 99.23 | 0 |  | 99.23
44 | Shuang Xu，2020 | CaAl-LDH | 水热共沉淀法 | 在(pH>11.5)高碱性条件下合成CaAl - LDH。将Ca(NO3)2·4H2O(3.78g)和Al(NO3)3·9H2O(3.09g)溶于50 m L 0.5 mol/L Na NO3溶液中，用2 mol/L Na OH调节p H至12。将获得的浆料转移到聚四氟乙烯容器中，然后用金属外壳密封，并在100℃的烘箱中放置36小时。冷却至室温后，9000 rpm离心5 min进行固液分离，并用去离子水洗涤数次。然后将固体残留物在烘箱中干燥。 | [8 empty] | Ca2+ | Al3+ | 1.94 | NO3- | [10 empty] | 六边形片状的标准LDHs，尺寸高达5 mm | 10.37、20.95、31.77 |  | 3300~3500 1622 | 氢键O-H伸缩振动 H-O-H水分子震动 |  | 江苏省 | [8 empty] | Cr | 0 | [11 empty] | 将一定浓度的K2Cr2O4溶液( 10 mL )与土壤样品( 10 g )混合，搅拌至混合物风干至恒重，制备含Cr (Ⅵ)的土壤样品。然后对土壤样品进行测试，以确定负载的Cr (Ⅵ)浓度。除用0.1 M HCl或0.1 M NaOH调节K2Cr2O7溶液的p H外，其余步骤相同，制备不同p H的土样。 |  |  |  |  | 土壤 |  | 5 | 1 | 0.5 | [5 empty] | 5 |  |  | 120 | [5 empty] | Cr | 1000 | [37 empty] | 3 | [26 empty] | 99.56 | 0 |  | 99.56
44 | Shuang Xu，2020 | CaAl-LDH | 水热共沉淀法 | 在(pH>11.5)高碱性条件下合成CaAl - LDH。将Ca(NO3)2·4H2O(3.78g)和Al(NO3)3·9H2O(3.09g)溶于50 m L 0.5 mol/L Na NO3溶液中，用2 mol/L Na OH调节p H至12。将获得的浆料转移到聚四氟乙烯容器中，然后用金属外壳密封，并在100℃的烘箱中放置36小时。冷却至室温后，9000 rpm离心5 min进行固液分离，并用去离子水洗涤数次。然后将固体残留物在烘箱中干燥。 | [8 empty] | Ca2+ | Al3+ | 1.94 | NO3- | [10 empty] | 六边形片状的标准LDHs，尺寸高达5 mm | 10.37、20.95、31.77 |  | 3300~3500 1622 | 氢键O-H伸缩振动 H-O-H水分子震动 |  | 江苏省 | [8 empty] | Cr | 0 | [11 empty] | 将一定浓度的K2Cr2O4溶液( 10 mL )与土壤样品( 10 g )混合，搅拌至混合物风干至恒重，制备含Cr (Ⅵ)的土壤样品。然后对土壤样品进行测试，以确定负载的Cr (Ⅵ)浓度。除用0.1 M HCl或0.1 M NaOH调节K2Cr2O7溶液的p H外，其余步骤相同，制备不同p H的土样。 |  |  |  |  | 土壤 |  | 5 | 1 | 0.5 | [5 empty] | 7 |  |  | 120 | [5 empty] | Cr | 1000 | [37 empty] | 3 | [26 empty] | 99.64 | 0 |  | 99.64
44 | Shuang Xu，2020 | CaAl-LDH | 水热共沉淀法 | 在(pH>11.5)高碱性条件下合成CaAl - LDH。将Ca(NO3)2·4H2O(3.78g)和Al(NO3)3·9H2O(3.09g)溶于50 m L 0.5 mol/L Na NO3溶液中，用2 mol/L Na OH调节p H至12。将获得的浆料转移到聚四氟乙烯容器中，然后用金属外壳密封，并在100℃的烘箱中放置36小时。冷却至室温后，9000 rpm离心5 min进行固液分离，并用去离子水洗涤数次。然后将固体残留物在烘箱中干燥。 | [8 empty] | Ca2+ | Al3+ | 1.94 | NO3- | [10 empty] | 六边形片状的标准LDHs，尺寸高达5 mm | 10.37、20.95、31.77 |  | 3300~3500 1622 | 氢键O-H伸缩振动 H-O-H水分子震动 |  | 江苏省 | [8 empty] | Cr | 0 | [11 empty] | 将一定浓度的K2Cr2O4溶液( 10 mL )与土壤样品( 10 g )混合，搅拌至混合物风干至恒重，制备含Cr (Ⅵ)的土壤样品。然后对土壤样品进行测试，以确定负载的Cr (Ⅵ)浓度。除用0.1 M HCl或0.1 M NaOH调节K2Cr2O7溶液的p H外，其余步骤相同，制备不同p H的土样。 |  |  |  |  | 土壤 |  | 5 | 1 | 0.5 | [5 empty] | 10 |  |  | 120 | [5 empty] | Cr | 1000 | [37 empty] | 3 | [26 empty] | 99.34 | 0 |  | 99.34
44 | Shuang Xu，2020 | CaAl-LDH | 水热共沉淀法 | 在(pH>11.5)高碱性条件下合成CaAl - LDH。将Ca(NO3)2·4H2O(3.78g)和Al(NO3)3·9H2O(3.09g)溶于50 m L 0.5 mol/L Na NO3溶液中，用2 mol/L Na OH调节p H至12。将获得的浆料转移到聚四氟乙烯容器中，然后用金属外壳密封，并在100℃的烘箱中放置36小时。冷却至室温后，9000 rpm离心5 min进行固液分离，并用去离子水洗涤数次。然后将固体残留物在烘箱中干燥。 | [8 empty] | Ca2+ | Al3+ | 1.94 | NO3- | [10 empty] | 六边形片状的标准LDHs，尺寸高达5 mm | 10.37、20.95、31.77 |  | 3300~3500 1622 | 氢键O-H伸缩振动 H-O-H水分子震动 |  | 江苏省 | [8 empty] | Cr | 0 | [11 empty] | 将一定浓度的K2Cr2O4溶液( 10 mL )与土壤样品( 10 g )混合，搅拌至混合物风干至恒重，制备含Cr (Ⅵ)的土壤样品。然后对土壤样品进行测试，以确定负载的Cr (Ⅵ)浓度。除用0.1 M HCl或0.1 M NaOH调节K2Cr2O7溶液的p H外，其余步骤相同，制备不同p H的土样。 | [7 empty] | 1 | [10 empty] | 室温 | [24 empty] | 90 |  | 伪二级动力学模型 | [14 empty] | 10 |  | 3 | [22 empty] | 13.02
44 | Shuang Xu，2020 | CaAl-LDH | 水热共沉淀法 | 在(pH>11.5)高碱性条件下合成CaAl - LDH。将Ca(NO3)2·4H2O(3.78g)和Al(NO3)3·9H2O(3.09g)溶于50 m L 0.5 mol/L Na NO3溶液中，用2 mol/L Na OH调节p H至12。将获得的浆料转移到聚四氟乙烯容器中，然后用金属外壳密封，并在100℃的烘箱中放置36小时。冷却至室温后，9000 rpm离心5 min进行固液分离，并用去离子水洗涤数次。然后将固体残留物在烘箱中干燥。 | [8 empty] | Ca2+ | Al3+ | 1.94 | NO3- | [10 empty] | 六边形片状的标准LDHs，尺寸高达5 mm | 10.37、20.95、31.77 |  | 3300~3500 1622 | 氢键O-H伸缩振动 H-O-H水分子震动 |  | 江苏省 | [8 empty] | Cr | 0 | [11 empty] | 将一定浓度的K2Cr2O4溶液( 10 mL )与土壤样品( 10 g )混合，搅拌至混合物风干至恒重，制备含Cr (Ⅵ)的土壤样品。然后对土壤样品进行测试，以确定负载的Cr (Ⅵ)浓度。除用0.1 M HCl或0.1 M NaOH调节K2Cr2O7溶液的p H外，其余步骤相同，制备不同p H的土样。 |  |  |  |  | 土壤 |  |  |  | 0 | [5 empty] | 4.93±0.05 |  | 30±2 | [6 empty] | Cr | [38 empty] | 3 | [16 empty] | 41.23 |  | 41.23 | 0.62 | [8 empty] | 0 | 0
44 | Shuang Xu，2020 | CaAl-LDH | 水热共沉淀法 | 在(pH>11.5)高碱性条件下合成CaAl - LDH。将Ca(NO3)2·4H2O(3.78g)和Al(NO3)3·9H2O(3.09g)溶于50 m L 0.5 mol/L Na NO3溶液中，用2 mol/L Na OH调节p H至12。将获得的浆料转移到聚四氟乙烯容器中，然后用金属外壳密封，并在100℃的烘箱中放置36小时。冷却至室温后，9000 rpm离心5 min进行固液分离，并用去离子水洗涤数次。然后将固体残留物在烘箱中干燥。 | [8 empty] | Ca2+ | Al3+ | 1.94 | NO3- | [10 empty] | 六边形片状的标准LDHs，尺寸高达5 mm | 10.37、20.95、31.77 |  | 3300~3500 1622 | 氢键O-H伸缩振动 H-O-H水分子震动 |  | 江苏省 | [8 empty] | Cr | 0 | [11 empty] | 将一定浓度的K2Cr2O4溶液( 10 mL )与土壤样品( 10 g )混合，搅拌至混合物风干至恒重，制备含Cr (Ⅵ)的土壤样品。然后对土壤样品进行测试，以确定负载的Cr (Ⅵ)浓度。除用0.1 M HCl或0.1 M NaOH调节K2Cr2O7溶液的p H外，其余步骤相同，制备不同p H的土样。 |  |  |  |  | 土壤 |  |  |  | 0.07 | [5 empty] | 4.93±0.05 |  | 30±2 | [6 empty] | Cr | [38 empty] | 3 | [16 empty] | 41.23 |  | 11.4 | 0.93 | [8 empty] | 72.35023 | 72.35023
44 | Shuang Xu，2020 | Se CaAl-LDH | 液相剥离法 | 将上述制备的一定量的CaAl-LDH与500ml甲酰胺混合。然后，将混合物超声10分钟，并放置在磁力搅拌器上12小时。之后，对浆料进行固液分离。所得固体用乙醇洗涤，然后在50℃烘箱中干燥 | [22 empty] | 晶型有明显的不同，但分层后的形貌并没有明显的变化 | 约25 |  | 1622 | H-O-H水分子震动 |  | 江苏省 | [8 empty] | Cr | 0 | [11 empty] | 将一定浓度的K2Cr2O4溶液( 10 mL )与土壤样品( 10 g )混合，搅拌至混合物风干至恒重，制备含Cr (Ⅵ)的土壤样品。然后对土壤样品进行测试，以确定负载的Cr (Ⅵ)浓度。除用0.1 M HCl或0.1 M NaOH调节K2Cr2O7溶液的p H外，其余步骤相同，制备不同p H的土样。 |  |  |  |  | 土壤 |  | 5 | 1 | 0.01 | [5 empty] | 5.25 |  | 30 | 120 | [5 empty] | Cr | 1000 | [37 empty] | 3 | [26 empty] | 28.1 | 0.14 |  | 28.1
44 | Shuang Xu，2020 | Se CaAl-LDH | 液相剥离法 | 将上述制备的一定量的CaAl-LDH与500ml甲酰胺混合。然后，将混合物超声10分钟，并放置在磁力搅拌器上12小时。之后，对浆料进行固液分离。所得固体用乙醇洗涤，然后在50℃烘箱中干燥 | [22 empty] | 晶型有明显的不同，但分层后的形貌并没有明显的变化 | 约25 |  | 1622 | H-O-H水分子震动 |  | 江苏省 | [8 empty] | Cr | 0 | [11 empty] | 将一定浓度的K2Cr2O4溶液( 10 mL )与土壤样品( 10 g )混合，搅拌至混合物风干至恒重，制备含Cr (Ⅵ)的土壤样品。然后对土壤样品进行测试，以确定负载的Cr (Ⅵ)浓度。除用0.1 M HCl或0.1 M NaOH调节K2Cr2O7溶液的p H外，其余步骤相同，制备不同p H的土样。 |  |  |  |  | 土壤 |  | 5 | 1 | 0.03 | [5 empty] | 5.25 |  | 30 | 120 | [5 empty] | Cr | 1000 | [37 empty] | 3 | [26 empty] | 74.97 | 0 |  | 74.97
44 | Shuang Xu，2020 | Se CaAl-LDH | 液相剥离法 | 将上述制备的一定量的CaAl-LDH与500ml甲酰胺混合。然后，将混合物超声10分钟，并放置在磁力搅拌器上12小时。之后，对浆料进行固液分离。所得固体用乙醇洗涤，然后在50℃烘箱中干燥 | [22 empty] | 晶型有明显的不同，但分层后的形貌并没有明显的变化 | 约25 |  | 1622 | H-O-H水分子震动 |  | 江苏省 | [8 empty] | Cr | 0 | [11 empty] | 将一定浓度的K2Cr2O4溶液( 10 mL )与土壤样品( 10 g )混合，搅拌至混合物风干至恒重，制备含Cr (Ⅵ)的土壤样品。然后对土壤样品进行测试，以确定负载的Cr (Ⅵ)浓度。除用0.1 M HCl或0.1 M NaOH调节K2Cr2O7溶液的p H外，其余步骤相同，制备不同p H的土样。 |  |  |  |  | 土壤 |  | 5 | 1 | 0.05 | [5 empty] | 5.25 |  | 30 | 120 | [5 empty] | Cr | 1000 | [37 empty] | 3 | [26 empty] | 98.5 | 0 |  | 98.5
44 | Shuang Xu，2020 | Se CaAl-LDH | 液相剥离法 | 将上述制备的一定量的CaAl-LDH与500ml甲酰胺混合。然后，将混合物超声10分钟，并放置在磁力搅拌器上12小时。之后，对浆料进行固液分离。所得固体用乙醇洗涤，然后在50℃烘箱中干燥 | [22 empty] | 晶型有明显的不同，但分层后的形貌并没有明显的变化 | 约25 |  | 1622 | H-O-H水分子震动 |  | 江苏省 | [8 empty] | Cr | 0 | [11 empty] | 将一定浓度的K2Cr2O4溶液( 10 mL )与土壤样品( 10 g )混合，搅拌至混合物风干至恒重，制备含Cr (Ⅵ)的土壤样品。然后对土壤样品进行测试，以确定负载的Cr (Ⅵ)浓度。除用0.1 M HCl或0.1 M NaOH调节K2Cr2O7溶液的p H外，其余步骤相同，制备不同p H的土样。 |  |  |  |  | 土壤 |  | 5 | 1 | 0.07 | [5 empty] | 5.25 |  | 30 | 120 | [5 empty] | Cr | 1000 | [37 empty] | 3 | [26 empty] | 99.31 | 0 |  | 99.31
44 | Shuang Xu，2020 | Se CaAl-LDH | 液相剥离法 | 将上述制备的一定量的CaAl-LDH与500ml甲酰胺混合。然后，将混合物超声10分钟，并放置在磁力搅拌器上12小时。之后，对浆料进行固液分离。所得固体用乙醇洗涤，然后在50℃烘箱中干燥 | [22 empty] | 晶型有明显的不同，但分层后的形貌并没有明显的变化 | 约25 |  | 1622 | H-O-H水分子震动 |  | 江苏省 | [8 empty] | Cr | 0 | [11 empty] | 将一定浓度的K2Cr2O4溶液( 10 mL )与土壤样品( 10 g )混合，搅拌至混合物风干至恒重，制备含Cr (Ⅵ)的土壤样品。然后对土壤样品进行测试，以确定负载的Cr (Ⅵ)浓度。除用0.1 M HCl或0.1 M NaOH调节K2Cr2O7溶液的p H外，其余步骤相同，制备不同p H的土样。 |  |  |  |  | 土壤 |  | 5 | 1 | 0.01 | [5 empty] | 5.25 |  |  | 120 | [5 empty] | Cr | 200 | [24 empty] | Freundlich | Cr (Ⅵ)的吸附是通过单层覆盖进行的 | [11 empty] | 3 | [26 empty] | 98.42 | 0.13 |  | 98.42
44 | Shuang Xu，2020 | Se CaAl-LDH | 液相剥离法 | 将上述制备的一定量的CaAl-LDH与500ml甲酰胺混合。然后，将混合物超声10分钟，并放置在磁力搅拌器上12小时。之后，对浆料进行固液分离。所得固体用乙醇洗涤，然后在50℃烘箱中干燥 | [22 empty] | 晶型有明显的不同，但分层后的形貌并没有明显的变化 | 约25 |  | 1622 | H-O-H水分子震动 |  | 江苏省 | [8 empty] | Cr | 0 | [11 empty] | 将一定浓度的K2Cr2O4溶液( 10 mL )与土壤样品( 10 g )混合，搅拌至混合物风干至恒重，制备含Cr (Ⅵ)的土壤样品。然后对土壤样品进行测试，以确定负载的Cr (Ⅵ)浓度。除用0.1 M HCl或0.1 M NaOH调节K2Cr2O7溶液的p H外，其余步骤相同，制备不同p H的土样。 |  |  |  |  | 土壤 |  | 5 | 1 | 0.01 | [5 empty] | 5.25 |  |  | 120 | [5 empty] | Cr | 400 | [24 empty] | Freundlich | Cr (Ⅵ)的吸附是通过单层覆盖进行的 | [11 empty] | 3 | [26 empty] | 95.69 | 0.26 |  | 95.69
44 | Shuang Xu，2020 | Se CaAl-LDH | 液相剥离法 | 将上述制备的一定量的CaAl-LDH与500ml甲酰胺混合。然后，将混合物超声10分钟，并放置在磁力搅拌器上12小时。之后，对浆料进行固液分离。所得固体用乙醇洗涤，然后在50℃烘箱中干燥 | [22 empty] | 晶型有明显的不同，但分层后的形貌并没有明显的变化 | 约25 |  | 1622 | H-O-H水分子震动 |  | 江苏省 | [8 empty] | Cr | 0 | [11 empty] | 将一定浓度的K2Cr2O4溶液( 10 mL )与土壤样品( 10 g )混合，搅拌至混合物风干至恒重，制备含Cr (Ⅵ)的土壤样品。然后对土壤样品进行测试，以确定负载的Cr (Ⅵ)浓度。除用0.1 M HCl或0.1 M NaOH调节K2Cr2O7溶液的p H外，其余步骤相同，制备不同p H的土样。 |  |  |  |  | 土壤 |  | 5 | 1 | 0.01 | [5 empty] | 5.25 |  |  | 120 | [5 empty] | Cr | 600 | [24 empty] | Freundlich | Cr (Ⅵ)的吸附是通过单层覆盖进行的 | [11 empty] | 3 | [26 empty] | 83.97 | 1.45 |  | 83.97
44 | Shuang Xu，2020 | Se CaAl-LDH | 液相剥离法 | 将上述制备的一定量的CaAl-LDH与500ml甲酰胺混合。然后，将混合物超声10分钟，并放置在磁力搅拌器上12小时。之后，对浆料进行固液分离。所得固体用乙醇洗涤，然后在50℃烘箱中干燥 | [22 empty] | 晶型有明显的不同，但分层后的形貌并没有明显的变化 | 约25 |  | 1622 | H-O-H水分子震动 |  | 江苏省 | [8 empty] | Cr | 0 | [11 empty] | 将一定浓度的K2Cr2O4溶液( 10 mL )与土壤样品( 10 g )混合，搅拌至混合物风干至恒重，制备含Cr (Ⅵ)的土壤样品。然后对土壤样品进行测试，以确定负载的Cr (Ⅵ)浓度。除用0.1 M HCl或0.1 M NaOH调节K2Cr2O7溶液的p H外，其余步骤相同，制备不同p H的土样。 |  |  |  |  | 土壤 |  | 5 | 1 | 0.01 | [5 empty] | 5.25 |  |  | 120 | [5 empty] | Cr | 1000 | [24 empty] | Freundlich | Cr (Ⅵ)的吸附是通过单层覆盖进行的 | [11 empty] | 3 | [26 empty] | 28.25 | 0.13 |  | 28.25
44 | Shuang Xu，2020 | Se CaAl-LDH | 液相剥离法 | 将上述制备的一定量的CaAl-LDH与500ml甲酰胺混合。然后，将混合物超声10分钟，并放置在磁力搅拌器上12小时。之后，对浆料进行固液分离。所得固体用乙醇洗涤，然后在50℃烘箱中干燥 | [22 empty] | 晶型有明显的不同，但分层后的形貌并没有明显的变化 | 约25 |  | 1622 | H-O-H水分子震动 |  | 江苏省 | [8 empty] | Cr | 0 | [11 empty] | 将一定浓度的K2Cr2O4溶液( 10 mL )与土壤样品( 10 g )混合，搅拌至混合物风干至恒重，制备含Cr (Ⅵ)的土壤样品。然后对土壤样品进行测试，以确定负载的Cr (Ⅵ)浓度。除用0.1 M HCl或0.1 M NaOH调节K2Cr2O7溶液的p H外，其余步骤相同，制备不同p H的土样。 |  |  |  |  | 土壤 |  | 5 | 1 | 0.5 | [5 empty] | 3 |  |  | 120 | [5 empty] | Cr | 1000 | [37 empty] | 3 | [26 empty] | 99.01 | 0.33 |  | 99.01
44 | Shuang Xu，2020 | Se CaAl-LDH | 液相剥离法 | 将上述制备的一定量的CaAl-LDH与500ml甲酰胺混合。然后，将混合物超声10分钟，并放置在磁力搅拌器上12小时。之后，对浆料进行固液分离。所得固体用乙醇洗涤，然后在50℃烘箱中干燥 | [22 empty] | 晶型有明显的不同，但分层后的形貌并没有明显的变化 | 约25 |  | 1622 | H-O-H水分子震动 |  | 江苏省 | [8 empty] | Cr | 0 | [11 empty] | 将一定浓度的K2Cr2O4溶液( 10 mL )与土壤样品( 10 g )混合，搅拌至混合物风干至恒重，制备含Cr (Ⅵ)的土壤样品。然后对土壤样品进行测试，以确定负载的Cr (Ⅵ)浓度。除用0.1 M HCl或0.1 M NaOH调节K2Cr2O7溶液的p H外，其余步骤相同，制备不同p H的土样。 |  |  |  |  | 土壤 |  | 5 | 1 | 0.5 | [5 empty] | 5 |  |  | 120 | [5 empty] | Cr | 1000 | [37 empty] | 3 | [26 empty] | 99.56 | 0 |  | 99.56
44 | Shuang Xu，2020 | Se CaAl-LDH | 液相剥离法 | 将上述制备的一定量的CaAl-LDH与500ml甲酰胺混合。然后，将混合物超声10分钟，并放置在磁力搅拌器上12小时。之后，对浆料进行固液分离。所得固体用乙醇洗涤，然后在50℃烘箱中干燥 | [22 empty] | 晶型有明显的不同，但分层后的形貌并没有明显的变化 | 约25 |  | 1622 | H-O-H水分子震动 |  | 江苏省 | [8 empty] | Cr | 0 | [11 empty] | 将一定浓度的K2Cr2O4溶液( 10 mL )与土壤样品( 10 g )混合，搅拌至混合物风干至恒重，制备含Cr (Ⅵ)的土壤样品。然后对土壤样品进行测试，以确定负载的Cr (Ⅵ)浓度。除用0.1 M HCl或0.1 M NaOH调节K2Cr2O7溶液的p H外，其余步骤相同，制备不同p H的土样。 |  |  |  |  | 土壤 |  | 5 | 1 | 0.5 | [5 empty] | 7 |  |  | 120 | [5 empty] | Cr | 1000 | [37 empty] | 3 | [26 empty] | 99.12 | 0.11 |  | 99.12
44 | Shuang Xu，2020 | Se CaAl-LDH | 液相剥离法 | 将上述制备的一定量的CaAl-LDH与500ml甲酰胺混合。然后，将混合物超声10分钟，并放置在磁力搅拌器上12小时。之后，对浆料进行固液分离。所得固体用乙醇洗涤，然后在50℃烘箱中干燥 | [22 empty] | 晶型有明显的不同，但分层后的形貌并没有明显的变化 | 约25 |  | 1622 | H-O-H水分子震动 |  | 江苏省 | [8 empty] | Cr | 0 | [11 empty] | 将一定浓度的K2Cr2O4溶液( 10 mL )与土壤样品( 10 g )混合，搅拌至混合物风干至恒重，制备含Cr (Ⅵ)的土壤样品。然后对土壤样品进行测试，以确定负载的Cr (Ⅵ)浓度。除用0.1 M HCl或0.1 M NaOH调节K2Cr2O7溶液的p H外，其余步骤相同，制备不同p H的土样。 |  |  |  |  | 土壤 |  | 5 | 1 | 0.5 | [5 empty] | 10 |  |  | 120 | [5 empty] | Cr | 1000 | [37 empty] | 3 | [26 empty] | 99.34 | 0 |  | 99.34
44 | Shuang Xu，2020 | Se CaAl-LDH | 液相剥离法 | 将上述制备的一定量的CaAl-LDH与500ml甲酰胺混合。然后，将混合物超声10分钟，并放置在磁力搅拌器上12小时。之后，对浆料进行固液分离。所得固体用乙醇洗涤，然后在50℃烘箱中干燥 | [22 empty] | 晶型有明显的不同，但分层后的形貌并没有明显的变化 | 约25 |  | 1622 | H-O-H水分子震动 |  | 江苏省 | [8 empty] | Cr | 0 | [11 empty] | 将一定浓度的K2Cr2O4溶液( 10 mL )与土壤样品( 10 g )混合，搅拌至混合物风干至恒重，制备含Cr (Ⅵ)的土壤样品。然后对土壤样品进行测试，以确定负载的Cr (Ⅵ)浓度。除用0.1 M HCl或0.1 M NaOH调节K2Cr2O7溶液的p H外，其余步骤相同，制备不同p H的土样。 | [7 empty] | 1 | [10 empty] | 室温 | [24 empty] | 90 |  | 伪二级动力学模型 | [14 empty] | 10 |  | 3 | [22 empty] | 53.8
44 | Shuang Xu，2020 | Se CaAl-LDH | 液相剥离法 | 将上述制备的一定量的CaAl-LDH与500ml甲酰胺混合。然后，将混合物超声10分钟，并放置在磁力搅拌器上12小时。之后，对浆料进行固液分离。所得固体用乙醇洗涤，然后在50℃烘箱中干燥 | [22 empty] | 晶型有明显的不同，但分层后的形貌并没有明显的变化 | 约25 |  | 1622 | H-O-H水分子震动 |  | 江苏省 | [8 empty] | Cr | 0 | [11 empty] | 将一定浓度的K2Cr2O4溶液( 10 mL )与土壤样品( 10 g )混合，搅拌至混合物风干至恒重，制备含Cr (Ⅵ)的土壤样品。然后对土壤样品进行测试，以确定负载的Cr (Ⅵ)浓度。除用0.1 M HCl或0.1 M NaOH调节K2Cr2O7溶液的p H外，其余步骤相同，制备不同p H的土样。 |  |  |  |  | 土壤 |  |  |  | 0 | [5 empty] | 4.93±0.05 |  | 30±2 | [6 empty] | Cr | [38 empty] | 3 | [16 empty] | 41.23 |  | 41.23 | 0.68 | [8 empty] | 0 | 0
44 | Shuang Xu，2020 | Se CaAl-LDH | 液相剥离法 | 将上述制备的一定量的CaAl-LDH与500ml甲酰胺混合。然后，将混合物超声10分钟，并放置在磁力搅拌器上12小时。之后，对浆料进行固液分离。所得固体用乙醇洗涤，然后在50℃烘箱中干燥 | [22 empty] | 晶型有明显的不同，但分层后的形貌并没有明显的变化 | 约25 |  | 1622 | H-O-H水分子震动 |  | 江苏省 | [8 empty] | Cr | 0 | [11 empty] | 将一定浓度的K2Cr2O4溶液( 10 mL )与土壤样品( 10 g )混合，搅拌至混合物风干至恒重，制备含Cr (Ⅵ)的土壤样品。然后对土壤样品进行测试，以确定负载的Cr (Ⅵ)浓度。除用0.1 M HCl或0.1 M NaOH调节K2Cr2O7溶液的p H外，其余步骤相同，制备不同p H的土样。 |  |  |  |  | 土壤 |  |  |  | 0.07 | [5 empty] | 4.93±0.05 |  | 30±2 | [6 empty] | Cr | [38 empty] | 3 | [16 empty] | 41.23 |  | 9.91 | 1.36 | [8 empty] | 75.9641 | 75.9641
45 | Hanhan Huang，2022 | LDH | [16 empty] | 17.59 | 0.006 | 3.427 | [6 empty] | 1.4、23.1、29.3、34.4、38.8和55.5 | Mg Al-LDHs ( JCPDSNo.38-0478 )的( 003 )、( 006 )、( 009 )、( 018 )、( 012 )和( 110 ) | 3473 1643 1357 445 | 表面O-H的伸缩振动 层间水分子 层间NO3-振动 金属氧化物振动 |  | 山东省 |  |  |  |  | 6.4±0.3 |  |  |  | Cu (Ⅱ) | 25.12 ± 2.32 | Pb (Ⅱ) | 14.03 ± 1.27 | [9 empty] | 1 g土壤和25 m L含污染物的溶液混合于150 m L锥形瓶 |  |  |  |  | 土壤 |  | 5 | 1 | 0.02 | [8 empty] | 240 | [5 empty] | Cu |  | 15~750 | Pb |  | 15~750 | [20 empty] | Freundlich | [12 empty] | 3 | [192 empty] | Cu | 夺取LDHs的羟基，然后破坏LDHs的结构，最终形成Cu(OH)2沉淀
45 | Hanhan Huang，2022 | LDH | [16 empty] | 17.59 | 0.006 | 3.427 | [6 empty] | 1.4、23.1、29.3、34.4、38.8和55.5 | Mg Al-LDHs ( JCPDSNo.38-0478 )的( 003 )、( 006 )、( 009 )、( 018 )、( 012 )和( 110 ) | 3473 1643 1357 445 | 表面O-H的伸缩振动 层间水分子 层间NO3-振动 金属氧化物振动 |  | 山东省 |  |  |  |  | 6.4±0.3 |  |  |  | Cu (Ⅱ) | 25.12 ± 2.32 | Pb (Ⅱ) | 14.03 ± 1.27 | [9 empty] | 1 g土壤和25 m L含污染物的溶液混合于150 m L锥形瓶 |  |  |  |  | 土壤 |  | 25 | 1 | 0.02 | [8 empty] | 0~240 | 25 |  |  |  |  | Cu |  | 320 | Pb |  | 320 | [14 empty] | 60 |  | 伪二级动力学模型 | [14 empty] | 240 |  | 3 | [67 empty] | 285.78 | 7.34 |  |  |  |  | 89.30625 | 89.30625 | [7 empty] | 359.06 | 10 |  |  |  |  | 112.20625 | 112.20625 | [102 empty] | Pb | 夺取LDHs的羟基，然后破坏LDHs的结构，最终形成Pb(OH)2沉淀
45 | Hanhan Huang， 2022 | 1-LDH-BT | 超声辅助的共沉淀法 | 将0.4 g Bt加入到100 mL n(Mg2+)/n(Al3+) =2：1的混合盐溶液中，超声4 h，得到深绿色悬浮液。在剧烈搅拌下向悬浮液中滴加0.5 mol/L的NaOH，调节pH至10。然后将所得样品陈化24 h，4000 r/min离心10 min，80℃干燥过夜 | [8 empty] | Mg2+ | Al3+ | 2 | [17 empty] | 山东省 |  |  |  |  | 6.4±0.3 |  |  |  | Cu (Ⅱ) | 25.12 ± 2.32 | Pb (Ⅱ) | 14.03 ± 1.27 | [9 empty] | 1 g土壤和25 m L含污染物的溶液混合于150 m L锥形瓶 |  |  |  |  | 土壤 |  | 5 | 1 | 0.02 | [8 empty] | 240 | [5 empty] | Cu |  | 15~750 | Pb |  | 15~750 | [20 empty] | Freundlich | [12 empty] | 3 | [192 empty] | Cu | 夺取LDHs的羟基，然后破坏LDHs的结构，最终形成Cu(OH)2沉淀
45 | Hanhan Huang， 2022 | 1-LDH-BT | 超声辅助的共沉淀法 | 将0.4 g Bt加入到100 mL n(Mg2+)/n(Al3+) =2：1的混合盐溶液中，超声4 h，得到深绿色悬浮液。在剧烈搅拌下向悬浮液中滴加0.5 mol/L的NaOH，调节pH至10。然后将所得样品陈化24 h，4000 r/min离心10 min，80℃干燥过夜 | [8 empty] | Mg2+ | Al3+ | 2 | [17 empty] | 山东省 |  |  |  |  | 6.4±0.3 |  |  |  | Cu (Ⅱ) | 25.12 ± 2.32 | Pb (Ⅱ) | 14.03 ± 1.27 | [9 empty] | 1 g土壤和25 m L含污染物的溶液混合于150 m L锥形瓶 |  |  |  |  | 土壤 |  | 25 | 1 | 0.02 | [8 empty] | 0~240 | 25 |  |  |  |  | Cu |  | 320 | Pb |  | 320 | [14 empty] | 60 |  | 伪二级动力学模型 | [14 empty] | 240 |  | 3 | [67 empty] | 236.76 | 9.79 |  |  |  |  | 73.9875 | 73.9875 | [7 empty] | 338.58 | 12.11 |  |  |  |  | 105.80625 | 105.80625 | [102 empty] | Pb | 夺取LDHs的羟基，然后破坏LDHs的结构，最终形成Pb(OH)2沉淀
45 | Hanhan Huang， 2022 | 2-LDH-BT | 超声辅助的共沉淀法 | [15 empty] | 58.6 | 0.064 | 3.082 | [6 empty] | 1.4、23.1、29.3、34.4、38.8和55.5 8.6、26.5、35.6和44.7 | Mg Al-LDHs ( JCPDSNo.38-0478 )的( 003 )、( 006 )、( 009 )、( 018 )、( 012 )和( 110 ) Bt ( JCPDS No.76-929)的反射平面( 002 )、( 024 )、( 008 )和( 224 ) | 3473 1643 1357 445 1008 497 | 表面O-H的伸缩振动 层间水分子 层间NO3-振动 金属氧化物振动 Si-O-Si弯曲震动 Fe-O伸缩振动 |  | 山东省 |  |  |  |  | 6.4±0.3 |  |  |  | Cu (Ⅱ) | 25.12 ± 2.32 | Pb (Ⅱ) | 14.03 ± 1.27 | [9 empty] | 1 g土壤和25 m L含污染物的溶液混合于150 m L锥形瓶 |  |  |  |  | 土壤 | [57 empty] | 3 | [67 empty] | 130.82 | [5 empty] | 40.88125 | 40.88125 | [7 empty] | 128.57 | [109 empty] | Cu | 夺取LDHs的羟基，然后破坏LDHs的结构，最终形成Cu(OH)2沉淀
45 | Hanhan Huang， 2022 | 2-LDH-BT | 超声辅助的共沉淀法 | [15 empty] | 58.6 | 0.064 | 3.082 | [6 empty] | 1.4、23.1、29.3、34.4、38.8和55.5 8.6、26.5、35.6和44.7 | Mg Al-LDHs ( JCPDSNo.38-0478 )的( 003 )、( 006 )、( 009 )、( 018 )、( 012 )和( 110 ) Bt ( JCPDS No.76-929)的反射平面( 002 )、( 024 )、( 008 )和( 224 ) | 3473 1643 1357 445 1008 497 | 表面O-H的伸缩振动 层间水分子 层间NO3-振动 金属氧化物振动 Si-O-Si弯曲震动 Fe-O伸缩振动 |  | 山东省 |  |  |  |  | 6.4±0.3 |  |  |  | Cu (Ⅱ) | 25.12 ± 2.32 | Pb (Ⅱ) | 14.03 ± 1.27 | [9 empty] | 1 g土壤和25 m L含污染物的溶液混合于150 m L锥形瓶 |  |  |  |  | 土壤 |  | 5 | 1 | 0.02 | [8 empty] | 240 | [5 empty] | Cu |  | 15~750 | Pb |  | 15~750 | [20 empty] | Freundlich | [12 empty] | 3 | [192 empty] | Pb | 夺取LDHs的羟基，然后破坏LDHs的结构，最终形成Pb(OH)2沉淀
45 | Hanhan Huang， 2022 | 2-LDH-BT | 超声辅助的共沉淀法 | [15 empty] | 58.6 | 0.064 | 3.082 | [6 empty] | 1.4、23.1、29.3、34.4、38.8和55.5 8.6、26.5、35.6和44.7 | Mg Al-LDHs ( JCPDSNo.38-0478 )的( 003 )、( 006 )、( 009 )、( 018 )、( 012 )和( 110 ) Bt ( JCPDS No.76-929)的反射平面( 002 )、( 024 )、( 008 )和( 224 ) | 3473 1643 1357 445 1008 497 | 表面O-H的伸缩振动 层间水分子 层间NO3-振动 金属氧化物振动 Si-O-Si弯曲震动 Fe-O伸缩振动 |  | 山东省 |  |  |  |  | 6.4±0.3 |  |  |  | Cu (Ⅱ) | 25.12 ± 2.32 | Pb (Ⅱ) | 14.03 ± 1.27 | [9 empty] | 1 g土壤和25 m L含污染物的溶液混合于150 m L锥形瓶 |  |  |  |  | 土壤 |  | 5 | 1 | 0.02 | [5 empty] | 3 |  |  | 240 | [5 empty] | Cu |  | 320 | Pb |  | 320 | [33 empty] | 3 | [71 empty] | 52.53 |  |  | 52.53 | [11 empty] | 44.48 |  |  | 44.48
45 | Hanhan Huang， 2022 | 2-LDH-BT | 超声辅助的共沉淀法 | [15 empty] | 58.6 | 0.064 | 3.082 | [6 empty] | 1.4、23.1、29.3、34.4、38.8和55.5 8.6、26.5、35.6和44.7 | Mg Al-LDHs ( JCPDSNo.38-0478 )的( 003 )、( 006 )、( 009 )、( 018 )、( 012 )和( 110 ) Bt ( JCPDS No.76-929)的反射平面( 002 )、( 024 )、( 008 )和( 224 ) | 3473 1643 1357 445 1008 497 | 表面O-H的伸缩振动 层间水分子 层间NO3-振动 金属氧化物振动 Si-O-Si弯曲震动 Fe-O伸缩振动 |  | 山东省 |  |  |  |  | 6.4±0.3 |  |  |  | Cu (Ⅱ) | 25.12 ± 2.32 | Pb (Ⅱ) | 14.03 ± 1.27 | [9 empty] | 1 g土壤和25 m L含污染物的溶液混合于150 m L锥形瓶 |  |  |  |  | 土壤 |  | 5 | 1 | 0.02 | [5 empty] | 5 |  |  | 240 | [5 empty] | Cu |  | 320 | Pb |  | 320 | [33 empty] | 3 | [71 empty] | 70.34 |  |  | 70.34 | [11 empty] | 76.32 |  |  | 76.32
45 | Hanhan Huang， 2022 | 2-LDH-BT | 超声辅助的共沉淀法 | [15 empty] | 58.6 | 0.064 | 3.082 | [6 empty] | 1.4、23.1、29.3、34.4、38.8和55.5 8.6、26.5、35.6和44.7 | Mg Al-LDHs ( JCPDSNo.38-0478 )的( 003 )、( 006 )、( 009 )、( 018 )、( 012 )和( 110 ) Bt ( JCPDS No.76-929)的反射平面( 002 )、( 024 )、( 008 )和( 224 ) | 3473 1643 1357 445 1008 497 | 表面O-H的伸缩振动 层间水分子 层间NO3-振动 金属氧化物振动 Si-O-Si弯曲震动 Fe-O伸缩振动 |  | 山东省 |  |  |  |  | 6.4±0.3 |  |  |  | Cu (Ⅱ) | 25.12 ± 2.32 | Pb (Ⅱ) | 14.03 ± 1.27 | [9 empty] | 1 g土壤和25 m L含污染物的溶液混合于150 m L锥形瓶 |  |  |  |  | 土壤 |  | 5 | 1 | 0.02 | [5 empty] | 7 |  |  | 240 | [5 empty] | Cu |  | 320 | Pb |  | 320 | [33 empty] | 3 | [71 empty] | 82.07 |  |  | 82.07 | [11 empty] | 92.76 |  |  | 92.76
45 | Hanhan Huang， 2022 | 2-LDH-BT | 超声辅助的共沉淀法 | [15 empty] | 58.6 | 0.064 | 3.082 | [6 empty] | 1.4、23.1、29.3、34.4、38.8和55.5 8.6、26.5、35.6和44.7 | Mg Al-LDHs ( JCPDSNo.38-0478 )的( 003 )、( 006 )、( 009 )、( 018 )、( 012 )和( 110 ) Bt ( JCPDS No.76-929)的反射平面( 002 )、( 024 )、( 008 )和( 224 ) | 3473 1643 1357 445 1008 497 | 表面O-H的伸缩振动 层间水分子 层间NO3-振动 金属氧化物振动 Si-O-Si弯曲震动 Fe-O伸缩振动 |  | 山东省 |  |  |  |  | 6.4±0.3 |  |  |  | Cu (Ⅱ) | 25.12 ± 2.32 | Pb (Ⅱ) | 14.03 ± 1.27 | [9 empty] | 1 g土壤和25 m L含污染物的溶液混合于150 m L锥形瓶 |  |  |  |  | 土壤 |  | 25 | 1 | 0.02 | [8 empty] | 0~240 | 25 |  |  |  |  | Cu |  | 320 | Pb |  | 320 | [14 empty] | 60 |  | 伪二级动力学模型 | [14 empty] | 240 |  | 3 | [67 empty] | 329.41 | 8.32 |  |  |  |  | 102.940625 | 102.940625 | [7 empty] | 381.1 | 9.47 |  |  |  |  | 119.09375 | 119.09375
45 | Hanhan Huang， 2022 | 2-LDH-BT | 超声辅助的共沉淀法 | [15 empty] | 58.6 | 0.064 | 3.082 | [6 empty] | 1.4、23.1、29.3、34.4、38.8和55.5 8.6、26.5、35.6和44.7 | Mg Al-LDHs ( JCPDSNo.38-0478 )的( 003 )、( 006 )、( 009 )、( 018 )、( 012 )和( 110 ) Bt ( JCPDS No.76-929)的反射平面( 002 )、( 024 )、( 008 )和( 224 ) | 3473 1643 1357 445 1008 497 | 表面O-H的伸缩振动 层间水分子 层间NO3-振动 金属氧化物振动 Si-O-Si弯曲震动 Fe-O伸缩振动 |  | 山东省 |  |  |  |  | 6.4±0.3 |  |  |  | Cu (Ⅱ) | 25.12 ± 2.32 | Pb (Ⅱ) | 14.03 ± 1.27 | [9 empty] | 1 g土壤和25 m L含污染物的溶液混合于150 m L锥形瓶 |  |  |  |  | 土壤 | [57 empty] | 3
45 | Hanhan Huang， 2022 | 4-LDH-BT | 超声辅助的共沉淀法 | [23 empty] | 层状结构坍塌，LDHs层逐渐堆叠在一起 | [5 empty] | 山东省 |  |  |  |  | 6.4±0.3 |  |  |  | Cu (Ⅱ) | 25.12 ± 2.32 | Pb (Ⅱ) | 14.03 ± 1.27 | [9 empty] | 1 g土壤和25 m L含污染物的溶液混合于150 m L锥形瓶 |  |  |  |  | 土壤 |  | 5 | 1 | 0.02 | [8 empty] | 240 | [5 empty] | Cu |  | 15~750 | Pb |  | 15~750 | [20 empty] | Freundlich | [12 empty] | 3 | [192 empty] | Cu | 夺取LDHs的羟基，然后破坏LDHs的结构，最终形成Cu(OH)2沉淀
45 | Hanhan Huang， 2022 | 4-LDH-BT | 超声辅助的共沉淀法 | [23 empty] | 层状结构坍塌，LDHs层逐渐堆叠在一起 | [5 empty] | 山东省 |  |  |  |  | 6.4±0.3 |  |  |  | Cu (Ⅱ) | 25.12 ± 2.32 | Pb (Ⅱ) | 14.03 ± 1.27 | [9 empty] | 1 g土壤和25 m L含污染物的溶液混合于150 m L锥形瓶 |  |  |  |  | 土壤 |  | 25 | 1 | 0.02 | [8 empty] | 0~240 | 25 |  |  |  |  | Cu |  | 320 | Pb |  | 320 | [14 empty] | 60 |  | 伪二级动力学模型 | [14 empty] | 240 |  | 3 | [67 empty] | 256.37 | 8.81 |  |  |  |  | 80.115625 | 80.115625 | [7 empty] | 341.21 | 10.53 |  |  |  |  | 106.628125 | 106.628125 | [102 empty] | Pb | 夺取LDHs的羟基，然后破坏LDHs的结构，最终形成Pb(OH)2沉淀
46 | Shifeng Zhao，2020 | LDH-VMT | 共沉淀法 | 将原料蛭石置于坩埚中，在马弗炉中于空气中1000 ° C煅烧4 h。将煅烧后的蛭石自然冷却至25℃后研磨至粉末状。将15 mg煅烧后的蛭石与100 mL蒸馏水在室温下超声4 h，得到剥离蛭石，记为VMT。将VMT ( 2 g )、Mg ( NO3 ) 2 · 6H2O ( 5.12 g )和Al ( NO3 ) 3 · 9H2O ( 3.75 g )混合于300 mL蒸馏水中，超声4 h，得到深棕色悬浮液。将Na2CO3 ( 0.5 Mol / L )、Naoh ( 0.5 Mol / L )混合溶液在剧烈搅拌下滴加到悬浮液中，调节p H至10。所得沉淀物陈化24 h，4000 r / min离心10 min，70℃烘干过夜 |  |  | 是 | 蛭石 | 40.9 |  |  |  | Mg2+ | Al3+ | 2 | NO3- |  |  |  | 0.164 | [6 empty] | 大量尺寸均匀的LDH密集生长在VMT表面，形成粗糙的表面和多孔结构；LDH在VMT层表面生长比较均匀 | 3.78 °、6.08 °、7.44 °、18.60 °、28.6 °和29.9 ° 其他 | 蛭石 LDH | 3700 ~ 3000 1630 1387 1020、835 667、833 | -OH振动 H-O-H伸缩振动 LDH层间的CO32- VMT中的Si-O、Si-O-Si LDH中的Mg-OH、Al-OH伸缩振动 |  | 山东省 |  |  |  |  | 8.2±0.4 |  |  |  | Cu | 26.32 | Zn | 73.88 | Pb | 0 | Ni | 0 | [10 empty] | 溶液 |  | 25 |  | 0.05 | 2 |  |  |  |  | 8.2±0.2 |  | 200 | 600 | 25 |  |  |  |  | Cu | 300 |  | Pb | 300 |  | Zn | 300 |  | Ni | 300 | [5 empty] | 无 | 0 | [21 empty] | 3 | [71 empty] | 99.41 |  |  | 99.41 | [11 empty] | 99.41 |  |  | 99.41 | [26 empty] | 99.56 |  |  | 99.56 | [26 empty] | 99.56 |  |  | 99.56 | [42 empty] | Cu | 沉淀
46 | Shifeng Zhao，2020 | LDH-VMT | 共沉淀法 | 将原料蛭石置于坩埚中，在马弗炉中于空气中1000 ° C煅烧4 h。将煅烧后的蛭石自然冷却至25℃后研磨至粉末状。将15 mg煅烧后的蛭石与100 mL蒸馏水在室温下超声4 h，得到剥离蛭石，记为VMT。将VMT ( 2 g )、Mg ( NO3 ) 2 · 6H2O ( 5.12 g )和Al ( NO3 ) 3 · 9H2O ( 3.75 g )混合于300 mL蒸馏水中，超声4 h，得到深棕色悬浮液。将Na2CO3 ( 0.5 Mol / L )、Naoh ( 0.5 Mol / L )混合溶液在剧烈搅拌下滴加到悬浮液中，调节p H至10。所得沉淀物陈化24 h，4000 r / min离心10 min，70℃烘干过夜 |  |  | 是 | 蛭石 | 40.9 |  |  |  | Mg2+ | Al3+ | 2 | NO3- |  |  |  | 0.164 | [6 empty] | 大量尺寸均匀的LDH密集生长在VMT表面，形成粗糙的表面和多孔结构；LDH在VMT层表面生长比较均匀 | 3.78 °、6.08 °、7.44 °、18.60 °、28.6 °和29.9 ° 其他 | 蛭石 LDH | 3700 ~ 3000 1630 1387 1020、835 667、833 | -OH振动 H-O-H伸缩振动 LDH层间的CO32- VMT中的Si-O、Si-O-Si LDH中的Mg-OH、Al-OH伸缩振动 | [28 empty] | 溶液 |  | 25 |  | 0.05 | 2 |  |  |  |  | 8.2±0.2 |  | 200 | 600 | 25 |  |  |  |  | Cu | 300 |  | Pb | 300 |  | Zn | 300 |  | Ni | 300 | [5 empty] | Mg2+ | 300 | [21 empty] | 3 | [71 empty] | 89.69 |  |  | 89.69 | [11 empty] | 95.75 |  |  | 95.75 | [26 empty] | 97.36 |  |  | 97.36 | [26 empty] | 98.09 |  |  | 98.09 | [42 empty] | Pb | 沉淀
46 | Shifeng Zhao，2020 | LDH-VMT | 共沉淀法 | 将原料蛭石置于坩埚中，在马弗炉中于空气中1000 ° C煅烧4 h。将煅烧后的蛭石自然冷却至25℃后研磨至粉末状。将15 mg煅烧后的蛭石与100 mL蒸馏水在室温下超声4 h，得到剥离蛭石，记为VMT。将VMT ( 2 g )、Mg ( NO3 ) 2 · 6H2O ( 5.12 g )和Al ( NO3 ) 3 · 9H2O ( 3.75 g )混合于300 mL蒸馏水中，超声4 h，得到深棕色悬浮液。将Na2CO3 ( 0.5 Mol / L )、Naoh ( 0.5 Mol / L )混合溶液在剧烈搅拌下滴加到悬浮液中，调节p H至10。所得沉淀物陈化24 h，4000 r / min离心10 min，70℃烘干过夜 |  |  | 是 | 蛭石 | 40.9 |  |  |  | Mg2+ | Al3+ | 2 | NO3- |  |  |  | 0.164 | [6 empty] | 大量尺寸均匀的LDH密集生长在VMT表面，形成粗糙的表面和多孔结构；LDH在VMT层表面生长比较均匀 | 3.78 °、6.08 °、7.44 °、18.60 °、28.6 °和29.9 ° 其他 | 蛭石 LDH | 3700 ~ 3000 1630 1387 1020、835 667、833 | -OH振动 H-O-H伸缩振动 LDH层间的CO32- VMT中的Si-O、Si-O-Si LDH中的Mg-OH、Al-OH伸缩振动 | [28 empty] | 溶液 |  | 25 |  | 0.05 | 2 |  |  |  |  | 8.2±0.2 |  | 200 | 600 | 25 |  |  |  |  | Cu | 300 |  | Pb | 300 |  | Zn | 300 |  | Ni | 300 | [5 empty] | K+ | 300 | [21 empty] | 3 | [71 empty] | 91.79 |  |  | 91.79 | [11 empty] | 95.45 |  |  | 95.45 | [26 empty] | 96.92 |  |  | 96.92 | [26 empty] | 99.41 |  |  | 99.41 | [42 empty] | Zn | 同晶替代Mg2+
46 | Shifeng Zhao，2020 | LDH-VMT | 共沉淀法 | 将原料蛭石置于坩埚中，在马弗炉中于空气中1000 ° C煅烧4 h。将煅烧后的蛭石自然冷却至25℃后研磨至粉末状。将15 mg煅烧后的蛭石与100 mL蒸馏水在室温下超声4 h，得到剥离蛭石，记为VMT。将VMT ( 2 g )、Mg ( NO3 ) 2 · 6H2O ( 5.12 g )和Al ( NO3 ) 3 · 9H2O ( 3.75 g )混合于300 mL蒸馏水中，超声4 h，得到深棕色悬浮液。将Na2CO3 ( 0.5 Mol / L )、Naoh ( 0.5 Mol / L )混合溶液在剧烈搅拌下滴加到悬浮液中，调节p H至10。所得沉淀物陈化24 h，4000 r / min离心10 min，70℃烘干过夜 |  |  | 是 | 蛭石 | 40.9 |  |  |  | Mg2+ | Al3+ | 2 | NO3- |  |  |  | 0.164 | [6 empty] | 大量尺寸均匀的LDH密集生长在VMT表面，形成粗糙的表面和多孔结构；LDH在VMT层表面生长比较均匀 | 3.78 °、6.08 °、7.44 °、18.60 °、28.6 °和29.9 ° 其他 | 蛭石 LDH | 3700 ~ 3000 1630 1387 1020、835 667、833 | -OH振动 H-O-H伸缩振动 LDH层间的CO32- VMT中的Si-O、Si-O-Si LDH中的Mg-OH、Al-OH伸缩振动 | [28 empty] | 溶液 |  | 25 |  | 0.05 | 2 |  |  |  |  | 8.2±0.2 |  | 200 | 600 | 25 |  |  |  |  | Cu | 300 |  | Pb | 300 |  | Zn | 300 |  | Ni | 300 | [5 empty] | Ca2+ | 300 | [21 empty] | 3 | [71 empty] | 89.59 |  |  | 89.59 | [11 empty] | 97.51 |  |  | 97.51 | [26 empty] | 96.92 |  |  | 96.92 | [26 empty] | 98.53 |  |  | 98.53 | [42 empty] | Ni | 同晶替代Mg2+
46 | Shifeng Zhao，2020 | LDH-VMT | 共沉淀法 | 将原料蛭石置于坩埚中，在马弗炉中于空气中1000 ° C煅烧4 h。将煅烧后的蛭石自然冷却至25℃后研磨至粉末状。将15 mg煅烧后的蛭石与100 mL蒸馏水在室温下超声4 h，得到剥离蛭石，记为VMT。将VMT ( 2 g )、Mg ( NO3 ) 2 · 6H2O ( 5.12 g )和Al ( NO3 ) 3 · 9H2O ( 3.75 g )混合于300 mL蒸馏水中，超声4 h，得到深棕色悬浮液。将Na2CO3 ( 0.5 Mol / L )、Naoh ( 0.5 Mol / L )混合溶液在剧烈搅拌下滴加到悬浮液中，调节p H至10。所得沉淀物陈化24 h，4000 r / min离心10 min，70℃烘干过夜 |  |  | 是 | 蛭石 | 40.9 |  |  |  | Mg2+ | Al3+ | 2 | NO3- |  |  |  | 0.164 | [6 empty] | 大量尺寸均匀的LDH密集生长在VMT表面，形成粗糙的表面和多孔结构；LDH在VMT层表面生长比较均匀 | 3.78 °、6.08 °、7.44 °、18.60 °、28.6 °和29.9 ° 其他 | 蛭石 LDH | 3700 ~ 3000 1630 1387 1020、835 667、833 | -OH振动 H-O-H伸缩振动 LDH层间的CO32- VMT中的Si-O、Si-O-Si LDH中的Mg-OH、Al-OH伸缩振动 | [28 empty] | 溶液 |  | 25 |  | 0.05 | 2 |  |  |  |  | 8.2±0.2 |  | 200 | 600 | 25 |  |  |  |  | Cu | 300 |  | Pb | 300 |  | Zn | 300 |  | Ni | 300 | [5 empty] | Na+ | 300 | [21 empty] | 3 | [71 empty] | 90.91 |  |  | 90.91 | [11 empty] | 98.53 |  |  | 98.53 | [26 empty] | 96.77 |  |  | 96.77 | [26 empty] | 99.41 |  |  | 99.41
46 | Shifeng Zhao，2020 | LDH-VMT | 共沉淀法 | 将原料蛭石置于坩埚中，在马弗炉中于空气中1000 ° C煅烧4 h。将煅烧后的蛭石自然冷却至25℃后研磨至粉末状。将15 mg煅烧后的蛭石与100 mL蒸馏水在室温下超声4 h，得到剥离蛭石，记为VMT。将VMT ( 2 g )、Mg ( NO3 ) 2 · 6H2O ( 5.12 g )和Al ( NO3 ) 3 · 9H2O ( 3.75 g )混合于300 mL蒸馏水中，超声4 h，得到深棕色悬浮液。将Na2CO3 ( 0.5 Mol / L )、Naoh ( 0.5 Mol / L )混合溶液在剧烈搅拌下滴加到悬浮液中，调节p H至10。所得沉淀物陈化24 h，4000 r / min离心10 min，70℃烘干过夜 |  |  | 是 | 蛭石 | 40.9 |  |  |  | Mg2+ | Al3+ | 2 | NO3- |  |  |  | 0.164 | [6 empty] | 大量尺寸均匀的LDH密集生长在VMT表面，形成粗糙的表面和多孔结构；LDH在VMT层表面生长比较均匀 | 3.78 °、6.08 °、7.44 °、18.60 °、28.6 °和29.9 ° 其他 | 蛭石 LDH | 3700 ~ 3000 1630 1387 1020、835 667、833 | -OH振动 H-O-H伸缩振动 LDH层间的CO32- VMT中的Si-O、Si-O-Si LDH中的Mg-OH、Al-OH伸缩振动 |  | 山东省 |  |  |  |  | 8.2±0.4 |  |  |  | Cu | 26.32 | Zn | 73.88 | Pb | 0 | Ni | 0 | [10 empty] | 土壤 | [57 empty] | 3 | [63 empty] | 0.78 |  |  |  | 96.86 | [10 empty] | 0.89 |  |  |  | 116.07 | [25 empty] | 2.25 |  |  |  | 149.1 | [24 empty] | 0.45 |  |  |  |  | 107.58
46 | Shifeng Zhao，2020 | LDH-VMT | 共沉淀法 | 将原料蛭石置于坩埚中，在马弗炉中于空气中1000 ° C煅烧4 h。将煅烧后的蛭石自然冷却至25℃后研磨至粉末状。将15 mg煅烧后的蛭石与100 mL蒸馏水在室温下超声4 h，得到剥离蛭石，记为VMT。将VMT ( 2 g )、Mg ( NO3 ) 2 · 6H2O ( 5.12 g )和Al ( NO3 ) 3 · 9H2O ( 3.75 g )混合于300 mL蒸馏水中，超声4 h，得到深棕色悬浮液。将Na2CO3 ( 0.5 Mol / L )、Naoh ( 0.5 Mol / L )混合溶液在剧烈搅拌下滴加到悬浮液中，调节p H至10。所得沉淀物陈化24 h，4000 r / min离心10 min，70℃烘干过夜 |  |  | 是 | 蛭石 | 40.9 |  |  |  | Mg2+ | Al3+ | 2 | NO3- |  |  |  | 0.164 | [6 empty] | 大量尺寸均匀的LDH密集生长在VMT表面，形成粗糙的表面和多孔结构；LDH在VMT层表面生长比较均匀 | 3.78 °、6.08 °、7.44 °、18.60 °、28.6 °和29.9 ° 其他 | 蛭石 LDH | 3700 ~ 3000 1630 1387 1020、835 667、833 | -OH振动 H-O-H伸缩振动 LDH层间的CO32- VMT中的Si-O、Si-O-Si LDH中的Mg-OH、Al-OH伸缩振动 |  | 山东省 |  |  |  |  | 8.2±0.4 |  |  |  | Cu | 26.32 | Zn | 73.88 | Pb | 0 | Ni | 0 | [10 empty] | 土壤 |  |  | 1 | 0.05 | 2 |  |  |  |  | 8.2±0.2 |  |  | 600 | [5 empty] | Cu | 30~800 |  | Pb | 30~800 |  | Zn | 30~800 |  | Ni | 30~800 | [15 empty] | Cu2 +和Pb2 +：Freundlich Zn2 +和Ni2 +：Langmuir | Zn2 +和Ni2 +吸附在均匀的表面上，吸附质为单层覆盖的 | [11 empty] | 3
46 | Shifeng Zhao，2020 | LDH-VMT | 共沉淀法 | 将原料蛭石置于坩埚中，在马弗炉中于空气中1000 ° C煅烧4 h。将煅烧后的蛭石自然冷却至25℃后研磨至粉末状。将15 mg煅烧后的蛭石与100 mL蒸馏水在室温下超声4 h，得到剥离蛭石，记为VMT。将VMT ( 2 g )、Mg ( NO3 ) 2 · 6H2O ( 5.12 g )和Al ( NO3 ) 3 · 9H2O ( 3.75 g )混合于300 mL蒸馏水中，超声4 h，得到深棕色悬浮液。将Na2CO3 ( 0.5 Mol / L )、Naoh ( 0.5 Mol / L )混合溶液在剧烈搅拌下滴加到悬浮液中，调节p H至10。所得沉淀物陈化24 h，4000 r / min离心10 min，70℃烘干过夜 |  |  | 是 | 蛭石 | 40.9 |  |  |  | Mg2+ | Al3+ | 2 | NO3- |  |  |  | 0.164 | [6 empty] | 大量尺寸均匀的LDH密集生长在VMT表面，形成粗糙的表面和多孔结构；LDH在VMT层表面生长比较均匀 | 3.78 °、6.08 °、7.44 °、18.60 °、28.6 °和29.9 ° 其他 | 蛭石 LDH | 3700 ~ 3000 1630 1387 1020、835 667、833 | -OH振动 H-O-H伸缩振动 LDH层间的CO32- VMT中的Si-O、Si-O-Si LDH中的Mg-OH、Al-OH伸缩振动 |  | 山东省 |  |  |  |  | 8.2±0.4 |  |  |  | Cu | 26.32 | Zn | 73.88 | Pb | 0 | Ni | 0 | [10 empty] | 土壤 |  | 25 | 1 | 0.05 | 2 |  |  |  |  | 8.2±0.2 |  | 200 | 0~720 | 25 |  |  |  |  | Cu | 300 |  | Pb | 300 |  | Zn | 300 |  | Ni | 300 | [9 empty] | 240 |  | 伪二级动力学模型 |  | 是 | 表面扩散、颗粒内扩散和最终吸附平衡 | [11 empty] | 240 |  | 3 | [67 empty] | 89.65 | 2.54 | [13 empty] | 123.33 | 3.07 |  |  |  |  | 41.11 | 41.11 | [22 empty] | 146.67 | 3.17 |  |  |  |  | 48.89 | 48.89 | [22 empty] | 137.9 | 2.91 |  |  |  |  | 45.96667 | 45.96667
46 | Shifeng Zhao，2020 | LDH | 共沉淀法 | [9 empty] | Mg2+ | Al3+ |  | NO3- |  |  |  | 0.039 | [12 empty] | 山东省 |  |  |  |  | 8.2±0.4 |  |  |  | Cu | 26.32 | Zn | 73.88 | Pb | 0 | Ni | 0 | [10 empty] | 土壤 |  |  | 1 | 0.05 | 2 |  |  |  |  | 8.2±0.2 |  |  | 600 | [5 empty] | Cu | 30~800 |  | Pb | 30~800 |  | Zn | 30~800 |  | Ni | 30~800 | [15 empty] | Cu2 +和Pb2 +：Freundlich Zn2 +和Ni2 +：Langmuir | [12 empty] | 3
47 | Tong Lin，2024 | CaAl-LDHs | 机械化学辅助-水热法 | 溶液A中含有0.024 mol Ca ( NO3 ) 2⋅4H2O和0.012 mol Al ( NO3 ) 3⋅9H2O，溶于400 m L去离子水中。溶液B由0.88 mol Na OH和400 m L去离子水组成。然后将两种溶液( A和B)一起倒入磨机中，转子转速分别为2000、3000和4000 rpm，混合时间为1 min。(分别记为CaAl - LDHs - 2000 , 3000和4000rpm)。然后，将浆料在500 mL的特氟龙反应釜中分别在80、100和120℃下结晶12 h。反应结束后收集浆液，用去离子水洗涤数次，直至上清液p H为7。然后收集样品，在60℃烘箱中干燥12 h。 | [20 empty] | 0.238 |  |  |  | 典型CaAl-LDHs：( 002 )，( 004 )，( 110 )，( 113 )和( 022 )的 | [30 empty] | 溶液 |  |  |  |  | 1 | [7 empty] | 0~240 | 25 |  |  |  |  | Cu | 500 | [18 empty] | 150 |  | 伪二级动力学模型 |  | 是 | 表面扩散、颗粒内扩散和吸附平衡阶段 | [11 empty] | 150 |  | 3 | [82 empty] | 452 | [5 empty] | 90.4 | 90.4 | [102 empty] | Cu | 1 )同构取代机理：Cu2 +可以取代Ca Al - LDHs中的Ca2 +，从而形成Cu Ca Al - LDHs，最终形成Cu Al - LDHs；2 )溶解-重组机制：Ca Al - LDHs和Cu Al - LDHs在极短的矿化时间内( 5 mins )共存，说明释放的Ca2 +和Al3 +可以与Cu2 +发生重组，形成Cu Ca Al - LDHs和Cu Al - LDHs。
47 | Tong Lin，2024 | CaAl-LDHs | 机械化学辅助-水热法 | 溶液A中含有0.024 mol Ca ( NO3 ) 2⋅4H2O和0.012 mol Al ( NO3 ) 3⋅9H2O，溶于400 m L去离子水中。溶液B由0.88 mol Na OH和400 m L去离子水组成。然后将两种溶液( A和B)一起倒入磨机中，转子转速分别为2000、3000和4000 rpm，混合时间为1 min。(分别记为CaAl - LDHs - 2000 , 3000和4000rpm)。然后，将浆料在500 mL的特氟龙反应釜中分别在80、100和120℃下结晶12 h。反应结束后收集浆液，用去离子水洗涤数次，直至上清液p H为7。然后收集样品，在60℃烘箱中干燥12 h。 | [20 empty] | 0.238 |  |  |  | 典型CaAl-LDHs：( 002 )，( 004 )，( 110 )，( 113 )和( 022 )的 | [30 empty] | 溶液 |  |  |  |  | 1 |  |  |  |  | 4.6 |  |  |  | 25 |  |  |  |  | Cu | 10~1100 | [24 empty] | Langmuir |  |  | 588.23 | [7 empty] | 150 |  | 3 | [82 empty] | 452
47 | Tong Lin，2024 | CaAl-LDHs / 9PAN |  | 在典型的制备过程中，将200 mg CaAl - LDHs包裹在两块面积为3 * 3 cm的PAN膜中制备CaAl - LDHs / PAN，用于吸附动力学和等温线的测定。在土柱淋溶实验中，将3 g的CaAl - LDHs用两块15 * 15 cm的PAN膜包裹，制备了两种CaAl - LDHs / PANs，用于两步法的超稳定矿化实验。吸附剂在土壤中的有效含量为2 g / kg |  |  |  |  | 9.090909 | [50 empty] | 溶液 |  |  |  |  | 1 | [7 empty] | 0~2880 | 25 |  |  |  |  | Cu | 500 | [20 empty] | 伪二级动力学模型 | [14 empty] | 150 |  | 3 | [82 empty] | 298.85 | [5 empty] | 59.77 | 59.77
47 | Tong Lin，2024 | CaAl-LDHs / 9PAN |  | 在典型的制备过程中，将200 mg CaAl - LDHs包裹在两块面积为3 * 3 cm的PAN膜中制备CaAl - LDHs / PAN，用于吸附动力学和等温线的测定。在土柱淋溶实验中，将3 g的CaAl - LDHs用两块15 * 15 cm的PAN膜包裹，制备了两种CaAl - LDHs / PANs，用于两步法的超稳定矿化实验。吸附剂在土壤中的有效含量为2 g / kg |  |  |  |  | 9.090909 | [50 empty] | 溶液 |  |  |  |  | 1 |  |  |  |  | 4.6 |  |  |  | 25 |  |  |  |  | Cu | 10~1100 | [24 empty] | Langmuir | [12 empty] | 3 | [78 empty] | 2.9 | [7 empty] | 95 |  |  | 95
48 | Kai Zhong，2021 | MgAlFe-LDHs | 共沉淀法 | 溶液A是将152.25 g的MgCl2 · 6H2O、42.236 g的AlCl3 · 6H2O和20.23 g的FeCl2 · 6H2O溶于500 mL蒸馏水中得到。溶液B是将80.00 g的NaOH和20.75 g的Na2CO3溶于500 mL蒸馏水中得到。将这两种AB溶液准备好后，在室温磁力搅拌条件下，以相同的速度滴加到烧杯中。加料结束后继续搅拌2 h。然后将混合物放入装有80 %体积的水热反应釜中。水热反应釜在80℃的烘箱中晶化12 h。之后，结晶析出物用蒸馏水洗涤以除去残留的反应物。然后将洗涤后的沉淀在60℃的干燥箱中干燥24 h。 | [14 empty] | 102.21 | 12.56 | [6 empty] | 丰富的片状层状孔隙结构 |  | ( 003 )、( 006 )、( 009 )、( 110 )和( 113 )晶面的对称衍射峰，以及( 012 )和( 015 )晶面的非对称衍射峰 | 3460 1640 785、1375、1570 | -OH伸缩振动和层间水分子振动 水分子弯曲振动-OH 碳酸盐不对称伸缩振动C-O |  | 广西壮族自治区 | 废弃砷工厂 |  |  | 农田0~30cm土壤 | 2.57 |  |  |  | 水可提取态Cd | 1.24 | 水可提取态Zn | 141.7 | 水可提取态Cu | 15.2 | 水可提取态As | 2.33 | [6 empty] | 水浸提：水可提取态； |  |  |  | 土壤 |  |  | 100 | 0 |  | 0 |  |  |  | 2.57 |  |  | 7d | 25±1 | 50 |  |  |  | Cd |  |  | Zn |  |  | Cu |  |  | As | [11 empty] | 2.85 | [17 empty] | 3 | [192 empty] | Cd、Zn、Cu、As | ( 1 )活化或沉淀重金属；( 2 ) Mg Al Fe - LDHs对重金属的吸附。
48 | Kai Zhong，2021 | MgAlFe-LDHs | 共沉淀法 | 溶液A是将152.25 g的MgCl2 · 6H2O、42.236 g的AlCl3 · 6H2O和20.23 g的FeCl2 · 6H2O溶于500 mL蒸馏水中得到。溶液B是将80.00 g的NaOH和20.75 g的Na2CO3溶于500 mL蒸馏水中得到。将这两种AB溶液准备好后，在室温磁力搅拌条件下，以相同的速度滴加到烧杯中。加料结束后继续搅拌2 h。然后将混合物放入装有80 %体积的水热反应釜中。水热反应釜在80℃的烘箱中晶化12 h。之后，结晶析出物用蒸馏水洗涤以除去残留的反应物。然后将洗涤后的沉淀在60℃的干燥箱中干燥24 h。 | [14 empty] | 102.21 | 12.56 | [6 empty] | 丰富的片状层状孔隙结构 |  | ( 003 )、( 006 )、( 009 )、( 110 )和( 113 )晶面的对称衍射峰，以及( 012 )和( 015 )晶面的非对称衍射峰 | 3460 1640 785、1375、1570 | -OH伸缩振动和层间水分子振动 水分子弯曲振动-OH 碳酸盐不对称伸缩振动C-O |  | 广西壮族自治区 | 废弃砷工厂 |  |  | 农田0~30cm土壤 | 2.57 |  |  |  | 水可提取态Cd | 1.24 | 水可提取态Zn | 141.7 | 水可提取态Cu | 15.2 | 水可提取态As | 2.33 | [6 empty] | 水浸提：水可提取态； |  |  |  | 土壤 |  |  | 100 | 3 |  | 0.03 |  |  |  | 2.57 |  |  | 7d | 25±1 | 50 |  |  |  | Cd |  |  | Zn |  |  | Cu |  |  | As | [11 empty] | 7.5 | [17 empty] | 3 | [11 empty] | 95.54 | 2.1 |  | 95.54 | [41 empty] | 78.67 | 1.13 |  | 78.67 | [26 empty] | 98.92 | 0.41 |  | 98.92 | [26 empty] | 97.53 | 2.1 |  | 97.53
48 | Kai Zhong，2021 | MgAlFe-LDHs | 共沉淀法 | 溶液A是将152.25 g的MgCl2 · 6H2O、42.236 g的AlCl3 · 6H2O和20.23 g的FeCl2 · 6H2O溶于500 mL蒸馏水中得到。溶液B是将80.00 g的NaOH和20.75 g的Na2CO3溶于500 mL蒸馏水中得到。将这两种AB溶液准备好后，在室温磁力搅拌条件下，以相同的速度滴加到烧杯中。加料结束后继续搅拌2 h。然后将混合物放入装有80 %体积的水热反应釜中。水热反应釜在80℃的烘箱中晶化12 h。之后，结晶析出物用蒸馏水洗涤以除去残留的反应物。然后将洗涤后的沉淀在60℃的干燥箱中干燥24 h。 | [14 empty] | 102.21 | 12.56 | [6 empty] | 丰富的片状层状孔隙结构 |  | ( 003 )、( 006 )、( 009 )、( 110 )和( 113 )晶面的对称衍射峰，以及( 012 )和( 015 )晶面的非对称衍射峰 | 3460 1640 785、1375、1570 | -OH伸缩振动和层间水分子振动 水分子弯曲振动-OH 碳酸盐不对称伸缩振动C-O |  | 广西壮族自治区 | 废弃砷工厂 |  |  | 农田0~30cm土壤 | 2.57 |  |  |  | 酸可提取态Cd | 2.29 | 酸可提取态Zn | 250.3 | 酸可提取态Cu | 18.4 | 酸可提取态Zn | 4.96 | [6 empty] | 酸浸提：酸可提取态 | [61 empty] | 3
48 | Kai Zhong，2021 | MgAlFe-LDHs | 共沉淀法 | 溶液A是将152.25 g的MgCl2 · 6H2O、42.236 g的AlCl3 · 6H2O和20.23 g的FeCl2 · 6H2O溶于500 mL蒸馏水中得到。溶液B是将80.00 g的NaOH和20.75 g的Na2CO3溶于500 mL蒸馏水中得到。将这两种AB溶液准备好后，在室温磁力搅拌条件下，以相同的速度滴加到烧杯中。加料结束后继续搅拌2 h。然后将混合物放入装有80 %体积的水热反应釜中。水热反应釜在80℃的烘箱中晶化12 h。之后，结晶析出物用蒸馏水洗涤以除去残留的反应物。然后将洗涤后的沉淀在60℃的干燥箱中干燥24 h。 | [14 empty] | 102.21 | 12.56 | [6 empty] | 丰富的片状层状孔隙结构 |  | ( 003 )、( 006 )、( 009 )、( 110 )和( 113 )晶面的对称衍射峰，以及( 012 )和( 015 )晶面的非对称衍射峰 | 3460 1640 785、1375、1570 | -OH伸缩振动和层间水分子振动 水分子弯曲振动-OH 碳酸盐不对称伸缩振动C-O |  | 广西壮族自治区 | 废弃砷工厂 |  |  | 农田0~30cm土壤 | 2.57 |  |  |  | 水可提取态Cd | 1.24 | 水可提取态Zn | 141.7 | 水可提取态Cu | 15.2 | 水可提取态As | 2.33 | [6 empty] | 水浸提：水可提取态； | 是 |  |  | 土壤水提取液 | [57 empty] | 3
48 | Kai Zhong，2021 | MgAlFe-LDHs | 共沉淀法 | 溶液A是将152.25 g的MgCl2 · 6H2O、42.236 g的AlCl3 · 6H2O和20.23 g的FeCl2 · 6H2O溶于500 mL蒸馏水中得到。溶液B是将80.00 g的NaOH和20.75 g的Na2CO3溶于500 mL蒸馏水中得到。将这两种AB溶液准备好后，在室温磁力搅拌条件下，以相同的速度滴加到烧杯中。加料结束后继续搅拌2 h。然后将混合物放入装有80 %体积的水热反应釜中。水热反应釜在80℃的烘箱中晶化12 h。之后，结晶析出物用蒸馏水洗涤以除去残留的反应物。然后将洗涤后的沉淀在60℃的干燥箱中干燥24 h。 | [14 empty] | 102.21 | 12.56 | [6 empty] | 丰富的片状层状孔隙结构 |  | ( 003 )、( 006 )、( 009 )、( 110 )和( 113 )晶面的对称衍射峰，以及( 012 )和( 015 )晶面的非对称衍射峰 | 3460 1640 785、1375、1570 | -OH伸缩振动和层间水分子振动 水分子弯曲振动-OH 碳酸盐不对称伸缩振动C-O |  | 广西壮族自治区 | 废弃砷工厂 |  |  | 农田0~30cm土壤 | 2.57 |  |  |  | 水可提取态Cd | 1.24 | 水可提取态Zn | 141.7 | 水可提取态Cu | 15.2 | 水可提取态As | 2.33 | [6 empty] | 水浸提：水可提取态； | 是 |  |  | 土壤水提取液 | [57 empty] | 3 | [11 empty] | 98.49 | 0.46 |  | 98.49 | [41 empty] | 98.69 | 0.5 |  | 98.69 | [25 empty] | 99.08 | 0.81 |  |  | 0.81 | [26 empty] | 87.95 | 2.07 |  | 87.95
48 | Kai Zhong，2021 | MgAl-LDHs | 共沉淀法 | [15 empty] | 92.16 | 13.12 | [12 empty] | 广西壮族自治区 | 废弃砷工厂 |  |  | 农田0~30cm土壤 | 2.57 |  |  |  | 水可提取态Cd | 1.24 | 水可提取态Zn | 141.7 | 水可提取态Cu | 15.2 | 水可提取态As | 2.33 | [6 empty] | 水浸提：水可提取态； |  |  |  | 土壤 |  |  | 100 | 0 |  | 0 |  |  |  | 2.57 |  |  | 7d | 25±1 | 50 |  |  |  | Cd |  |  | Zn |  |  | Cu |  |  | As | [11 empty] | 2.85 | [17 empty] | 3
48 | Kai Zhong，2021 | MgAl-LDHs | 共沉淀法 | [15 empty] | 92.16 | 13.12 | [12 empty] | 广西壮族自治区 | 废弃砷工厂 |  |  | 农田0~30cm土壤 | 2.57 |  |  |  | 水可提取态Cd | 1.24 | 水可提取态Zn | 141.7 | 水可提取态Cu | 15.2 | 水可提取态As | 2.33 | [6 empty] | 水浸提：水可提取态； |  |  |  | 土壤 |  |  | 100 | 3 |  | 0.03 |  |  |  | 2.57 |  |  | 7d | 25±1 | 50 |  |  |  | Cd |  |  | Zn |  |  | Cu |  |  | As | [11 empty] | 7.8 | [17 empty] | 3 | [11 empty] | 94 | 2.67 |  | 94 | [41 empty] | 76.67 | 1.49 |  | 76.67 | [26 empty] | 99.23 | 0.1 |  | 99.23 | [26 empty] | 98.46 | 0.51 |  | 98.46
49 | Soyoung Jeon，2024 | MgFe-LDH | 共沉淀法 | 将200 g硫酸铁和500 g硫酸镁溶于1 L水中，60 rpm搅拌1 h ("溶液1")。向"溶液1"中加入180 g氢氧化钠，加入("溶液2")后搅拌2 h。调节"溶液2 "的p H至10。将沉淀物在150 ~ 180℃下干燥24 h，得到LDH | [8 empty] | Mg2+ | Fe3+ |  | SO42- | [11 empty] | 典型层状结构 | 典型的LDH结构：( 003 )，( 006 )，( 110 )和( 113 )面的对称峰和( 009 )，( 015 )和( 018 )面的宽的不对称峰的反射 | [30 empty] | 溶液 |  |  |  |  | 0.3 | [6 empty] | 150 | 1560 | 20 |  |  |  |  | As | 1000 | [37 empty] | 3 | [56 empty] | 94.48 | 1.31 |  | 94.48
49 | Soyoung Jeon，2024 | MgFe-LDH | 共沉淀法 | 将200 g硫酸铁和500 g硫酸镁溶于1 L水中，60 rpm搅拌1 h ("溶液1")。向"溶液1"中加入180 g氢氧化钠，加入("溶液2")后搅拌2 h。调节"溶液2 "的p H至10。将沉淀物在150 ~ 180℃下干燥24 h，得到LDH | [8 empty] | Mg2+ | Fe3+ |  | SO42- | [11 empty] | 典型层状结构 | 典型的LDH结构：( 003 )，( 006 )，( 110 )和( 113 )面的对称峰和( 009 )，( 015 )和( 018 )面的宽的不对称峰的反射 | [30 empty] | 溶液 |  |  |  |  | 0.5 | [6 empty] | 150 | 1560 | 20 |  |  |  |  | As | 1000 | [37 empty] | 3 | [56 empty] | 95.98 | 1.27 |  | 95.98
49 | Soyoung Jeon，2024 | MgFe-LDH | 共沉淀法 | 将200 g硫酸铁和500 g硫酸镁溶于1 L水中，60 rpm搅拌1 h ("溶液1")。向"溶液1"中加入180 g氢氧化钠，加入("溶液2")后搅拌2 h。调节"溶液2 "的p H至10。将沉淀物在150 ~ 180℃下干燥24 h，得到LDH | [8 empty] | Mg2+ | Fe3+ |  | SO42- | [11 empty] | 典型层状结构 | 典型的LDH结构：( 003 )，( 006 )，( 110 )和( 113 )面的对称峰和( 009 )，( 015 )和( 018 )面的宽的不对称峰的反射 | [30 empty] | 溶液 |  |  |  |  | 0.7 | [6 empty] | 150 | 1560 | 20 |  |  |  |  | As | 1000 | [37 empty] | 3 | [56 empty] | 97.79 | 3.38 |  | 97.79
49 | Soyoung Jeon，2024 | MgFe-LDH | 共沉淀法 | 将200 g硫酸铁和500 g硫酸镁溶于1 L水中，60 rpm搅拌1 h ("溶液1")。向"溶液1"中加入180 g氢氧化钠，加入("溶液2")后搅拌2 h。调节"溶液2 "的p H至10。将沉淀物在150 ~ 180℃下干燥24 h，得到LDH | [8 empty] | Mg2+ | Fe3+ |  | SO42- | [11 empty] | 典型层状结构 | 典型的LDH结构：( 003 )，( 006 )，( 110 )和( 113 )面的对称峰和( 009 )，( 015 )和( 018 )面的宽的不对称峰的反射 | [30 empty] | 溶液 |  |  |  |  | 1 | [6 empty] | 150 | 1560 | 20 |  |  |  |  | As | 1000 | [37 empty] | 3 | [56 empty] | 98.16 | 2.41 |  | 98.16
49 | Soyoung Jeon，2024 | MgFe-LDH | 共沉淀法 | 将200 g硫酸铁和500 g硫酸镁溶于1 L水中，60 rpm搅拌1 h ("溶液1")。向"溶液1"中加入180 g氢氧化钠，加入("溶液2")后搅拌2 h。调节"溶液2 "的p H至10。将沉淀物在150 ~ 180℃下干燥24 h，得到LDH | [8 empty] | Mg2+ | Fe3+ |  | SO42- | [11 empty] | 典型层状结构 | 典型的LDH结构：( 003 )，( 006 )，( 110 )和( 113 )面的对称峰和( 009 )，( 015 )和( 018 )面的宽的不对称峰的反射 |  |  | South Korea | Cheonan-si | Seobuk-gu |  |  | 表层混合土层( '砂壤土'按土壤质地划分: S1 )，厚度为0.5 ~ 0.6 m； |  |  |  |  | As | 149.4±19.1 | Pb | 337.8±15.2 | Cu | 103.8±18.0 | [12 empty] | 土壤 |  |  |  | 3 |  | 0.03 |  |  |  | 7.8 | [8 empty] | As |  |  | Pb |  |  | Cu | [32 empty] | 3 | [56 empty] | 94 |  |  | 94 | [26 empty] | 99.23 |  |  | 99.23
49 | Soyoung Jeon，2024 | G MgFe-LDH | 共沉淀法 | 将650克粉末LDH（或OS）和350克淀粉与200克水混合，使用制丸系统成型直径为5~6毫米的颗粒 | [8 empty] | Mg2+ | Fe3+ |  | SO42- | [11 empty] | 典型的层状结构LDH和圆整的淀粉颗粒 | 典型的LDH结构：( 003 )，( 006 )，( 110 )和( 113 )面的对称峰和( 009 )，( 015 )和( 019 )面的宽的不对称峰的反射 | [30 empty] | 溶液 |  |  |  |  | 0.3 | [6 empty] | 150 | 1560 | 20 |  |  |  |  | As | 1000 | [37 empty] | 3 | [56 empty] | 91.18 | 1.27 |  | 91.18
49 | Soyoung Jeon，2024 | G MgFe-LDH | 共沉淀法 | 将650克粉末LDH（或OS）和350克淀粉与200克水混合，使用制丸系统成型直径为5~6毫米的颗粒 | [8 empty] | Mg2+ | Fe3+ |  | SO42- | [11 empty] | 典型的层状结构LDH和圆整的淀粉颗粒 | 典型的LDH结构：( 003 )，( 006 )，( 110 )和( 113 )面的对称峰和( 009 )，( 015 )和( 019 )面的宽的不对称峰的反射 | [30 empty] | 溶液 |  |  |  |  | 0.5 | [6 empty] | 150 | 1560 | 20 |  |  |  |  | As | 1000 | [37 empty] | 3 | [56 empty] | 95.63 | 2.07 |  | 95.63
49 | Soyoung Jeon，2024 | G MgFe-LDH | 共沉淀法 | 将650克粉末LDH（或OS）和350克淀粉与200克水混合，使用制丸系统成型直径为5~6毫米的颗粒 | [8 empty] | Mg2+ | Fe3+ |  | SO42- | [11 empty] | 典型的层状结构LDH和圆整的淀粉颗粒 | 典型的LDH结构：( 003 )，( 006 )，( 110 )和( 113 )面的对称峰和( 009 )，( 015 )和( 019 )面的宽的不对称峰的反射 | [30 empty] | 溶液 |  |  |  |  | 0.7 | [6 empty] | 150 | 1560 | 20 |  |  |  |  | As | 1000 | [37 empty] | 3 | [56 empty] | 97.42 | 2.09 |  | 97.42
49 | Soyoung Jeon，2024 | G MgFe-LDH | 共沉淀法 | 将650克粉末LDH（或OS）和350克淀粉与200克水混合，使用制丸系统成型直径为5~6毫米的颗粒 | [8 empty] | Mg2+ | Fe3+ |  | SO42- | [11 empty] | 典型的层状结构LDH和圆整的淀粉颗粒 | 典型的LDH结构：( 003 )，( 006 )，( 110 )和( 113 )面的对称峰和( 009 )，( 015 )和( 019 )面的宽的不对称峰的反射 | [30 empty] | 溶液 |  |  |  |  | 1 | [6 empty] | 150 | 1560 | 20 |  |  |  |  | As | 1000 | [37 empty] | 3 | [56 empty] | 98.16 | 1.87 |  | 98.16
49 | Soyoung Jeon，2024 | G MgFe-LDH | 共沉淀法 | 将650克粉末LDH（或OS）和350克淀粉与200克水混合，使用制丸系统成型直径为5~6毫米的颗粒 | [8 empty] | Mg2+ | Fe3+ |  | SO42- | [11 empty] | 典型的层状结构LDH和圆整的淀粉颗粒 | 典型的LDH结构：( 003 )，( 006 )，( 110 )和( 113 )面的对称峰和( 009 )，( 015 )和( 019 )面的宽的不对称峰的反射 | [30 empty] | 溶液 |  |  |  |  | 0.3 | [6 empty] | 150 | 1560 | 20 |  |  |  |  | Cu | 1000 | [37 empty] | 3 | [86 empty] | 48.44 | 1.3 |  | 48.44
49 | Soyoung Jeon，2024 | G MgFe-LDH | 共沉淀法 | 将650克粉末LDH（或OS）和350克淀粉与200克水混合，使用制丸系统成型直径为5~6毫米的颗粒 | [8 empty] | Mg2+ | Fe3+ |  | SO42- | [11 empty] | 典型的层状结构LDH和圆整的淀粉颗粒 | 典型的LDH结构：( 003 )，( 006 )，( 110 )和( 113 )面的对称峰和( 009 )，( 015 )和( 019 )面的宽的不对称峰的反射 | [30 empty] | 溶液 |  |  |  |  | 0.5 | [6 empty] | 150 | 1560 | 20 |  |  |  |  | Cu | 1000 | [37 empty] | 3 | [86 empty] | 50 | 1.04 |  | 50
49 | Soyoung Jeon，2024 | G MgFe-LDH | 共沉淀法 | 将650克粉末LDH（或OS）和350克淀粉与200克水混合，使用制丸系统成型直径为5~6毫米的颗粒 | [8 empty] | Mg2+ | Fe3+ |  | SO42- | [11 empty] | 典型的层状结构LDH和圆整的淀粉颗粒 | 典型的LDH结构：( 003 )，( 006 )，( 110 )和( 113 )面的对称峰和( 009 )，( 015 )和( 019 )面的宽的不对称峰的反射 | [30 empty] | 溶液 |  |  |  |  | 0.7 | [6 empty] | 150 | 1560 | 20 |  |  |  |  | Cu | 1000 | [37 empty] | 3 | [86 empty] | 53.39 | 1.56 |  | 53.39
49 | Soyoung Jeon，2024 | G MgFe-LDH | 共沉淀法 | 将650克粉末LDH（或OS）和350克淀粉与200克水混合，使用制丸系统成型直径为5~6毫米的颗粒 | [8 empty] | Mg2+ | Fe3+ |  | SO42- | [11 empty] | 典型的层状结构LDH和圆整的淀粉颗粒 | 典型的LDH结构：( 003 )，( 006 )，( 110 )和( 113 )面的对称峰和( 009 )，( 015 )和( 019 )面的宽的不对称峰的反射 | [30 empty] | 溶液 |  |  |  |  | 1 | [6 empty] | 150 | 1560 | 20 |  |  |  |  | Cu | 1000 | [37 empty] | 3 | [86 empty] | 57.81 | 3.65 |  | 57.81
49 | Soyoung Jeon，2024 | G MgFe-LDH | 共沉淀法 | 将650克粉末LDH（或OS）和350克淀粉与200克水混合，使用制丸系统成型直径为5~6毫米的颗粒 | [8 empty] | Mg2+ | Fe3+ |  | SO42- | [11 empty] | 典型的层状结构LDH和圆整的淀粉颗粒 | 典型的LDH结构：( 003 )，( 006 )，( 110 )和( 113 )面的对称峰和( 009 )，( 015 )和( 019 )面的宽的不对称峰的反射 | [30 empty] | 溶液 |  |  |  |  | 0.3 | [6 empty] | 150 | 1560 | 20 |  |  |  |  | Pb | 1000 | [37 empty] | 3 | [71 empty] | 69.43 | 0.77 |  | 69.43
49 | Soyoung Jeon，2024 | G MgFe-LDH | 共沉淀法 | 将650克粉末LDH（或OS）和350克淀粉与200克水混合，使用制丸系统成型直径为5~6毫米的颗粒 | [8 empty] | Mg2+ | Fe3+ |  | SO42- | [11 empty] | 典型的层状结构LDH和圆整的淀粉颗粒 | 典型的LDH结构：( 003 )，( 006 )，( 110 )和( 113 )面的对称峰和( 009 )，( 015 )和( 019 )面的宽的不对称峰的反射 | [30 empty] | 溶液 |  |  |  |  | 0.5 | [6 empty] | 150 | 1560 | 20 |  |  |  |  | Pb | 1000 | [37 empty] | 3 | [71 empty] | 74.83 | 1.02 |  | 74.83
49 | Soyoung Jeon，2024 | G MgFe-LDH | 共沉淀法 | 将650克粉末LDH（或OS）和350克淀粉与200克水混合，使用制丸系统成型直径为5~6毫米的颗粒 | [8 empty] | Mg2+ | Fe3+ |  | SO42- | [11 empty] | 典型的层状结构LDH和圆整的淀粉颗粒 | 典型的LDH结构：( 003 )，( 006 )，( 110 )和( 113 )面的对称峰和( 009 )，( 015 )和( 019 )面的宽的不对称峰的反射 | [30 empty] | 溶液 |  |  |  |  | 0.7 | [6 empty] | 150 | 1560 | 20 |  |  |  |  | Pb | 1000 | [37 empty] | 3 | [71 empty] | 77.14 | 1.28 |  | 77.14
49 | Soyoung Jeon，2024 | G MgFe-LDH | 共沉淀法 | 将650克粉末LDH（或OS）和350克淀粉与200克水混合，使用制丸系统成型直径为5~6毫米的颗粒 | [8 empty] | Mg2+ | Fe3+ |  | SO42- | [11 empty] | 典型的层状结构LDH和圆整的淀粉颗粒 | 典型的LDH结构：( 003 )，( 006 )，( 110 )和( 113 )面的对称峰和( 009 )，( 015 )和( 019 )面的宽的不对称峰的反射 | [30 empty] | 溶液 |  |  |  |  | 1 | [6 empty] | 150 | 1560 | 20 |  |  |  |  | Pb | 1000 | [37 empty] | 3 | [63 empty] | 0.02 | [7 empty] | 77.91 | 0 |  | 77.91
49 | Soyoung Jeon，2024 | G MgFe-LDH | 共沉淀法 | 将650克粉末LDH（或OS）和350克淀粉与200克水混合，使用制丸系统成型直径为5~6毫米的颗粒 | [8 empty] | Mg2+ | Fe3+ |  | SO42- | [11 empty] | 典型的层状结构LDH和圆整的淀粉颗粒 | 典型的LDH结构：( 003 )，( 006 )，( 110 )和( 113 )面的对称峰和( 009 )，( 015 )和( 019 )面的宽的不对称峰的反射 |  |  | South Korea | Cheonan-si | Seobuk-gu |  |  | 表层混合土层( '砂壤土'按土壤质地划分: S1 )，厚度为0.5 ~ 0.6 m； |  |  |  |  | As | 149.4±19.1 | Pb | 337.8±15.2 | Cu | 103.8±18.0 | [12 empty] | 柱浸实验 | [57 empty] | 3 | [48 empty] | 0.06 | [14 empty] | 0.006
49 | Soyoung Jeon，2024 | G MgFe-LDH | 共沉淀法 | 将650克粉末LDH（或OS）和350克淀粉与200克水混合，使用制丸系统成型直径为5~6毫米的颗粒 | [8 empty] | Mg2+ | Fe3+ |  | SO42- | [11 empty] | 典型的层状结构LDH和圆整的淀粉颗粒 | 典型的LDH结构：( 003 )，( 006 )，( 110 )和( 113 )面的对称峰和( 009 )，( 015 )和( 019 )面的宽的不对称峰的反射 |  |  | South Korea | Cheonan-si | Seobuk-gu |  |  | 表层混合土层( '砂壤土'按土壤质地划分: S1 )，厚度为0.5 ~ 0.6 m； |  |  |  |  | As | 149.4±19.1 | Pb | 337.8±15.2 | Cu | 103.8±18.0 | [12 empty] | 柱浸实验 | [57 empty] | 3 | [48 empty] | 0.027
49 | Soyoung Jeon，2024 | G MgFe-LDH | 共沉淀法 | 将650克粉末LDH（或OS）和350克淀粉与200克水混合，使用制丸系统成型直径为5~6毫米的颗粒 | [8 empty] | Mg2+ | Fe3+ |  | SO42- | [11 empty] | 典型的层状结构LDH和圆整的淀粉颗粒 |  |  |  | South Korea | Cheonan-si | Seobuk-gu |  |  | 表层混合土层( '砂壤土'按土壤质地划分: S1 )，厚度为0.5 ~ 0.6 m； |  |  |  |  | As | 149.4±19.1 | Pb | 337.8±15.2 | Cu | 103.8±18.0 | [12 empty] | 土壤 |  | 150 | 50 |  |  |  | 0 |  |  |  |  | 150 | 1560 | 20 |  |  |  |  | As |  |  | Pb |  |  | Cu | [32 empty] | 3
49 | Soyoung Jeon，2024 | G MgFe-LDH | 共沉淀法 | 将650克粉末LDH（或OS）和350克淀粉与200克水混合，使用制丸系统成型直径为5~6毫米的颗粒 | [8 empty] | Mg2+ | Fe3+ |  | SO42- | [11 empty] | 典型的层状结构LDH和圆整的淀粉颗粒 |  |  |  | South Korea | Cheonan-si | Seobuk-gu |  |  | 表层混合土层( '砂壤土'按土壤质地划分: S1 )，厚度为0.5 ~ 0.6 m； |  |  |  |  | As | 149.4±19.1 | Pb | 337.8±15.2 | Cu | 103.8±18.0 | [12 empty] | 土壤 |  | 150 | 50 |  |  |  | 3 |  |  |  |  | 150 | 1560 | 20 |  |  |  |  | As |  |  | Pb |  |  | Cu | [32 empty] | 3 | [56 empty] | 91 |  |  | 91 | [11 empty] | 48.7 |  |  | 48.7 | [11 empty] | 69.6 |  |  | 69.6
49 | Soyoung Jeon，2024 | G MgFe-LDH | 共沉淀法 | 将650克粉末LDH（或OS）和350克淀粉与200克水混合，使用制丸系统成型直径为5~6毫米的颗粒 | [8 empty] | Mg2+ | Fe3+ |  | SO42- | [11 empty] | 典型的层状结构LDH和圆整的淀粉颗粒 |  |  |  | South Korea | Cheonan-si | Seobuk-gu |  |  | 表层混合土层( '砂壤土'按土壤质地划分: S1 )，厚度为0.5 ~ 0.6 m； |  |  |  |  | As | 149.4±19.1 | Pb | 337.8±15.2 | Cu | 103.8±18.0 | [12 empty] | 土壤 |  | 150 | 50 |  |  |  | 5 |  |  |  |  | 150 | 1560 | 20 |  |  |  |  | As |  |  | Pb |  |  | Cu | [32 empty] | 3 | [56 empty] | 95.8 |  |  | 95.8 | [11 empty] | 50.2 |  |  | 50.2 | [11 empty] | 74.7 |  |  | 74.7
49 | Soyoung Jeon，2024 | G MgFe-LDH | 共沉淀法 | 将650克粉末LDH（或OS）和350克淀粉与200克水混合，使用制丸系统成型直径为5~6毫米的颗粒 | [8 empty] | Mg2+ | Fe3+ |  | SO42- | [11 empty] | 典型的层状结构LDH和圆整的淀粉颗粒 |  |  |  | South Korea | Cheonan-si | Seobuk-gu |  |  | 表层混合土层( '砂壤土'按土壤质地划分: S1 )，厚度为0.5 ~ 0.6 m； |  |  |  |  | As | 149.4±19.1 | Pb | 337.8±15.2 | Cu | 103.8±18.0 | [12 empty] | 土壤 |  | 150 | 50 |  |  |  | 7 |  |  |  |  | 150 | 1560 | 20 |  |  |  |  | As |  |  | Pb |  |  | Cu | [32 empty] | 3 | [56 empty] | 97.6 |  |  | 97.6 | [11 empty] | 53.6 |  |  | 53.6 | [11 empty] | 77.1 |  |  | 77.1
49 | Soyoung Jeon，2024 | G MgFe-LDH | 共沉淀法 | 将650克粉末LDH（或OS）和350克淀粉与200克水混合，使用制丸系统成型直径为5~6毫米的颗粒 | [8 empty] | Mg2+ | Fe3+ |  | SO42- | [11 empty] | 典型的层状结构LDH和圆整的淀粉颗粒 |  |  |  | South Korea | Cheonan-si | Seobuk-gu |  |  | 表层混合土层( '砂壤土'按土壤质地划分: S1 )，厚度为0.5 ~ 0.6 m； |  |  |  |  | As | 149.4±19.1 | Pb | 337.8±15.2 | Cu | 103.8±18.0 | [12 empty] | 土壤 |  | 150 | 50 |  |  |  | 10 |  |  |  |  | 150 | 1560 | 20 |  |  |  |  | As |  |  | Pb |  |  | Cu | [32 empty] | 3 | [56 empty] | 98.2 |  |  | 98.2 | [11 empty] | 57.6 |  |  | 57.6 | [11 empty] | 78 |  |  | 78
50 | Xin Pan，2025 | MgFe-LDH-生物炭(MFB) | 共沉淀法 | 以山东青岛家具厂的木屑为原料，在60 º C下干燥72 h后热解，采用本课题组前期研究的慢速热解方法制备木屑生物炭( SB )。简而言之，木屑在真空管式炉中于500 º C下炭化2 h，升温速率为10 º C min - 1(流速200 mL min-1).SB过120目筛。此后,采用共沉淀法制备了Mg - Fe LDH生物炭复合材料。将2g SB与MgCl2 ( 0.075 mol )和FeCl3 ( 0.019 mol )在pH为10的恒温水中混合，并在80℃下150 rpm搅拌12 h。得到的Mg - Fe LDH生物炭复合材料用去离子水洗涤至pH达到中性，然后标记为MFB |  |  | 是 | 木屑生物炭 | [10 empty] | 67.2 | 0.261 | [6 empty] | Mg - Fe LDH的许多特征三维层状结构，交错排列的Mg - Fe LDH超薄纳米片 |  | 典型的水滑石JCPDS # 36-0383：( 003 )、( 006 )、( 009 )、( 015 )、( 110 )和( 113 ) | 3624 419 1351 | 羟基( - OH )的伸缩振动 Mg-O / Fe - O键 CO32 -的C - O | [28 empty] | 溶液 |  | 20 |  |  | 1 | [6 empty] | 150 | 30~4320 | 25 |  |  |  |  | Pb | 200 | [18 empty] | 1440 |  | 伪一级动力学模型 | [16 empty] | 3
50 | Xin Pan，2025 | MgFe-LDH-生物炭(MFB) | 共沉淀法 | 以山东青岛家具厂的木屑为原料，在60 º C下干燥72 h后热解，采用本课题组前期研究的慢速热解方法制备木屑生物炭( SB )。简而言之，木屑在真空管式炉中于500 º C下炭化2 h，升温速率为10 º C min - 1(流速200 mL min-1).SB过120目筛。此后,采用共沉淀法制备了Mg - Fe LDH生物炭复合材料。将2g SB与MgCl2 ( 0.075 mol )和FeCl3 ( 0.019 mol )在pH为10的恒温水中混合，并在80℃下150 rpm搅拌12 h。得到的Mg - Fe LDH生物炭复合材料用去离子水洗涤至pH达到中性，然后标记为MFB |  |  | 是 | 木屑生物炭 | [10 empty] | 67.2 | 0.261 | [6 empty] | Mg - Fe LDH的许多特征三维层状结构，交错排列的Mg - Fe LDH超薄纳米片 |  | 典型的水滑石JCPDS # 36-0383：( 003 )、( 006 )、( 009 )、( 015 )、( 110 )和( 113 ) | 3624 419 1351 | 羟基( - OH )的伸缩振动 Mg-O / Fe - O键 CO32 -的C - O | [28 empty] | 溶液 |  | 20 |  |  | 1 | [6 empty] | 150 | 30~4320 | 25 |  |  |  |  | Cd | 200 | [18 empty] | 1440 |  | 伪一级动力学模型 | [16 empty] | 3
50 | Xin Pan，2025 | MgFe-LDH-生物炭(MFB) | 共沉淀法 | 以山东青岛家具厂的木屑为原料，在60 º C下干燥72 h后热解，采用本课题组前期研究的慢速热解方法制备木屑生物炭( SB )。简而言之，木屑在真空管式炉中于500 º C下炭化2 h，升温速率为10 º C min - 1(流速200 mL min-1).SB过120目筛。此后,采用共沉淀法制备了Mg - Fe LDH生物炭复合材料。将2g SB与MgCl2 ( 0.075 mol )和FeCl3 ( 0.019 mol )在pH为10的恒温水中混合，并在80℃下150 rpm搅拌12 h。得到的Mg - Fe LDH生物炭复合材料用去离子水洗涤至pH达到中性，然后标记为MFB |  |  | 是 | 木屑生物炭 | [10 empty] | 67.2 | 0.261 | [6 empty] | Mg - Fe LDH的许多特征三维层状结构，交错排列的Mg - Fe LDH超薄纳米片 |  | 典型的水滑石JCPDS # 36-0383：( 003 )、( 006 )、( 009 )、( 015 )、( 110 )和( 113 ) | 3624 419 1351 | 羟基( - OH )的伸缩振动 Mg-O / Fe - O键 CO32 -的C - O | [28 empty] | 溶液 |  | 20 |  |  | 1 | [6 empty] | 150 | 1440 | 25 |  |  |  |  | Pb | 10~1000 | [24 empty] | Langmuir | 单分子层覆盖过程吸附在均质表面 |  | 335.9 | [9 empty] | 3 | [67 empty] | 335.9
50 | Xin Pan，2025 | MgFe-LDH-生物炭(MFB) | 共沉淀法 | 以山东青岛家具厂的木屑为原料，在60 º C下干燥72 h后热解，采用本课题组前期研究的慢速热解方法制备木屑生物炭( SB )。简而言之，木屑在真空管式炉中于500 º C下炭化2 h，升温速率为10 º C min - 1(流速200 mL min-1).SB过120目筛。此后,采用共沉淀法制备了Mg - Fe LDH生物炭复合材料。将2g SB与MgCl2 ( 0.075 mol )和FeCl3 ( 0.019 mol )在pH为10的恒温水中混合，并在80℃下150 rpm搅拌12 h。得到的Mg - Fe LDH生物炭复合材料用去离子水洗涤至pH达到中性，然后标记为MFB |  |  | 是 | 木屑生物炭 | [10 empty] | 67.2 | 0.261 | [6 empty] | Mg - Fe LDH的许多特征三维层状结构，交错排列的Mg - Fe LDH超薄纳米片 |  | 典型的水滑石JCPDS # 36-0383：( 003 )、( 006 )、( 009 )、( 015 )、( 110 )和( 113 ) | 3624 419 1351 | 羟基( - OH )的伸缩振动 Mg-O / Fe - O键 CO32 -的C - O | [28 empty] | 溶液 |  | 20 |  |  | 1 | [6 empty] | 150 | 1440 | 25 |  |  |  |  | Cd | 10~1000 | [27 empty] | 178.2 | [9 empty] | 3 | [7 empty] | 178.2
50 | Xin Pan，2025 | MgFe-LDH-生物炭(MFB) | 共沉淀法 | 以山东青岛家具厂的木屑为原料，在60 º C下干燥72 h后热解，采用本课题组前期研究的慢速热解方法制备木屑生物炭( SB )。简而言之，木屑在真空管式炉中于500 º C下炭化2 h，升温速率为10 º C min - 1(流速200 mL min-1).SB过120目筛。此后,采用共沉淀法制备了Mg - Fe LDH生物炭复合材料。将2g SB与MgCl2 ( 0.075 mol )和FeCl3 ( 0.019 mol )在pH为10的恒温水中混合，并在80℃下150 rpm搅拌12 h。得到的Mg - Fe LDH生物炭复合材料用去离子水洗涤至pH达到中性，然后标记为MFB |  |  | 是 | 木屑生物炭 | [10 empty] | 67.2 | 0.261 | [6 empty] | Mg - Fe LDH的许多特征三维层状结构，交错排列的Mg - Fe LDH超薄纳米片 |  | 典型的水滑石JCPDS # 36-0383：( 003 )、( 006 )、( 009 )、( 015 )、( 110 )和( 113 ) | 3624 419 1351 | 羟基( - OH )的伸缩振动 Mg-O / Fe - O键 CO32 -的C - O |  | 山东省 | 青岛市某农业区 |  |  | 农田0~20cm表层土 | [17 empty] | 在混合土壤( 200 g )中分别加入50 mL Pb和Cd标准溶液( 1gL - 1)，使其浓度达到200 mg/kg |  |  |  |  | 土壤 |  | 50 | 200 | 0 |  | 0 | 0 | [5 empty] | 45d | 22~25 | 60 %田间持水量 |  |  |  | Pb |  | 200 | Cd |  | 200 | [33 empty] | 3 | [151 empty] | 土壤 | 10.4 | 0.6 | 19.7 | 2.11 | 40.5 | 0.9 | 29.4 | 1.81 | 35.1 | 0.9 | 23.9 | 1.5 | 25.6 | 1.5 | 15.4 | 1.2
50 | Xin Pan，2025 | MgFe-LDH-生物炭(MFB) | 共沉淀法 | 以山东青岛家具厂的木屑为原料，在60 º C下干燥72 h后热解，采用本课题组前期研究的慢速热解方法制备木屑生物炭( SB )。简而言之，木屑在真空管式炉中于500 º C下炭化2 h，升温速率为10 º C min - 1(流速200 mL min-1).SB过120目筛。此后,采用共沉淀法制备了Mg - Fe LDH生物炭复合材料。将2g SB与MgCl2 ( 0.075 mol )和FeCl3 ( 0.019 mol )在pH为10的恒温水中混合，并在80℃下150 rpm搅拌12 h。得到的Mg - Fe LDH生物炭复合材料用去离子水洗涤至pH达到中性，然后标记为MFB |  |  | 是 | 木屑生物炭 | [10 empty] | 67.2 | 0.261 | [6 empty] | Mg - Fe LDH的许多特征三维层状结构，交错排列的Mg - Fe LDH超薄纳米片 |  | 典型的水滑石JCPDS # 36-0383：( 003 )、( 006 )、( 009 )、( 015 )、( 110 )和( 113 ) | 3624 419 1351 | 羟基( - OH )的伸缩振动 Mg-O / Fe - O键 CO32 -的C - O |  | 山东省 | 青岛市某农业区 |  |  | 农田0~20cm表层土 | [17 empty] | 在混合土壤( 200 g )中分别加入50 mL Pb和Cd标准溶液( 1gL - 1)，使其浓度达到200 mg/kg |  |  |  |  | 土壤 |  | 50 | 200 | 3 |  | 0.015 | 1.5 | [5 empty] | 45d | 22~25 | 60 %田间持水量 |  |  |  | Pb |  | 200 | Cd |  | 200 | [33 empty] | 3 | [11 empty] | 22酸提取态 |  |  | 22 | [56 empty] | 33.67酸提取态 |  |  | 33.67 | [76 empty] | 土壤 | 24.6 | 1.81 | 20.2 | 1.81 | 35.7 | 1.51 | 19.5 | 1.51 | 27.4 | 1.2 | 22.2 | 0.6 | 23.6 | 0.6 | 25.2 | 1.2
50 | Xin Pan，2025 | 有机-MgFe-LDH-生物炭(MSB) | 共沉淀法 | 将2 g镁铁水滑石( MFB )与2 g十二烷基硫酸钠( SDS )溶液在磁力搅拌器上以500 rpm搅拌24 h合成有机镁铁水滑石生物炭 | 是 | 表面活性剂：十二烷基硫酸钠 | [12 empty] | 62.9 | 0.271 | [6 empty] | Mg - Fe LDH的许多特征三维层状结构，交错排列的Mg - Fe LDH超薄纳米片 |  |  | 3624 419 1351 | 羟基( - OH )的伸缩振动 Mg-O / Fe - O键 CO32 -的C - O | [28 empty] | 溶液 |  | 20 |  |  | 1 | [6 empty] | 150 | 30~4320 | 25 |  |  |  |  | Pb | 200 | [18 empty] | 1440 |  | 伪一级动力学模型 | [16 empty] | 3
50 | Xin Pan，2025 | 有机-MgFe-LDH-生物炭(MSB) | 共沉淀法 | 将2 g镁铁水滑石( MFB )与2 g十二烷基硫酸钠( SDS )溶液在磁力搅拌器上以500 rpm搅拌24 h合成有机镁铁水滑石生物炭 | 是 | 表面活性剂：十二烷基硫酸钠 | [12 empty] | 62.9 | 0.271 | [6 empty] | Mg - Fe LDH的许多特征三维层状结构，交错排列的Mg - Fe LDH超薄纳米片 |  |  | 3624 419 1351 | 羟基( - OH )的伸缩振动 Mg-O / Fe - O键 CO32 -的C - O | [28 empty] | 溶液 |  | 20 |  |  | 1 | [6 empty] | 150 | 30~4320 | 25 |  |  |  |  | Cd | 200 | [18 empty] | 1440 |  | 伪一级动力学模型 | [16 empty] | 3
50 | Xin Pan，2025 | 有机-MgFe-LDH-生物炭(MSB) | 共沉淀法 | 将2 g镁铁水滑石( MFB )与2 g十二烷基硫酸钠( SDS )溶液在磁力搅拌器上以500 rpm搅拌24 h合成有机镁铁水滑石生物炭 | 是 | 表面活性剂：十二烷基硫酸钠 | [12 empty] | 62.9 | 0.271 | [6 empty] | Mg - Fe LDH的许多特征三维层状结构，交错排列的Mg - Fe LDH超薄纳米片 |  |  | 3624 419 1351 | 羟基( - OH )的伸缩振动 Mg-O / Fe - O键 CO32 -的C - O | [28 empty] | 溶液 |  | 20 |  |  | 1 | [6 empty] | 150 | 1440 | 25 |  |  |  |  | Pb | 10~1000 | [24 empty] | Langmuir | 单分子层覆盖过程吸附在均质表面 |  | 269.1 | [9 empty] | 3 | [67 empty] | 269.1
50 | Xin Pan，2025 | 有机-MgFe-LDH-生物炭(MSB) | 共沉淀法 | 将2 g镁铁水滑石( MFB )与2 g十二烷基硫酸钠( SDS )溶液在磁力搅拌器上以500 rpm搅拌24 h合成有机镁铁水滑石生物炭 | 是 | 表面活性剂：十二烷基硫酸钠 | [12 empty] | 62.9 | 0.271 | [6 empty] | Mg - Fe LDH的许多特征三维层状结构，交错排列的Mg - Fe LDH超薄纳米片 |  |  | 3624 419 1351 | 羟基( - OH )的伸缩振动 Mg-O / Fe - O键 CO32 -的C - O | [28 empty] | 溶液 |  | 20 |  |  | 1 | [6 empty] | 150 | 1440 | 25 |  |  |  |  | Cd | 10~1000 | [27 empty] | 352.5 | [9 empty] | 3 | [7 empty] | 352.5
50 | Xin Pan，2025 | 有机-MgFe-LDH-生物炭(MSB) | 共沉淀法 | 将2 g镁铁水滑石( MFB )与2 g十二烷基硫酸钠( SDS )溶液在磁力搅拌器上以500 rpm搅拌24 h合成有机镁铁水滑石生物炭 | 是 | 表面活性剂：十二烷基硫酸钠 | [12 empty] | 62.9 | 0.271 | [6 empty] | Mg - Fe LDH的许多特征三维层状结构，交错排列的Mg - Fe LDH超薄纳米片 |  |  | 3624 419 1351 | 羟基( - OH )的伸缩振动 Mg-O / Fe - O键 CO32 -的C - O |  | 山东省 | 青岛市某农业区 |  |  | 农田0~20cm表层土 | [17 empty] | 在混合土壤( 200 g )中分别加入50 mL Pb和Cd标准溶液( 1gL - 1)，使其浓度达到200 mg/kg |  |  |  |  | 土壤 |  | 50 | 200 | 0 |  | 0 | 0 | [5 empty] | 45d | 22~25 | 60 %田间持水量 |  |  |  | Pb |  | 200 | Cd |  | 200 | [15 empty] | 6.15 | [17 empty] | 3 | [151 empty] | 土壤 | 10.4 | 0.6 | 19.7 | 2.11 | 40.5 | 0.9 | 29.4 | 1.81 | 35.1 | 0.9 | 23.9 | 1.5 | 25.6 | 1.5 | 15.4 | 1.2
50 | Xin Pan，2025 | 有机-MgFe-LDH-生物炭(MSB) | 共沉淀法 | 将2 g镁铁水滑石( MFB )与2 g十二烷基硫酸钠( SDS )溶液在磁力搅拌器上以500 rpm搅拌24 h合成有机镁铁水滑石生物炭 | 是 | 表面活性剂：十二烷基硫酸钠 | [12 empty] | 62.9 | 0.271 | [6 empty] | Mg - Fe LDH的许多特征三维层状结构，交错排列的Mg - Fe LDH超薄纳米片 |  |  | 3624 419 1351 | 羟基( - OH )的伸缩振动 Mg-O / Fe - O键 CO32 -的C - O |  | 山东省 | 青岛市某农业区 |  |  | 农田0~20cm表层土 | [17 empty] | 在混合土壤( 200 g )中分别加入50 mL Pb和Cd标准溶液( 1gL - 1)，使其浓度达到200 mg/kg |  |  |  |  | 土壤 |  | 50 | 200 | 3 |  | 0.015 | 1.5 | [5 empty] | 45d | 22~25 | 60 %田间持水量 |  |  |  | Pb |  | 200 | Cd |  | 200 | [15 empty] | 7.82 | [17 empty] | 3 | [11 empty] | 25.1酸提取态 |  |  | 25.1 | [56 empty] | 35.71酸提取态 |  |  | 35.71 | [76 empty] | 土壤 | 27.1 | 2.11 | 18.8 | 1.51 | 33.2 | 1.51 | 18.9 | 1.81 | 26.3 | 0.6 | 22.2 | 0.6 | 23.4 | 0.3 | 28.1 | 0.6
51 | Haoran Wang， 2025 | MgAl-NO3-LDH | 阴离子交换法 | 将1.0 g制备的Mg Al - CO3分散到90 m L甲醇中，在25℃、N2气氛下搅拌6 h。将616 μ L浓HNO3溶于10 m L甲醇中，加入到悬浮液中，继续搅拌6 h。反应结束后，产物用甲醇洗涤数次。Mg Al - NO3在60℃下干燥1 d。 | [12 empty] | IV | H2 | 88.37 |  |  |  | 0.41 |  | 0.196(018) |  |  | 9.82、19.84 | （003）、（006） | 3450 1000以下 1384 | -OH的特征振动峰 M - OH伸缩振动 NO - 3的对称伸缩振动 | [28 empty] | 溶液 |  |  |  |  | 1 |  |  |  |  | 6.7 |  |  | 0~3960 | [5 empty] | Cd | 300 | [18 empty] | 1800 |  | 伪二级动力学模型 | 通过化学吸附而不是非均相吸附和/或物理吸附 | 是 | 表面扩散、颗粒内扩散和吸附平衡阶段 | [13 empty] | 3 | [11 empty] | 90.69 | 1.2 |  | 90.69 | [177 empty] | Cd (Ⅱ) | 同构替代Mg2+
51 | Haoran Wang， 2025 | MgAl-NO3-LDH | 阴离子交换法 | 将1.0 g制备的Mg Al - CO3分散到90 m L甲醇中，在25℃、N2气氛下搅拌6 h。将616 μ L浓HNO3溶于10 m L甲醇中，加入到悬浮液中，继续搅拌6 h。反应结束后，产物用甲醇洗涤数次。Mg Al - NO3在60℃下干燥1 d。 | [12 empty] | IV | H2 | 88.37 |  |  |  | 0.41 |  | 0.196(018) |  |  | 9.82、19.84 | （003）、（006） | 3450 1000以下 1384 | -OH的特征振动峰 M - OH伸缩振动 NO - 3的对称伸缩振动 | [28 empty] | 溶液 |  |  |  |  | 1 |  |  |  |  | 6.23 |  |  | 0~3960 | [5 empty] | Pb | 300 | [18 empty] | 1080 |  | 伪二级动力学模型 | 通过化学吸附而不是非均相吸附和/或物理吸附 | 是 | 表面扩散、颗粒内扩散和吸附平衡阶段 | [13 empty] | 3 | [71 empty] | 99.7 | 0.34 |  | 99.7 | [117 empty] | Pb (Ⅱ) | 以Pb3(CO3)2(OH)2沉淀
51 | Haoran Wang， 2025 | MgAl-NO3-LDH | 阴离子交换法 | 将1.0 g制备的Mg Al - CO3分散到90 m L甲醇中，在25℃、N2气氛下搅拌6 h。将616 μ L浓HNO3溶于10 m L甲醇中，加入到悬浮液中，继续搅拌6 h。反应结束后，产物用甲醇洗涤数次。Mg Al - NO3在60℃下干燥1 d。 | [12 empty] | IV | H2 | 88.37 |  |  |  | 0.41 |  | 0.196(018) |  |  | 9.82、19.84 | （003）、（006） | 3450 1000以下 1384 | -OH的特征振动峰 M - OH伸缩振动 NO - 3的对称伸缩振动 | [28 empty] | 溶液 |  |  |  |  | 1 |  |  |  |  | 5.36 |  |  | 0~3960 | [5 empty] | As（V） | 100 | [18 empty] | 30 |  | 伪二级动力学模型 | 通过化学吸附而不是非均相吸附和/或物理吸附 | 是 | 表面扩散、颗粒内扩散和吸附平衡阶段 | [13 empty] | 3 | [56 empty] | 95.16 | 2.39 |  | 95.16 | [132 empty] | As (Ⅴ) | 表面吸附
51 | Haoran Wang， 2025 | MgAl-NO3-LDH | 阴离子交换法 | 将1.0 g制备的Mg Al - CO3分散到90 m L甲醇中，在25℃、N2气氛下搅拌6 h。将616 μ L浓HNO3溶于10 m L甲醇中，加入到悬浮液中，继续搅拌6 h。反应结束后，产物用甲醇洗涤数次。Mg Al - NO3在60℃下干燥1 d。 | [12 empty] | IV | H2 | 88.37 |  |  |  | 0.41 |  | 0.196(018) |  |  | 9.82、19.84 | （003）、（006） | 3450 1000以下 1384 | -OH的特征振动峰 M - OH伸缩振动 NO - 3的对称伸缩振动 | [28 empty] | 溶液 |  |  |  |  | 1 | [13 empty] | Cd | 10~2000 | [24 empty] | Langmuir | 单分子层吸附 |  | 334.45 | [9 empty] | 3 | [7 empty] | 334.45 | 10.41
51 | Haoran Wang， 2025 | MgAl-NO3-LDH | 阴离子交换法 | 将1.0 g制备的Mg Al - CO3分散到90 m L甲醇中，在25℃、N2气氛下搅拌6 h。将616 μ L浓HNO3溶于10 m L甲醇中，加入到悬浮液中，继续搅拌6 h。反应结束后，产物用甲醇洗涤数次。Mg Al - NO3在60℃下干燥1 d。 | [12 empty] | IV | H2 | 88.37 |  |  |  | 0.41 |  | 0.196(018) |  |  | 9.82、19.84 | （003）、（006） | 3450 1000以下 1384 | -OH的特征振动峰 M - OH伸缩振动 NO - 3的对称伸缩振动 | [28 empty] | 溶液 |  |  |  |  | 1 | [13 empty] | Pb | 10~2000 | [24 empty] | Langmuir | 单分子层吸附 |  | 1156.25 | [9 empty] | 3 | [67 empty] | 1156.25 | 67.94
51 | Haoran Wang， 2025 | MgAl-NO3-LDH | 阴离子交换法 | 将1.0 g制备的Mg Al - CO3分散到90 m L甲醇中，在25℃、N2气氛下搅拌6 h。将616 μ L浓HNO3溶于10 m L甲醇中，加入到悬浮液中，继续搅拌6 h。反应结束后，产物用甲醇洗涤数次。Mg Al - NO3在60℃下干燥1 d。 | [12 empty] | IV | H2 | 88.37 |  |  |  | 0.41 |  | 0.196(018) |  |  | 9.82、19.84 | （003）、（006） | 3450 1000以下 1384 | -OH的特征振动峰 M - OH伸缩振动 NO - 3的对称伸缩振动 | [28 empty] | 溶液 |  |  |  |  | 1 | [13 empty] | As（V） | 10~2000 | [24 empty] | Langmuir | 单分子层吸附 |  | 168.63 | [9 empty] | 3 | [52 empty] | 168.63 | 12.45
51 | Haoran Wang， 2025 | MgAl-NO3-LDH | 阴离子交换法 | 将1.0 g制备的Mg Al - CO3分散到90 m L甲醇中，在25℃、N2气氛下搅拌6 h。将616 μ L浓HNO3溶于10 m L甲醇中，加入到悬浮液中，继续搅拌6 h。反应结束后，产物用甲醇洗涤数次。Mg Al - NO3在60℃下干燥1 d。 | [12 empty] | IV | H2 | 88.37 |  |  |  | 0.41 |  | 0.196(018) |  |  | 9.82、19.84 | （003）、（006） | 3450 1000以下 1384 | -OH的特征振动峰 M - OH伸缩振动 NO - 3的对称伸缩振动 | [28 empty] | 溶液 | [9 empty] | 3.48 |  | 1440 | [6 empty] | Cd | 5 |  | Pb | 5 |  | As（V） | 5 | [31 empty] | 3 | [11 empty] | 98.19 |  |  | 98.19 | [41 empty] | 98.19 |  |  | 98.19 | [11 empty] | 99.63 |  |  | 99.63
51 | Haoran Wang， 2025 | MgAl-NO3-LDH | 阴离子交换法 | 将1.0 g制备的Mg Al - CO3分散到90 m L甲醇中，在25℃、N2气氛下搅拌6 h。将616 μ L浓HNO3溶于10 m L甲醇中，加入到悬浮液中，继续搅拌6 h。反应结束后，产物用甲醇洗涤数次。Mg Al - NO3在60℃下干燥1 d。 | [12 empty] | IV | H2 | 88.37 |  |  |  | 0.41 |  | 0.196(018) |  |  | 9.82、19.84 | （003）、（006） | 3450 1000以下 1384 | -OH的特征振动峰 M - OH伸缩振动 NO - 3的对称伸缩振动 | [28 empty] | 溶液 | [9 empty] | 3.17 |  | 1440 | [6 empty] | Cd | 10 |  | Pb | 10 |  | As（V） | 10 | [31 empty] | 3 | [11 empty] | 95.91 |  |  | 95.91 | [41 empty] | 95.91 |  |  | 95.91 | [11 empty] | 99.35 |  |  | 99.35
51 | Haoran Wang， 2025 | MgAl-NO3-LDH | 阴离子交换法 | 将1.0 g制备的Mg Al - CO3分散到90 m L甲醇中，在25℃、N2气氛下搅拌6 h。将616 μ L浓HNO3溶于10 m L甲醇中，加入到悬浮液中，继续搅拌6 h。反应结束后，产物用甲醇洗涤数次。Mg Al - NO3在60℃下干燥1 d。 | [12 empty] | IV | H2 | 88.37 |  |  |  | 0.41 |  | 0.196(018) |  |  | 9.82、19.84 | （003）、（006） | 3450 1000以下 1384 | -OH的特征振动峰 M - OH伸缩振动 NO - 3的对称伸缩振动 | [28 empty] | 溶液 | [9 empty] | 3 |  | 1440 | [6 empty] | Cd | 15 |  | Pb | 15 |  | As（V） | 15 | [31 empty] | 3 | [11 empty] | 95.39 |  |  | 95.39 | [41 empty] | 95.39 |  |  | 95.39 | [11 empty] | 99.6 |  |  | 99.6
51 | Haoran Wang， 2025 | MgAl-NO3-LDH | 阴离子交换法 | 将1.0 g制备的Mg Al - CO3分散到90 m L甲醇中，在25℃、N2气氛下搅拌6 h。将616 μ L浓HNO3溶于10 m L甲醇中，加入到悬浮液中，继续搅拌6 h。反应结束后，产物用甲醇洗涤数次。Mg Al - NO3在60℃下干燥1 d。 | [12 empty] | IV | H2 | 88.37 |  |  |  | 0.41 |  | 0.196(018) |  |  | 9.82、19.84 | （003）、（006） | 3450 1000以下 1384 | -OH的特征振动峰 M - OH伸缩振动 NO - 3的对称伸缩振动 | [28 empty] | 溶液 | [9 empty] | 2.91 |  | 1440 | [6 empty] | Cd | 20 |  | Pb | 20 |  | As（V） | 20 | [31 empty] | 3 | [11 empty] | 95.06 |  |  | 95.06 | [41 empty] | 95.06 |  |  | 95.06 | [11 empty] | 97.17 |  |  | 97.17
51 | Haoran Wang， 2025 | MgAl-NO3-LDH | 阴离子交换法 | 将1.0 g制备的Mg Al - CO3分散到90 m L甲醇中，在25℃、N2气氛下搅拌6 h。将616 μ L浓HNO3溶于10 m L甲醇中，加入到悬浮液中，继续搅拌6 h。反应结束后，产物用甲醇洗涤数次。Mg Al - NO3在60℃下干燥1 d。 | [12 empty] | IV | H2 | 88.37 |  |  |  | 0.41 |  | 0.196(018) |  |  | 9.82、19.84 | （003）、（006） | 3450 1000以下 1384 | -OH的特征振动峰 M - OH伸缩振动 NO - 3的对称伸缩振动 | [5 empty] | 空白土壤 | [17 empty] | 采用重金属混合水溶液浸泡空白土壤12 h模拟Cd ( 736.90 mg kg-1)、Pb ( 1044.62 mg kg-1)和As ( 107.86 mg kg-1 )复合污染土壤 | 有效态Cd、Pb和As的提取分别采用CaCl2法和DPTA缓冲溶液提取法 |  |  |  | 清洁土壤 |  | 40 | 50 | 0 |  | 0 | [6 empty] | 14d | 25 |  |  |  |  | 有效态Cd(Ⅱ) |  |  | 有效态Pb |  |  | 有效态As | [32 empty] | 3
51 | Haoran Wang， 2025 | MgAl-NO3-LDH | 阴离子交换法 | 将1.0 g制备的Mg Al - CO3分散到90 m L甲醇中，在25℃、N2气氛下搅拌6 h。将616 μ L浓HNO3溶于10 m L甲醇中，加入到悬浮液中，继续搅拌6 h。反应结束后，产物用甲醇洗涤数次。Mg Al - NO3在60℃下干燥1 d。 | [12 empty] | IV | H2 | 88.37 |  |  |  | 0.41 |  | 0.196(018) |  |  | 9.82、19.84 | （003）、（006） | 3450 1000以下 1384 | -OH的特征振动峰 M - OH伸缩振动 NO - 3的对称伸缩振动 | [5 empty] | 空白土壤 | [17 empty] | 采用重金属混合水溶液浸泡空白土壤12 h模拟Cd ( 736.90 mg kg-1)、Pb ( 1044.62 mg kg-1)和As ( 107.86 mg kg-1 )复合污染土壤 | 有效态Cd、Pb和As的提取分别采用CaCl2法和DPTA缓冲溶液提取法 |  |  |  | 土壤 |  | 40 | 50 | 0 |  | 0 | [6 empty] | 14d | 25 |  |  |  |  | 有效态Cd(Ⅱ) |  | 619.1 | 有效态Pb |  | 970 | 有效态As |  | 113.5 | [30 empty] | 3
51 | Haoran Wang， 2025 | MgAl-NO3-LDH | 阴离子交换法 | 将1.0 g制备的Mg Al - CO3分散到90 m L甲醇中，在25℃、N2气氛下搅拌6 h。将616 μ L浓HNO3溶于10 m L甲醇中，加入到悬浮液中，继续搅拌6 h。反应结束后，产物用甲醇洗涤数次。Mg Al - NO3在60℃下干燥1 d。 | [12 empty] | IV | H2 | 88.37 |  |  |  | 0.41 |  | 0.196(018) |  |  | 9.82、19.84 | （003）、（006） | 3450 1000以下 1384 | -OH的特征振动峰 M - OH伸缩振动 NO - 3的对称伸缩振动 | [5 empty] | 空白土壤 | [17 empty] | 采用重金属混合水溶液浸泡空白土壤12 h模拟Cd ( 736.90 mg kg-1)、Pb ( 1044.62 mg kg-1)和As ( 107.86 mg kg-1 )复合污染土壤 | 有效态Cd、Pb和As的提取分别采用CaCl2法和DPTA缓冲溶液提取法 |  |  |  | 土壤 |  | 40 | 50 | 0.5 |  | 0.01 | [6 empty] | 14d | 25 |  |  |  |  | 有效态Cd(Ⅱ) |  | 619.1 | 有效态Pb |  | 970 | 有效态As |  | 113.5 | [30 empty] | 3 | [11 empty] | 69.4（有效态） | 2.74 |  | 69.4（有效态） | [41 empty] | 38.42 | 2.63 |  | 38.42 | [11 empty] | 50.7 | 2.59 |  | 50.7
51 | Haoran Wang， 2025 | MgAl-NO3-LDH | 阴离子交换法 | 将1.0 g制备的Mg Al - CO3分散到90 m L甲醇中，在25℃、N2气氛下搅拌6 h。将616 μ L浓HNO3溶于10 m L甲醇中，加入到悬浮液中，继续搅拌6 h。反应结束后，产物用甲醇洗涤数次。Mg Al - NO3在60℃下干燥1 d。 | [12 empty] | IV | H2 | 88.37 |  |  |  | 0.41 |  | 0.196(018) |  |  | 9.82、19.84 | （003）、（006） | 3450 1000以下 1384 | -OH的特征振动峰 M - OH伸缩振动 NO - 3的对称伸缩振动 | [5 empty] | 空白土壤 | [17 empty] | 采用重金属混合水溶液浸泡空白土壤12 h模拟Cd ( 736.90 mg kg-1)、Pb ( 1044.62 mg kg-1)和As ( 107.86 mg kg-1 )复合污染土壤 | 有效态Cd、Pb和As的提取分别采用CaCl2法和DPTA缓冲溶液提取法 |  |  |  | 土壤 |  | 40 | 50 | 1 |  | 0.02 | [6 empty] | 14d | 25 |  |  |  |  | 有效态Cd(Ⅱ) |  | 619.1 | 有效态Pb |  | 970 | 有效态As |  | 113.5 | [30 empty] | 3 | [11 empty] | 71.11 | 3.42 |  | 71.11 | [41 empty] | 59.47 | 2.37 |  | 59.47 | [11 empty] | 54.73 | 2.59 |  | 54.73
51 | Haoran Wang， 2025 | MgAl-NO3-LDH | 阴离子交换法 | 将1.0 g制备的Mg Al - CO3分散到90 m L甲醇中，在25℃、N2气氛下搅拌6 h。将616 μ L浓HNO3溶于10 m L甲醇中，加入到悬浮液中，继续搅拌6 h。反应结束后，产物用甲醇洗涤数次。Mg Al - NO3在60℃下干燥1 d。 | [12 empty] | IV | H2 | 88.37 |  |  |  | 0.41 |  | 0.196(018) |  |  | 9.82、19.84 | （003）、（006） | 3450 1000以下 1384 | -OH的特征振动峰 M - OH伸缩振动 NO - 3的对称伸缩振动 | [5 empty] | 空白土壤 | [17 empty] | 采用重金属混合水溶液浸泡空白土壤12 h模拟Cd ( 736.90 mg kg-1)、Pb ( 1044.62 mg kg-1)和As ( 107.86 mg kg-1 )复合污染土壤 | 有效态Cd、Pb和As的提取分别采用CaCl2法和DPTA缓冲溶液提取法 |  |  |  | 土壤 |  | 40 | 50 | 2 |  | 0.04 | [6 empty] | 14d | 25 |  |  |  |  | 有效态Cd(Ⅱ) |  | 619.1 | 有效态Pb |  | 970 | 有效态As |  | 113.5 | [30 empty] | 3 | [11 empty] | 79.25 | 2.39 |  | 79.25 | [41 empty] | 61.84 | 2.89 |  | 61.84 | [11 empty] | 64.75 | 2.88 |  | 64.75
51 | Haoran Wang， 2025 | MgAl-NO3-LDH | 阴离子交换法 | 将1.0 g制备的Mg Al - CO3分散到90 m L甲醇中，在25℃、N2气氛下搅拌6 h。将616 μ L浓HNO3溶于10 m L甲醇中，加入到悬浮液中，继续搅拌6 h。反应结束后，产物用甲醇洗涤数次。Mg Al - NO3在60℃下干燥1 d。 | [12 empty] | IV | H2 | 88.37 |  |  |  | 0.41 |  | 0.196(018) |  |  | 9.82、19.84 | （003）、（006） | 3450 1000以下 1384 | -OH的特征振动峰 M - OH伸缩振动 NO - 3的对称伸缩振动 | [5 empty] | 空白土壤 | [17 empty] | 采用重金属混合水溶液浸泡空白土壤12 h模拟Cd ( 736.90 mg kg-1)、Pb ( 1044.62 mg kg-1)和As ( 107.86 mg kg-1 )复合污染土壤 | [62 empty] | 3
51 | Haoran Wang， 2025 | MgAl-NO3-LDH | 阴离子交换法 | 将1.0 g制备的Mg Al - CO3分散到90 m L甲醇中，在25℃、N2气氛下搅拌6 h。将616 μ L浓HNO3溶于10 m L甲醇中，加入到悬浮液中，继续搅拌6 h。反应结束后，产物用甲醇洗涤数次。Mg Al - NO3在60℃下干燥1 d。 | [12 empty] | IV | H2 | 88.37 |  |  |  | 0.41 |  | 0.196(018) |  |  | 9.82、19.84 | （003）、（006） | 3450 1000以下 1384 | -OH的特征振动峰 M - OH伸缩振动 NO - 3的对称伸缩振动 | [5 empty] | 空白土壤 | [17 empty] | 采用重金属混合水溶液浸泡空白土壤12 h模拟Cd ( 736.90 mg kg-1)、Pb ( 1044.62 mg kg-1)和As ( 107.86 mg kg-1 )复合污染土壤 | [62 empty] | 3
51 | Haoran Wang， 2025 | MgAl-NO3-LDH | 阴离子交换法 | 将1.0 g制备的Mg Al - CO3分散到90 m L甲醇中，在25℃、N2气氛下搅拌6 h。将616 μ L浓HNO3溶于10 m L甲醇中，加入到悬浮液中，继续搅拌6 h。反应结束后，产物用甲醇洗涤数次。Mg Al - NO3在60℃下干燥1 d。 | [12 empty] | IV | H2 | 88.37 |  |  |  | 0.41 |  | 0.196(018) |  |  | 9.82、19.84 | （003）、（006） | 3450 1000以下 1384 | -OH的特征振动峰 M - OH伸缩振动 NO - 3的对称伸缩振动 | [5 empty] | 空白土壤 | [17 empty] | 采用重金属混合水溶液浸泡空白土壤12 h模拟Cd ( 736.90 mg kg-1)、Pb ( 1044.62 mg kg-1)和As ( 107.86 mg kg-1 )复合污染土壤 | [62 empty] | 3
51 | Haoran Wang， 2025 | MgAl-NO3-LDH | 阴离子交换法 | 将1.0 g制备的Mg Al - CO3分散到90 m L甲醇中，在25℃、N2气氛下搅拌6 h。将616 μ L浓HNO3溶于10 m L甲醇中，加入到悬浮液中，继续搅拌6 h。反应结束后，产物用甲醇洗涤数次。Mg Al - NO3在60℃下干燥1 d。 | [12 empty] | IV | H2 | 88.37 |  |  |  | 0.41 |  | 0.196(018) |  |  | 9.82、19.84 | （003）、（006） | 3450 1000以下 1384 | -OH的特征振动峰 M - OH伸缩振动 NO - 3的对称伸缩振动 | [5 empty] | 空白土壤 | [17 empty] | 采用重金属混合水溶液浸泡空白土壤12 h模拟Cd ( 736.90 mg kg-1)、Pb ( 1044.62 mg kg-1)和As ( 107.86 mg kg-1 )复合污染土壤 | [62 empty] | 3
51 | Haoran Wang， 2025 | MgAl-NO3-LDH | 阴离子交换法 | 将1.0 g制备的Mg Al - CO3分散到90 m L甲醇中，在25℃、N2气氛下搅拌6 h。将616 μ L浓HNO3溶于10 m L甲醇中，加入到悬浮液中，继续搅拌6 h。反应结束后，产物用甲醇洗涤数次。Mg Al - NO3在60℃下干燥1 d。 | [12 empty] | IV | H2 | 88.37 |  |  |  | 0.41 |  | 0.196(018) |  |  | 9.82、19.84 | （003）、（006） | 3450 1000以下 1384 | -OH的特征振动峰 M - OH伸缩振动 NO - 3的对称伸缩振动 | [5 empty] | 空白土壤 | [17 empty] | 采用重金属混合水溶液浸泡空白土壤12 h模拟Cd ( 736.90 mg kg-1)、Pb ( 1044.62 mg kg-1)和As ( 107.86 mg kg-1 )复合污染土壤 | [62 empty] | 3
51 | Haoran Wang， 2025 | MgAl-CO3-LDH | 共沉淀法 | 将2.18 g Mg ( NO3 ) 2⋅6H2O和1.60 g Al ( NO3 ) 3⋅9H2O溶于25 m L DI中形成溶液1，将4.00 g Na OH和10.75 g Na2CO3加入到100 m L DI中，记为溶液2。在70℃下，将溶液1和溶液2同时逐滴注入50 mL DI中，并将pH值维持在~ 10。加入全部溶液1后，用DI和乙醇对产物进行多次洗涤。Mg Al - CO3在60℃下干燥1 d | [12 empty] | IV | H2 | 53.02 |  |  |  | 0.29 |  | 0.195(018) |  |  | 11.24、22.70 | （003）、（006） | 3450 1000以下 1370 | -OH的特征振动峰 M - OH伸缩振动 CO32-的对称伸缩振动 | [28 empty] | 溶液 |  |  |  |  | 1 |  |  |  |  | 6.7 |  |  | 0~3960 | [5 empty] | Cd | 300 | [20 empty] | 伪二级动力学模型 | 通过化学吸附而不是非均相吸附和/或物理吸附 | 是 | 表面扩散、颗粒内扩散和吸附平衡阶段 | [13 empty] | 3 | [11 empty] | 66.07 | 1.88 |  | 66.07
51 | Haoran Wang， 2025 | MgAl-CO3-LDH | 共沉淀法 | 将2.18 g Mg ( NO3 ) 2⋅6H2O和1.60 g Al ( NO3 ) 3⋅9H2O溶于25 m L DI中形成溶液1，将4.00 g Na OH和10.75 g Na2CO3加入到100 m L DI中，记为溶液2。在70℃下，将溶液1和溶液2同时逐滴注入50 mL DI中，并将pH值维持在~ 10。加入全部溶液1后，用DI和乙醇对产物进行多次洗涤。Mg Al - CO3在60℃下干燥1 d | [12 empty] | IV | H2 | 53.02 |  |  |  | 0.29 |  | 0.195(018) |  |  | 11.24、22.70 | （003）、（006） | 3450 1000以下 1370 | -OH的特征振动峰 M - OH伸缩振动 CO32-的对称伸缩振动 | [28 empty] | 溶液 |  |  |  |  | 1 |  |  |  |  | 6.23 |  |  | 0~3960 | [5 empty] | Pb | 300 | [20 empty] | 伪二级动力学模型 | 通过化学吸附而不是非均相吸附和/或物理吸附 | 是 | 表面扩散、颗粒内扩散和吸附平衡阶段 | [13 empty] | 3 | [71 empty] | 99.44 | 0.85 |  | 99.44
51 | Haoran Wang， 2025 | MgAl-CO3-LDH | 共沉淀法 | 将2.18 g Mg ( NO3 ) 2⋅6H2O和1.60 g Al ( NO3 ) 3⋅9H2O溶于25 m L DI中形成溶液1，将4.00 g Na OH和10.75 g Na2CO3加入到100 m L DI中，记为溶液2。在70℃下，将溶液1和溶液2同时逐滴注入50 mL DI中，并将pH值维持在~ 10。加入全部溶液1后，用DI和乙醇对产物进行多次洗涤。Mg Al - CO3在60℃下干燥1 d | [12 empty] | IV | H2 | 53.02 |  |  |  | 0.29 |  | 0.195(018) |  |  | 11.24、22.70 | （003）、（006） | 3450 1000以下 1370 | -OH的特征振动峰 M - OH伸缩振动 CO32-的对称伸缩振动 | [28 empty] | 溶液 |  |  |  |  | 1 |  |  |  |  | 5.36 |  |  | 0~3960 | [5 empty] | As（V） | 100 | [20 empty] | 伪二级动力学模型 | 通过化学吸附而不是非均相吸附和/或物理吸附 | 是 | 表面扩散、颗粒内扩散和吸附平衡阶段 | [13 empty] | 3 | [56 empty] | 33.84 | 1.54 |  | 33.84
51 | Haoran Wang， 2025 | MgAl-CO3-LDH | 共沉淀法 | 将2.18 g Mg ( NO3 ) 2⋅6H2O和1.60 g Al ( NO3 ) 3⋅9H2O溶于25 m L DI中形成溶液1，将4.00 g Na OH和10.75 g Na2CO3加入到100 m L DI中，记为溶液2。在70℃下，将溶液1和溶液2同时逐滴注入50 mL DI中，并将pH值维持在~ 10。加入全部溶液1后，用DI和乙醇对产物进行多次洗涤。Mg Al - CO3在60℃下干燥1 d | [12 empty] | IV | H2 | 53.02 |  |  |  | 0.29 |  | 0.195(018) |  |  | 11.24、22.70 | （003）、（006） | 3450 1000以下 1370 | -OH的特征振动峰 M - OH伸缩振动 CO32-的对称伸缩振动 | [28 empty] | 溶液 |  |  |  |  | 1 | [13 empty] | Cd | 10~2000 | [24 empty] | Langmuir | 单分子层吸附 |  | 257.53 | [9 empty] | 3 | [7 empty] | 257.53
51 | Haoran Wang， 2025 | MgAl-CO3-LDH | 共沉淀法 | 将2.18 g Mg ( NO3 ) 2⋅6H2O和1.60 g Al ( NO3 ) 3⋅9H2O溶于25 m L DI中形成溶液1，将4.00 g Na OH和10.75 g Na2CO3加入到100 m L DI中，记为溶液2。在70℃下，将溶液1和溶液2同时逐滴注入50 mL DI中，并将pH值维持在~ 10。加入全部溶液1后，用DI和乙醇对产物进行多次洗涤。Mg Al - CO3在60℃下干燥1 d | [12 empty] | IV | H2 | 53.02 |  |  |  | 0.29 |  | 0.195(018) |  |  | 11.24、22.70 | （003）、（006） | 3450 1000以下 1370 | -OH的特征振动峰 M - OH伸缩振动 CO32-的对称伸缩振动 | [28 empty] | 溶液 |  |  |  |  | 1 | [13 empty] | Pb | 10~2000 | [24 empty] | Langmuir | 单分子层吸附 |  | 649.35 | [9 empty] | 3 | [67 empty] | 649.35
51 | Haoran Wang， 2025 | MgAl-CO3-LDH | 共沉淀法 | 将2.18 g Mg ( NO3 ) 2⋅6H2O和1.60 g Al ( NO3 ) 3⋅9H2O溶于25 m L DI中形成溶液1，将4.00 g Na OH和10.75 g Na2CO3加入到100 m L DI中，记为溶液2。在70℃下，将溶液1和溶液2同时逐滴注入50 mL DI中，并将pH值维持在~ 10。加入全部溶液1后，用DI和乙醇对产物进行多次洗涤。Mg Al - CO3在60℃下干燥1 d | [12 empty] | IV | H2 | 53.02 |  |  |  | 0.29 |  | 0.195(018) |  |  | 11.24、22.70 | （003）、（006） | 3450 1000以下 1370 | -OH的特征振动峰 M - OH伸缩振动 CO32-的对称伸缩振动 | [28 empty] | 溶液 |  |  |  |  | 1 | [13 empty] | As（V） | 10~2000 | [24 empty] | Langmuir | 单分子层吸附 |  | 30.67 | [9 empty] | 3 | [52 empty] | 30.67
52 | Haoran Wang， 2025 | MIL-101(Fe) @ MgFe-LDH | 原位成核和转化方法 | 通常将0.676 g Fe Cl3⋅6H2O溶于15 m L DMF中，持续搅拌。随后，在上述混合物中加入0.208 g的TPA。之后，将均匀搅拌的溶液在超声环境下处理30 min。然后将溶液转移到聚四氟乙烯内衬的高压反应釜中，在110℃的烘箱中反应20 h。冷却至室温后，将沉淀离心并用DMF和乙醇洗涤数次。最后，收集MIL - 101 ( Fe )，在60℃下干燥12 h。将0.127 g的MIL - 101 ( Fe )分散在40 mL的DI和甲醇( V甲醇: VDI = 1 : 1)的混合溶液中形成溶液A，然后将0.256 g的Mg ( NO3 ) 2·6H2O溶解在15 mL的甲醇/ DI中将0.200 g氢氧化钠和0.265 g碳酸钠溶于另20 mL甲醇/释放度( V甲醇: VDI = 1 : 1)溶液中形成溶液C。先滴加溶液C调节溶液A的pH值为10，然后在室温下将溶液B和溶液C同时滴加到溶液A中。同时，溶液的p H值维持在10左右。加入全部溶液后，将所得浆料在80℃下分别晶化1、2和3 h。冷却至室温后，离心，沉淀用DI和甲醇洗涤数次。最后，收集MIL - 101 ( Fe ) @ MgFe-LDH，在60℃下干燥12 h | [8 empty] | Mg2+ | Fe3+ | 2 |  | IV型 |  | 245 | 0.54 | 3.5 |  |  |  | 0.222（015） |  |  | 11.64、23.04、33.88、59.50 | MgFe - LDH的( 003 )、( 006 )、( 012 )和( 110 )晶面 | 561和485 3432 1420 | Fe-OH和Mg-OH的伸缩振动 主体层羟基和层间水分子的-OH伸缩振动 对苯二甲酸的C=O弯曲振动 | [28 empty] | 溶液 |  | 50 |  |  | 0.4 | [7 empty] | 0~720 | 25±1 |  |  |  |  | Pb | 500 | [20 empty] | 伪二级动力学模型 | 化学吸附 | [15 empty] | 3 | [67 empty] | 1389.81 | 78.16 |  |  |  |  | 111.1848 | 111.1848 | [117 empty] | Pb2+
52 | Haoran Wang， 2025 | MIL-101(Fe) @ MgFe-LDH | 原位成核和转化方法 | 通常将0.676 g Fe Cl3⋅6H2O溶于15 m L DMF中，持续搅拌。随后，在上述混合物中加入0.208 g的TPA。之后，将均匀搅拌的溶液在超声环境下处理30 min。然后将溶液转移到聚四氟乙烯内衬的高压反应釜中，在110℃的烘箱中反应20 h。冷却至室温后，将沉淀离心并用DMF和乙醇洗涤数次。最后，收集MIL - 101 ( Fe )，在60℃下干燥12 h。将0.127 g的MIL - 101 ( Fe )分散在40 mL的DI和甲醇( V甲醇: VDI = 1 : 1)的混合溶液中形成溶液A，然后将0.256 g的Mg ( NO3 ) 2·6H2O溶解在15 mL的甲醇/ DI中将0.200 g氢氧化钠和0.265 g碳酸钠溶于另20 mL甲醇/释放度( V甲醇: VDI = 1 : 1)溶液中形成溶液C。先滴加溶液C调节溶液A的pH值为10，然后在室温下将溶液B和溶液C同时滴加到溶液A中。同时，溶液的p H值维持在10左右。加入全部溶液后，将所得浆料在80℃下分别晶化1、2和3 h。冷却至室温后，离心，沉淀用DI和甲醇洗涤数次。最后，收集MIL - 101 ( Fe ) @ MgFe-LDH，在60℃下干燥12 h | [8 empty] | Mg2+ | Fe3+ | 2 |  | IV型 |  | 245 | 0.54 | 3.5 |  |  |  | 0.222（015） |  |  | 11.64、23.04、33.88、59.50 | MgFe - LDH的( 003 )、( 006 )、( 012 )和( 110 )晶面 | 561和485 3432 1420 | Fe-OH和Mg-OH的伸缩振动 主体层羟基和层间水分子的-OH伸缩振动 对苯二甲酸的C=O弯曲振动 | [28 empty] | 溶液 |  | 50 |  |  | 0.4 | [7 empty] | 0~720 | 25±1 |  |  |  |  | Cd | 500 | [20 empty] | 伪二级动力学模型 | 化学吸附 | [15 empty] | 3 | [7 empty] | 592.31 | 46.15 |  |  |  |  | 0.473848 | 47.39 | [177 empty] | Cd | 沉淀CdCO3
52 | Haoran Wang， 2025 | MIL-101(Fe) @ MgFe-LDH | 原位成核和转化方法 | 通常将0.676 g Fe Cl3⋅6H2O溶于15 m L DMF中，持续搅拌。随后，在上述混合物中加入0.208 g的TPA。之后，将均匀搅拌的溶液在超声环境下处理30 min。然后将溶液转移到聚四氟乙烯内衬的高压反应釜中，在110℃的烘箱中反应20 h。冷却至室温后，将沉淀离心并用DMF和乙醇洗涤数次。最后，收集MIL - 101 ( Fe )，在60℃下干燥12 h。将0.127 g的MIL - 101 ( Fe )分散在40 mL的DI和甲醇( V甲醇: VDI = 1 : 1)的混合溶液中形成溶液A，然后将0.256 g的Mg ( NO3 ) 2·6H2O溶解在15 mL的甲醇/ DI中将0.200 g氢氧化钠和0.265 g碳酸钠溶于另20 mL甲醇/释放度( V甲醇: VDI = 1 : 1)溶液中形成溶液C。先滴加溶液C调节溶液A的pH值为10，然后在室温下将溶液B和溶液C同时滴加到溶液A中。同时，溶液的p H值维持在10左右。加入全部溶液后，将所得浆料在80℃下分别晶化1、2和3 h。冷却至室温后，离心，沉淀用DI和甲醇洗涤数次。最后，收集MIL - 101 ( Fe ) @ MgFe-LDH，在60℃下干燥12 h | [8 empty] | Mg2+ | Fe3+ | 2 |  | IV型 |  | 245 | 0.54 | 3.5 |  |  |  | 0.222（015） |  |  | 11.64、23.04、33.88、59.50 | MgFe - LDH的( 003 )、( 006 )、( 012 )和( 110 )晶面 | 561和485 3432 1420 | Fe-OH和Mg-OH的伸缩振动 主体层羟基和层间水分子的-OH伸缩振动 对苯二甲酸的C=O弯曲振动 | [28 empty] | 溶液 |  | 50 |  |  | 0.4 | [7 empty] | 0~720 | 25±1 |  |  |  |  | Cu | 500 | [20 empty] | 伪二级动力学模型 | 化学吸附 | [15 empty] | 3 | [82 empty] | 321.3 | 15.89 |  |  |  |  | 64.26 | 64.26 | [102 empty] | Cu | 同晶替代Mg2+
52 | Haoran Wang， 2025 | MIL-101(Fe) @ MgFe-LDH | 原位成核和转化方法 | 通常将0.676 g Fe Cl3⋅6H2O溶于15 m L DMF中，持续搅拌。随后，在上述混合物中加入0.208 g的TPA。之后，将均匀搅拌的溶液在超声环境下处理30 min。然后将溶液转移到聚四氟乙烯内衬的高压反应釜中，在110℃的烘箱中反应20 h。冷却至室温后，将沉淀离心并用DMF和乙醇洗涤数次。最后，收集MIL - 101 ( Fe )，在60℃下干燥12 h。将0.127 g的MIL - 101 ( Fe )分散在40 mL的DI和甲醇( V甲醇: VDI = 1 : 1)的混合溶液中形成溶液A，然后将0.256 g的Mg ( NO3 ) 2·6H2O溶解在15 mL的甲醇/ DI中将0.200 g氢氧化钠和0.265 g碳酸钠溶于另20 mL甲醇/释放度( V甲醇: VDI = 1 : 1)溶液中形成溶液C。先滴加溶液C调节溶液A的pH值为10，然后在室温下将溶液B和溶液C同时滴加到溶液A中。同时，溶液的p H值维持在10左右。加入全部溶液后，将所得浆料在80℃下分别晶化1、2和3 h。冷却至室温后，离心，沉淀用DI和甲醇洗涤数次。最后，收集MIL - 101 ( Fe ) @ MgFe-LDH，在60℃下干燥12 h | [8 empty] | Mg2+ | Fe3+ | 2 |  | IV型 |  | 245 | 0.54 | 3.5 |  |  |  | 0.222（015） |  |  | 11.64、23.04、33.88、59.50 | MgFe - LDH的( 003 )、( 006 )、( 012 )和( 110 )晶面 | 561和485 3432 1420 | Fe-OH和Mg-OH的伸缩振动 主体层羟基和层间水分子的-OH伸缩振动 对苯二甲酸的C=O弯曲振动 | [28 empty] | 溶液 |  | 50 |  |  | 0.4 | [8 empty] | 25±1 |  |  |  |  | Pb | 50~1000 | [24 empty] | Langmuir | 单分子层吸附模式和吸附位点的均匀分布 |  | 1408.57 | [9 empty] | 3 | [67 empty] | 1408.57
52 | Haoran Wang， 2025 | MIL-101(Fe) @ MgFe-LDH | 原位成核和转化方法 | 通常将0.676 g Fe Cl3⋅6H2O溶于15 m L DMF中，持续搅拌。随后，在上述混合物中加入0.208 g的TPA。之后，将均匀搅拌的溶液在超声环境下处理30 min。然后将溶液转移到聚四氟乙烯内衬的高压反应釜中，在110℃的烘箱中反应20 h。冷却至室温后，将沉淀离心并用DMF和乙醇洗涤数次。最后，收集MIL - 101 ( Fe )，在60℃下干燥12 h。将0.127 g的MIL - 101 ( Fe )分散在40 mL的DI和甲醇( V甲醇: VDI = 1 : 1)的混合溶液中形成溶液A，然后将0.256 g的Mg ( NO3 ) 2·6H2O溶解在15 mL的甲醇/ DI中将0.200 g氢氧化钠和0.265 g碳酸钠溶于另20 mL甲醇/释放度( V甲醇: VDI = 1 : 1)溶液中形成溶液C。先滴加溶液C调节溶液A的pH值为10，然后在室温下将溶液B和溶液C同时滴加到溶液A中。同时，溶液的p H值维持在10左右。加入全部溶液后，将所得浆料在80℃下分别晶化1、2和3 h。冷却至室温后，离心，沉淀用DI和甲醇洗涤数次。最后，收集MIL - 101 ( Fe ) @ MgFe-LDH，在60℃下干燥12 h | [8 empty] | Mg2+ | Fe3+ | 2 |  | IV型 |  | 245 | 0.54 | 3.5 |  |  |  | 0.222（015） |  |  | 11.64、23.04、33.88、59.50 | MgFe - LDH的( 003 )、( 006 )、( 012 )和( 110 )晶面 | 561和485 3432 1420 | Fe-OH和Mg-OH的伸缩振动 主体层羟基和层间水分子的-OH伸缩振动 对苯二甲酸的C=O弯曲振动 | [28 empty] | 溶液 |  | 50 |  |  | 0.4 | [8 empty] | 25±1 |  |  |  |  | Cd | 50~1000 | [24 empty] | Langmuir | 单分子层吸附模式和吸附位点的均匀分布 |  | 568.18 | [9 empty] | 3 | [7 empty] | 568.18
52 | Haoran Wang， 2025 | MIL-101(Fe) @ MgFe-LDH | 原位成核和转化方法 | 通常将0.676 g Fe Cl3⋅6H2O溶于15 m L DMF中，持续搅拌。随后，在上述混合物中加入0.208 g的TPA。之后，将均匀搅拌的溶液在超声环境下处理30 min。然后将溶液转移到聚四氟乙烯内衬的高压反应釜中，在110℃的烘箱中反应20 h。冷却至室温后，将沉淀离心并用DMF和乙醇洗涤数次。最后，收集MIL - 101 ( Fe )，在60℃下干燥12 h。将0.127 g的MIL - 101 ( Fe )分散在40 mL的DI和甲醇( V甲醇: VDI = 1 : 1)的混合溶液中形成溶液A，然后将0.256 g的Mg ( NO3 ) 2·6H2O溶解在15 mL的甲醇/ DI中将0.200 g氢氧化钠和0.265 g碳酸钠溶于另20 mL甲醇/释放度( V甲醇: VDI = 1 : 1)溶液中形成溶液C。先滴加溶液C调节溶液A的pH值为10，然后在室温下将溶液B和溶液C同时滴加到溶液A中。同时，溶液的p H值维持在10左右。加入全部溶液后，将所得浆料在80℃下分别晶化1、2和3 h。冷却至室温后，离心，沉淀用DI和甲醇洗涤数次。最后，收集MIL - 101 ( Fe ) @ MgFe-LDH，在60℃下干燥12 h | [8 empty] | Mg2+ | Fe3+ | 2 |  | IV型 |  | 245 | 0.54 | 3.5 |  |  |  | 0.222（015） |  |  | 11.64、23.04、33.88、59.50 | MgFe - LDH的( 003 )、( 006 )、( 012 )和( 110 )晶面 | 561和485 3432 1420 | Fe-OH和Mg-OH的伸缩振动 主体层羟基和层间水分子的-OH伸缩振动 对苯二甲酸的C=O弯曲振动 | [28 empty] | 溶液 |  | 50 |  |  | 0.4 | [8 empty] | 25±1 |  |  |  |  | Cu | 50~1000 | [24 empty] | Langmuir | 单分子层吸附模式和吸附位点的均匀分布 |  | 366.3 | [9 empty] | 3 | [82 empty] | 366.3
52 | Haoran Wang， 2025 | MIL-101(Fe) @ MgFe-LDH | 原位成核和转化方法 | 通常将0.676 g Fe Cl3⋅6H2O溶于15 m L DMF中，持续搅拌。随后，在上述混合物中加入0.208 g的TPA。之后，将均匀搅拌的溶液在超声环境下处理30 min。然后将溶液转移到聚四氟乙烯内衬的高压反应釜中，在110℃的烘箱中反应20 h。冷却至室温后，将沉淀离心并用DMF和乙醇洗涤数次。最后，收集MIL - 101 ( Fe )，在60℃下干燥12 h。将0.127 g的MIL - 101 ( Fe )分散在40 mL的DI和甲醇( V甲醇: VDI = 1 : 1)的混合溶液中形成溶液A，然后将0.256 g的Mg ( NO3 ) 2·6H2O溶解在15 mL的甲醇/ DI中将0.200 g氢氧化钠和0.265 g碳酸钠溶于另20 mL甲醇/释放度( V甲醇: VDI = 1 : 1)溶液中形成溶液C。先滴加溶液C调节溶液A的pH值为10，然后在室温下将溶液B和溶液C同时滴加到溶液A中。同时，溶液的p H值维持在10左右。加入全部溶液后，将所得浆料在80℃下分别晶化1、2和3 h。冷却至室温后，离心，沉淀用DI和甲醇洗涤数次。最后，收集MIL - 101 ( Fe ) @ MgFe-LDH，在60℃下干燥12 h | [8 empty] | Mg2+ | Fe3+ | 2 |  | IV型 |  | 245 | 0.54 | 3.5 |  |  |  | 0.222（015） |  |  | 11.64、23.04、33.88、59.50 | MgFe - LDH的( 003 )、( 006 )、( 012 )和( 110 )晶面 | 561和485 3432 1420 | Fe-OH和Mg-OH的伸缩振动 主体层羟基和层间水分子的-OH伸缩振动 对苯二甲酸的C=O弯曲振动 | [28 empty] | 溶液 |  | 50 |  | 0.02 | 0.4 |  |  |  |  | 4 |  |  |  | 25 |  |  |  |  | Pb |  | 500 | [36 empty] | 3 | [67 empty] | 1418.7 | [5 empty] | 113.496 | 113.496
52 | Haoran Wang， 2025 | MIL-101(Fe) @ MgFe-LDH | 原位成核和转化方法 | 通常将0.676 g Fe Cl3⋅6H2O溶于15 m L DMF中，持续搅拌。随后，在上述混合物中加入0.208 g的TPA。之后，将均匀搅拌的溶液在超声环境下处理30 min。然后将溶液转移到聚四氟乙烯内衬的高压反应釜中，在110℃的烘箱中反应20 h。冷却至室温后，将沉淀离心并用DMF和乙醇洗涤数次。最后，收集MIL - 101 ( Fe )，在60℃下干燥12 h。将0.127 g的MIL - 101 ( Fe )分散在40 mL的DI和甲醇( V甲醇: VDI = 1 : 1)的混合溶液中形成溶液A，然后将0.256 g的Mg ( NO3 ) 2·6H2O溶解在15 mL的甲醇/ DI中将0.200 g氢氧化钠和0.265 g碳酸钠溶于另20 mL甲醇/释放度( V甲醇: VDI = 1 : 1)溶液中形成溶液C。先滴加溶液C调节溶液A的pH值为10，然后在室温下将溶液B和溶液C同时滴加到溶液A中。同时，溶液的p H值维持在10左右。加入全部溶液后，将所得浆料在80℃下分别晶化1、2和3 h。冷却至室温后，离心，沉淀用DI和甲醇洗涤数次。最后，收集MIL - 101 ( Fe ) @ MgFe-LDH，在60℃下干燥12 h | [8 empty] | Mg2+ | Fe3+ | 2 |  | IV型 |  | 245 | 0.54 | 3.5 |  |  |  | 0.222（015） |  |  | 11.64、23.04、33.88、59.50 | MgFe - LDH的( 003 )、( 006 )、( 012 )和( 110 )晶面 | 561和485 3432 1420 | Fe-OH和Mg-OH的伸缩振动 主体层羟基和层间水分子的-OH伸缩振动 对苯二甲酸的C=O弯曲振动 | [28 empty] | 溶液 |  | 50 |  | 0.02 | 0.4 |  |  |  |  | 5 | [8 empty] | Pb |  | 500 | [36 empty] | 3 | [67 empty] | 1436.8 | [5 empty] | 114.944 | 114.944
52 | Haoran Wang， 2025 | MIL-101(Fe) @ MgFe-LDH | 原位成核和转化方法 | 通常将0.676 g Fe Cl3⋅6H2O溶于15 m L DMF中，持续搅拌。随后，在上述混合物中加入0.208 g的TPA。之后，将均匀搅拌的溶液在超声环境下处理30 min。然后将溶液转移到聚四氟乙烯内衬的高压反应釜中，在110℃的烘箱中反应20 h。冷却至室温后，将沉淀离心并用DMF和乙醇洗涤数次。最后，收集MIL - 101 ( Fe )，在60℃下干燥12 h。将0.127 g的MIL - 101 ( Fe )分散在40 mL的DI和甲醇( V甲醇: VDI = 1 : 1)的混合溶液中形成溶液A，然后将0.256 g的Mg ( NO3 ) 2·6H2O溶解在15 mL的甲醇/ DI中将0.200 g氢氧化钠和0.265 g碳酸钠溶于另20 mL甲醇/释放度( V甲醇: VDI = 1 : 1)溶液中形成溶液C。先滴加溶液C调节溶液A的pH值为10，然后在室温下将溶液B和溶液C同时滴加到溶液A中。同时，溶液的p H值维持在10左右。加入全部溶液后，将所得浆料在80℃下分别晶化1、2和3 h。冷却至室温后，离心，沉淀用DI和甲醇洗涤数次。最后，收集MIL - 101 ( Fe ) @ MgFe-LDH，在60℃下干燥12 h | [8 empty] | Mg2+ | Fe3+ | 2 |  | IV型 |  | 245 | 0.54 | 3.5 |  |  |  | 0.222（015） |  |  | 11.64、23.04、33.88、59.50 | MgFe - LDH的( 003 )、( 006 )、( 012 )和( 110 )晶面 | 561和485 3432 1420 | Fe-OH和Mg-OH的伸缩振动 主体层羟基和层间水分子的-OH伸缩振动 对苯二甲酸的C=O弯曲振动 | [28 empty] | 溶液 |  | 50 |  | 0.02 | 0.4 |  |  |  |  | 6 | [8 empty] | Pb |  | 500 | [36 empty] | 3 | [67 empty] | 1436.8 | [5 empty] | 114.944 | 114.944
52 | Haoran Wang， 2025 | MIL-101(Fe) @ MgFe-LDH | 原位成核和转化方法 | 通常将0.676 g Fe Cl3⋅6H2O溶于15 m L DMF中，持续搅拌。随后，在上述混合物中加入0.208 g的TPA。之后，将均匀搅拌的溶液在超声环境下处理30 min。然后将溶液转移到聚四氟乙烯内衬的高压反应釜中，在110℃的烘箱中反应20 h。冷却至室温后，将沉淀离心并用DMF和乙醇洗涤数次。最后，收集MIL - 101 ( Fe )，在60℃下干燥12 h。将0.127 g的MIL - 101 ( Fe )分散在40 mL的DI和甲醇( V甲醇: VDI = 1 : 1)的混合溶液中形成溶液A，然后将0.256 g的Mg ( NO3 ) 2·6H2O溶解在15 mL的甲醇/ DI中将0.200 g氢氧化钠和0.265 g碳酸钠溶于另20 mL甲醇/释放度( V甲醇: VDI = 1 : 1)溶液中形成溶液C。先滴加溶液C调节溶液A的pH值为10，然后在室温下将溶液B和溶液C同时滴加到溶液A中。同时，溶液的p H值维持在10左右。加入全部溶液后，将所得浆料在80℃下分别晶化1、2和3 h。冷却至室温后，离心，沉淀用DI和甲醇洗涤数次。最后，收集MIL - 101 ( Fe ) @ MgFe-LDH，在60℃下干燥12 h | [8 empty] | Mg2+ | Fe3+ | 2 |  | IV型 |  | 245 | 0.54 | 3.5 |  |  |  | 0.222（015） |  |  | 11.64、23.04、33.88、59.50 | MgFe - LDH的( 003 )、( 006 )、( 012 )和( 110 )晶面 | 561和485 3432 1420 | Fe-OH和Mg-OH的伸缩振动 主体层羟基和层间水分子的-OH伸缩振动 对苯二甲酸的C=O弯曲振动 | [28 empty] | 溶液 |  | 50 |  | 0.02 | 0.4 |  |  |  |  | 4 | [8 empty] | Cd |  | 500 | [36 empty] | 3 | [7 empty] | 559.3 | [5 empty] | 44.744 | 44.744
52 | Haoran Wang， 2025 | MIL-101(Fe) @ MgFe-LDH | 原位成核和转化方法 | 通常将0.676 g Fe Cl3⋅6H2O溶于15 m L DMF中，持续搅拌。随后，在上述混合物中加入0.208 g的TPA。之后，将均匀搅拌的溶液在超声环境下处理30 min。然后将溶液转移到聚四氟乙烯内衬的高压反应釜中，在110℃的烘箱中反应20 h。冷却至室温后，将沉淀离心并用DMF和乙醇洗涤数次。最后，收集MIL - 101 ( Fe )，在60℃下干燥12 h。将0.127 g的MIL - 101 ( Fe )分散在40 mL的DI和甲醇( V甲醇: VDI = 1 : 1)的混合溶液中形成溶液A，然后将0.256 g的Mg ( NO3 ) 2·6H2O溶解在15 mL的甲醇/ DI中将0.200 g氢氧化钠和0.265 g碳酸钠溶于另20 mL甲醇/释放度( V甲醇: VDI = 1 : 1)溶液中形成溶液C。先滴加溶液C调节溶液A的pH值为10，然后在室温下将溶液B和溶液C同时滴加到溶液A中。同时，溶液的p H值维持在10左右。加入全部溶液后，将所得浆料在80℃下分别晶化1、2和3 h。冷却至室温后，离心，沉淀用DI和甲醇洗涤数次。最后，收集MIL - 101 ( Fe ) @ MgFe-LDH，在60℃下干燥12 h | [8 empty] | Mg2+ | Fe3+ | 2 |  | IV型 |  | 245 | 0.54 | 3.5 |  |  |  | 0.222（015） |  |  | 11.64、23.04、33.88、59.50 | MgFe - LDH的( 003 )、( 006 )、( 012 )和( 110 )晶面 | 561和485 3432 1420 | Fe-OH和Mg-OH的伸缩振动 主体层羟基和层间水分子的-OH伸缩振动 对苯二甲酸的C=O弯曲振动 | [28 empty] | 溶液 |  | 50 |  | 0.02 | 0.4 |  |  |  |  | 5 | [8 empty] | Cd |  | 500 | [36 empty] | 3 | [7 empty] | 599 | [5 empty] | 47.92 | 47.92
52 | Haoran Wang， 2025 | MIL-101(Fe) @ MgFe-LDH | 原位成核和转化方法 | 通常将0.676 g Fe Cl3⋅6H2O溶于15 m L DMF中，持续搅拌。随后，在上述混合物中加入0.208 g的TPA。之后，将均匀搅拌的溶液在超声环境下处理30 min。然后将溶液转移到聚四氟乙烯内衬的高压反应釜中，在110℃的烘箱中反应20 h。冷却至室温后，将沉淀离心并用DMF和乙醇洗涤数次。最后，收集MIL - 101 ( Fe )，在60℃下干燥12 h。将0.127 g的MIL - 101 ( Fe )分散在40 mL的DI和甲醇( V甲醇: VDI = 1 : 1)的混合溶液中形成溶液A，然后将0.256 g的Mg ( NO3 ) 2·6H2O溶解在15 mL的甲醇/ DI中将0.200 g氢氧化钠和0.265 g碳酸钠溶于另20 mL甲醇/释放度( V甲醇: VDI = 1 : 1)溶液中形成溶液C。先滴加溶液C调节溶液A的pH值为10，然后在室温下将溶液B和溶液C同时滴加到溶液A中。同时，溶液的p H值维持在10左右。加入全部溶液后，将所得浆料在80℃下分别晶化1、2和3 h。冷却至室温后，离心，沉淀用DI和甲醇洗涤数次。最后，收集MIL - 101 ( Fe ) @ MgFe-LDH，在60℃下干燥12 h | [8 empty] | Mg2+ | Fe3+ | 2 |  | IV型 |  | 245 | 0.54 | 3.5 |  |  |  | 0.222（015） |  |  | 11.64、23.04、33.88、59.50 | MgFe - LDH的( 003 )、( 006 )、( 012 )和( 110 )晶面 | 561和485 3432 1420 | Fe-OH和Mg-OH的伸缩振动 主体层羟基和层间水分子的-OH伸缩振动 对苯二甲酸的C=O弯曲振动 | [28 empty] | 溶液 |  | 50 |  | 0.02 | 0.4 |  |  |  |  | 6 | [8 empty] | Cd |  | 500 | [36 empty] | 3 | [7 empty] | 596 | [5 empty] | 47.68 | 47.68
52 | Haoran Wang， 2025 | MIL-101(Fe) @ MgFe-LDH | 原位成核和转化方法 | 通常将0.676 g Fe Cl3⋅6H2O溶于15 m L DMF中，持续搅拌。随后，在上述混合物中加入0.208 g的TPA。之后，将均匀搅拌的溶液在超声环境下处理30 min。然后将溶液转移到聚四氟乙烯内衬的高压反应釜中，在110℃的烘箱中反应20 h。冷却至室温后，将沉淀离心并用DMF和乙醇洗涤数次。最后，收集MIL - 101 ( Fe )，在60℃下干燥12 h。将0.127 g的MIL - 101 ( Fe )分散在40 mL的DI和甲醇( V甲醇: VDI = 1 : 1)的混合溶液中形成溶液A，然后将0.256 g的Mg ( NO3 ) 2·6H2O溶解在15 mL的甲醇/ DI中将0.200 g氢氧化钠和0.265 g碳酸钠溶于另20 mL甲醇/释放度( V甲醇: VDI = 1 : 1)溶液中形成溶液C。先滴加溶液C调节溶液A的pH值为10，然后在室温下将溶液B和溶液C同时滴加到溶液A中。同时，溶液的p H值维持在10左右。加入全部溶液后，将所得浆料在80℃下分别晶化1、2和3 h。冷却至室温后，离心，沉淀用DI和甲醇洗涤数次。最后，收集MIL - 101 ( Fe ) @ MgFe-LDH，在60℃下干燥12 h | [8 empty] | Mg2+ | Fe3+ | 2 |  | IV型 |  | 245 | 0.54 | 3.5 |  |  |  | 0.222（015） |  |  | 11.64、23.04、33.88、59.50 | MgFe - LDH的( 003 )、( 006 )、( 012 )和( 110 )晶面 | 561和485 3432 1420 | Fe-OH和Mg-OH的伸缩振动 主体层羟基和层间水分子的-OH伸缩振动 对苯二甲酸的C=O弯曲振动 | [28 empty] | 溶液 |  | 50 |  | 0.02 | 0.4 |  |  |  |  | 4 | [8 empty] | Cu |  | 500 | [36 empty] | 3 | [82 empty] | 308.9 | [5 empty] | 24.712 | 24.712
52 | Haoran Wang， 2025 | MIL-101(Fe) @ MgFe-LDH | 原位成核和转化方法 | 通常将0.676 g Fe Cl3⋅6H2O溶于15 m L DMF中，持续搅拌。随后，在上述混合物中加入0.208 g的TPA。之后，将均匀搅拌的溶液在超声环境下处理30 min。然后将溶液转移到聚四氟乙烯内衬的高压反应釜中，在110℃的烘箱中反应20 h。冷却至室温后，将沉淀离心并用DMF和乙醇洗涤数次。最后，收集MIL - 101 ( Fe )，在60℃下干燥12 h。将0.127 g的MIL - 101 ( Fe )分散在40 mL的DI和甲醇( V甲醇: VDI = 1 : 1)的混合溶液中形成溶液A，然后将0.256 g的Mg ( NO3 ) 2·6H2O溶解在15 mL的甲醇/ DI中将0.200 g氢氧化钠和0.265 g碳酸钠溶于另20 mL甲醇/释放度( V甲醇: VDI = 1 : 1)溶液中形成溶液C。先滴加溶液C调节溶液A的pH值为10，然后在室温下将溶液B和溶液C同时滴加到溶液A中。同时，溶液的p H值维持在10左右。加入全部溶液后，将所得浆料在80℃下分别晶化1、2和3 h。冷却至室温后，离心，沉淀用DI和甲醇洗涤数次。最后，收集MIL - 101 ( Fe ) @ MgFe-LDH，在60℃下干燥12 h | [8 empty] | Mg2+ | Fe3+ | 2 |  | IV型 |  | 245 | 0.54 | 3.5 |  |  |  | 0.222（015） |  |  | 11.64、23.04、33.88、59.50 | MgFe - LDH的( 003 )、( 006 )、( 012 )和( 110 )晶面 | 561和485 3432 1420 | Fe-OH和Mg-OH的伸缩振动 主体层羟基和层间水分子的-OH伸缩振动 对苯二甲酸的C=O弯曲振动 | [28 empty] | 溶液 |  | 50 |  | 0.02 | 0.4 |  |  |  |  | 5 | [8 empty] | Cu |  | 500 | [36 empty] | 3 | [82 empty] | 310.8 | [5 empty] | 24.864 | 24.864
52 | Haoran Wang， 2025 | MIL-101(Fe) @ MgFe-LDH | 原位成核和转化方法 | 通常将0.676 g Fe Cl3⋅6H2O溶于15 m L DMF中，持续搅拌。随后，在上述混合物中加入0.208 g的TPA。之后，将均匀搅拌的溶液在超声环境下处理30 min。然后将溶液转移到聚四氟乙烯内衬的高压反应釜中，在110℃的烘箱中反应20 h。冷却至室温后，将沉淀离心并用DMF和乙醇洗涤数次。最后，收集MIL - 101 ( Fe )，在60℃下干燥12 h。将0.127 g的MIL - 101 ( Fe )分散在40 mL的DI和甲醇( V甲醇: VDI = 1 : 1)的混合溶液中形成溶液A，然后将0.256 g的Mg ( NO3 ) 2·6H2O溶解在15 mL的甲醇/ DI中将0.200 g氢氧化钠和0.265 g碳酸钠溶于另20 mL甲醇/释放度( V甲醇: VDI = 1 : 1)溶液中形成溶液C。先滴加溶液C调节溶液A的pH值为10，然后在室温下将溶液B和溶液C同时滴加到溶液A中。同时，溶液的p H值维持在10左右。加入全部溶液后，将所得浆料在80℃下分别晶化1、2和3 h。冷却至室温后，离心，沉淀用DI和甲醇洗涤数次。最后，收集MIL - 101 ( Fe ) @ MgFe-LDH，在60℃下干燥12 h | [8 empty] | Mg2+ | Fe3+ | 2 |  | IV型 |  | 245 | 0.54 | 3.5 |  |  |  | 0.222（015） |  |  | 11.64、23.04、33.88、59.50 | MgFe - LDH的( 003 )、( 006 )、( 012 )和( 110 )晶面 | 561和485 3432 1420 | Fe-OH和Mg-OH的伸缩振动 主体层羟基和层间水分子的-OH伸缩振动 对苯二甲酸的C=O弯曲振动 | [28 empty] | 溶液 |  | 50 |  | 0.02 | 0.4 |  |  |  |  | 6 | [8 empty] | Cu |  | 500 | [36 empty] | 3 | [82 empty] | 312.8 | [5 empty] | 25.024 | 25.024
52 | Haoran Wang， 2025 | MIL-101(Fe) @ MgFe-LDH | 原位成核和转化方法 | 通常将0.676 g Fe Cl3⋅6H2O溶于15 m L DMF中，持续搅拌。随后，在上述混合物中加入0.208 g的TPA。之后，将均匀搅拌的溶液在超声环境下处理30 min。然后将溶液转移到聚四氟乙烯内衬的高压反应釜中，在110℃的烘箱中反应20 h。冷却至室温后，将沉淀离心并用DMF和乙醇洗涤数次。最后，收集MIL - 101 ( Fe )，在60℃下干燥12 h。将0.127 g的MIL - 101 ( Fe )分散在40 mL的DI和甲醇( V甲醇: VDI = 1 : 1)的混合溶液中形成溶液A，然后将0.256 g的Mg ( NO3 ) 2·6H2O溶解在15 mL的甲醇/ DI中将0.200 g氢氧化钠和0.265 g碳酸钠溶于另20 mL甲醇/释放度( V甲醇: VDI = 1 : 1)溶液中形成溶液C。先滴加溶液C调节溶液A的pH值为10，然后在室温下将溶液B和溶液C同时滴加到溶液A中。同时，溶液的p H值维持在10左右。加入全部溶液后，将所得浆料在80℃下分别晶化1、2和3 h。冷却至室温后，离心，沉淀用DI和甲醇洗涤数次。最后，收集MIL - 101 ( Fe ) @ MgFe-LDH，在60℃下干燥12 h | [8 empty] | Mg2+ | Fe3+ | 2 |  | IV型 |  | 245 | 0.54 | 3.5 |  |  |  | 0.222（015） |  |  | 11.64、23.04、33.88、59.50 | MgFe - LDH的( 003 )、( 006 )、( 012 )和( 110 )晶面 | 561和485 3432 1420 | Fe-OH和Mg-OH的伸缩振动 主体层羟基和层间水分子的-OH伸缩振动 对苯二甲酸的C=O弯曲振动 | [28 empty] | 清洁土壤 | [57 empty] | 3
52 | Haoran Wang， 2025 | MIL-101(Fe) @ MgFe-LDH | 原位成核和转化方法 | 通常将0.676 g Fe Cl3⋅6H2O溶于15 m L DMF中，持续搅拌。随后，在上述混合物中加入0.208 g的TPA。之后，将均匀搅拌的溶液在超声环境下处理30 min。然后将溶液转移到聚四氟乙烯内衬的高压反应釜中，在110℃的烘箱中反应20 h。冷却至室温后，将沉淀离心并用DMF和乙醇洗涤数次。最后，收集MIL - 101 ( Fe )，在60℃下干燥12 h。将0.127 g的MIL - 101 ( Fe )分散在40 mL的DI和甲醇( V甲醇: VDI = 1 : 1)的混合溶液中形成溶液A，然后将0.256 g的Mg ( NO3 ) 2·6H2O溶解在15 mL的甲醇/ DI中将0.200 g氢氧化钠和0.265 g碳酸钠溶于另20 mL甲醇/释放度( V甲醇: VDI = 1 : 1)溶液中形成溶液C。先滴加溶液C调节溶液A的pH值为10，然后在室温下将溶液B和溶液C同时滴加到溶液A中。同时，溶液的p H值维持在10左右。加入全部溶液后，将所得浆料在80℃下分别晶化1、2和3 h。冷却至室温后，离心，沉淀用DI和甲醇洗涤数次。最后，收集MIL - 101 ( Fe ) @ MgFe-LDH，在60℃下干燥12 h | [8 empty] | Mg2+ | Fe3+ | 2 |  | IV型 |  | 245 | 0.54 | 3.5 |  |  |  | 0.222（015） |  |  | 11.64、23.04、33.88、59.50 | MgFe - LDH的( 003 )、( 006 )、( 012 )和( 110 )晶面 | 561和485 3432 1420 | Fe-OH和Mg-OH的伸缩振动 主体层羟基和层间水分子的-OH伸缩振动 对苯二甲酸的C=O弯曲振动 | [28 empty] | 土壤 | [57 empty] | 3
52 | Haoran Wang， 2025 | MIL-101(Fe) @ MgFe-LDH | 原位成核和转化方法 | 通常将0.676 g Fe Cl3⋅6H2O溶于15 m L DMF中，持续搅拌。随后，在上述混合物中加入0.208 g的TPA。之后，将均匀搅拌的溶液在超声环境下处理30 min。然后将溶液转移到聚四氟乙烯内衬的高压反应釜中，在110℃的烘箱中反应20 h。冷却至室温后，将沉淀离心并用DMF和乙醇洗涤数次。最后，收集MIL - 101 ( Fe )，在60℃下干燥12 h。将0.127 g的MIL - 101 ( Fe )分散在40 mL的DI和甲醇( V甲醇: VDI = 1 : 1)的混合溶液中形成溶液A，然后将0.256 g的Mg ( NO3 ) 2·6H2O溶解在15 mL的甲醇/ DI中将0.200 g氢氧化钠和0.265 g碳酸钠溶于另20 mL甲醇/释放度( V甲醇: VDI = 1 : 1)溶液中形成溶液C。先滴加溶液C调节溶液A的pH值为10，然后在室温下将溶液B和溶液C同时滴加到溶液A中。同时，溶液的p H值维持在10左右。加入全部溶液后，将所得浆料在80℃下分别晶化1、2和3 h。冷却至室温后，离心，沉淀用DI和甲醇洗涤数次。最后，收集MIL - 101 ( Fe ) @ MgFe-LDH，在60℃下干燥12 h | [8 empty] | Mg2+ | Fe3+ | 2 |  | IV型 |  | 245 | 0.54 | 3.5 |  |  |  | 0.222（015） |  |  | 11.64、23.04、33.88、59.50 | MgFe - LDH的( 003 )、( 006 )、( 012 )和( 110 )晶面 | 561和485 3432 1420 | Fe-OH和Mg-OH的伸缩振动 主体层羟基和层间水分子的-OH伸缩振动 对苯二甲酸的C=O弯曲振动 | [28 empty] | 土壤 | [57 empty] | 3
52 | Haoran Wang， 2025 | MIL-101(Fe) @ MgFe-LDH | 原位成核和转化方法 | 通常将0.676 g Fe Cl3⋅6H2O溶于15 m L DMF中，持续搅拌。随后，在上述混合物中加入0.208 g的TPA。之后，将均匀搅拌的溶液在超声环境下处理30 min。然后将溶液转移到聚四氟乙烯内衬的高压反应釜中，在110℃的烘箱中反应20 h。冷却至室温后，将沉淀离心并用DMF和乙醇洗涤数次。最后，收集MIL - 101 ( Fe )，在60℃下干燥12 h。将0.127 g的MIL - 101 ( Fe )分散在40 mL的DI和甲醇( V甲醇: VDI = 1 : 1)的混合溶液中形成溶液A，然后将0.256 g的Mg ( NO3 ) 2·6H2O溶解在15 mL的甲醇/ DI中将0.200 g氢氧化钠和0.265 g碳酸钠溶于另20 mL甲醇/释放度( V甲醇: VDI = 1 : 1)溶液中形成溶液C。先滴加溶液C调节溶液A的pH值为10，然后在室温下将溶液B和溶液C同时滴加到溶液A中。同时，溶液的p H值维持在10左右。加入全部溶液后，将所得浆料在80℃下分别晶化1、2和3 h。冷却至室温后，离心，沉淀用DI和甲醇洗涤数次。最后，收集MIL - 101 ( Fe ) @ MgFe-LDH，在60℃下干燥12 h | [8 empty] | Mg2+ | Fe3+ | 2 |  | IV型 |  | 245 | 0.54 | 3.5 |  |  |  | 0.222（015） |  |  | 11.64、23.04、33.88、59.50 | MgFe - LDH的( 003 )、( 006 )、( 012 )和( 110 )晶面 | 561和485 3432 1420 | Fe-OH和Mg-OH的伸缩振动 主体层羟基和层间水分子的-OH伸缩振动 对苯二甲酸的C=O弯曲振动 | [28 empty] | 柱淋滤试验的上层土壤 | [57 empty] | 3
52 | Haoran Wang， 2025 | MIL-101(Fe) @ MgFe-LDH | 原位成核和转化方法 | 通常将0.676 g Fe Cl3⋅6H2O溶于15 m L DMF中，持续搅拌。随后，在上述混合物中加入0.208 g的TPA。之后，将均匀搅拌的溶液在超声环境下处理30 min。然后将溶液转移到聚四氟乙烯内衬的高压反应釜中，在110℃的烘箱中反应20 h。冷却至室温后，将沉淀离心并用DMF和乙醇洗涤数次。最后，收集MIL - 101 ( Fe )，在60℃下干燥12 h。将0.127 g的MIL - 101 ( Fe )分散在40 mL的DI和甲醇( V甲醇: VDI = 1 : 1)的混合溶液中形成溶液A，然后将0.256 g的Mg ( NO3 ) 2·6H2O溶解在15 mL的甲醇/ DI中将0.200 g氢氧化钠和0.265 g碳酸钠溶于另20 mL甲醇/释放度( V甲醇: VDI = 1 : 1)溶液中形成溶液C。先滴加溶液C调节溶液A的pH值为10，然后在室温下将溶液B和溶液C同时滴加到溶液A中。同时，溶液的p H值维持在10左右。加入全部溶液后，将所得浆料在80℃下分别晶化1、2和3 h。冷却至室温后，离心，沉淀用DI和甲醇洗涤数次。最后，收集MIL - 101 ( Fe ) @ MgFe-LDH，在60℃下干燥12 h | [8 empty] | Mg2+ | Fe3+ | 2 |  | IV型 |  | 245 | 0.54 | 3.5 |  |  |  | 0.222（015） |  |  | 11.64、23.04、33.88、59.50 | MgFe - LDH的( 003 )、( 006 )、( 012 )和( 110 )晶面 | 561和485 3432 1420 | Fe-OH和Mg-OH的伸缩振动 主体层羟基和层间水分子的-OH伸缩振动 对苯二甲酸的C=O弯曲振动 | [28 empty] | 柱淋滤试验的中层土壤 | [57 empty] | 3 | [7 empty] | 128.57 | 11.82 | [58 empty] | 114.1 | 10.26 | [13 empty] | 236.41 | 31.8
52 | Haoran Wang， 2025 | MIL-101(Fe) @ MgFe-LDH | 原位成核和转化方法 | 通常将0.676 g Fe Cl3⋅6H2O溶于15 m L DMF中，持续搅拌。随后，在上述混合物中加入0.208 g的TPA。之后，将均匀搅拌的溶液在超声环境下处理30 min。然后将溶液转移到聚四氟乙烯内衬的高压反应釜中，在110℃的烘箱中反应20 h。冷却至室温后，将沉淀离心并用DMF和乙醇洗涤数次。最后，收集MIL - 101 ( Fe )，在60℃下干燥12 h。将0.127 g的MIL - 101 ( Fe )分散在40 mL的DI和甲醇( V甲醇: VDI = 1 : 1)的混合溶液中形成溶液A，然后将0.256 g的Mg ( NO3 ) 2·6H2O溶解在15 mL的甲醇/ DI中将0.200 g氢氧化钠和0.265 g碳酸钠溶于另20 mL甲醇/释放度( V甲醇: VDI = 1 : 1)溶液中形成溶液C。先滴加溶液C调节溶液A的pH值为10，然后在室温下将溶液B和溶液C同时滴加到溶液A中。同时，溶液的p H值维持在10左右。加入全部溶液后，将所得浆料在80℃下分别晶化1、2和3 h。冷却至室温后，离心，沉淀用DI和甲醇洗涤数次。最后，收集MIL - 101 ( Fe ) @ MgFe-LDH，在60℃下干燥12 h | [8 empty] | Mg2+ | Fe3+ | 2 |  | IV型 |  | 245 | 0.54 | 3.5 |  |  |  | 0.222（015） |  |  | 11.64、23.04、33.88、59.50 | MgFe - LDH的( 003 )、( 006 )、( 012 )和( 110 )晶面 | 561和485 3432 1420 | Fe-OH和Mg-OH的伸缩振动 主体层羟基和层间水分子的-OH伸缩振动 对苯二甲酸的C=O弯曲振动 | [28 empty] | 柱淋滤试验的下层土壤 | [57 empty] | 3
52 | Haoran Wang， 2025 | MIL-101(Fe) @ MgFe-LDH | 原位成核和转化方法 | 通常将0.676 g Fe Cl3⋅6H2O溶于15 m L DMF中，持续搅拌。随后，在上述混合物中加入0.208 g的TPA。之后，将均匀搅拌的溶液在超声环境下处理30 min。然后将溶液转移到聚四氟乙烯内衬的高压反应釜中，在110℃的烘箱中反应20 h。冷却至室温后，将沉淀离心并用DMF和乙醇洗涤数次。最后，收集MIL - 101 ( Fe )，在60℃下干燥12 h。将0.127 g的MIL - 101 ( Fe )分散在40 mL的DI和甲醇( V甲醇: VDI = 1 : 1)的混合溶液中形成溶液A，然后将0.256 g的Mg ( NO3 ) 2·6H2O溶解在15 mL的甲醇/ DI中将0.200 g氢氧化钠和0.265 g碳酸钠溶于另20 mL甲醇/释放度( V甲醇: VDI = 1 : 1)溶液中形成溶液C。先滴加溶液C调节溶液A的pH值为10，然后在室温下将溶液B和溶液C同时滴加到溶液A中。同时，溶液的p H值维持在10左右。加入全部溶液后，将所得浆料在80℃下分别晶化1、2和3 h。冷却至室温后，离心，沉淀用DI和甲醇洗涤数次。最后，收集MIL - 101 ( Fe ) @ MgFe-LDH，在60℃下干燥12 h | [8 empty] | Mg2+ | Fe3+ | 2 |  | IV型 |  | 245 | 0.54 | 3.5 |  |  |  | 0.222（015） |  |  | 11.64、23.04、33.88、59.50 | MgFe - LDH的( 003 )、( 006 )、( 012 )和( 110 )晶面 | 561和485 3432 1420 | Fe-OH和Mg-OH的伸缩振动 主体层羟基和层间水分子的-OH伸缩振动 对苯二甲酸的C=O弯曲振动 | [86 empty] | 3
52 | Haoran Wang， 2025 | MgFe-LDH | 水热共沉淀法 | 将0.808 g的Fe ( NO3 ) 3·9H2O和1.026 g的Mg ( NO3 ) 2·6H2O溶于40 ml的DI中形成溶液A，然后将0.400 g的NaOH和0.530 g的Na2CO3溶于40 ml的DI中形成溶液B。MgFe - LDH的其他合成过程与MIL - 101 ( Fe ) @ MgFe - LDH类似。 | [14 empty] | 84 | 0.44 | 3.7 | [38 empty] | 溶液 |  | 50 |  |  | 0.4 | [6 empty] | 0~720 | 25±1 |  |  |  |  | Pb | 500 | [38 empty] | 3 | [67 empty] | 380.58 | 61.17
52 | Haoran Wang， 2025 | MgFe-LDH | 水热共沉淀法 | [56 empty] | 溶液 |  | 50 |  |  | 0.4 | [6 empty] | 0~720 | 25±1 |  |  |  |  | Cd | 500 | [46 empty] | 138.46 | 20
52 | Haoran Wang， 2025 | MgFe-LDH | 水热共沉淀法 | [56 empty] | 溶液 |  | 50 |  |  | 0.4 | [6 empty] | 0~720 | 25±1 |  |  |  |  | Cu | 500 | [121 empty] | 93.78 | 5.64
53 | Ao Chai，2024 | 赤泥基MgFeAl-LDH | 两步水热合成法 | 使用前，赤泥在电鼓风干燥炉中干燥以去除水分，然后粉碎并通过100目筛。将预处理的赤泥粉末(5.0g)与盐酸(3 mo1/L:100m;固液比1:20)混合，并使用磁力加热搅拌器快速搅拌(在90°C下搅拌2小时)。然后通过过滤获得废渣和澄清的酸浸溶液。随后，加入100不同浓度(0.05、0.75、1.0、1.2 mol/L)的MgCl·6(H2O)以调节酸浸溶液中的Mg2/Fe3++Al3+,并将摩尔比保持在2、3、4、5。当MgC12·6(H20)完全溶解后，用Na0H(1 mol/L)将pH值调节至9、10、11、12。加入六亚甲基四胺(0.1mol/L 50mL)并搅拌。反应前体迅速转移到PTFE衬里的水热反应器(100°C、120°C、140°C、160C)中。反应结束后，过滤产物，用去离子水冲洗几次，放入105°C的烤箱中干燥、研磨粉碎并准备使用。 | [8 empty] | Mg2+ | Fe3+、Al3+ | [12 empty] | 重叠层状结构，形成大量堆积 | 3381.14 2917.82、2850.32 1540.87 1374.54 1005.71 | O-H键伸缩振动 C-H键拉伸 O-H键弯曲振动 CO32-伸缩振动 -CH2基团的摆动振动 |  |  |  | 四川省 | 硫化铁矿区 | [7 empty] | Pb | 921.67 | Cd | 11.37 | Cu | 205.5 | [12 empty] | 土壤 |  |  | 50 | 0 |  | 0 | [6 empty] | 20d |  | 60 |  |  |  | Pb |  | 921.67 | Cd |  | 11.37 | Cu |  | 205.5 | [12 empty] | 5.69 | [17 empty] | 3 |  |  |  | 4.04 | 0.21 | [9 empty] | 0 | [48 empty] | 367.57 | 1.57 | [8 empty] | 60.11913 | 60.11913 |  |  |  | 99.82 | 7.55 | [8 empty] | 51.42579 | 51.42579
53 | Ao Chai，2024 | 赤泥基MgFeAl-LDH | 两步水热合成法 | 使用前，赤泥在电鼓风干燥炉中干燥以去除水分，然后粉碎并通过100目筛。将预处理的赤泥粉末(5.0g)与盐酸(3 mo1/L:100m;固液比1:20)混合，并使用磁力加热搅拌器快速搅拌(在90°C下搅拌2小时)。然后通过过滤获得废渣和澄清的酸浸溶液。随后，加入100不同浓度(0.05、0.75、1.0、1.2 mol/L)的MgCl·6(H2O)以调节酸浸溶液中的Mg2/Fe3++Al3+,并将摩尔比保持在2、3、4、5。当MgC12·6(H20)完全溶解后，用Na0H(1 mol/L)将pH值调节至9、10、11、12。加入六亚甲基四胺(0.1mol/L 50mL)并搅拌。反应前体迅速转移到PTFE衬里的水热反应器(100°C、120°C、140°C、160C)中。反应结束后，过滤产物，用去离子水冲洗几次，放入105°C的烤箱中干燥、研磨粉碎并准备使用。 | [8 empty] | Mg2+ | Fe3+、Al3+ | [12 empty] | 重叠层状结构，形成大量堆积 | 3381.14 2917.82、2850.32 1540.87 1374.54 1005.71 | O-H键伸缩振动 C-H键拉伸 O-H键弯曲振动 CO32-伸缩振动 -CH2基团的摆动振动 |  |  |  | 四川省 | 硫化铁矿区 | [7 empty] | Pb | 921.67 | Cd | 11.37 | Cu | 205.5 | [12 empty] | 土壤 |  |  | 50 | 0.25 |  | 0.005 | [6 empty] | 20d |  | 60 |  |  |  | Pb |  | 921.67 | Cd |  | 11.37 | Cu |  | 205.5 | [12 empty] | 6.45 | [17 empty] | 3 |  |  |  | 2.66 | 0.08 | [6 empty] | 34.28 |  |  | 34.28 | [48 empty] | 314.52 | 6.27 | [8 empty] | 65.87499 | 65.87499 |  |  |  | 61.92 | 1.78 | [6 empty] | 37.93827 |  | 69.86861 | 69.86861
53 | Ao Chai，2024 | 赤泥基MgFeAl-LDH | 两步水热合成法 | 使用前，赤泥在电鼓风干燥炉中干燥以去除水分，然后粉碎并通过100目筛。将预处理的赤泥粉末(5.0g)与盐酸(3 mo1/L:100m;固液比1:20)混合，并使用磁力加热搅拌器快速搅拌(在90°C下搅拌2小时)。然后通过过滤获得废渣和澄清的酸浸溶液。随后，加入100不同浓度(0.05、0.75、1.0、1.2 mol/L)的MgCl·6(H2O)以调节酸浸溶液中的Mg2/Fe3++Al3+,并将摩尔比保持在2、3、4、5。当MgC12·6(H20)完全溶解后，用Na0H(1 mol/L)将pH值调节至9、10、11、12。加入六亚甲基四胺(0.1mol/L 50mL)并搅拌。反应前体迅速转移到PTFE衬里的水热反应器(100°C、120°C、140°C、160C)中。反应结束后，过滤产物，用去离子水冲洗几次，放入105°C的烤箱中干燥、研磨粉碎并准备使用。 | [8 empty] | Mg2+ | Fe3+、Al3+ | [12 empty] | 重叠层状结构，形成大量堆积 | 3381.14 2917.82、2850.32 1540.87 1374.54 1005.71 | O-H键伸缩振动 C-H键拉伸 O-H键弯曲振动 CO32-伸缩振动 -CH2基团的摆动振动 |  |  |  | 四川省 | 硫化铁矿区 | [7 empty] | Pb | 921.67 | Cd | 11.37 | Cu | 205.5 | [12 empty] | 土壤 |  |  | 50 | 0.5 |  | 0.01 | [6 empty] | 20d |  | 60 |  |  |  | Pb |  | 921.67 | Cd |  | 11.37 | Cu |  | 205.5 | [12 empty] | 6.81 | [17 empty] | 3 |  |  |  | 2.38 | 0.03 | [6 empty] | 41.08911 |  |  | 41.08911 | [48 empty] | 307.1 | 4.71 | [8 empty] | 66.68005 | 66.68005 |  |  |  | 51.9 | 3.57 | [6 empty] | 48.07712 |  | 74.74453 | 74.74453
53 | Ao Chai，2024 | 赤泥基MgFeAl-LDH | 两步水热合成法 | 使用前，赤泥在电鼓风干燥炉中干燥以去除水分，然后粉碎并通过100目筛。将预处理的赤泥粉末(5.0g)与盐酸(3 mo1/L:100m;固液比1:20)混合，并使用磁力加热搅拌器快速搅拌(在90°C下搅拌2小时)。然后通过过滤获得废渣和澄清的酸浸溶液。随后，加入100不同浓度(0.05、0.75、1.0、1.2 mol/L)的MgCl·6(H2O)以调节酸浸溶液中的Mg2/Fe3++Al3+,并将摩尔比保持在2、3、4、5。当MgC12·6(H20)完全溶解后，用Na0H(1 mol/L)将pH值调节至9、10、11、12。加入六亚甲基四胺(0.1mol/L 50mL)并搅拌。反应前体迅速转移到PTFE衬里的水热反应器(100°C、120°C、140°C、160C)中。反应结束后，过滤产物，用去离子水冲洗几次，放入105°C的烤箱中干燥、研磨粉碎并准备使用。 | [8 empty] | Mg2+ | Fe3+、Al3+ | [12 empty] | 重叠层状结构，形成大量堆积 | 3381.14 2917.82、2850.32 1540.87 1374.54 1005.71 | O-H键伸缩振动 C-H键拉伸 O-H键弯曲振动 CO32-伸缩振动 -CH2基团的摆动振动 |  |  |  | 四川省 | 硫化铁矿区 | [7 empty] | Pb | 921.67 | Cd | 11.37 | Cu | 205.5 | [12 empty] | 土壤 |  |  | 50 | 0.75 |  | 0.015 | [6 empty] | 20d |  | 60 |  |  |  | Pb |  | 921.67 | Cd |  | 11.37 | Cu |  | 205.5 | [12 empty] | 7.33 | [17 empty] | 3 |  |  |  | 2.02 | 0.02 | [6 empty] | 50 |  |  | 50 | [48 empty] | 290.5 | 2.35 | [8 empty] | 68.48113 | 68.48113 |  |  |  | 43.66 | 0.41 | [6 empty] | 56.29807 |  | 78.75426 | 78.75426
53 | Ao Chai，2024 | 赤泥基MgFeAl-LDH | 两步水热合成法 | 使用前，赤泥在电鼓风干燥炉中干燥以去除水分，然后粉碎并通过100目筛。将预处理的赤泥粉末(5.0g)与盐酸(3 mo1/L:100m;固液比1:20)混合，并使用磁力加热搅拌器快速搅拌(在90°C下搅拌2小时)。然后通过过滤获得废渣和澄清的酸浸溶液。随后，加入100不同浓度(0.05、0.75、1.0、1.2 mol/L)的MgCl·6(H2O)以调节酸浸溶液中的Mg2/Fe3++Al3+,并将摩尔比保持在2、3、4、5。当MgC12·6(H20)完全溶解后，用Na0H(1 mol/L)将pH值调节至9、10、11、12。加入六亚甲基四胺(0.1mol/L 50mL)并搅拌。反应前体迅速转移到PTFE衬里的水热反应器(100°C、120°C、140°C、160C)中。反应结束后，过滤产物，用去离子水冲洗几次，放入105°C的烤箱中干燥、研磨粉碎并准备使用。 | [8 empty] | Mg2+ | Fe3+、Al3+ | [12 empty] | 重叠层状结构，形成大量堆积 | 3381.14 2917.82、2850.32 1540.87 1374.54 1005.71 | O-H键伸缩振动 C-H键拉伸 O-H键弯曲振动 CO32-伸缩振动 -CH2基团的摆动振动 |  |  |  | 四川省 | 硫化铁矿区 | [7 empty] | Pb | 921.67 | Cd | 11.37 | Cu | 205.5 | [12 empty] | 土壤 |  |  | 50 | 1 |  | 0.02 | [6 empty] | 20d |  | 60 |  |  |  | Pb |  | 921.67 | Cd |  | 11.37 | Cu |  | 205.5 | [12 empty] | 7.7 | [17 empty] | 3 |  |  |  | 1.75 | 0.02 | [6 empty] | 56.68317 |  |  | 56.68317 | [48 empty] | 276 | 0.78 | [8 empty] | 70.05436 | 70.05436 |  |  |  | 38.17 | 0.27 | [6 empty] | 61.37249 |  | 81.42579 | 81.42579
53 | Ao Chai，2024 | 赤泥基MgFeAl-LDH | 两步水热合成法 | 使用前，赤泥在电鼓风干燥炉中干燥以去除水分，然后粉碎并通过100目筛。将预处理的赤泥粉末(5.0g)与盐酸(3 mo1/L:100m;固液比1:20)混合，并使用磁力加热搅拌器快速搅拌(在90°C下搅拌2小时)。然后通过过滤获得废渣和澄清的酸浸溶液。随后，加入100不同浓度(0.05、0.75、1.0、1.2 mol/L)的MgCl·6(H2O)以调节酸浸溶液中的Mg2/Fe3++Al3+,并将摩尔比保持在2、3、4、5。当MgC12·6(H20)完全溶解后，用Na0H(1 mol/L)将pH值调节至9、10、11、12。加入六亚甲基四胺(0.1mol/L 50mL)并搅拌。反应前体迅速转移到PTFE衬里的水热反应器(100°C、120°C、140°C、160C)中。反应结束后，过滤产物，用去离子水冲洗几次，放入105°C的烤箱中干燥、研磨粉碎并准备使用。 | [8 empty] | Mg2+ | Fe3+、Al3+ | [12 empty] | 重叠层状结构，形成大量堆积 | 3381.14 2917.82、2850.32 1540.87 1374.54 1005.71 | O-H键伸缩振动 C-H键拉伸 O-H键弯曲振动 CO32-伸缩振动 -CH2基团的摆动振动 |  |  |  | 四川省 | 硫化铁矿区 | [7 empty] | Pb | 921.67 | Cd | 11.37 | Cu | 205.5 | [12 empty] | 土壤 |  |  | 50 | 1.25 |  | 0.025 | [6 empty] | 20d |  | 60 |  |  |  | Pb |  | 921.67 | Cd |  | 11.37 | Cu |  | 205.5 | [12 empty] | 7.95 | [17 empty] | 3 |  |  |  | 1.45 | 0.03 | [6 empty] | 64.1 |  |  | 64.1 | [48 empty] | 258.9 | 1.57 | [8 empty] | 71.90969 | 71.90969 |  |  |  | 33.78 | 0 | [6 empty] | 65.88752 |  | 83.56204 | 83.56204
54 | Dong Zhang，2024 | Mg2AlCO3-LDH | 共沉淀法 | 将250 m L镁铝盐混合物滴加到250 m L含有Na2CO3 ( 0.4 mol L-1)的溶液中，并在剧烈的磁力搅拌下，用Na OH将溶液p H稳定在10 ± 1。 | [14 empty] | 46.9 | 0.259 | 22.1 |  | 0.767 |  |  |  | 片状和片层结构，具有六方晶格，是典型的LDH形貌 | 11.1、22.6、34.6、38.8、45.8、60.6和61.7 | 典型LDHs的( 003 )、( 006 )、( 012 )、( 015 )、( 018 )、( 110 )和( 133 ) | [30 empty] | 溶液 |  |  |  |  | 0.5 |  |  |  |  | 5 |  | 150 | 0~4320 | 25 |  |  |  |  | Cd | 50 | [20 empty] | 伪二级动力学模型 | [16 empty] | 3 | [11 empty] | 98.99 | 0.13 |  | 98.99
54 | Dong Zhang，2024 | Mg2AlCO3-LDH | 共沉淀法 | 将250 m L镁铝盐混合物滴加到250 m L含有Na2CO3 ( 0.4 mol L-1)的溶液中，并在剧烈的磁力搅拌下，用Na OH将溶液p H稳定在10 ± 1。 | [14 empty] | 46.9 | 0.259 | 22.1 |  | 0.767 |  |  |  | 片状和片层结构，具有六方晶格，是典型的LDH形貌 | 11.1、22.6、34.6、38.8、45.8、60.6和61.7 | 典型LDHs的( 003 )、( 006 )、( 012 )、( 015 )、( 018 )、( 110 )和( 133 ) | [30 empty] | 溶液 |  |  |  |  | 0.5 |  |  |  |  | 5 |  | 150 | 2880 | 25 |  |  |  |  | Cd | 0~100 | [27 empty] | 256.4 | [9 empty] | 3 | [7 empty] | 256.4
54 | Dong Zhang，2024 | Mg3AlCO3-LDH | 共沉淀法 | 将250 m L镁铝盐混合物滴加到250 m L含有Na2CO3 ( 0.4 mol L-1)的溶液中，并在剧烈的磁力搅拌下，用Na OH将溶液p H稳定在10 ± 1。 | [14 empty] | 82.8 | 0.476 | 23 |  | 0.784 |  |  |  | 片状和片层结构，具有六方晶格，是典型的LDH形貌 | 11.1、22.6、34.6、38.8、45.8、60.6和61.7 | 典型LDHs的( 003 )、( 006 )、( 012 )、( 015 )、( 018 )、( 110 )和( 133 ) | [30 empty] | 溶液 |  |  |  |  | 0.5 |  |  |  |  | 5 |  | 150 | 0~4320 | 25 |  |  |  |  | Cd | 50 | [20 empty] | 伪二级动力学模型 | [16 empty] | 3 | [11 empty] | 59.62 | 0.51 |  | 59.62
54 | Dong Zhang，2024 | Mg3AlCO3-LDH | 共沉淀法 | 将250 m L镁铝盐混合物滴加到250 m L含有Na2CO3 ( 0.4 mol L-1)的溶液中，并在剧烈的磁力搅拌下，用Na OH将溶液p H稳定在10 ± 1。 | [14 empty] | 82.8 | 0.476 | 23 |  | 0.784 |  |  |  | 片状和片层结构，具有六方晶格，是典型的LDH形貌 | 11.1、22.6、34.6、38.8、45.8、60.6和61.7 | 典型LDHs的( 003 )、( 006 )、( 012 )、( 015 )、( 018 )、( 110 )和( 133 ) | [30 empty] | 溶液 |  |  |  |  | 0.5 |  |  |  |  | 5 |  | 150 | 2880 | 25 |  |  |  |  | Cd | 0~100 | [27 empty] | 103 | [9 empty] | 3 | [7 empty] | 103
54 | Dong Zhang，2024 | Mg4AlCO3-LDH | 共沉淀法 | 将250 m L镁铝盐混合物滴加到250 m L含有Na2CO3 ( 0.4 mol L-1)的溶液中，并在剧烈的磁力搅拌下，用Na OH将溶液p H稳定在10 ± 1。 | [14 empty] | 61.9 | 0.472 | 30.5 |  | 0.767 |  |  |  | 片状和片层结构，具有六方晶格，是典型的LDH形貌 | 11.1、22.6、34.6、38.8、45.8、60.6和61.7 | 典型LDHs的( 003 )、( 006 )、( 012 )、( 015 )、( 018 )、( 110 )和( 133 ) | [30 empty] | 溶液 |  |  |  |  | 0.5 |  |  |  |  | 5 |  | 150 | 2880 | 25 |  |  |  |  | Cd | 50 | [20 empty] | 伪二级动力学模型 | [16 empty] | 3 | [11 empty] | 34.43 | 0.63 |  | 34.43
54 | Dong Zhang，2024 | Mg4AlCO3-LDH | 共沉淀法 | 将250 m L镁铝盐混合物滴加到250 m L含有Na2CO3 ( 0.4 mol L-1)的溶液中，并在剧烈的磁力搅拌下，用Na OH将溶液p H稳定在10 ± 1。 | [14 empty] | 61.9 | 0.472 | 30.5 |  | 0.767 |  |  |  | 片状和片层结构，具有六方晶格，是典型的LDH形貌 | 11.1、22.6、34.6、38.8、45.8、60.6和61.7 | 典型LDHs的( 003 )、( 006 )、( 012 )、( 015 )、( 018 )、( 110 )和( 133 ) | [30 empty] | 溶液 |  |  |  |  | 0.5 |  |  |  |  | 5 |  | 150 | 2880 | 25 |  |  |  |  | Cd | 0~100 | [27 empty] | 46.95 | [9 empty] | 3 | [7 empty] | 46.95
54 | Dong Zhang，2024 | Mg2AlCl - LDH | 共沉淀法 | 在氮气保护下，250 mL无CO2的去离子水中滴加250 mL混合盐，在三颈瓶中剧烈磁力搅拌，期间用NaOH保持溶液pH稳定在10 ± 1。反应结束后，将浆料产物密封，在65℃下陈化24 h，然后用无CO2去离子水洗涤数次。收集样品并在105℃烘箱中过夜干燥 | [14 empty] | 36.8 | 0.212 | 23.1 |  | 0.783 |  |  |  | 片状和片层结构，具有六方晶格，是典型的LDH形貌 | 11.1、22.6、34.6、38.8、45.8、60.6和61.7 | 典型LDHs的( 003 )、( 006 )、( 012 )、( 015 )、( 018 )、( 110 )和( 133 ) | [30 empty] | 溶液 |  |  |  |  | 0.5 |  |  |  |  | 5 |  | 150 | 2880 | 25 |  |  |  |  | Cd | 50 | [37 empty] | 3 | [11 empty] | 21.27 | 0.63 |  | 21.27
54 | Dong Zhang，2024 | Mg2AlCl - LDH | 共沉淀法 | 在氮气保护下，250 mL无CO2的去离子水中滴加250 mL混合盐，在三颈瓶中剧烈磁力搅拌，期间用NaOH保持溶液pH稳定在10 ± 1。反应结束后，将浆料产物密封，在65℃下陈化24 h，然后用无CO2去离子水洗涤数次。收集样品并在105℃烘箱中过夜干燥 | [14 empty] | 36.8 | 0.212 | 23.1 |  | 0.783 |  |  |  | 片状和片层结构，具有六方晶格，是典型的LDH形貌 | 11.1、22.6、34.6、38.8、45.8、60.6和61.7 | 典型LDHs的( 003 )、( 006 )、( 012 )、( 015 )、( 018 )、( 110 )和( 133 ) | [30 empty] | 溶液 |  |  |  |  | 0.5 |  |  |  |  | 5 |  | 150 | 2880 | 25 |  |  |  |  | Cd | 0~100 | [27 empty] | 26.6 | [9 empty] | 3 | [7 empty] | 26.6
54 | Dong Zhang，2024 | Mg3AlCl - LDH | 共沉淀法 | 在氮气保护下，250 mL无CO2的去离子水中滴加250 mL混合盐，在三颈瓶中剧烈磁力搅拌，期间用NaOH保持溶液pH稳定在10 ± 1。反应结束后，将浆料产物密封，在65℃下陈化24 h，然后用无CO2去离子水洗涤数次。收集样品并在105℃烘箱中过夜干燥 | [14 empty] | 25.8 | 0.174 | 27.1 |  | 0.8 |  |  |  | 片状和片层结构，具有六方晶格，是典型的LDH形貌 | 11.1、22.6、34.6、38.8、45.8、60.6和61.7 | 典型LDHs的( 003 )、( 006 )、( 012 )、( 015 )、( 018 )、( 110 )和( 133 ) | [30 empty] | 溶液 |  |  |  |  | 0.5 |  |  |  |  | 5 |  | 150 | 2880 | 25 |  |  |  |  | Cd | 50 | [37 empty] | 3 | [11 empty] | 18.61 | 1.14 |  | 18.61
54 | Dong Zhang，2024 | Mg3AlCl - LDH | 共沉淀法 | 在氮气保护下，250 mL无CO2的去离子水中滴加250 mL混合盐，在三颈瓶中剧烈磁力搅拌，期间用NaOH保持溶液pH稳定在10 ± 1。反应结束后，将浆料产物密封，在65℃下陈化24 h，然后用无CO2去离子水洗涤数次。收集样品并在105℃烘箱中过夜干燥 | [14 empty] | 25.8 | 0.174 | 27.1 |  | 0.8 |  |  |  | 片状和片层结构，具有六方晶格，是典型的LDH形貌 | 11.1、22.6、34.6、38.8、45.8、60.6和61.7 | 典型LDHs的( 003 )、( 006 )、( 012 )、( 015 )、( 018 )、( 110 )和( 133 ) | [30 empty] | 溶液 |  |  |  |  | 0.5 |  |  |  |  | 5 |  | 150 | 2880 | 25 |  |  |  |  | Cd | 0~150 | [27 empty] | 27 | [9 empty] | 3 | [7 empty] | 27
54 | Dong Zhang，2024 | Mg4AlCl - LDH | 共沉淀法 | 在氮气保护下，250 mL无CO2的去离子水中滴加250 mL混合盐，在三颈瓶中剧烈磁力搅拌，期间用NaOH保持溶液pH稳定在10 ± 1。反应结束后，将浆料产物密封，在65℃下陈化24 h，然后用无CO2去离子水洗涤数次。收集样品并在105℃烘箱中过夜干燥 | [14 empty] | 76 | 0.116 | 6.08 |  | 0.814 |  |  |  | 片状和片层结构，具有六方晶格，是典型的LDH形貌 | 11.1、22.6、34.6、38.8、45.8、60.6和61.7 | 典型LDHs的( 003 )、( 006 )、( 012 )、( 015 )、( 018 )、( 110 )和( 133 ) | [30 empty] | 溶液 |  |  |  |  | 0.5 |  |  |  |  | 5 |  | 150 | 2880 | 25 |  |  |  |  | Cd | 50 | [37 empty] | 3 | [11 empty] | 21.77 | 0.38 |  | 21.77
54 | Dong Zhang，2024 | Mg4AlCl - LDH | 共沉淀法 | 在氮气保护下，250 mL无CO2的去离子水中滴加250 mL混合盐，在三颈瓶中剧烈磁力搅拌，期间用NaOH保持溶液pH稳定在10 ± 1。反应结束后，将浆料产物密封，在65℃下陈化24 h，然后用无CO2去离子水洗涤数次。收集样品并在105℃烘箱中过夜干燥 | [14 empty] | 76 | 0.116 | 6.08 |  | 0.814 |  |  |  | 片状和片层结构，具有六方晶格，是典型的LDH形貌 | 11.1、22.6、34.6、38.8、45.8、60.6和61.7 | 典型LDHs的( 003 )、( 006 )、( 012 )、( 015 )、( 018 )、( 110 )和( 133 ) | [30 empty] | 溶液 |  |  |  |  | 0.5 |  |  |  |  | 5 |  | 150 | 2880 | 25 |  |  |  |  | Cd | 0~100 | [27 empty] | 37.17 | [9 empty] | 3 | [7 empty] | 37.17
54 | Dong Zhang，2024 | Mg3AlSO4 - LDH | 共沉淀法 | 在氮气保护下，250 mL无CO2的去离子水中滴加250 mL混合盐，在三颈瓶中剧烈磁力搅拌，期间用NaOH保持溶液pH稳定在10 ± 1。反应结束后，将浆料产物密封，在65℃下陈化24 h，然后用无CO2去离子水洗涤数次。收集样品并在105℃烘箱中过夜干燥 | [14 empty] | 7.08 | 0.0337 | 18.8 |  | 0.954 |  |  |  | 片状和片层结构，具有六方晶格，是典型的LDH形貌 | 11.1、22.6、34.6、38.8、45.8、60.6和61.7 | 典型LDHs的( 003 )、( 006 )、( 012 )、( 015 )、( 018 )、( 110 )和( 133 ) | [30 empty] | 溶液 |  |  |  |  | 0.5 |  |  |  |  | 5 |  | 150 | 0~4320 | 25 |  |  |  |  | Cd | 50 | [20 empty] | 伪二级动力学模型 | [16 empty] | 3 | [11 empty] | 56.96 | 0.38 |  | 56.96
54 | Dong Zhang，2024 | Mg3AlSO4 - LDH | 共沉淀法 | 在氮气保护下，250 mL无CO2的去离子水中滴加250 mL混合盐，在三颈瓶中剧烈磁力搅拌，期间用NaOH保持溶液pH稳定在10 ± 1。反应结束后，将浆料产物密封，在65℃下陈化24 h，然后用无CO2去离子水洗涤数次。收集样品并在105℃烘箱中过夜干燥 | [14 empty] | 7.08 | 0.0337 | 18.8 |  | 0.954 |  |  |  | 片状和片层结构，具有六方晶格，是典型的LDH形貌 | 11.1、22.6、34.6、38.8、45.8、60.6和61.7 | 典型LDHs的( 003 )、( 006 )、( 012 )、( 015 )、( 018 )、( 110 )和( 133 ) | [30 empty] | 溶液 |  |  |  |  | 0.5 |  |  |  |  | 5 |  | 150 | 2880 | 25 |  |  |  |  | Cd | 0~100 | [27 empty] | 121 | [9 empty] | 3 | [7 empty] | 121
54 | Dong Zhang，2024 | Mg3AlNO3 - LDH | 共沉淀法 | 在氮气保护下，250 mL无CO2的去离子水中滴加250 mL混合盐，在三颈瓶中剧烈磁力搅拌，期间用NaOH保持溶液pH稳定在10 ± 1。反应结束后，将浆料产物密封，在65℃下陈化24 h，然后用无CO2去离子水洗涤数次。收集样品并在105℃烘箱中过夜干燥 | [14 empty] | 2.48 | 0.013 | 20.9 |  | 0.789 |  |  |  | 片状和片层结构，具有六方晶格，是典型的LDH形貌 | 11.1、22.6、34.6、38.8、45.8、60.6和61.7 | 典型LDHs的( 003 )、( 006 )、( 012 )、( 015 )、( 018 )、( 110 )和( 133 ) | [30 empty] | 溶液 |  |  |  |  | 0.5 |  |  |  |  | 5 |  | 150 | 2880 | 25 |  |  |  |  | Cd | 50 | [37 empty] | 3 | [11 empty] | 38.61 | 3.04 |  | 38.61
54 | Dong Zhang，2024 | Mg3AlNO3 - LDH | 共沉淀法 | 在氮气保护下，250 mL无CO2的去离子水中滴加250 mL混合盐，在三颈瓶中剧烈磁力搅拌，期间用NaOH保持溶液pH稳定在10 ± 1。反应结束后，将浆料产物密封，在65℃下陈化24 h，然后用无CO2去离子水洗涤数次。收集样品并在105℃烘箱中过夜干燥 | [14 empty] | 2.48 | 0.013 | 20.9 |  | 0.789 |  |  |  | 片状和片层结构，具有六方晶格，是典型的LDH形貌 | 11.1、22.6、34.6、38.8、45.8、60.6和61.7 | 典型LDHs的( 003 )、( 006 )、( 012 )、( 015 )、( 018 )、( 110 )和( 133 ) | [30 empty] | 溶液 |  |  |  |  | 0.5 |  |  |  |  | 5 |  | 150 | 2880 | 25 |  |  |  |  | Cd | 0~100 | [24 empty] | Langmuir |  |  | 51 | [9 empty] | 3 | [7 empty] | 51
54 | Dong Zhang，2024 | Ca3AlCl - LDH | 共沉淀法 | 在氮气保护下，250 mL无CO2的去离子水中滴加250 mL混合盐，在三颈瓶中剧烈磁力搅拌，期间用NaOH保持溶液pH稳定在10 ± 1。反应结束后，将浆料产物密封，在65℃下陈化24 h，然后用无CO2去离子水洗涤数次。收集样品并在105℃烘箱中过夜干燥 | [14 empty] | 4.73 | 0.0229 | 19.3 |  | 0.789 |  |  |  | 片状和片层结构，具有六方晶格，是典型的LDH形貌 | 11.1、22.6、34.6、38.8、45.8、60.6和61.7 | 典型LDHs的( 003 )、( 006 )、( 012 )、( 015 )、( 018 )、( 110 )和( 133 ) | [30 empty] | 溶液 |  |  |  |  | 0.5 |  |  |  |  | 5 |  | 150 | 0~4320 | 25 |  |  |  |  | Cd | 50 | [20 empty] | 伪二级动力学模型 | [16 empty] | 3 | [11 empty] | 100 | 0 |  | 100
54 | Dong Zhang，2024 | Ca3AlCl - LDH | 共沉淀法 | 在氮气保护下，250 mL无CO2的去离子水中滴加250 mL混合盐，在三颈瓶中剧烈磁力搅拌，期间用NaOH保持溶液pH稳定在10 ± 1。反应结束后，将浆料产物密封，在65℃下陈化24 h，然后用无CO2去离子水洗涤数次。收集样品并在105℃烘箱中过夜干燥 | [14 empty] | 4.73 | 0.0229 | 19.3 |  | 0.789 |  |  |  | 片状和片层结构，具有六方晶格，是典型的LDH形貌 | 11.1、22.6、34.6、38.8、45.8、60.6和61.7 | 典型LDHs的( 003 )、( 006 )、( 012 )、( 015 )、( 018 )、( 110 )和( 133 ) | [30 empty] | 溶液 |  |  |  |  | 0.5 |  |  |  |  | 5 |  | 150 | 2880 | 25 |  |  |  |  | Cd | 0~200 | [24 empty] | Langmuir |  |  | 625 | [9 empty] | 3 | [7 empty] | 625
54 | Dong Zhang，2024 | Zn3AlCl - LDH | 共沉淀法 | 在氮气保护下，250 mL无CO2的去离子水中滴加250 mL混合盐，在三颈瓶中剧烈磁力搅拌，期间用NaOH保持溶液pH稳定在10 ± 1。反应结束后，将浆料产物密封，在65℃下陈化24 h，然后用无CO2去离子水洗涤数次。收集样品并在105℃烘箱中过夜干燥 | [14 empty] | 27.3 | 0.165 | 23.7 |  | 0.788 |  |  |  | 片状和片层结构，具有六方晶格，是典型的LDH形貌 | 11.1、22.6、34.6、38.8、45.8、60.6和61.7 | 典型LDHs的( 003 )、( 006 )、( 012 )、( 015 )、( 018 )、( 110 )和( 133 ) | [30 empty] | 溶液 |  |  |  |  | 0.5 |  |  |  |  | 5 |  | 150 | 2880 | 25 |  |  |  |  | Cd | 50 | [37 empty] | 3 | [11 empty] | 4.81 | 0.25 |  | 4.81
54 | Dong Zhang，2024 | Zn3AlCl - LDH | 共沉淀法 | 在氮气保护下，250 mL无CO2的去离子水中滴加250 mL混合盐，在三颈瓶中剧烈磁力搅拌，期间用NaOH保持溶液pH稳定在10 ± 1。反应结束后，将浆料产物密封，在65℃下陈化24 h，然后用无CO2去离子水洗涤数次。收集样品并在105℃烘箱中过夜干燥 | [14 empty] | 27.3 | 0.165 | 23.7 |  | 0.788 |  |  |  | 片状和片层结构，具有六方晶格，是典型的LDH形貌 | 11.1、22.6、34.6、38.8、45.8、60.6和61.7 | 典型LDHs的( 003 )、( 006 )、( 012 )、( 015 )、( 018 )、( 110 )和( 133 ) | [30 empty] | 溶液 |  |  |  |  | 0.5 |  |  |  |  | 5 |  | 150 | 2880 | 25 |  |  |  |  | Cd | 0~300 | [24 empty] | Freundlich |  |  | 9.12 | [9 empty] | 3 | [7 empty] | 9.12
54 | Dong Zhang，2024 | Ni3AlCl - LDH | 共沉淀法 | 在氮气保护下，250 mL无CO2的去离子水中滴加250 mL混合盐，在三颈瓶中剧烈磁力搅拌，期间用NaOH保持溶液pH稳定在10 ± 1。反应结束后，将浆料产物密封，在65℃下陈化24 h，然后用无CO2去离子水洗涤数次。收集样品并在105℃烘箱中过夜干燥 | [14 empty] | 0.0397 | 0.00281 | 283 |  | 0.791 |  |  |  | 片状和片层结构，具有六方晶格，是典型的LDH形貌 | 11.1、22.6、34.6、38.8、45.8、60.6和61.7 | 典型LDHs的( 003 )、( 006 )、( 012 )、( 015 )、( 018 )、( 110 )和( 133 ) | [30 empty] | 溶液 |  |  |  |  | 0.5 |  |  |  |  | 5 |  | 150 | 2880 | 25 |  |  |  |  | Cd | 50 | [37 empty] | 3 | [11 empty] | 8.1 | 1.65 |  | 8.1
54 | Dong Zhang，2024 | Ni3AlCl - LDH | 共沉淀法 | 在氮气保护下，250 mL无CO2的去离子水中滴加250 mL混合盐，在三颈瓶中剧烈磁力搅拌，期间用NaOH保持溶液pH稳定在10 ± 1。反应结束后，将浆料产物密封，在65℃下陈化24 h，然后用无CO2去离子水洗涤数次。收集样品并在105℃烘箱中过夜干燥 | [14 empty] | 0.0397 | 0.00281 | 283 |  | 0.791 |  |  |  | 片状和片层结构，具有六方晶格，是典型的LDH形貌 | 11.1、22.6、34.6、38.8、45.8、60.6和61.7 | 典型LDHs的( 003 )、( 006 )、( 012 )、( 015 )、( 018 )、( 110 )和( 133 ) | [30 empty] | 溶液 |  |  |  |  | 0.5 |  |  |  |  | 5 |  | 150 | 2880 | 25 |  |  |  |  | Cd | 0~500 | [24 empty] | Langmuir |  |  | 12 | [9 empty] | 3 | [7 empty] | 12
55 | Zhenhui Li，2024 | PAM-MgAl-LDH微球 | 自由基聚合-离子交联协同液滴模板法 | 将磁性氧化铁( 1 g )、LDH ( 4 g )和尿素( 8 g )加入到100 m L去离子水中，搅拌30 min。随后，在混合物中引入丙烯酰胺( AM , 10 g)、N，N′-亚甲基双丙烯酰胺( MBA : 0.05 ~ 0.15 g溶于5 m L水溶液)和海藻酸钠( 2 g )。在70℃的水浴中持续搅拌30 min以确保完全溶解，从而形成预混剂A。同时，将CaCl2 ( 2 g )和过硫酸钾( APS )溶解在含有100 mL去离子水的独立烧杯中，并搅拌以获得均一的溶液，称为溶液B。然后，使用带有2 mm直径针头的10 mL注射器抽取预混剂A ( 10 mL )，并从特定高度小心地加入到溶液B中。将混合物孵育3小时后，用去离子水洗涤3次，然后在50℃下完全干燥。通过这个过程，成功地合成了PAM - LDH微球。 | [18 empty] | 0.776 |  |  |  |  | 11.39、23.11、35.13 24.28、26.14、29.71、30.42、36.78 | LDH：( 003 )、( 006 )、( 012 ) ( NH4 ) 2CO3⋅H2O | 3336.3 1600 ~ 1650 1120 1297.9 | -OH和-NH2 酰胺( O=C-NH2)伸缩振动 C - N伸缩振动 - C - O - C -伸缩振动 |  | 江苏省 | [8 empty] | Cr | 0 | [11 empty] | 将不同浓度（200 mg/L、400 mg/L、600 mg/L、800 mg/L和1000 mg/L）的K2Cr2O4溶液与铬与土壤的比例为1:1的无铬土壤混合。将混合物在磁力搅拌器上搅拌3小时，并干燥至恒重。然后获得了不同Cr（VI）浓度的土壤（200mg/kg、400mg/kg、600mg/kg、800mg/kg和1000mg/kg）。 |  |  |  |  | 土壤 | [5 empty] | 0.01 |  |  |  | 7.82 |  |  | 1440 | [5 empty] | Cr | 200 | [37 empty] | 3 | [26 empty] | 34.26 | 4.44 |  | 34.26
55 | Zhenhui Li，2024 | PAM-MgAl-LDH微球 | 自由基聚合-离子交联协同液滴模板法 | 将磁性氧化铁( 1 g )、LDH ( 4 g )和尿素( 8 g )加入到100 m L去离子水中，搅拌30 min。随后，在混合物中引入丙烯酰胺( AM , 10 g)、N，N′-亚甲基双丙烯酰胺( MBA : 0.05 ~ 0.15 g溶于5 m L水溶液)和海藻酸钠( 2 g )。在70℃的水浴中持续搅拌30 min以确保完全溶解，从而形成预混剂A。同时，将CaCl2 ( 2 g )和过硫酸钾( APS )溶解在含有100 mL去离子水的独立烧杯中，并搅拌以获得均一的溶液，称为溶液B。然后，使用带有2 mm直径针头的10 mL注射器抽取预混剂A ( 10 mL )，并从特定高度小心地加入到溶液B中。将混合物孵育3小时后，用去离子水洗涤3次，然后在50℃下完全干燥。通过这个过程，成功地合成了PAM - LDH微球。 | [18 empty] | 0.776 |  |  |  |  | 11.39、23.11、35.13 24.28、26.14、29.71、30.42、36.78 | LDH：( 003 )、( 006 )、( 012 ) ( NH4 ) 2CO3⋅H2O | 3336.3 1600 ~ 1650 1120 1297.9 | -OH和-NH2 酰胺( O=C-NH2)伸缩振动 C - N伸缩振动 - C - O - C -伸缩振动 |  | 江苏省 | [8 empty] | Cr | 0 | [11 empty] | 将不同浓度（200 mg/L、400 mg/L、600 mg/L、800 mg/L和1000 mg/L）的K2Cr2O4溶液与铬与土壤的比例为1:1的无铬土壤混合。将混合物在磁力搅拌器上搅拌3小时，并干燥至恒重。然后获得了不同Cr（VI）浓度的土壤（200mg/kg、400mg/kg、600mg/kg、800mg/kg和1000mg/kg）。 |  |  |  |  | 土壤 | [5 empty] | 0.03 |  |  |  | 7.82 |  |  | 1440 | [5 empty] | Cr | 200 | [37 empty] | 3 | [26 empty] | 70.32 | 4.44 |  | 70.32
55 | Zhenhui Li，2024 | PAM-MgAl-LDH微球 | 自由基聚合-离子交联协同液滴模板法 | 将磁性氧化铁( 1 g )、LDH ( 4 g )和尿素( 8 g )加入到100 m L去离子水中，搅拌30 min。随后，在混合物中引入丙烯酰胺( AM , 10 g)、N，N′-亚甲基双丙烯酰胺( MBA : 0.05 ~ 0.15 g溶于5 m L水溶液)和海藻酸钠( 2 g )。在70℃的水浴中持续搅拌30 min以确保完全溶解，从而形成预混剂A。同时，将CaCl2 ( 2 g )和过硫酸钾( APS )溶解在含有100 mL去离子水的独立烧杯中，并搅拌以获得均一的溶液，称为溶液B。然后，使用带有2 mm直径针头的10 mL注射器抽取预混剂A ( 10 mL )，并从特定高度小心地加入到溶液B中。将混合物孵育3小时后，用去离子水洗涤3次，然后在50℃下完全干燥。通过这个过程，成功地合成了PAM - LDH微球。 | [18 empty] | 0.776 |  |  |  |  | 11.39、23.11、35.13 24.28、26.14、29.71、30.42、36.78 | LDH：( 003 )、( 006 )、( 012 ) ( NH4 ) 2CO3⋅H2O | 3336.3 1600 ~ 1650 1120 1297.9 | -OH和-NH2 酰胺( O=C-NH2)伸缩振动 C - N伸缩振动 - C - O - C -伸缩振动 |  | 江苏省 | [8 empty] | Cr | 0 | [11 empty] | 将不同浓度（200 mg/L、400 mg/L、600 mg/L、800 mg/L和1000 mg/L）的K2Cr2O4溶液与铬与土壤的比例为1:1的无铬土壤混合。将混合物在磁力搅拌器上搅拌3小时，并干燥至恒重。然后获得了不同Cr（VI）浓度的土壤（200mg/kg、400mg/kg、600mg/kg、800mg/kg和1000mg/kg）。 |  |  |  |  | 土壤 | [5 empty] | 0.05 |  |  |  | 7.82 |  |  | 1440 | [5 empty] | Cr | 200 | [37 empty] | 3 | [26 empty] | 82.25 | 2.64 |  | 82.25
55 | Zhenhui Li，2024 | PAM-MgAl-LDH微球 | 自由基聚合-离子交联协同液滴模板法 | 将磁性氧化铁( 1 g )、LDH ( 4 g )和尿素( 8 g )加入到100 m L去离子水中，搅拌30 min。随后，在混合物中引入丙烯酰胺( AM , 10 g)、N，N′-亚甲基双丙烯酰胺( MBA : 0.05 ~ 0.15 g溶于5 m L水溶液)和海藻酸钠( 2 g )。在70℃的水浴中持续搅拌30 min以确保完全溶解，从而形成预混剂A。同时，将CaCl2 ( 2 g )和过硫酸钾( APS )溶解在含有100 mL去离子水的独立烧杯中，并搅拌以获得均一的溶液，称为溶液B。然后，使用带有2 mm直径针头的10 mL注射器抽取预混剂A ( 10 mL )，并从特定高度小心地加入到溶液B中。将混合物孵育3小时后，用去离子水洗涤3次，然后在50℃下完全干燥。通过这个过程，成功地合成了PAM - LDH微球。 | [18 empty] | 0.776 |  |  |  |  | 11.39、23.11、35.13 24.28、26.14、29.71、30.42、36.78 | LDH：( 003 )、( 006 )、( 012 ) ( NH4 ) 2CO3⋅H2O | 3336.3 1600 ~ 1650 1120 1297.9 | -OH和-NH2 酰胺( O=C-NH2)伸缩振动 C - N伸缩振动 - C - O - C -伸缩振动 |  | 江苏省 | [8 empty] | Cr | 0 | [11 empty] | 将不同浓度（200 mg/L、400 mg/L、600 mg/L、800 mg/L和1000 mg/L）的K2Cr2O4溶液与铬与土壤的比例为1:1的无铬土壤混合。将混合物在磁力搅拌器上搅拌3小时，并干燥至恒重。然后获得了不同Cr（VI）浓度的土壤（200mg/kg、400mg/kg、600mg/kg、800mg/kg和1000mg/kg）。 |  |  |  |  | 土壤 | [5 empty] | 0.07 |  |  |  | 7.82 |  |  | 1440 | [5 empty] | Cr | 200 | [37 empty] | 3 | [26 empty] | 89.6 | 0.28 |  | 89.6
55 | Zhenhui Li，2024 | PAM-MgAl-LDH微球 | 自由基聚合-离子交联协同液滴模板法 | 将磁性氧化铁( 1 g )、LDH ( 4 g )和尿素( 8 g )加入到100 m L去离子水中，搅拌30 min。随后，在混合物中引入丙烯酰胺( AM , 10 g)、N，N′-亚甲基双丙烯酰胺( MBA : 0.05 ~ 0.15 g溶于5 m L水溶液)和海藻酸钠( 2 g )。在70℃的水浴中持续搅拌30 min以确保完全溶解，从而形成预混剂A。同时，将CaCl2 ( 2 g )和过硫酸钾( APS )溶解在含有100 mL去离子水的独立烧杯中，并搅拌以获得均一的溶液，称为溶液B。然后，使用带有2 mm直径针头的10 mL注射器抽取预混剂A ( 10 mL )，并从特定高度小心地加入到溶液B中。将混合物孵育3小时后，用去离子水洗涤3次，然后在50℃下完全干燥。通过这个过程，成功地合成了PAM - LDH微球。 | [18 empty] | 0.776 |  |  |  |  | 11.39、23.11、35.13 24.28、26.14、29.71、30.42、36.78 | LDH：( 003 )、( 006 )、( 012 ) ( NH4 ) 2CO3⋅H2O | 3336.3 1600 ~ 1650 1120 1297.9 | -OH和-NH2 酰胺( O=C-NH2)伸缩振动 C - N伸缩振动 - C - O - C -伸缩振动 |  | 江苏省 | [8 empty] | Cr | 0 | [11 empty] | 将不同浓度（200 mg/L、400 mg/L、600 mg/L、800 mg/L和1000 mg/L）的K2Cr2O4溶液与铬与土壤的比例为1:1的无铬土壤混合。将混合物在磁力搅拌器上搅拌3小时，并干燥至恒重。然后获得了不同Cr（VI）浓度的土壤（200mg/kg、400mg/kg、600mg/kg、800mg/kg和1000mg/kg）。 |  |  |  |  | 土壤 | [5 empty] | 0.09 |  |  |  | 7.82 |  |  | 1440 | [5 empty] | Cr | 200 | [37 empty] | 3 | [26 empty] | 93.34 | 0.55 |  | 93.34
55 | Zhenhui Li，2024 | PAM-MgAl-LDH微球 | 自由基聚合-离子交联协同液滴模板法 | 将磁性氧化铁( 1 g )、LDH ( 4 g )和尿素( 8 g )加入到100 m L去离子水中，搅拌30 min。随后，在混合物中引入丙烯酰胺( AM , 10 g)、N，N′-亚甲基双丙烯酰胺( MBA : 0.05 ~ 0.15 g溶于5 m L水溶液)和海藻酸钠( 2 g )。在70℃的水浴中持续搅拌30 min以确保完全溶解，从而形成预混剂A。同时，将CaCl2 ( 2 g )和过硫酸钾( APS )溶解在含有100 mL去离子水的独立烧杯中，并搅拌以获得均一的溶液，称为溶液B。然后，使用带有2 mm直径针头的10 mL注射器抽取预混剂A ( 10 mL )，并从特定高度小心地加入到溶液B中。将混合物孵育3小时后，用去离子水洗涤3次，然后在50℃下完全干燥。通过这个过程，成功地合成了PAM - LDH微球。 | [18 empty] | 0.776 |  |  |  |  | 11.39、23.11、35.13 24.28、26.14、29.71、30.42、36.78 | LDH：( 003 )、( 006 )、( 012 ) ( NH4 ) 2CO3⋅H2O | 3336.3 1600 ~ 1650 1120 1297.9 | -OH和-NH2 酰胺( O=C-NH2)伸缩振动 C - N伸缩振动 - C - O - C -伸缩振动 |  | 江苏省 | [8 empty] | Cr | 0 | [11 empty] | 将不同浓度（200 mg/L、400 mg/L、600 mg/L、800 mg/L和1000 mg/L）的K2Cr2O4溶液与铬与土壤的比例为1:1的无铬土壤混合。将混合物在磁力搅拌器上搅拌3小时，并干燥至恒重。然后获得了不同Cr（VI）浓度的土壤（200mg/kg、400mg/kg、600mg/kg、800mg/kg和1000mg/kg）。 |  |  |  |  | 土壤 | [5 empty] | 0.1 |  |  |  | 7.82 |  |  | 1440 | [5 empty] | Cr | 200 | [37 empty] | 3 | [26 empty] | 93.9 | 0.28 |  | 93.9
55 | Zhenhui Li，2024 | PAM-MgAl-LDH微球 | 自由基聚合-离子交联协同液滴模板法 | 将磁性氧化铁( 1 g )、LDH ( 4 g )和尿素( 8 g )加入到100 m L去离子水中，搅拌30 min。随后，在混合物中引入丙烯酰胺( AM , 10 g)、N，N′-亚甲基双丙烯酰胺( MBA : 0.05 ~ 0.15 g溶于5 m L水溶液)和海藻酸钠( 2 g )。在70℃的水浴中持续搅拌30 min以确保完全溶解，从而形成预混剂A。同时，将CaCl2 ( 2 g )和过硫酸钾( APS )溶解在含有100 mL去离子水的独立烧杯中，并搅拌以获得均一的溶液，称为溶液B。然后，使用带有2 mm直径针头的10 mL注射器抽取预混剂A ( 10 mL )，并从特定高度小心地加入到溶液B中。将混合物孵育3小时后，用去离子水洗涤3次，然后在50℃下完全干燥。通过这个过程，成功地合成了PAM - LDH微球。 | [18 empty] | 0.776 |  |  |  |  | 11.39、23.11、35.13 24.28、26.14、29.71、30.42、36.78 | LDH：( 003 )、( 006 )、( 012 ) ( NH4 ) 2CO3⋅H2O | 3336.3 1600 ~ 1650 1120 1297.9 | -OH和-NH2 酰胺( O=C-NH2)伸缩振动 C - N伸缩振动 - C - O - C -伸缩振动 |  | 江苏省 | [8 empty] | Cr | 0 | [11 empty] | 将不同浓度（200 mg/L、400 mg/L、600 mg/L、800 mg/L和1000 mg/L）的K2Cr2O4溶液与铬与土壤的比例为1:1的无铬土壤混合。将混合物在磁力搅拌器上搅拌3小时，并干燥至恒重。然后获得了不同Cr（VI）浓度的土壤（200mg/kg、400mg/kg、600mg/kg、800mg/kg和1000mg/kg）。 |  |  |  |  | 土壤 | [5 empty] | 0.1 |  |  |  | 7.82 |  |  | 1440 | [5 empty] | Cr | 200 | [37 empty] | 3 | [26 empty] | 93.14 | 0.3 |  | 93.14
55 | Zhenhui Li，2024 | PAM-MgAl-LDH微球 | 自由基聚合-离子交联协同液滴模板法 | 将磁性氧化铁( 1 g )、LDH ( 4 g )和尿素( 8 g )加入到100 m L去离子水中，搅拌30 min。随后，在混合物中引入丙烯酰胺( AM , 10 g)、N，N′-亚甲基双丙烯酰胺( MBA : 0.05 ~ 0.15 g溶于5 m L水溶液)和海藻酸钠( 2 g )。在70℃的水浴中持续搅拌30 min以确保完全溶解，从而形成预混剂A。同时，将CaCl2 ( 2 g )和过硫酸钾( APS )溶解在含有100 mL去离子水的独立烧杯中，并搅拌以获得均一的溶液，称为溶液B。然后，使用带有2 mm直径针头的10 mL注射器抽取预混剂A ( 10 mL )，并从特定高度小心地加入到溶液B中。将混合物孵育3小时后，用去离子水洗涤3次，然后在50℃下完全干燥。通过这个过程，成功地合成了PAM - LDH微球。 | [18 empty] | 0.776 |  |  |  |  | 11.39、23.11、35.13 24.28、26.14、29.71、30.42、36.78 | LDH：( 003 )、( 006 )、( 012 ) ( NH4 ) 2CO3⋅H2O | 3336.3 1600 ~ 1650 1120 1297.9 | -OH和-NH2 酰胺( O=C-NH2)伸缩振动 C - N伸缩振动 - C - O - C -伸缩振动 |  | 江苏省 | [8 empty] | Cr | 0 | [11 empty] | 将不同浓度（200 mg/L、400 mg/L、600 mg/L、800 mg/L和1000 mg/L）的K2Cr2O4溶液与铬与土壤的比例为1:1的无铬土壤混合。将混合物在磁力搅拌器上搅拌3小时，并干燥至恒重。然后获得了不同Cr（VI）浓度的土壤（200mg/kg、400mg/kg、600mg/kg、800mg/kg和1000mg/kg）。 |  |  |  |  | 土壤 | [5 empty] | 0.1 |  |  |  | 7.82 |  |  | 1440 | [5 empty] | Cr | 400 | [37 empty] | 3 | [26 empty] | 87.03 | 1.49 |  | 87.03
55 | Zhenhui Li，2024 | PAM-MgAl-LDH微球 | 自由基聚合-离子交联协同液滴模板法 | 将磁性氧化铁( 1 g )、LDH ( 4 g )和尿素( 8 g )加入到100 m L去离子水中，搅拌30 min。随后，在混合物中引入丙烯酰胺( AM , 10 g)、N，N′-亚甲基双丙烯酰胺( MBA : 0.05 ~ 0.15 g溶于5 m L水溶液)和海藻酸钠( 2 g )。在70℃的水浴中持续搅拌30 min以确保完全溶解，从而形成预混剂A。同时，将CaCl2 ( 2 g )和过硫酸钾( APS )溶解在含有100 mL去离子水的独立烧杯中，并搅拌以获得均一的溶液，称为溶液B。然后，使用带有2 mm直径针头的10 mL注射器抽取预混剂A ( 10 mL )，并从特定高度小心地加入到溶液B中。将混合物孵育3小时后，用去离子水洗涤3次，然后在50℃下完全干燥。通过这个过程，成功地合成了PAM - LDH微球。 | [18 empty] | 0.776 |  |  |  |  | 11.39、23.11、35.13 24.28、26.14、29.71、30.42、36.78 | LDH：( 003 )、( 006 )、( 012 ) ( NH4 ) 2CO3⋅H2O | 3336.3 1600 ~ 1650 1120 1297.9 | -OH和-NH2 酰胺( O=C-NH2)伸缩振动 C - N伸缩振动 - C - O - C -伸缩振动 |  | 江苏省 | [8 empty] | Cr | 0 | [11 empty] | 将不同浓度（200 mg/L、400 mg/L、600 mg/L、800 mg/L和1000 mg/L）的K2Cr2O4溶液与铬与土壤的比例为1:1的无铬土壤混合。将混合物在磁力搅拌器上搅拌3小时，并干燥至恒重。然后获得了不同Cr（VI）浓度的土壤（200mg/kg、400mg/kg、600mg/kg、800mg/kg和1000mg/kg）。 |  |  |  |  | 土壤 | [5 empty] | 0.1 |  |  |  | 7.82 |  |  | 1440 | [5 empty] | Cr | 600 | [37 empty] | 3 | [26 empty] | 78.54 | 2.99 |  | 78.54
55 | Zhenhui Li，2024 | PAM-MgAl-LDH微球 | 自由基聚合-离子交联协同液滴模板法 | 将磁性氧化铁( 1 g )、LDH ( 4 g )和尿素( 8 g )加入到100 m L去离子水中，搅拌30 min。随后，在混合物中引入丙烯酰胺( AM , 10 g)、N，N′-亚甲基双丙烯酰胺( MBA : 0.05 ~ 0.15 g溶于5 m L水溶液)和海藻酸钠( 2 g )。在70℃的水浴中持续搅拌30 min以确保完全溶解，从而形成预混剂A。同时，将CaCl2 ( 2 g )和过硫酸钾( APS )溶解在含有100 mL去离子水的独立烧杯中，并搅拌以获得均一的溶液，称为溶液B。然后，使用带有2 mm直径针头的10 mL注射器抽取预混剂A ( 10 mL )，并从特定高度小心地加入到溶液B中。将混合物孵育3小时后，用去离子水洗涤3次，然后在50℃下完全干燥。通过这个过程，成功地合成了PAM - LDH微球。 | [18 empty] | 0.776 |  |  |  |  | 11.39、23.11、35.13 24.28、26.14、29.71、30.42、36.78 | LDH：( 003 )、( 006 )、( 012 ) ( NH4 ) 2CO3⋅H2O | 3336.3 1600 ~ 1650 1120 1297.9 | -OH和-NH2 酰胺( O=C-NH2)伸缩振动 C - N伸缩振动 - C - O - C -伸缩振动 |  | 江苏省 | [8 empty] | Cr | 0 | [11 empty] | 将不同浓度（200 mg/L、400 mg/L、600 mg/L、800 mg/L和1000 mg/L）的K2Cr2O4溶液与铬与土壤的比例为1:1的无铬土壤混合。将混合物在磁力搅拌器上搅拌3小时，并干燥至恒重。然后获得了不同Cr（VI）浓度的土壤（200mg/kg、400mg/kg、600mg/kg、800mg/kg和1000mg/kg）。 |  |  |  |  | 土壤 | [5 empty] | 0.1 |  |  |  | 7.82 |  |  | 1440 | [5 empty] | Cr | 800 | [37 empty] | 3 | [26 empty] | 75.11 | 1.79 |  | 75.11
55 | Zhenhui Li，2024 | PAM-MgAl-LDH微球 | 自由基聚合-离子交联协同液滴模板法 | 将磁性氧化铁( 1 g )、LDH ( 4 g )和尿素( 8 g )加入到100 m L去离子水中，搅拌30 min。随后，在混合物中引入丙烯酰胺( AM , 10 g)、N，N′-亚甲基双丙烯酰胺( MBA : 0.05 ~ 0.15 g溶于5 m L水溶液)和海藻酸钠( 2 g )。在70℃的水浴中持续搅拌30 min以确保完全溶解，从而形成预混剂A。同时，将CaCl2 ( 2 g )和过硫酸钾( APS )溶解在含有100 mL去离子水的独立烧杯中，并搅拌以获得均一的溶液，称为溶液B。然后，使用带有2 mm直径针头的10 mL注射器抽取预混剂A ( 10 mL )，并从特定高度小心地加入到溶液B中。将混合物孵育3小时后，用去离子水洗涤3次，然后在50℃下完全干燥。通过这个过程，成功地合成了PAM - LDH微球。 | [18 empty] | 0.776 |  |  |  |  | 11.39、23.11、35.13 24.28、26.14、29.71、30.42、36.78 | LDH：( 003 )、( 006 )、( 012 ) ( NH4 ) 2CO3⋅H2O | 3336.3 1600 ~ 1650 1120 1297.9 | -OH和-NH2 酰胺( O=C-NH2)伸缩振动 C - N伸缩振动 - C - O - C -伸缩振动 |  | 江苏省 | [8 empty] | Cr | 0 | [11 empty] | 将不同浓度（200 mg/L、400 mg/L、600 mg/L、800 mg/L和1000 mg/L）的K2Cr2O4溶液与铬与土壤的比例为1:1的无铬土壤混合。将混合物在磁力搅拌器上搅拌3小时，并干燥至恒重。然后获得了不同Cr（VI）浓度的土壤（200mg/kg、400mg/kg、600mg/kg、800mg/kg和1000mg/kg）。 |  |  |  |  | 土壤 | [5 empty] | 0.1 |  |  |  | 7.82 |  |  | 1440 | [5 empty] | Cr | 1000 | [37 empty] | 3 | [26 empty] | 73.42 | 1.49 |  | 73.42
55 | Zhenhui Li，2024 | PAM-MgAl-LDH微球 | 自由基聚合-离子交联协同液滴模板法 | 将磁性氧化铁( 1 g )、LDH ( 4 g )和尿素( 8 g )加入到100 m L去离子水中，搅拌30 min。随后，在混合物中引入丙烯酰胺( AM , 10 g)、N，N′-亚甲基双丙烯酰胺( MBA : 0.05 ~ 0.15 g溶于5 m L水溶液)和海藻酸钠( 2 g )。在70℃的水浴中持续搅拌30 min以确保完全溶解，从而形成预混剂A。同时，将CaCl2 ( 2 g )和过硫酸钾( APS )溶解在含有100 mL去离子水的独立烧杯中，并搅拌以获得均一的溶液，称为溶液B。然后，使用带有2 mm直径针头的10 mL注射器抽取预混剂A ( 10 mL )，并从特定高度小心地加入到溶液B中。将混合物孵育3小时后，用去离子水洗涤3次，然后在50℃下完全干燥。通过这个过程，成功地合成了PAM - LDH微球。 | [18 empty] | 0.776 |  |  |  |  | 11.39、23.11、35.13 24.28、26.14、29.71、30.42、36.78 | LDH：( 003 )、( 006 )、( 012 ) ( NH4 ) 2CO3⋅H2O | 3336.3 1600 ~ 1650 1120 1297.9 | -OH和-NH2 酰胺( O=C-NH2)伸缩振动 C - N伸缩振动 - C - O - C -伸缩振动 |  | 江苏省 | [8 empty] | Cr | 0 | [11 empty] | 将不同浓度（200 mg/L、400 mg/L、600 mg/L、800 mg/L和1000 mg/L）的K2Cr2O4溶液与铬与土壤的比例为1:1的无铬土壤混合。将混合物在磁力搅拌器上搅拌3小时，并干燥至恒重。然后获得了不同Cr（VI）浓度的土壤（200mg/kg、400mg/kg、600mg/kg、800mg/kg和1000mg/kg）。 |  |  |  |  | 土壤 | [5 empty] | 0.1 |  |  |  | 3 |  |  | 1440 | [5 empty] | Cr | 200 | [19 empty] | 6.03 | [17 empty] | 3 | [26 empty] | 58.89 | 0.46 |  | 58.89
55 | Zhenhui Li，2024 | PAM-MgAl-LDH微球 | 自由基聚合-离子交联协同液滴模板法 | 将磁性氧化铁( 1 g )、LDH ( 4 g )和尿素( 8 g )加入到100 m L去离子水中，搅拌30 min。随后，在混合物中引入丙烯酰胺( AM , 10 g)、N，N′-亚甲基双丙烯酰胺( MBA : 0.05 ~ 0.15 g溶于5 m L水溶液)和海藻酸钠( 2 g )。在70℃的水浴中持续搅拌30 min以确保完全溶解，从而形成预混剂A。同时，将CaCl2 ( 2 g )和过硫酸钾( APS )溶解在含有100 mL去离子水的独立烧杯中，并搅拌以获得均一的溶液，称为溶液B。然后，使用带有2 mm直径针头的10 mL注射器抽取预混剂A ( 10 mL )，并从特定高度小心地加入到溶液B中。将混合物孵育3小时后，用去离子水洗涤3次，然后在50℃下完全干燥。通过这个过程，成功地合成了PAM - LDH微球。 | [18 empty] | 0.776 |  |  |  |  | 11.39、23.11、35.13 24.28、26.14、29.71、30.42、36.78 | LDH：( 003 )、( 006 )、( 012 ) ( NH4 ) 2CO3⋅H2O | 3336.3 1600 ~ 1650 1120 1297.9 | -OH和-NH2 酰胺( O=C-NH2)伸缩振动 C - N伸缩振动 - C - O - C -伸缩振动 |  | 江苏省 | [8 empty] | Cr | 0 | [11 empty] | 将不同浓度（200 mg/L、400 mg/L、600 mg/L、800 mg/L和1000 mg/L）的K2Cr2O4溶液与铬与土壤的比例为1:1的无铬土壤混合。将混合物在磁力搅拌器上搅拌3小时，并干燥至恒重。然后获得了不同Cr（VI）浓度的土壤（200mg/kg、400mg/kg、600mg/kg、800mg/kg和1000mg/kg）。 |  |  |  |  | 土壤 | [5 empty] | 0.1 |  |  |  | 5 |  |  | 1440 | [5 empty] | Cr | 200 | [19 empty] | 6.35 | [17 empty] | 3 | [26 empty] | 70.9 | 0.23 |  | 70.9
55 | Zhenhui Li，2024 | PAM-MgAl-LDH微球 | 自由基聚合-离子交联协同液滴模板法 | 将磁性氧化铁( 1 g )、LDH ( 4 g )和尿素( 8 g )加入到100 m L去离子水中，搅拌30 min。随后，在混合物中引入丙烯酰胺( AM , 10 g)、N，N′-亚甲基双丙烯酰胺( MBA : 0.05 ~ 0.15 g溶于5 m L水溶液)和海藻酸钠( 2 g )。在70℃的水浴中持续搅拌30 min以确保完全溶解，从而形成预混剂A。同时，将CaCl2 ( 2 g )和过硫酸钾( APS )溶解在含有100 mL去离子水的独立烧杯中，并搅拌以获得均一的溶液，称为溶液B。然后，使用带有2 mm直径针头的10 mL注射器抽取预混剂A ( 10 mL )，并从特定高度小心地加入到溶液B中。将混合物孵育3小时后，用去离子水洗涤3次，然后在50℃下完全干燥。通过这个过程，成功地合成了PAM - LDH微球。 | [18 empty] | 0.776 |  |  |  |  | 11.39、23.11、35.13 24.28、26.14、29.71、30.42、36.78 | LDH：( 003 )、( 006 )、( 012 ) ( NH4 ) 2CO3⋅H2O | 3336.3 1600 ~ 1650 1120 1297.9 | -OH和-NH2 酰胺( O=C-NH2)伸缩振动 C - N伸缩振动 - C - O - C -伸缩振动 |  | 江苏省 | [8 empty] | Cr | 0 | [11 empty] | 将不同浓度（200 mg/L、400 mg/L、600 mg/L、800 mg/L和1000 mg/L）的K2Cr2O4溶液与铬与土壤的比例为1:1的无铬土壤混合。将混合物在磁力搅拌器上搅拌3小时，并干燥至恒重。然后获得了不同Cr（VI）浓度的土壤（200mg/kg、400mg/kg、600mg/kg、800mg/kg和1000mg/kg）。 |  |  |  |  | 土壤 | [5 empty] | 0.1 |  |  |  | 7 |  |  | 1440 | [5 empty] | Cr | 200 | [19 empty] | 7.12 | [17 empty] | 3 | [26 empty] | 83.14 | 1.62 |  | 83.14
55 | Zhenhui Li，2024 | PAM-MgAl-LDH微球 | 自由基聚合-离子交联协同液滴模板法 | 将磁性氧化铁( 1 g )、LDH ( 4 g )和尿素( 8 g )加入到100 m L去离子水中，搅拌30 min。随后，在混合物中引入丙烯酰胺( AM , 10 g)、N，N′-亚甲基双丙烯酰胺( MBA : 0.05 ~ 0.15 g溶于5 m L水溶液)和海藻酸钠( 2 g )。在70℃的水浴中持续搅拌30 min以确保完全溶解，从而形成预混剂A。同时，将CaCl2 ( 2 g )和过硫酸钾( APS )溶解在含有100 mL去离子水的独立烧杯中，并搅拌以获得均一的溶液，称为溶液B。然后，使用带有2 mm直径针头的10 mL注射器抽取预混剂A ( 10 mL )，并从特定高度小心地加入到溶液B中。将混合物孵育3小时后，用去离子水洗涤3次，然后在50℃下完全干燥。通过这个过程，成功地合成了PAM - LDH微球。 | [18 empty] | 0.776 |  |  |  |  | 11.39、23.11、35.13 24.28、26.14、29.71、30.42、36.78 | LDH：( 003 )、( 006 )、( 012 ) ( NH4 ) 2CO3⋅H2O | 3336.3 1600 ~ 1650 1120 1297.9 | -OH和-NH2 酰胺( O=C-NH2)伸缩振动 C - N伸缩振动 - C - O - C -伸缩振动 |  | 江苏省 | [8 empty] | Cr | 0 | [11 empty] | 将不同浓度（200 mg/L、400 mg/L、600 mg/L、800 mg/L和1000 mg/L）的K2Cr2O4溶液与铬与土壤的比例为1:1的无铬土壤混合。将混合物在磁力搅拌器上搅拌3小时，并干燥至恒重。然后获得了不同Cr（VI）浓度的土壤（200mg/kg、400mg/kg、600mg/kg、800mg/kg和1000mg/kg）。 |  |  |  |  | 土壤 | [5 empty] | 0.1 |  |  |  | 10 |  |  | 1440 | [5 empty] | Cr | 200 | [19 empty] | 8.82 | [17 empty] | 3 | [26 empty] | 84.99 | 0.23 |  | 84.99
55 | Zhenhui Li，2024 | PAM-MgAl-LDH微球 | 自由基聚合-离子交联协同液滴模板法 | 将磁性氧化铁( 1 g )、LDH ( 4 g )和尿素( 8 g )加入到100 m L去离子水中，搅拌30 min。随后，在混合物中引入丙烯酰胺( AM , 10 g)、N，N′-亚甲基双丙烯酰胺( MBA : 0.05 ~ 0.15 g溶于5 m L水溶液)和海藻酸钠( 2 g )。在70℃的水浴中持续搅拌30 min以确保完全溶解，从而形成预混剂A。同时，将CaCl2 ( 2 g )和过硫酸钾( APS )溶解在含有100 mL去离子水的独立烧杯中，并搅拌以获得均一的溶液，称为溶液B。然后，使用带有2 mm直径针头的10 mL注射器抽取预混剂A ( 10 mL )，并从特定高度小心地加入到溶液B中。将混合物孵育3小时后，用去离子水洗涤3次，然后在50℃下完全干燥。通过这个过程，成功地合成了PAM - LDH微球。 | [18 empty] | 0.776 |  |  |  |  | 11.39、23.11、35.13 24.28、26.14、29.71、30.42、36.78 | LDH：( 003 )、( 006 )、( 012 ) ( NH4 ) 2CO3⋅H2O | 3336.3 1600 ~ 1650 1120 1297.9 | -OH和-NH2 酰胺( O=C-NH2)伸缩振动 C - N伸缩振动 - C - O - C -伸缩振动 |  | 江苏省 | [8 empty] | Cr | 0 | [11 empty] | 将不同浓度（200 mg/L、400 mg/L、600 mg/L、800 mg/L和1000 mg/L）的K2Cr2O4溶液与铬与土壤的比例为1:1的无铬土壤混合。将混合物在磁力搅拌器上搅拌3小时，并干燥至恒重。然后获得了不同Cr（VI）浓度的土壤（200mg/kg、400mg/kg、600mg/kg、800mg/kg和1000mg/kg）。 |  |  |  |  | 清洁土壤 | [5 empty] | 0 | [6 empty] | 10d | 25 | 65 | [42 empty] | 3 | [18 empty] | 8.68
55 | Zhenhui Li，2024 | PAM-MgAl-LDH微球 | 自由基聚合-离子交联协同液滴模板法 | 将磁性氧化铁( 1 g )、LDH ( 4 g )和尿素( 8 g )加入到100 m L去离子水中，搅拌30 min。随后，在混合物中引入丙烯酰胺( AM , 10 g)、N，N′-亚甲基双丙烯酰胺( MBA : 0.05 ~ 0.15 g溶于5 m L水溶液)和海藻酸钠( 2 g )。在70℃的水浴中持续搅拌30 min以确保完全溶解，从而形成预混剂A。同时，将CaCl2 ( 2 g )和过硫酸钾( APS )溶解在含有100 mL去离子水的独立烧杯中，并搅拌以获得均一的溶液，称为溶液B。然后，使用带有2 mm直径针头的10 mL注射器抽取预混剂A ( 10 mL )，并从特定高度小心地加入到溶液B中。将混合物孵育3小时后，用去离子水洗涤3次，然后在50℃下完全干燥。通过这个过程，成功地合成了PAM - LDH微球。 | [18 empty] | 0.776 |  |  |  |  | 11.39、23.11、35.13 24.28、26.14、29.71、30.42、36.78 | LDH：( 003 )、( 006 )、( 012 ) ( NH4 ) 2CO3⋅H2O | 3336.3 1600 ~ 1650 1120 1297.9 | -OH和-NH2 酰胺( O=C-NH2)伸缩振动 C - N伸缩振动 - C - O - C -伸缩振动 |  | 江苏省 | [8 empty] | Cr | 0 | [11 empty] | 将不同浓度（200 mg/L、400 mg/L、600 mg/L、800 mg/L和1000 mg/L）的K2Cr2O4溶液与铬与土壤的比例为1:1的无铬土壤混合。将混合物在磁力搅拌器上搅拌3小时，并干燥至恒重。然后获得了不同Cr（VI）浓度的土壤（200mg/kg、400mg/kg、600mg/kg、800mg/kg和1000mg/kg）。 |  |  |  |  | 土壤 | [5 empty] | 0 | [6 empty] | 10d | 25 | 65 | [42 empty] | 3 | [16 empty] | 289.58 |  | 289.58 | [9 empty] | 0 | 0
55 | Zhenhui Li，2024 | PAM-MgAl-LDH微球 | 自由基聚合-离子交联协同液滴模板法 | 将磁性氧化铁( 1 g )、LDH ( 4 g )和尿素( 8 g )加入到100 m L去离子水中，搅拌30 min。随后，在混合物中引入丙烯酰胺( AM , 10 g)、N，N′-亚甲基双丙烯酰胺( MBA : 0.05 ~ 0.15 g溶于5 m L水溶液)和海藻酸钠( 2 g )。在70℃的水浴中持续搅拌30 min以确保完全溶解，从而形成预混剂A。同时，将CaCl2 ( 2 g )和过硫酸钾( APS )溶解在含有100 mL去离子水的独立烧杯中，并搅拌以获得均一的溶液，称为溶液B。然后，使用带有2 mm直径针头的10 mL注射器抽取预混剂A ( 10 mL )，并从特定高度小心地加入到溶液B中。将混合物孵育3小时后，用去离子水洗涤3次，然后在50℃下完全干燥。通过这个过程，成功地合成了PAM - LDH微球。 | [18 empty] | 0.776 |  |  |  |  | 11.39、23.11、35.13 24.28、26.14、29.71、30.42、36.78 | LDH：( 003 )、( 006 )、( 012 ) ( NH4 ) 2CO3⋅H2O | 3336.3 1600 ~ 1650 1120 1297.9 | -OH和-NH2 酰胺( O=C-NH2)伸缩振动 C - N伸缩振动 - C - O - C -伸缩振动 |  | 江苏省 | [8 empty] | Cr | 0 | [11 empty] | 将不同浓度（200 mg/L、400 mg/L、600 mg/L、800 mg/L和1000 mg/L）的K2Cr2O4溶液与铬与土壤的比例为1:1的无铬土壤混合。将混合物在磁力搅拌器上搅拌3小时，并干燥至恒重。然后获得了不同Cr（VI）浓度的土壤（200mg/kg、400mg/kg、600mg/kg、800mg/kg和1000mg/kg）。 |  |  |  |  | 土壤 | [5 empty] | 0.1 | [6 empty] | 10d | 25 | 65 | [42 empty] | 3 | [16 empty] | 289.58 |  | 55.1 | [9 empty] | 80.97244 | 80.97244
56 | Luping Zhang，2021 | MgAl-LDH | 尿素法 | 将用作起始原料的Mg（NO3）2·6H2O和Al（NO3）3·9H2O称重到预先装有50ml超纯水的烧杯中，加入过量尿素，然后搅拌完全溶解。将溶液转移到聚四氟乙烯管中，用金属外壳密封，在100°C下老化36小时。冷却后，通过离心收集白色沉淀物，用超纯水洗涤三次进行纯化。最终，将干燥产物在研杵中研磨 | [8 empty] | Mg2+ | Al3+ |  | NO3- | [11 empty] | 11.71、23.53和34.73 | LDHs的特征峰 | 3440 1356 | O - H伸缩振动 尿素中CO32-的C-O振动吸收峰 | [28 empty] | 溶液 |  |  |  |  | 7.5 |  |  |  |  | 7 |  | 150 | 0~60 | 25 |  |  |  |  | Cr | 40 | [18 empty] | 15 | 8.75 | 伪二级动力学模型 | [16 empty] | 3 | [26 empty] | 12 |  |  | 12 | [162 empty] | Cr | 阴离子交换和表面吸附
56 | Luping Zhang，2021 | MgAl-LDH | 尿素法 | 将用作起始原料的Mg（NO3）2·6H2O和Al（NO3）3·9H2O称重到预先装有50ml超纯水的烧杯中，加入过量尿素，然后搅拌完全溶解。将溶液转移到聚四氟乙烯管中，用金属外壳密封，在100°C下老化36小时。冷却后，通过离心收集白色沉淀物，用超纯水洗涤三次进行纯化。最终，将干燥产物在研杵中研磨 | [8 empty] | Mg2+ | Al3+ |  | NO3- | [11 empty] | 11.71、23.53和34.73 | LDHs的特征峰 | 3440 1356 | O - H伸缩振动 尿素中CO32-的C-O振动吸收峰 | [28 empty] | 溶液 |  |  |  |  | 2.5 |  |  |  |  | 7 |  | 150 |  | 25 |  |  |  |  | Cr | 40 | [37 empty] | 3 | [26 empty] | 0 |  |  | 0
56 | Luping Zhang，2021 | MgAl-LDH | 尿素法 | 将用作起始原料的Mg（NO3）2·6H2O和Al（NO3）3·9H2O称重到预先装有50ml超纯水的烧杯中，加入过量尿素，然后搅拌完全溶解。将溶液转移到聚四氟乙烯管中，用金属外壳密封，在100°C下老化36小时。冷却后，通过离心收集白色沉淀物，用超纯水洗涤三次进行纯化。最终，将干燥产物在研杵中研磨 | [8 empty] | Mg2+ | Al3+ |  | NO3- | [11 empty] | 11.71、23.53和34.73 | LDHs的特征峰 | 3440 1356 | O - H伸缩振动 尿素中CO32-的C-O振动吸收峰 | [28 empty] | 溶液 |  |  |  |  | 5 |  |  |  |  | 7 |  | 150 |  | 25 |  |  |  |  | Cr | 40 | [37 empty] | 3 | [26 empty] | 9.1 |  |  | 9.1
56 | Luping Zhang，2021 | MgAl-LDH | 尿素法 | 将用作起始原料的Mg（NO3）2·6H2O和Al（NO3）3·9H2O称重到预先装有50ml超纯水的烧杯中，加入过量尿素，然后搅拌完全溶解。将溶液转移到聚四氟乙烯管中，用金属外壳密封，在100°C下老化36小时。冷却后，通过离心收集白色沉淀物，用超纯水洗涤三次进行纯化。最终，将干燥产物在研杵中研磨 | [8 empty] | Mg2+ | Al3+ |  | NO3- | [11 empty] | 11.71、23.53和34.73 | LDHs的特征峰 | 3440 1356 | O - H伸缩振动 尿素中CO32-的C-O振动吸收峰 | [28 empty] | 溶液 |  |  |  |  | 6.25 |  |  |  |  | 7 |  | 150 |  | 25 |  |  |  |  | Cr | 40 | [37 empty] | 3 | [26 empty] | 5.5 |  |  | 5.5
56 | Luping Zhang，2021 | MgAl-LDH | 尿素法 | 将用作起始原料的Mg（NO3）2·6H2O和Al（NO3）3·9H2O称重到预先装有50ml超纯水的烧杯中，加入过量尿素，然后搅拌完全溶解。将溶液转移到聚四氟乙烯管中，用金属外壳密封，在100°C下老化36小时。冷却后，通过离心收集白色沉淀物，用超纯水洗涤三次进行纯化。最终，将干燥产物在研杵中研磨 | [8 empty] | Mg2+ | Al3+ |  | NO3- | [11 empty] | 11.71、23.53和34.73 | LDHs的特征峰 | 3440 1356 | O - H伸缩振动 尿素中CO32-的C-O振动吸收峰 | [28 empty] | 溶液 |  |  |  |  | 10 |  |  |  |  | 7 |  | 150 |  | 25 |  |  |  |  | Cr | 40 | [37 empty] | 3 | [26 empty] | 16.4 |  |  | 16.4
56 | Luping Zhang，2021 | MgAl-LDH | 尿素法 | 将用作起始原料的Mg（NO3）2·6H2O和Al（NO3）3·9H2O称重到预先装有50ml超纯水的烧杯中，加入过量尿素，然后搅拌完全溶解。将溶液转移到聚四氟乙烯管中，用金属外壳密封，在100°C下老化36小时。冷却后，通过离心收集白色沉淀物，用超纯水洗涤三次进行纯化。最终，将干燥产物在研杵中研磨 | [8 empty] | Mg2+ | Al3+ |  | NO3- | [11 empty] | 11.71、23.53和34.73 | LDHs的特征峰 | 3440 1356 | O - H伸缩振动 尿素中CO32-的C-O振动吸收峰 | [28 empty] | 溶液 |  |  |  |  | 10 |  |  |  |  | 7 |  | 150 |  | 25 |  |  |  |  | Cr | 0~100 | [24 empty] | Freundlich |  |  | 0.73 | [9 empty] | 3
56 | Luping Zhang，2021 | MgAl-LDH | 尿素法 | 将用作起始原料的Mg（NO3）2·6H2O和Al（NO3）3·9H2O称重到预先装有50ml超纯水的烧杯中，加入过量尿素，然后搅拌完全溶解。将溶液转移到聚四氟乙烯管中，用金属外壳密封，在100°C下老化36小时。冷却后，通过离心收集白色沉淀物，用超纯水洗涤三次进行纯化。最终，将干燥产物在研杵中研磨 | [8 empty] | Mg2+ | Al3+ |  | NO3- | [11 empty] | 11.71、23.53和34.73 | LDHs的特征峰 | 3440 1356 | O - H伸缩振动 尿素中CO32-的C-O振动吸收峰 | [28 empty] | 溶液 |  |  |  |  | 7.5 |  |  |  |  | 7 |  | 150 |  | 25 |  |  |  |  | Cr | 40 | [14 empty] | 无 | 0 | [21 empty] | 3 | [26 empty] | 12 |  |  | 12
56 | Luping Zhang，2021 | MgAl-LDH | 尿素法 | 将用作起始原料的Mg（NO3）2·6H2O和Al（NO3）3·9H2O称重到预先装有50ml超纯水的烧杯中，加入过量尿素，然后搅拌完全溶解。将溶液转移到聚四氟乙烯管中，用金属外壳密封，在100°C下老化36小时。冷却后，通过离心收集白色沉淀物，用超纯水洗涤三次进行纯化。最终，将干燥产物在研杵中研磨 | [8 empty] | Mg2+ | Al3+ |  | NO3- | [11 empty] | 11.71、23.53和34.73 | LDHs的特征峰 | 3440 1356 | O - H伸缩振动 尿素中CO32-的C-O振动吸收峰 | [28 empty] | 溶液 |  |  |  |  | 7.5 |  |  |  |  | 7 |  | 150 |  | 25 |  |  |  |  | Cr | 40 | [14 empty] | NO3- | 40 | [21 empty] | 3 | [26 empty] | 8.7 |  |  | 8.7
56 | Luping Zhang，2021 | MgAl-LDH | 尿素法 | 将用作起始原料的Mg（NO3）2·6H2O和Al（NO3）3·9H2O称重到预先装有50ml超纯水的烧杯中，加入过量尿素，然后搅拌完全溶解。将溶液转移到聚四氟乙烯管中，用金属外壳密封，在100°C下老化36小时。冷却后，通过离心收集白色沉淀物，用超纯水洗涤三次进行纯化。最终，将干燥产物在研杵中研磨 | [8 empty] | Mg2+ | Al3+ |  | NO3- | [11 empty] | 11.71、23.53和34.73 | LDHs的特征峰 | 3440 1356 | O - H伸缩振动 尿素中CO32-的C-O振动吸收峰 | [28 empty] | 溶液 |  |  |  |  | 7.5 |  |  |  |  | 7 |  | 150 |  | 25 |  |  |  |  | Cr | 40 | [14 empty] | CO32- | 40 | [21 empty] | 3 | [26 empty] | 8.7 |  |  | 8.7
56 | Luping Zhang，2021 | MgAl-LDH | 尿素法 | 将用作起始原料的Mg（NO3）2·6H2O和Al（NO3）3·9H2O称重到预先装有50ml超纯水的烧杯中，加入过量尿素，然后搅拌完全溶解。将溶液转移到聚四氟乙烯管中，用金属外壳密封，在100°C下老化36小时。冷却后，通过离心收集白色沉淀物，用超纯水洗涤三次进行纯化。最终，将干燥产物在研杵中研磨 | [8 empty] | Mg2+ | Al3+ |  | NO3- | [11 empty] | 11.71、23.53和34.73 | LDHs的特征峰 | 3440 1356 | O - H伸缩振动 尿素中CO32-的C-O振动吸收峰 | [28 empty] | 溶液 |  |  |  |  | 7.5 |  |  |  |  | 7 |  | 150 |  | 25 |  |  |  |  | Cr | 40 | [14 empty] | SO42- | 40 | [21 empty] | 3 | [26 empty] | 9 |  |  | 9
56 | Luping Zhang，2021 | MgAl-LDH | 尿素法 | 将用作起始原料的Mg（NO3）2·6H2O和Al（NO3）3·9H2O称重到预先装有50ml超纯水的烧杯中，加入过量尿素，然后搅拌完全溶解。将溶液转移到聚四氟乙烯管中，用金属外壳密封，在100°C下老化36小时。冷却后，通过离心收集白色沉淀物，用超纯水洗涤三次进行纯化。最终，将干燥产物在研杵中研磨 | [8 empty] | Mg2+ | Al3+ |  | NO3- | [11 empty] | 11.71、23.53和34.73 | LDHs的特征峰 | 3440 1356 | O - H伸缩振动 尿素中CO32-的C-O振动吸收峰 | [28 empty] | 溶液 |  |  |  |  | 7.5 |  |  |  |  | 3 |  | 150 |  | 25 |  |  |  |  | Cr | 40 | [37 empty] | 3 | [26 empty] | 15.17 |  |  | 15.17
56 | Luping Zhang，2021 | MgAl-LDH | 尿素法 | 将用作起始原料的Mg（NO3）2·6H2O和Al（NO3）3·9H2O称重到预先装有50ml超纯水的烧杯中，加入过量尿素，然后搅拌完全溶解。将溶液转移到聚四氟乙烯管中，用金属外壳密封，在100°C下老化36小时。冷却后，通过离心收集白色沉淀物，用超纯水洗涤三次进行纯化。最终，将干燥产物在研杵中研磨 | [8 empty] | Mg2+ | Al3+ |  | NO3- | [11 empty] | 11.71、23.53和34.73 | LDHs的特征峰 | 3440 1356 | O - H伸缩振动 尿素中CO32-的C-O振动吸收峰 | [28 empty] | 溶液 |  |  |  |  | 7.5 |  |  |  |  | 5 |  | 150 |  | 25 |  |  |  |  | Cr | 40 | [37 empty] | 3 | [26 empty] | 18.21 |  |  | 18.21
56 | Luping Zhang，2021 | MgAl-LDH | 尿素法 | 将用作起始原料的Mg（NO3）2·6H2O和Al（NO3）3·9H2O称重到预先装有50ml超纯水的烧杯中，加入过量尿素，然后搅拌完全溶解。将溶液转移到聚四氟乙烯管中，用金属外壳密封，在100°C下老化36小时。冷却后，通过离心收集白色沉淀物，用超纯水洗涤三次进行纯化。最终，将干燥产物在研杵中研磨 | [8 empty] | Mg2+ | Al3+ |  | NO3- | [11 empty] | 11.71、23.53和34.73 | LDHs的特征峰 | 3440 1356 | O - H伸缩振动 尿素中CO32-的C-O振动吸收峰 | [28 empty] | 溶液 |  |  |  |  | 7.5 |  |  |  |  | 7 |  | 150 |  | 25 |  |  |  |  | Cr | 40 | [37 empty] | 3 | [26 empty] | 12.29 |  |  | 12.29
56 | Luping Zhang，2021 | MgAl-LDH | 尿素法 | 将用作起始原料的Mg（NO3）2·6H2O和Al（NO3）3·9H2O称重到预先装有50ml超纯水的烧杯中，加入过量尿素，然后搅拌完全溶解。将溶液转移到聚四氟乙烯管中，用金属外壳密封，在100°C下老化36小时。冷却后，通过离心收集白色沉淀物，用超纯水洗涤三次进行纯化。最终，将干燥产物在研杵中研磨 | [8 empty] | Mg2+ | Al3+ |  | NO3- | [11 empty] | 11.71、23.53和34.73 | LDHs的特征峰 | 3440 1356 | O - H伸缩振动 尿素中CO32-的C-O振动吸收峰 | [28 empty] | 溶液 |  |  |  |  | 7.5 |  |  |  |  | 10 |  | 150 |  | 25 |  |  |  |  | Cr | 40 | [37 empty] | 3 | [26 empty] | 9.41 |  |  | 9.41
56 | Luping Zhang，2021 | MgAl-LDH | 尿素法 | 将用作起始原料的Mg（NO3）2·6H2O和Al（NO3）3·9H2O称重到预先装有50ml超纯水的烧杯中，加入过量尿素，然后搅拌完全溶解。将溶液转移到聚四氟乙烯管中，用金属外壳密封，在100°C下老化36小时。冷却后，通过离心收集白色沉淀物，用超纯水洗涤三次进行纯化。最终，将干燥产物在研杵中研磨 | [8 empty] | Mg2+ | Al3+ |  | NO3- | [11 empty] | 11.71、23.53和34.73 | LDHs的特征峰 | 3440 1356 | O - H伸缩振动 尿素中CO32-的C-O振动吸收峰 |  | 江苏省 | 宿迁市 | [20 empty] | 将一定量的不同浓度的铬（VI）溶液和土壤以1:1的土壤：液体比混合。 |  |  |  |  | 土壤 |  |  | 1 | 0.01 | 2 |  |  |  |  | 6.21 |  |  | 90 | [5 empty] | Cr |  | 200 | [36 empty] | 3 | [22 empty] | 0.98 | [5 empty] | 0.49 | 0.49
56 | Luping Zhang，2021 | MgAl-LDH | 尿素法 | 将用作起始原料的Mg（NO3）2·6H2O和Al（NO3）3·9H2O称重到预先装有50ml超纯水的烧杯中，加入过量尿素，然后搅拌完全溶解。将溶液转移到聚四氟乙烯管中，用金属外壳密封，在100°C下老化36小时。冷却后，通过离心收集白色沉淀物，用超纯水洗涤三次进行纯化。最终，将干燥产物在研杵中研磨 | [8 empty] | Mg2+ | Al3+ |  | NO3- | [11 empty] | 11.71、23.53和34.73 | LDHs的特征峰 | 3440 1356 | O - H伸缩振动 尿素中CO32-的C-O振动吸收峰 |  | 江苏省 | 宿迁市 | [20 empty] | 将一定量的不同浓度的铬（VI）溶液和土壤以1:1的土壤：液体比混合。 |  |  |  |  | 土壤 |  |  | 1 | 0.01 | 2 |  |  |  |  | 6.21 |  |  | 90 | [5 empty] | Cr |  | 400 | [36 empty] | 3 | [22 empty] | 1.35 | [5 empty] | 0.3375 | 0.3375
56 | Luping Zhang，2021 | MgAl-LDH | 尿素法 | 将用作起始原料的Mg（NO3）2·6H2O和Al（NO3）3·9H2O称重到预先装有50ml超纯水的烧杯中，加入过量尿素，然后搅拌完全溶解。将溶液转移到聚四氟乙烯管中，用金属外壳密封，在100°C下老化36小时。冷却后，通过离心收集白色沉淀物，用超纯水洗涤三次进行纯化。最终，将干燥产物在研杵中研磨 | [8 empty] | Mg2+ | Al3+ |  | NO3- | [11 empty] | 11.71、23.53和34.73 | LDHs的特征峰 | 3440 1356 | O - H伸缩振动 尿素中CO32-的C-O振动吸收峰 |  | 江苏省 | 宿迁市 | [20 empty] | 将一定量的不同浓度的铬（VI）溶液和土壤以1:1的土壤：液体比混合。 |  |  |  |  | 土壤 |  |  | 1 | 0.01 | 2 |  |  |  |  | 6.21 |  |  | 90 | [5 empty] | Cr |  | 600 | [36 empty] | 3 | [22 empty] | 1.54 | [5 empty] | 0.2566667 | 0.2566667
56 | Luping Zhang，2021 | MgAl-LDH | 尿素法 | 将用作起始原料的Mg（NO3）2·6H2O和Al（NO3）3·9H2O称重到预先装有50ml超纯水的烧杯中，加入过量尿素，然后搅拌完全溶解。将溶液转移到聚四氟乙烯管中，用金属外壳密封，在100°C下老化36小时。冷却后，通过离心收集白色沉淀物，用超纯水洗涤三次进行纯化。最终，将干燥产物在研杵中研磨 | [8 empty] | Mg2+ | Al3+ |  | NO3- | [11 empty] | 11.71、23.53和34.73 | LDHs的特征峰 | 3440 1356 | O - H伸缩振动 尿素中CO32-的C-O振动吸收峰 |  | 江苏省 | 宿迁市 | [20 empty] | 将一定量的不同浓度的铬（VI）溶液和土壤以1:1的土壤：液体比混合。 |  |  |  |  | 土壤 |  |  | 1 | 0.01 | 2 |  |  |  |  | 6.21 |  |  | 90 | [5 empty] | Cr |  | 1000 | [36 empty] | 3 | [22 empty] | 1.54 | [5 empty] | 0.154 | 0.154
56 | Luping Zhang，2021 | MgAl-LDH | 尿素法 | 将用作起始原料的Mg（NO3）2·6H2O和Al（NO3）3·9H2O称重到预先装有50ml超纯水的烧杯中，加入过量尿素，然后搅拌完全溶解。将溶液转移到聚四氟乙烯管中，用金属外壳密封，在100°C下老化36小时。冷却后，通过离心收集白色沉淀物，用超纯水洗涤三次进行纯化。最终，将干燥产物在研杵中研磨 | [8 empty] | Mg2+ | Al3+ |  | NO3- | [11 empty] | 11.71、23.53和34.73 | LDHs的特征峰 | 3440 1356 | O - H伸缩振动 尿素中CO32-的C-O振动吸收峰 |  | 江苏省 | 宿迁市 | [20 empty] | 将一定量的不同浓度的铬（VI）溶液和土壤以1:1的土壤：液体比混合。 |  |  |  |  | 土壤 |  |  | 1 | 0.05 | [5 empty] | 6.21 |  |  | 0~90 | [5 empty] | Cr |  | 1000 | [17 empty] | 10 | [16 empty] | 90 |  | 3 | [18 empty] | 100 | [9 empty] | 90 | 90
56 | Luping Zhang，2021 | MgAl-LDH | 尿素法 | 将用作起始原料的Mg（NO3）2·6H2O和Al（NO3）3·9H2O称重到预先装有50ml超纯水的烧杯中，加入过量尿素，然后搅拌完全溶解。将溶液转移到聚四氟乙烯管中，用金属外壳密封，在100°C下老化36小时。冷却后，通过离心收集白色沉淀物，用超纯水洗涤三次进行纯化。最终，将干燥产物在研杵中研磨 | [8 empty] | Mg2+ | Al3+ |  | NO3- | [11 empty] | 11.71、23.53和34.73 | LDHs的特征峰 | 3440 1356 | O - H伸缩振动 尿素中CO32-的C-O振动吸收峰 |  | 江苏省 | 宿迁市 | [83 empty] | 3
56 | Luping Zhang，2021 | MgAl-LDH | 尿素法 | 将用作起始原料的Mg（NO3）2·6H2O和Al（NO3）3·9H2O称重到预先装有50ml超纯水的烧杯中，加入过量尿素，然后搅拌完全溶解。将溶液转移到聚四氟乙烯管中，用金属外壳密封，在100°C下老化36小时。冷却后，通过离心收集白色沉淀物，用超纯水洗涤三次进行纯化。最终，将干燥产物在研杵中研磨 | [8 empty] | Mg2+ | Al3+ |  | NO3- | [11 empty] | 11.71、23.53和34.73 | LDHs的特征峰 | 3440 1356 | O - H伸缩振动 尿素中CO32-的C-O振动吸收峰 |  | 江苏省 | 宿迁市 | [83 empty] | 3
56 | Luping Zhang，2021 | MgAl-LDH | 尿素法 | 将用作起始原料的Mg（NO3）2·6H2O和Al（NO3）3·9H2O称重到预先装有50ml超纯水的烧杯中，加入过量尿素，然后搅拌完全溶解。将溶液转移到聚四氟乙烯管中，用金属外壳密封，在100°C下老化36小时。冷却后，通过离心收集白色沉淀物，用超纯水洗涤三次进行纯化。最终，将干燥产物在研杵中研磨 | [8 empty] | Mg2+ | Al3+ |  | NO3- | [11 empty] | 11.71、23.53和34.73 | LDHs的特征峰 | 3440 1356 | O - H伸缩振动 尿素中CO32-的C-O振动吸收峰 |  | 江苏省 | 宿迁市 | [83 empty] | 3
56 | Luping Zhang，2021 | F-MgAl-LDH | 甲酰胺插层剥离法 | 制备的MgAl-LDH与甲酰胺的混合物，直接连续搅拌12小时。最终，完全分散的溶液表现为胶体材料，通过离心浓缩，并用乙醇洗涤-离心约三次。 | 是 | 甲酰胺 | [6 empty] | Mg2+ | Al3+ |  | NO3- | [11 empty] | 20 ~ 30 | 甲酰胺 | 3440 1356 1640 | O - H伸缩振动 尿素中CO32-的C-O振动吸收峰 甲酰胺的C=O振动峰 | [28 empty] | 溶液 |  |  |  |  | 7.5 |  |  |  |  | 7 |  | 150 | 0~60 | 25 |  |  |  |  | Cr | 40 | [18 empty] | 15 | 8.26 | 伪二级动力学模型 | [16 empty] | 3 | [26 empty] | 77 |  |  | 77
56 | Luping Zhang，2021 | F-MgAl-LDH | 甲酰胺插层剥离法 | 制备的MgAl-LDH与甲酰胺的混合物，直接连续搅拌12小时。最终，完全分散的溶液表现为胶体材料，通过离心浓缩，并用乙醇洗涤-离心约三次。 | 是 | 甲酰胺 | [6 empty] | Mg2+ | Al3+ |  | NO3- | [11 empty] | 20 ~ 30 | 甲酰胺 | 3440 1356 1640 | O - H伸缩振动 尿素中CO32-的C-O振动吸收峰 甲酰胺的C=O振动峰 | [28 empty] | 溶液 |  |  |  |  | 2.5 |  |  |  |  | 7 |  | 150 |  | 25 |  |  |  |  | Cr | 40 | [37 empty] | 3 | [26 empty] | 10.5 |  |  | 10.5
56 | Luping Zhang，2021 | F-MgAl-LDH | 甲酰胺插层剥离法 | 制备的MgAl-LDH与甲酰胺的混合物，直接连续搅拌12小时。最终，完全分散的溶液表现为胶体材料，通过离心浓缩，并用乙醇洗涤-离心约三次。 | 是 | 甲酰胺 | [6 empty] | Mg2+ | Al3+ |  | NO3- | [11 empty] | 20 ~ 30 | 甲酰胺 | 3440 1356 1640 | O - H伸缩振动 尿素中CO32-的C-O振动吸收峰 甲酰胺的C=O振动峰 | [28 empty] | 溶液 |  |  |  |  | 5 |  |  |  |  | 7 |  | 150 |  | 25 |  |  |  |  | Cr | 40 | [37 empty] | 3 | [26 empty] | 25.3 |  |  | 25.3
56 | Luping Zhang，2021 | F-MgAl-LDH | 甲酰胺插层剥离法 | 制备的MgAl-LDH与甲酰胺的混合物，直接连续搅拌12小时。最终，完全分散的溶液表现为胶体材料，通过离心浓缩，并用乙醇洗涤-离心约三次。 | 是 | 甲酰胺 | [6 empty] | Mg2+ | Al3+ |  | NO3- | [11 empty] | 20 ~ 30 | 甲酰胺 | 3440 1356 1640 | O - H伸缩振动 尿素中CO32-的C-O振动吸收峰 甲酰胺的C=O振动峰 | [28 empty] | 溶液 |  |  |  |  | 6.25 |  |  |  |  | 7 |  | 150 |  | 25 |  |  |  |  | Cr | 40 | [37 empty] | 3 | [26 empty] | 32.7 |  |  | 32.7
56 | Luping Zhang，2021 | F-MgAl-LDH | 甲酰胺插层剥离法 | 制备的MgAl-LDH与甲酰胺的混合物，直接连续搅拌12小时。最终，完全分散的溶液表现为胶体材料，通过离心浓缩，并用乙醇洗涤-离心约三次。 | 是 | 甲酰胺 | [6 empty] | Mg2+ | Al3+ |  | NO3- | [11 empty] | 20 ~ 30 | 甲酰胺 | 3440 1356 1640 | O - H伸缩振动 尿素中CO32-的C-O振动吸收峰 甲酰胺的C=O振动峰 | [28 empty] | 溶液 |  |  |  |  | 10 |  |  |  |  | 7 |  | 150 |  | 25 |  |  |  |  | Cr | 40 | [37 empty] | 3 | [26 empty] | 48.6 |  |  | 48.6
56 | Luping Zhang，2021 | F-MgAl-LDH | 甲酰胺插层剥离法 | 制备的MgAl-LDH与甲酰胺的混合物，直接连续搅拌12小时。最终，完全分散的溶液表现为胶体材料，通过离心浓缩，并用乙醇洗涤-离心约三次。 | 是 | 甲酰胺 | [6 empty] | Mg2+ | Al3+ |  | NO3- | [11 empty] | 20 ~ 30 | 甲酰胺 | 3440 1356 1640 | O - H伸缩振动 尿素中CO32-的C-O振动吸收峰 甲酰胺的C=O振动峰 | [28 empty] | 溶液 |  |  |  |  | 10 |  |  |  |  | 7 |  | 150 |  | 25 |  |  |  |  | Cr | 0~100 | [24 empty] | Freundlich |  |  | 2.8 | [9 empty] | 3
56 | Luping Zhang，2021 | F-MgAl-LDH | 甲酰胺插层剥离法 | 制备的MgAl-LDH与甲酰胺的混合物，直接连续搅拌12小时。最终，完全分散的溶液表现为胶体材料，通过离心浓缩，并用乙醇洗涤-离心约三次。 | 是 | 甲酰胺 | [6 empty] | Mg2+ | Al3+ |  | NO3- | [11 empty] | 20 ~ 30 | 甲酰胺 | 3440 1356 1640 | O - H伸缩振动 尿素中CO32-的C-O振动吸收峰 甲酰胺的C=O振动峰 | [28 empty] | 溶液 |  |  |  |  | 7.5 |  |  |  |  | 7 |  | 150 |  | 25 |  |  |  |  | Cr | 40 | [14 empty] | 无 | 0 | [21 empty] | 3 | [26 empty] | 53.3 |  |  | 53.3
56 | Luping Zhang，2021 | F-MgAl-LDH | 甲酰胺插层剥离法 | 制备的MgAl-LDH与甲酰胺的混合物，直接连续搅拌12小时。最终，完全分散的溶液表现为胶体材料，通过离心浓缩，并用乙醇洗涤-离心约三次。 | 是 | 甲酰胺 | [6 empty] | Mg2+ | Al3+ |  | NO3- | [11 empty] | 20 ~ 30 | 甲酰胺 | 3440 1356 1640 | O - H伸缩振动 尿素中CO32-的C-O振动吸收峰 甲酰胺的C=O振动峰 | [28 empty] | 溶液 |  |  |  |  | 7.5 |  |  |  |  | 7 |  | 150 |  | 25 |  |  |  |  | Cr | 40 | [14 empty] | NO3- | 40 | [21 empty] | 3 | [26 empty] | 67.1 |  |  | 67.1
56 | Luping Zhang，2021 | F-MgAl-LDH | 甲酰胺插层剥离法 | 制备的MgAl-LDH与甲酰胺的混合物，直接连续搅拌12小时。最终，完全分散的溶液表现为胶体材料，通过离心浓缩，并用乙醇洗涤-离心约三次。 | 是 | 甲酰胺 | [6 empty] | Mg2+ | Al3+ |  | NO3- | [11 empty] | 20 ~ 30 | 甲酰胺 | 3440 1356 1640 | O - H伸缩振动 尿素中CO32-的C-O振动吸收峰 甲酰胺的C=O振动峰 | [28 empty] | 溶液 |  |  |  |  | 7.5 |  |  |  |  | 7 |  | 150 |  | 25 |  |  |  |  | Cr | 40 | [14 empty] | CO32- | 40 | [21 empty] | 3 | [26 empty] | 62.7 |  |  | 62.7
56 | Luping Zhang，2021 | F-MgAl-LDH | 甲酰胺插层剥离法 | 制备的MgAl-LDH与甲酰胺的混合物，直接连续搅拌12小时。最终，完全分散的溶液表现为胶体材料，通过离心浓缩，并用乙醇洗涤-离心约三次。 | 是 | 甲酰胺 | [6 empty] | Mg2+ | Al3+ |  | NO3- | [11 empty] | 20 ~ 30 | 甲酰胺 | 3440 1356 1640 | O - H伸缩振动 尿素中CO32-的C-O振动吸收峰 甲酰胺的C=O振动峰 | [28 empty] | 溶液 |  |  |  |  | 7.5 |  |  |  |  | 7 |  | 150 |  | 25 |  |  |  |  | Cr | 40 | [14 empty] | SO42- | 40 | [21 empty] | 3 | [26 empty] | 48.8 |  |  | 48.8
56 | Luping Zhang，2021 | F-MgAl-LDH | 甲酰胺插层剥离法 | 制备的MgAl-LDH与甲酰胺的混合物，直接连续搅拌12小时。最终，完全分散的溶液表现为胶体材料，通过离心浓缩，并用乙醇洗涤-离心约三次。 | 是 | 甲酰胺 | [6 empty] | Mg2+ | Al3+ |  | NO3- | [11 empty] | 20 ~ 30 | 甲酰胺 | 3440 1356 1640 | O - H伸缩振动 尿素中CO32-的C-O振动吸收峰 甲酰胺的C=O振动峰 | [28 empty] | 溶液 |  |  |  |  | 7.5 |  |  |  |  | 3 |  | 150 |  | 25 |  |  |  |  | Cr | 40 | [37 empty] | 3 | [26 empty] | 50.99 |  |  | 50.99
56 | Luping Zhang，2021 | F-MgAl-LDH | 甲酰胺插层剥离法 | 制备的MgAl-LDH与甲酰胺的混合物，直接连续搅拌12小时。最终，完全分散的溶液表现为胶体材料，通过离心浓缩，并用乙醇洗涤-离心约三次。 | 是 | 甲酰胺 | [6 empty] | Mg2+ | Al3+ |  | NO3- | [11 empty] | 20 ~ 30 | 甲酰胺 | 3440 1356 1640 | O - H伸缩振动 尿素中CO32-的C-O振动吸收峰 甲酰胺的C=O振动峰 | [28 empty] | 溶液 |  |  |  |  | 7.5 |  |  |  |  | 5 |  | 150 |  | 25 |  |  |  |  | Cr | 40 | [37 empty] | 3 | [26 empty] | 40.21 |  |  | 40.21
56 | Luping Zhang，2021 | F-MgAl-LDH | 甲酰胺插层剥离法 | 制备的MgAl-LDH与甲酰胺的混合物，直接连续搅拌12小时。最终，完全分散的溶液表现为胶体材料，通过离心浓缩，并用乙醇洗涤-离心约三次。 | 是 | 甲酰胺 | [6 empty] | Mg2+ | Al3+ |  | NO3- | [11 empty] | 20 ~ 30 | 甲酰胺 | 3440 1356 1640 | O - H伸缩振动 尿素中CO32-的C-O振动吸收峰 甲酰胺的C=O振动峰 | [28 empty] | 溶液 |  |  |  |  | 7.5 |  |  |  |  | 7 |  | 150 |  | 25 |  |  |  |  | Cr | 40 | [37 empty] | 3 | [26 empty] | 53.41 |  |  | 53.41
56 | Luping Zhang，2021 | F-MgAl-LDH | 甲酰胺插层剥离法 | 制备的MgAl-LDH与甲酰胺的混合物，直接连续搅拌12小时。最终，完全分散的溶液表现为胶体材料，通过离心浓缩，并用乙醇洗涤-离心约三次。 | 是 | 甲酰胺 | [6 empty] | Mg2+ | Al3+ |  | NO3- | [11 empty] | 20 ~ 30 | 甲酰胺 | 3440 1356 1640 | O - H伸缩振动 尿素中CO32-的C-O振动吸收峰 甲酰胺的C=O振动峰 | [28 empty] | 溶液 |  |  |  |  | 7.5 |  |  |  |  | 10 |  | 150 |  | 25 |  |  |  |  | Cr | 40 | [37 empty] | 3 | [26 empty] | 34.29 |  |  | 34.29
56 | Luping Zhang，2021 | F-MgAl-LDH | 甲酰胺插层剥离法 | 制备的MgAl-LDH与甲酰胺的混合物，直接连续搅拌12小时。最终，完全分散的溶液表现为胶体材料，通过离心浓缩，并用乙醇洗涤-离心约三次。 | 是 | 甲酰胺 | [6 empty] | Mg2+ | Al3+ |  | NO3- | [11 empty] | 20 ~ 30 | 甲酰胺 | 3440 1356 1640 | O - H伸缩振动 尿素中CO32-的C-O振动吸收峰 甲酰胺的C=O振动峰 |  | 江苏省 | 宿迁市 | [20 empty] | 将一定量的不同浓度的铬（VI）溶液和土壤以1:1的土壤：液体比混合。 |  |  |  |  | 土壤 |  |  | 1 | 0.01 | 2 |  |  |  |  | 6.21 |  |  | 90 | [5 empty] | Cr |  | 200 | [36 empty] | 3 | [22 empty] | 4.98 | [5 empty] | 2.49 | 2.49
56 | Luping Zhang，2021 | F-MgAl-LDH | 甲酰胺插层剥离法 | 制备的MgAl-LDH与甲酰胺的混合物，直接连续搅拌12小时。最终，完全分散的溶液表现为胶体材料，通过离心浓缩，并用乙醇洗涤-离心约三次。 | 是 | 甲酰胺 | [6 empty] | Mg2+ | Al3+ |  | NO3- | [11 empty] | 20 ~ 30 | 甲酰胺 | 3440 1356 1640 | O - H伸缩振动 尿素中CO32-的C-O振动吸收峰 甲酰胺的C=O振动峰 |  | 江苏省 | 宿迁市 | [20 empty] | 将一定量的不同浓度的铬（VI）溶液和土壤以1:1的土壤：液体比混合。 |  |  |  |  | 土壤 |  |  | 1 | 0.01 | 2 |  |  |  |  | 6.21 |  |  | 90 | [5 empty] | Cr |  | 400 | [36 empty] | 3 | [22 empty] | 6.57 | [5 empty] | 1.6425 | 1.6425
56 | Luping Zhang，2021 | F-MgAl-LDH | 甲酰胺插层剥离法 | 制备的MgAl-LDH与甲酰胺的混合物，直接连续搅拌12小时。最终，完全分散的溶液表现为胶体材料，通过离心浓缩，并用乙醇洗涤-离心约三次。 | 是 | 甲酰胺 | [6 empty] | Mg2+ | Al3+ |  | NO3- | [11 empty] | 20 ~ 30 | 甲酰胺 | 3440 1356 1640 | O - H伸缩振动 尿素中CO32-的C-O振动吸收峰 甲酰胺的C=O振动峰 |  | 江苏省 | 宿迁市 | [20 empty] | 将一定量的不同浓度的铬（VI）溶液和土壤以1:1的土壤：液体比混合。 |  |  |  |  | 土壤 |  |  | 1 | 0.01 | 2 |  |  |  |  | 6.21 |  |  | 90 | [5 empty] | Cr |  | 600 | [36 empty] | 3 | [22 empty] | 6.76 | [5 empty] | 1.126667 | 1.126667
56 | Luping Zhang，2021 | F-MgAl-LDH | 甲酰胺插层剥离法 | 制备的MgAl-LDH与甲酰胺的混合物，直接连续搅拌12小时。最终，完全分散的溶液表现为胶体材料，通过离心浓缩，并用乙醇洗涤-离心约三次。 | 是 | 甲酰胺 | [6 empty] | Mg2+ | Al3+ |  | NO3- | [11 empty] | 20 ~ 30 | 甲酰胺 | 3440 1356 1640 | O - H伸缩振动 尿素中CO32-的C-O振动吸收峰 甲酰胺的C=O振动峰 |  | 江苏省 | 宿迁市 | [20 empty] | 将一定量的不同浓度的铬（VI）溶液和土壤以1:1的土壤：液体比混合。 |  |  |  |  | 土壤 |  |  | 1 | 0.01 | 2 |  |  |  |  | 6.21 |  |  | 90 | [5 empty] | Cr |  | 1000 | [36 empty] | 3 | [22 empty] | 5.16 | [5 empty] | 0.516 | 0.516
56 | Luping Zhang，2021 | F-MgAl-LDH | 甲酰胺插层剥离法 | 制备的MgAl-LDH与甲酰胺的混合物，直接连续搅拌12小时。最终，完全分散的溶液表现为胶体材料，通过离心浓缩，并用乙醇洗涤-离心约三次。 | 是 | 甲酰胺 | [6 empty] | Mg2+ | Al3+ |  | NO3- | [11 empty] | 20 ~ 30 | 甲酰胺 | 3440 1356 1640 | O - H伸缩振动 尿素中CO32-的C-O振动吸收峰 甲酰胺的C=O振动峰 |  | 江苏省 | 宿迁市 | [20 empty] | 将一定量的不同浓度的铬（VI）溶液和土壤以1:1的土壤：液体比混合。 |  |  |  |  | 土壤 |  |  | 1 | 0.05 | [5 empty] | 6.21 |  |  | 0~90 | [5 empty] | Cr |  | 1000 | [17 empty] | 10 | [16 empty] | 90 |  | 3 | [18 empty] | 85.4 | [9 empty] | 91.46 | 91.46
56 | Luping Zhang，2021 | F-MgAl-LDH | 甲酰胺插层剥离法 | 制备的MgAl-LDH与甲酰胺的混合物，直接连续搅拌12小时。最终，完全分散的溶液表现为胶体材料，通过离心浓缩，并用乙醇洗涤-离心约三次。 | 是 | 甲酰胺 | [6 empty] | Mg2+ | Al3+ |  | NO3- | [11 empty] | 20 ~ 30 | 甲酰胺 | 3440 1356 1640 | O - H伸缩振动 尿素中CO32-的C-O振动吸收峰 甲酰胺的C=O振动峰 |  | 江苏省 | 宿迁市 | [20 empty] | 将一定量的不同浓度的铬（VI）溶液和土壤以1:1的土壤：液体比混合。 | [62 empty] | 3
56 | Luping Zhang，2021 | F-MgAl-LDH | 甲酰胺插层剥离法 | 制备的MgAl-LDH与甲酰胺的混合物，直接连续搅拌12小时。最终，完全分散的溶液表现为胶体材料，通过离心浓缩，并用乙醇洗涤-离心约三次。 | 是 | 甲酰胺 | [6 empty] | Mg2+ | Al3+ |  | NO3- | [11 empty] | 20 ~ 30 | 甲酰胺 | 3440 1356 1640 | O - H伸缩振动 尿素中CO32-的C-O振动吸收峰 甲酰胺的C=O振动峰 |  | 江苏省 | 宿迁市 | [20 empty] | 将一定量的不同浓度的铬（VI）溶液和土壤以1:1的土壤：液体比混合。 | [62 empty] | 3
56 | Luping Zhang，2021 | F-MgAl-LDH | 甲酰胺插层剥离法 | 制备的MgAl-LDH与甲酰胺的混合物，直接连续搅拌12小时。最终，完全分散的溶液表现为胶体材料，通过离心浓缩，并用乙醇洗涤-离心约三次。 | 是 | 甲酰胺 | [6 empty] | Mg2+ | Al3+ |  | NO3- | [11 empty] | 20 ~ 30 | 甲酰胺 | 3440 1356 1640 | O - H伸缩振动 尿素中CO32-的C-O振动吸收峰 甲酰胺的C=O振动峰 |  | 江苏省 | 宿迁市 | [20 empty] | 将一定量的不同浓度的铬（VI）溶液和土壤以1:1的土壤：液体比混合。 | [62 empty] | 3
56 | Luping Zhang，2021 | F-U-MgAl-LDH | 超声-甲酰胺插层剥离法 | 制备的MgAl-LDH与甲酰胺的混合物，在连续搅拌前用超声波辅助溶解足够的时间，再连续搅拌12小时。最终，完全分散的溶液表现为胶体材料，通过离心浓缩，并用乙醇洗涤-离心约三次。 | 是 | 甲酰胺 | [6 empty] | Mg2+ | Al3+ |  | NO3- | [11 empty] | 20 ~ 30 | 甲酰胺 | 3440 1356 1640 | O - H伸缩振动 尿素中CO32-的C-O振动吸收峰 甲酰胺的C=O振动峰 | [28 empty] | 溶液 |  |  |  |  | 7.5 |  |  |  |  | 7 |  | 150 | 0~60 | 25 |  |  |  |  | Cr | 40 | [18 empty] | 15 | 7.2 | 伪二级动力学模型 | [16 empty] | 3 | [26 empty] | 100 |  |  | 100 | [162 empty] | Cr | 阴离子交换、表面吸附、静电引力
56 | Luping Zhang，2021 | F-U-MgAl-LDH | 超声-甲酰胺插层剥离法 | 制备的MgAl-LDH与甲酰胺的混合物，在连续搅拌前用超声波辅助溶解足够的时间，再连续搅拌12小时。最终，完全分散的溶液表现为胶体材料，通过离心浓缩，并用乙醇洗涤-离心约三次。 | 是 | 甲酰胺 | [6 empty] | Mg2+ | Al3+ |  | NO3- | [11 empty] | 20 ~ 30 | 甲酰胺 | 3440 1356 1640 | O - H伸缩振动 尿素中CO32-的C-O振动吸收峰 甲酰胺的C=O振动峰 | [28 empty] | 溶液 |  |  |  |  | 2.5 |  |  |  |  | 7 |  | 150 |  | 25 |  |  |  |  | Cr | 40 | [37 empty] | 3 | [26 empty] | 32.1 |  |  | 32.1
56 | Luping Zhang，2021 | F-U-MgAl-LDH | 超声-甲酰胺插层剥离法 | 制备的MgAl-LDH与甲酰胺的混合物，在连续搅拌前用超声波辅助溶解足够的时间，再连续搅拌12小时。最终，完全分散的溶液表现为胶体材料，通过离心浓缩，并用乙醇洗涤-离心约三次。 | 是 | 甲酰胺 | [6 empty] | Mg2+ | Al3+ |  | NO3- | [11 empty] | 20 ~ 30 | 甲酰胺 | 3440 1356 1640 | O - H伸缩振动 尿素中CO32-的C-O振动吸收峰 甲酰胺的C=O振动峰 | [28 empty] | 溶液 |  |  |  |  | 5 |  |  |  |  | 7 |  | 150 |  | 25 |  |  |  |  | Cr | 40 | [37 empty] | 3 | [26 empty] | 67.6 |  |  | 67.6
56 | Luping Zhang，2021 | F-U-MgAl-LDH | 超声-甲酰胺插层剥离法 | 制备的MgAl-LDH与甲酰胺的混合物，在连续搅拌前用超声波辅助溶解足够的时间，再连续搅拌12小时。最终，完全分散的溶液表现为胶体材料，通过离心浓缩，并用乙醇洗涤-离心约三次。 | 是 | 甲酰胺 | [6 empty] | Mg2+ | Al3+ |  | NO3- | [11 empty] | 20 ~ 30 | 甲酰胺 | 3440 1356 1640 | O - H伸缩振动 尿素中CO32-的C-O振动吸收峰 甲酰胺的C=O振动峰 | [28 empty] | 溶液 |  |  |  |  | 6.25 |  |  |  |  | 7 |  | 150 |  | 25 |  |  |  |  | Cr | 40 | [37 empty] | 3 | [26 empty] | 99.9 |  |  | 99.9
56 | Luping Zhang，2021 | F-U-MgAl-LDH | 超声-甲酰胺插层剥离法 | 制备的MgAl-LDH与甲酰胺的混合物，在连续搅拌前用超声波辅助溶解足够的时间，再连续搅拌12小时。最终，完全分散的溶液表现为胶体材料，通过离心浓缩，并用乙醇洗涤-离心约三次。 | 是 | 甲酰胺 | [6 empty] | Mg2+ | Al3+ |  | NO3- | [11 empty] | 20 ~ 30 | 甲酰胺 | 3440 1356 1640 | O - H伸缩振动 尿素中CO32-的C-O振动吸收峰 甲酰胺的C=O振动峰 | [28 empty] | 溶液 |  |  |  |  | 10 |  |  |  |  | 7 |  | 150 |  | 25 |  |  |  |  | Cr | 40 | [37 empty] | 3 | [26 empty] | 99.9 |  |  | 99.9
56 | Luping Zhang，2021 | F-U-MgAl-LDH | 超声-甲酰胺插层剥离法 | 制备的MgAl-LDH与甲酰胺的混合物，在连续搅拌前用超声波辅助溶解足够的时间，再连续搅拌12小时。最终，完全分散的溶液表现为胶体材料，通过离心浓缩，并用乙醇洗涤-离心约三次。 | 是 | 甲酰胺 | [6 empty] | Mg2+ | Al3+ |  | NO3- | [11 empty] | 20 ~ 30 | 甲酰胺 | 3440 1356 1640 | O - H伸缩振动 尿素中CO32-的C-O振动吸收峰 甲酰胺的C=O振动峰 | [28 empty] | 溶液 |  |  |  |  | 10 |  |  |  |  | 7 |  | 150 |  | 25 |  |  |  |  | Cr | 0~100 | [24 empty] | Freundlich |  |  | 7.3 | [9 empty] | 3
56 | Luping Zhang，2021 | F-U-MgAl-LDH | 超声-甲酰胺插层剥离法 | 制备的MgAl-LDH与甲酰胺的混合物，在连续搅拌前用超声波辅助溶解足够的时间，再连续搅拌12小时。最终，完全分散的溶液表现为胶体材料，通过离心浓缩，并用乙醇洗涤-离心约三次。 | 是 | 甲酰胺 | [6 empty] | Mg2+ | Al3+ |  | NO3- | [11 empty] | 20 ~ 30 | 甲酰胺 | 3440 1356 1640 | O - H伸缩振动 尿素中CO32-的C-O振动吸收峰 甲酰胺的C=O振动峰 | [28 empty] | 溶液 |  |  |  |  | 7.5 |  |  |  |  | 7 |  | 150 |  | 25 |  |  |  |  | Cr | 40 | [14 empty] | 无 | 0 | [21 empty] | 3 | [26 empty] | 100 |  |  | 100
56 | Luping Zhang，2021 | F-U-MgAl-LDH | 超声-甲酰胺插层剥离法 | 制备的MgAl-LDH与甲酰胺的混合物，在连续搅拌前用超声波辅助溶解足够的时间，再连续搅拌12小时。最终，完全分散的溶液表现为胶体材料，通过离心浓缩，并用乙醇洗涤-离心约三次。 | 是 | 甲酰胺 | [6 empty] | Mg2+ | Al3+ |  | NO3- | [11 empty] | 20 ~ 30 | 甲酰胺 | 3440 1356 1640 | O - H伸缩振动 尿素中CO32-的C-O振动吸收峰 甲酰胺的C=O振动峰 | [28 empty] | 溶液 |  |  |  |  | 7.5 |  |  |  |  | 7 |  | 150 |  | 25 |  |  |  |  | Cr | 40 | [14 empty] | NO3- | 40 | [21 empty] | 3 | [26 empty] | 48.5 |  |  | 48.5
56 | Luping Zhang，2021 | F-U-MgAl-LDH | 超声-甲酰胺插层剥离法 | 制备的MgAl-LDH与甲酰胺的混合物，在连续搅拌前用超声波辅助溶解足够的时间，再连续搅拌12小时。最终，完全分散的溶液表现为胶体材料，通过离心浓缩，并用乙醇洗涤-离心约三次。 | 是 | 甲酰胺 | [6 empty] | Mg2+ | Al3+ |  | NO3- | [11 empty] | 20 ~ 30 | 甲酰胺 | 3440 1356 1640 | O - H伸缩振动 尿素中CO32-的C-O振动吸收峰 甲酰胺的C=O振动峰 | [28 empty] | 溶液 |  |  |  |  | 7.5 |  |  |  |  | 7 |  | 150 |  | 25 |  |  |  |  | Cr | 40 | [14 empty] | CO32- | 40 | [21 empty] | 3 | [26 empty] | 46.9 |  |  | 46.9
56 | Luping Zhang，2021 | F-U-MgAl-LDH | 超声-甲酰胺插层剥离法 | 制备的MgAl-LDH与甲酰胺的混合物，在连续搅拌前用超声波辅助溶解足够的时间，再连续搅拌12小时。最终，完全分散的溶液表现为胶体材料，通过离心浓缩，并用乙醇洗涤-离心约三次。 | 是 | 甲酰胺 | [6 empty] | Mg2+ | Al3+ |  | NO3- | [11 empty] | 20 ~ 30 | 甲酰胺 | 3440 1356 1640 | O - H伸缩振动 尿素中CO32-的C-O振动吸收峰 甲酰胺的C=O振动峰 | [28 empty] | 溶液 |  |  |  |  | 7.5 |  |  |  |  | 7 |  | 150 |  | 25 |  |  |  |  | Cr | 40 | [14 empty] | SO42- | 40 | [21 empty] | 3 | [26 empty] | 33.7 |  |  | 33.7
56 | Luping Zhang，2021 | F-U-MgAl-LDH | 超声-甲酰胺插层剥离法 | 制备的MgAl-LDH与甲酰胺的混合物，在连续搅拌前用超声波辅助溶解足够的时间，再连续搅拌12小时。最终，完全分散的溶液表现为胶体材料，通过离心浓缩，并用乙醇洗涤-离心约三次。 | 是 | 甲酰胺 | [6 empty] | Mg2+ | Al3+ |  | NO3- | [11 empty] | 20 ~ 30 | 甲酰胺 | 3440 1356 1640 | O - H伸缩振动 尿素中CO32-的C-O振动吸收峰 甲酰胺的C=O振动峰 | [28 empty] | 溶液 |  |  |  |  | 7.5 |  |  |  |  | 3 |  | 150 |  | 25 |  |  |  |  | Cr | 40 | [37 empty] | 3 | [26 empty] | 95.6 |  |  | 95.6
56 | Luping Zhang，2021 | F-U-MgAl-LDH | 超声-甲酰胺插层剥离法 | 制备的MgAl-LDH与甲酰胺的混合物，在连续搅拌前用超声波辅助溶解足够的时间，再连续搅拌12小时。最终，完全分散的溶液表现为胶体材料，通过离心浓缩，并用乙醇洗涤-离心约三次。 | 是 | 甲酰胺 | [6 empty] | Mg2+ | Al3+ |  | NO3- | [11 empty] | 20 ~ 30 | 甲酰胺 | 3440 1356 1640 | O - H伸缩振动 尿素中CO32-的C-O振动吸收峰 甲酰胺的C=O振动峰 | [28 empty] | 溶液 |  |  |  |  | 7.5 |  |  |  |  | 5 |  | 150 |  | 25 |  |  |  |  | Cr | 40 | [37 empty] | 3 | [26 empty] | 86.8 |  |  | 86.8
56 | Luping Zhang，2021 | F-U-MgAl-LDH | 超声-甲酰胺插层剥离法 | 制备的MgAl-LDH与甲酰胺的混合物，在连续搅拌前用超声波辅助溶解足够的时间，再连续搅拌12小时。最终，完全分散的溶液表现为胶体材料，通过离心浓缩，并用乙醇洗涤-离心约三次。 | 是 | 甲酰胺 | [6 empty] | Mg2+ | Al3+ |  | NO3- | [11 empty] | 20 ~ 30 | 甲酰胺 | 3440 1356 1640 | O - H伸缩振动 尿素中CO32-的C-O振动吸收峰 甲酰胺的C=O振动峰 | [28 empty] | 溶液 |  |  |  |  | 7.5 |  |  |  |  | 7 |  | 150 |  | 25 |  |  |  |  | Cr | 40 | [37 empty] | 3 | [26 empty] | 100 |  |  | 100
56 | Luping Zhang，2021 | F-U-MgAl-LDH | 超声-甲酰胺插层剥离法 | 制备的MgAl-LDH与甲酰胺的混合物，在连续搅拌前用超声波辅助溶解足够的时间，再连续搅拌12小时。最终，完全分散的溶液表现为胶体材料，通过离心浓缩，并用乙醇洗涤-离心约三次。 | 是 | 甲酰胺 | [6 empty] | Mg2+ | Al3+ |  | NO3- | [11 empty] | 20 ~ 30 | 甲酰胺 | 3440 1356 1640 | O - H伸缩振动 尿素中CO32-的C-O振动吸收峰 甲酰胺的C=O振动峰 | [28 empty] | 溶液 |  |  |  |  | 7.5 |  |  |  |  | 10 |  | 150 |  | 25 |  |  |  |  | Cr | 40 | [37 empty] | 3 | [26 empty] | 79.82 |  |  | 79.82
56 | Luping Zhang，2021 | F-U-MgAl-LDH | 超声-甲酰胺插层剥离法 | 制备的MgAl-LDH与甲酰胺的混合物，在连续搅拌前用超声波辅助溶解足够的时间，再连续搅拌12小时。最终，完全分散的溶液表现为胶体材料，通过离心浓缩，并用乙醇洗涤-离心约三次。 | 是 | 甲酰胺 | [6 empty] | Mg2+ | Al3+ |  | NO3- | [11 empty] | 20 ~ 30 | 甲酰胺 | 3440 1356 1640 | O - H伸缩振动 尿素中CO32-的C-O振动吸收峰 甲酰胺的C=O振动峰 |  | 江苏省 | 宿迁市 | [20 empty] | 将一定量的不同浓度的铬（VI）溶液和土壤以1:1的土壤：液体比混合。 |  |  |  |  | 土壤 |  |  | 1 | 0.01 | 2 |  |  |  |  | 6.21 |  |  | 90 | [5 empty] | Cr |  | 200 | [36 empty] | 3 | [22 empty] | 9.68 | [5 empty] | 4.84 | 4.84
56 | Luping Zhang，2021 | F-U-MgAl-LDH | 超声-甲酰胺插层剥离法 | 制备的MgAl-LDH与甲酰胺的混合物，在连续搅拌前用超声波辅助溶解足够的时间，再连续搅拌12小时。最终，完全分散的溶液表现为胶体材料，通过离心浓缩，并用乙醇洗涤-离心约三次。 | 是 | 甲酰胺 | [6 empty] | Mg2+ | Al3+ |  | NO3- | [11 empty] | 20 ~ 30 | 甲酰胺 | 3440 1356 1640 | O - H伸缩振动 尿素中CO32-的C-O振动吸收峰 甲酰胺的C=O振动峰 |  | 江苏省 | 宿迁市 | [20 empty] | 将一定量的不同浓度的铬（VI）溶液和土壤以1:1的土壤：液体比混合。 |  |  |  |  | 土壤 |  |  | 1 | 0.01 | 2 |  |  |  |  | 6.21 |  |  | 90 | [5 empty] | Cr |  | 400 | [36 empty] | 3 | [22 empty] | 14.5 | [5 empty] | 3.625 | 3.625
56 | Luping Zhang，2021 | F-U-MgAl-LDH | 超声-甲酰胺插层剥离法 | 制备的MgAl-LDH与甲酰胺的混合物，在连续搅拌前用超声波辅助溶解足够的时间，再连续搅拌12小时。最终，完全分散的溶液表现为胶体材料，通过离心浓缩，并用乙醇洗涤-离心约三次。 | 是 | 甲酰胺 | [6 empty] | Mg2+ | Al3+ |  | NO3- | [11 empty] | 20 ~ 30 | 甲酰胺 | 3440 1356 1640 | O - H伸缩振动 尿素中CO32-的C-O振动吸收峰 甲酰胺的C=O振动峰 |  | 江苏省 | 宿迁市 | [20 empty] | 将一定量的不同浓度的铬（VI）溶液和土壤以1:1的土壤：液体比混合。 |  |  |  |  | 土壤 |  |  | 1 | 0.01 | 2 |  |  |  |  | 6.21 |  |  | 90 | [5 empty] | Cr |  | 600 | [36 empty] | 3 | [22 empty] | 20.76 | [5 empty] | 3.46 | 3.46
56 | Luping Zhang，2021 | F-U-MgAl-LDH | 超声-甲酰胺插层剥离法 | 制备的MgAl-LDH与甲酰胺的混合物，在连续搅拌前用超声波辅助溶解足够的时间，再连续搅拌12小时。最终，完全分散的溶液表现为胶体材料，通过离心浓缩，并用乙醇洗涤-离心约三次。 | 是 | 甲酰胺 | [6 empty] | Mg2+ | Al3+ |  | NO3- | [11 empty] | 20 ~ 30 | 甲酰胺 | 3440 1356 1640 | O - H伸缩振动 尿素中CO32-的C-O振动吸收峰 甲酰胺的C=O振动峰 |  | 江苏省 | 宿迁市 | [20 empty] | 将一定量的不同浓度的铬（VI）溶液和土壤以1:1的土壤：液体比混合。 |  |  |  |  | 土壤 |  |  | 1 | 0.01 | 2 |  |  |  |  | 6.21 |  |  | 90 | [5 empty] | Cr |  | 1000 | [36 empty] | 3 | [22 empty] | 48.76 | [5 empty] | 4.876 | 4.876
56 | Luping Zhang，2021 | F-U-MgAl-LDH | 超声-甲酰胺插层剥离法 | 制备的MgAl-LDH与甲酰胺的混合物，在连续搅拌前用超声波辅助溶解足够的时间，再连续搅拌12小时。最终，完全分散的溶液表现为胶体材料，通过离心浓缩，并用乙醇洗涤-离心约三次。 | 是 | 甲酰胺 | [6 empty] | Mg2+ | Al3+ |  | NO3- | [11 empty] | 20 ~ 30 | 甲酰胺 | 3440 1356 1640 | O - H伸缩振动 尿素中CO32-的C-O振动吸收峰 甲酰胺的C=O振动峰 |  | 江苏省 | 宿迁市 | [20 empty] | 将一定量的不同浓度的铬（VI）溶液和土壤以1:1的土壤：液体比混合。 |  |  |  |  | 土壤 |  |  | 1 | 0.05 | [5 empty] | 6.21 |  |  | 0~90 | [5 empty] | Cr |  | 1000 | [17 empty] | 10 | [16 empty] | 90 |  | 3 | [18 empty] | 12.2 | [9 empty] | 98.78 | 98.78
56 | Luping Zhang，2021 | F-U-MgAl-LDH | 超声-甲酰胺插层剥离法 | 制备的MgAl-LDH与甲酰胺的混合物，在连续搅拌前用超声波辅助溶解足够的时间，再连续搅拌12小时。最终，完全分散的溶液表现为胶体材料，通过离心浓缩，并用乙醇洗涤-离心约三次。 | 是 | 甲酰胺 | [6 empty] | Mg2+ | Al3+ |  | NO3- | [11 empty] | 20 ~ 30 | 甲酰胺 | 3440 1356 1640 | O - H伸缩振动 尿素中CO32-的C-O振动吸收峰 甲酰胺的C=O振动峰 |  | 江苏省 | 宿迁市 | [20 empty] | 将一定量的不同浓度的铬（VI）溶液和土壤以1:1的土壤：液体比混合。 | [62 empty] | 3
56 | Luping Zhang，2021 | F-U-MgAl-LDH | 超声-甲酰胺插层剥离法 | 制备的MgAl-LDH与甲酰胺的混合物，在连续搅拌前用超声波辅助溶解足够的时间，再连续搅拌12小时。最终，完全分散的溶液表现为胶体材料，通过离心浓缩，并用乙醇洗涤-离心约三次。 | 是 | 甲酰胺 | [6 empty] | Mg2+ | Al3+ |  | NO3- | [11 empty] | 20 ~ 30 | 甲酰胺 | 3440 1356 1640 | O - H伸缩振动 尿素中CO32-的C-O振动吸收峰 甲酰胺的C=O振动峰 |  | 江苏省 | 宿迁市 | [20 empty] | 将一定量的不同浓度的铬（VI）溶液和土壤以1:1的土壤：液体比混合。 | [62 empty] | 3
56 | Luping Zhang，2021 | F-U-MgAl-LDH | 超声-甲酰胺插层剥离法 | 制备的MgAl-LDH与甲酰胺的混合物，在连续搅拌前用超声波辅助溶解足够的时间，再连续搅拌12小时。最终，完全分散的溶液表现为胶体材料，通过离心浓缩，并用乙醇洗涤-离心约三次。 | 是 | 甲酰胺 | [6 empty] | Mg2+ | Al3+ |  | NO3- | [11 empty] | 20 ~ 30 | 甲酰胺 | 3440 1356 1640 | O - H伸缩振动 尿素中CO32-的C-O振动吸收峰 甲酰胺的C=O振动峰 |  | 江苏省 | 宿迁市 | [20 empty] | 将一定量的不同浓度的铬（VI）溶液和土壤以1:1的土壤：液体比混合。 | [62 empty] | 3
57 | Wenjing Zong, 2023 | MgAl-LDHs | 共沉淀法 | Al3 +和Mg2 +的混合溶液(浓度分别为0.4 M和1.2 M)中逐步滴加4 M Na OH，在80℃的热水浴中生成Mg - Al LDHs。随后，将混合物在80℃下静置24 h，以允许LDHs晶体的生长。所得晶体材料用超纯水洗涤3次，然后在烘箱中烘干。 | [8 empty] | Mg2+ | Al3+ | 3 | [18 empty] | 污染工业场地1 | [25 empty] | 土壤 |  |  | 100 |  |  |  | 0 | [5 empty] | 0 | 25 | 30 | [42 empty] | 3 |  | 4.01 | 0.7217 | 4.01 | 0.7217 | [9 empty] | 0 | [33 empty] | 228.7 | 0.5081
57 | Wenjing Zong, 2023 | MgAl-LDHs | 共沉淀法 | Al3 +和Mg2 +的混合溶液(浓度分别为0.4 M和1.2 M)中逐步滴加4 M Na OH，在80℃的热水浴中生成Mg - Al LDHs。随后，将混合物在80℃下静置24 h，以允许LDHs晶体的生长。所得晶体材料用超纯水洗涤3次，然后在烘箱中烘干。 | [8 empty] | Mg2+ | Al3+ | 3 | [18 empty] | 污染工业场地2 | [25 empty] | 土壤 |  |  | 100 |  |  |  | 0 | [5 empty] | 0 | 25 | 30 | [44 empty] | 12.43 | 0.612 | 12.43 | 0.612 | [9 empty] | 0 | [33 empty] | 172.26 | 0.866
57 | Wenjing Zong, 2023 | MgAl-LDHs | 共沉淀法 | Al3 +和Mg2 +的混合溶液(浓度分别为0.4 M和1.2 M)中逐步滴加4 M Na OH，在80℃的热水浴中生成Mg - Al LDHs。随后，将混合物在80℃下静置24 h，以允许LDHs晶体的生长。所得晶体材料用超纯水洗涤3次，然后在烘箱中烘干。 | [8 empty] | Mg2+ | Al3+ | 3 | [18 empty] | 污染工业场地3 | [25 empty] | 土壤 |  |  | 100 |  |  |  | 0 | [5 empty] | 0 | 25 | 30 | [44 empty] | 9.05 | 0.5716 | 9.05 | 0.5716 | [9 empty] | 0 | [33 empty] | 68.19 | 1.0335
57 | Wenjing Zong, 2023 | MgAl-LDHs | 共沉淀法 | Al3 +和Mg2 +的混合溶液(浓度分别为0.4 M和1.2 M)中逐步滴加4 M Na OH，在80℃的热水浴中生成Mg - Al LDHs。随后，将混合物在80℃下静置24 h，以允许LDHs晶体的生长。所得晶体材料用超纯水洗涤3次，然后在烘箱中烘干。 | [8 empty] | Mg2+ | Al3+ | 3 | [18 empty] | 污染工业场地4 | [25 empty] | 土壤 |  |  | 100 |  |  |  | 0 | [5 empty] | 0 | 25 | 30 | [44 empty] | 13.48 | 0.3926 | 13.48 | 0.3926 | [9 empty] | 0 | [33 empty] | 199.16 | 0.9988
57 | Wenjing Zong, 2023 | MgAl-LDHs | 共沉淀法 | Al3 +和Mg2 +的混合溶液(浓度分别为0.4 M和1.2 M)中逐步滴加4 M Na OH，在80℃的热水浴中生成Mg - Al LDHs。随后，将混合物在80℃下静置24 h，以允许LDHs晶体的生长。所得晶体材料用超纯水洗涤3次，然后在烘箱中烘干。 | [8 empty] | Mg2+ | Al3+ | 3 | [18 empty] | 污染工业场地5 | [25 empty] | 土壤 |  |  | 100 |  |  |  | 0 | [5 empty] | 0 | 25 | 30 | [44 empty] | 16.71 | 0.791 | 16.71 | 0.791 | [9 empty] | 0 | [33 empty] | 140.29 | 1.657
57 | Wenjing Zong, 2023 | MgAl-LDHs | 共沉淀法 | Al3 +和Mg2 +的混合溶液(浓度分别为0.4 M和1.2 M)中逐步滴加4 M Na OH，在80℃的热水浴中生成Mg - Al LDHs。随后，将混合物在80℃下静置24 h，以允许LDHs晶体的生长。所得晶体材料用超纯水洗涤3次，然后在烘箱中烘干。 | [8 empty] | Mg2+ | Al3+ | 3 | [18 empty] | 污染工业场地6 | [25 empty] | 土壤 |  |  | 100 |  |  |  | 0 | [5 empty] | 0 | 25 | 30 | [44 empty] | 17.94 | 0.3984 | 17.94 | 0.3984 | [9 empty] | 0 | [33 empty] | 137.47 | 0
57 | Wenjing Zong, 2023 | MgAl-LDHs | 共沉淀法 | Al3 +和Mg2 +的混合溶液(浓度分别为0.4 M和1.2 M)中逐步滴加4 M Na OH，在80℃的热水浴中生成Mg - Al LDHs。随后，将混合物在80℃下静置24 h，以允许LDHs晶体的生长。所得晶体材料用超纯水洗涤3次，然后在烘箱中烘干。 | [8 empty] | Mg2+ | Al3+ | 3 | [18 empty] | 污染工业场地7 | [25 empty] | 土壤 |  |  | 100 |  |  |  | 0 | [5 empty] | 0 | 25 | 30 | [44 empty] | 1.44 | 0.3868 | 1.44 | 0.3868 | [9 empty] | 0 | [33 empty] | 5152.42 | 120.799
57 | Wenjing Zong, 2023 | MgAl-LDHs | 共沉淀法 | Al3 +和Mg2 +的混合溶液(浓度分别为0.4 M和1.2 M)中逐步滴加4 M Na OH，在80℃的热水浴中生成Mg - Al LDHs。随后，将混合物在80℃下静置24 h，以允许LDHs晶体的生长。所得晶体材料用超纯水洗涤3次，然后在烘箱中烘干。 | [8 empty] | Mg2+ | Al3+ | 3 | [18 empty] | 污染工业场地8 | [25 empty] | 土壤 |  |  | 100 |  |  |  | 0 | [5 empty] | 0 | 25 | 30 | [44 empty] | 11.47 | 0.2598 | 11.47 | 0.2598 | [9 empty] | 0 | [33 empty] | 17598.4 | 136.9186
57 | Wenjing Zong, 2023 | MgAl-LDHs | 共沉淀法 | Al3 +和Mg2 +的混合溶液(浓度分别为0.4 M和1.2 M)中逐步滴加4 M Na OH，在80℃的热水浴中生成Mg - Al LDHs。随后，将混合物在80℃下静置24 h，以允许LDHs晶体的生长。所得晶体材料用超纯水洗涤3次，然后在烘箱中烘干。 | [8 empty] | Mg2+ | Al3+ | 3 | [18 empty] | 污染工业场地9 | [25 empty] | 土壤 |  |  | 100 |  |  |  | 0 | [5 empty] | 0 | 25 | 30 | [44 empty] | 30.21 | 0.3118 | 30.21 | 0.3118 | [9 empty] | 0 | [33 empty] | 230.18 | 0.7044
57 | Wenjing Zong, 2023 | MgAl-LDHs | 共沉淀法 | Al3 +和Mg2 +的混合溶液(浓度分别为0.4 M和1.2 M)中逐步滴加4 M Na OH，在80℃的热水浴中生成Mg - Al LDHs。随后，将混合物在80℃下静置24 h，以允许LDHs晶体的生长。所得晶体材料用超纯水洗涤3次，然后在烘箱中烘干。 | [8 empty] | Mg2+ | Al3+ | 3 | [18 empty] | 污染工业场地10 | [25 empty] | 土壤 |  |  | 100 |  |  |  | 0 | [5 empty] | 0 | 25 | 30 | [44 empty] | 15.07 | 5.0229 | 15.07 | 5.0229 | [9 empty] | 0 | [33 empty] | 613.37 | 0.866
57 | Wenjing Zong, 2023 | MgAl-LDHs | 共沉淀法 | Al3 +和Mg2 +的混合溶液(浓度分别为0.4 M和1.2 M)中逐步滴加4 M Na OH，在80℃的热水浴中生成Mg - Al LDHs。随后，将混合物在80℃下静置24 h，以允许LDHs晶体的生长。所得晶体材料用超纯水洗涤3次，然后在烘箱中烘干。 | [8 empty] | Mg2+ | Al3+ | 3 | [18 empty] | 污染工业场地11 | [25 empty] | 土壤 |  |  | 100 |  |  |  | 0 | [5 empty] | 0 | 25 | 30 | [44 empty] | 20.46 | 0.7563 | 20.46 | 0.7563 | [9 empty] | 0 | [33 empty] | 519.89 | 0.6986
57 | Wenjing Zong, 2023 | MgAl-LDHs | 共沉淀法 | Al3 +和Mg2 +的混合溶液(浓度分别为0.4 M和1.2 M)中逐步滴加4 M Na OH，在80℃的热水浴中生成Mg - Al LDHs。随后，将混合物在80℃下静置24 h，以允许LDHs晶体的生长。所得晶体材料用超纯水洗涤3次，然后在烘箱中烘干。 | [8 empty] | Mg2+ | Al3+ | 3 | [18 empty] | 污染工业场地12 | [25 empty] | 土壤 |  |  | 100 |  |  |  | 0 | [5 empty] | 0 | 25 | 30 | [44 empty] | 18.05 | 6.016 | 18.05 | 6.016 | [9 empty] | 0 | [33 empty] | 476.21 | 1.0219
57 | Wenjing Zong, 2023 | MgAl-LDHs | 共沉淀法 | Al3 +和Mg2 +的混合溶液(浓度分别为0.4 M和1.2 M)中逐步滴加4 M Na OH，在80℃的热水浴中生成Mg - Al LDHs。随后，将混合物在80℃下静置24 h，以允许LDHs晶体的生长。所得晶体材料用超纯水洗涤3次，然后在烘箱中烘干。 | [8 empty] | Mg2+ | Al3+ | 3 | [18 empty] | 污染工业场地13 | [25 empty] | 土壤 |  |  | 100 |  |  |  | 0 | [5 empty] | 0 | 25 | 30 | [44 empty] | 30.15 | 0.4099 | 30.15 | 0.4099 | [9 empty] | 0 | [33 empty] | 188.91 | 0.6178
57 | Wenjing Zong, 2023 | MgAl-LDHs | 共沉淀法 | Al3 +和Mg2 +的混合溶液(浓度分别为0.4 M和1.2 M)中逐步滴加4 M Na OH，在80℃的热水浴中生成Mg - Al LDHs。随后，将混合物在80℃下静置24 h，以允许LDHs晶体的生长。所得晶体材料用超纯水洗涤3次，然后在烘箱中烘干。 | [8 empty] | Mg2+ | Al3+ | 3 | [18 empty] | 污染工业场地14 | [25 empty] | 土壤 |  |  | 100 |  |  |  | 0 | [5 empty] | 0 | 25 | 30 | [44 empty] | 19.05 | 6.3509 | 19.05 | 6.3509 | [9 empty] | 0 | [33 empty] | 1522.36 | 2.217
57 | Wenjing Zong, 2023 | MgAl-LDHs | 共沉淀法 | Al3 +和Mg2 +的混合溶液(浓度分别为0.4 M和1.2 M)中逐步滴加4 M Na OH，在80℃的热水浴中生成Mg - Al LDHs。随后，将混合物在80℃下静置24 h，以允许LDHs晶体的生长。所得晶体材料用超纯水洗涤3次，然后在烘箱中烘干。 | [8 empty] | Mg2+ | Al3+ | 3 | [18 empty] | 污染工业场地15 | [25 empty] | 土壤 |  |  | 100 |  |  |  | 0 | [5 empty] | 0 | 25 | 30 | [44 empty] | 13.99 | 4.665 | 13.99 | 4.665 | [9 empty] | 0 | [33 empty] | 896.98 | 2.0496
57 | Wenjing Zong, 2023 | MgAl-LDHs | 共沉淀法 | Al3 +和Mg2 +的混合溶液(浓度分别为0.4 M和1.2 M)中逐步滴加4 M Na OH，在80℃的热水浴中生成Mg - Al LDHs。随后，将混合物在80℃下静置24 h，以允许LDHs晶体的生长。所得晶体材料用超纯水洗涤3次，然后在烘箱中烘干。 | [8 empty] | Mg2+ | Al3+ | 3 | [18 empty] | 污染工业场地16 | [25 empty] | 土壤 |  |  | 100 |  |  |  | 0 | [5 empty] | 0 | 25 | 30 | [44 empty] | 29.1 | 20.4209 | 29.1 | 20.4209 | [9 empty] | 0 | [33 empty] | 162.89 | 0.8314
57 | Wenjing Zong, 2023 | MgAl-LDHs | 共沉淀法 | Al3 +和Mg2 +的混合溶液(浓度分别为0.4 M和1.2 M)中逐步滴加4 M Na OH，在80℃的热水浴中生成Mg - Al LDHs。随后，将混合物在80℃下静置24 h，以允许LDHs晶体的生长。所得晶体材料用超纯水洗涤3次，然后在烘箱中烘干。 | [8 empty] | Mg2+ | Al3+ | 3 | [18 empty] | 污染工业场地2 | [25 empty] | 土壤 |  |  | 100 |  |  |  | 5 | [5 empty] | 7d | 25 | 30 | [44 empty] | 12.43 | 0.612 | 3 | 0.1039 | [8 empty] | 75.86484 | 75.86484 | [31 empty] | 172.26 | 0.866 | 76.79 | 1.605 | [8 empty] | 55.42204 | 55.42204
57 | Wenjing Zong, 2023 | MgAl-LDHs | 共沉淀法 | Al3 +和Mg2 +的混合溶液(浓度分别为0.4 M和1.2 M)中逐步滴加4 M Na OH，在80℃的热水浴中生成Mg - Al LDHs。随后，将混合物在80℃下静置24 h，以允许LDHs晶体的生长。所得晶体材料用超纯水洗涤3次，然后在烘箱中烘干。 | [8 empty] | Mg2+ | Al3+ | 3 | [18 empty] | 污染工业场地4 | [25 empty] | 土壤 |  |  | 100 |  |  |  | 5 | [5 empty] | 7d | 25 | 30 | [44 empty] | 13.48 | 0.3926 | 1.51 | 0.2194 | [8 empty] | 88.79822 | 88.79822 | [31 empty] | 199.16 | 0.9988 | 273.13 | 3.799 | [8 empty] | -37.14099 | -37.14099
57 | Wenjing Zong, 2023 | MgAl-LDHs | 共沉淀法 | Al3 +和Mg2 +的混合溶液(浓度分别为0.4 M和1.2 M)中逐步滴加4 M Na OH，在80℃的热水浴中生成Mg - Al LDHs。随后，将混合物在80℃下静置24 h，以允许LDHs晶体的生长。所得晶体材料用超纯水洗涤3次，然后在烘箱中烘干。 | [8 empty] | Mg2+ | Al3+ | 3 | [18 empty] | 污染工业场地6 | [25 empty] | 土壤 |  |  | 100 |  |  |  | 5 | [5 empty] | 7d | 25 | 30 | [44 empty] | 17.94 | 0.3984 | 4.42 | 0.0981 | [8 empty] | 75.36232 | 75.36232 | [31 empty] | 137.47 | 0 | 17.73 | 0.8256 | [8 empty] | 87.10264 | 87.10264
57 | Wenjing Zong, 2023 | MgAl-LDHs | 共沉淀法 | Al3 +和Mg2 +的混合溶液(浓度分别为0.4 M和1.2 M)中逐步滴加4 M Na OH，在80℃的热水浴中生成Mg - Al LDHs。随后，将混合物在80℃下静置24 h，以允许LDHs晶体的生长。所得晶体材料用超纯水洗涤3次，然后在烘箱中烘干。 | [8 empty] | Mg2+ | Al3+ | 3 | [18 empty] | 污染工业场地8 | [25 empty] | 土壤 |  |  | 100 |  |  |  | 5 | [5 empty] | 7d | 25 | 30 | [44 empty] | 11.47 | 0.2598 | 2.07 | 0.5427 | [8 empty] | 81.95292 | 81.95292 | [31 empty] | 17598.4 | 136.9186 | 11479.99 | 97.6068 | [8 empty] | 34.76685 | 34.76685
57 | Wenjing Zong, 2023 | MgAl-LDHs | 共沉淀法 | Al3 +和Mg2 +的混合溶液(浓度分别为0.4 M和1.2 M)中逐步滴加4 M Na OH，在80℃的热水浴中生成Mg - Al LDHs。随后，将混合物在80℃下静置24 h，以允许LDHs晶体的生长。所得晶体材料用超纯水洗涤3次，然后在烘箱中烘干。 | [8 empty] | Mg2+ | Al3+ | 3 | [18 empty] | 污染工业场地10 | [25 empty] | 土壤 |  |  | 100 |  |  |  | 5 | [5 empty] | 7d | 25 | 30 | [44 empty] | 15.07 | 5.0229 | 2.61 | 0.3522 | [8 empty] | 82.68082 | 82.68082 | [31 empty] | 613.37 | 0.866 | 478.06 | 0.8718 | [8 empty] | 22.06009 | 22.06009
57 | Wenjing Zong, 2023 | MgAl-LDHs | 共沉淀法 | Al3 +和Mg2 +的混合溶液(浓度分别为0.4 M和1.2 M)中逐步滴加4 M Na OH，在80℃的热水浴中生成Mg - Al LDHs。随后，将混合物在80℃下静置24 h，以允许LDHs晶体的生长。所得晶体材料用超纯水洗涤3次，然后在烘箱中烘干。 | [8 empty] | Mg2+ | Al3+ | 3 | [18 empty] | 污染工业场地12 | [25 empty] | 土壤 |  |  | 100 |  |  |  | 5 | [5 empty] | 7d | 25 | 30 | [44 empty] | 18.05 | 6.016 | 1.75 | 0.2367 | [8 empty] | 90.30471 | 90.30471 | [31 empty] | 476.21 | 1.0219 | 66.02 | 0.5254 | [8 empty] | 86.13637 | 86.13637
57 | Wenjing Zong, 2023 | MgAl-LDHs | 共沉淀法 | Al3 +和Mg2 +的混合溶液(浓度分别为0.4 M和1.2 M)中逐步滴加4 M Na OH，在80℃的热水浴中生成Mg - Al LDHs。随后，将混合物在80℃下静置24 h，以允许LDHs晶体的生长。所得晶体材料用超纯水洗涤3次，然后在烘箱中烘干。 | [8 empty] | Mg2+ | Al3+ | 3 | [18 empty] | 污染工业场地14 | [25 empty] | 土壤 |  |  | 100 |  |  |  | 5 | [5 empty] | 7d | 25 | 30 | [44 empty] | 19.05 | 6.3509 | 1.95 | 0.2309 | [8 empty] | 89.76378 | 89.76378 | [31 empty] | 1522.36 | 2.217 | 129.51 | 0.3637 | [8 empty] | 91.49281 | 91.49281
57 | Wenjing Zong, 2023 | MgAl-LDHs | 共沉淀法 | Al3 +和Mg2 +的混合溶液(浓度分别为0.4 M和1.2 M)中逐步滴加4 M Na OH，在80℃的热水浴中生成Mg - Al LDHs。随后，将混合物在80℃下静置24 h，以允许LDHs晶体的生长。所得晶体材料用超纯水洗涤3次，然后在烘箱中烘干。 | [8 empty] | Mg2+ | Al3+ | 3 | [18 empty] | 污染工业场地16 | [25 empty] | 土壤 |  |  | 100 |  |  |  | 5 | [5 empty] | 7d | 25 | 30 | [44 empty] | 29.1 | 20.4209 | 1.86 | 0.1328 | [8 empty] | 93.60825 | 93.60825 | [31 empty] | 162.89 | 0.8314 | 18.54 | 0.3406 | [8 empty] | 88.61809 | 88.61809
57 | Wenjing Zong, 2023 | MgAl-LDHs | 共沉淀法 | Al3 +和Mg2 +的混合溶液(浓度分别为0.4 M和1.2 M)中逐步滴加4 M Na OH，在80℃的热水浴中生成Mg - Al LDHs。随后，将混合物在80℃下静置24 h，以允许LDHs晶体的生长。所得晶体材料用超纯水洗涤3次，然后在烘箱中烘干。 | [8 empty] | Mg2+ | Al3+ | 3 | [18 empty] | 污染工业场地2 | [25 empty] | 土壤 |  |  | 100 |  |  |  | 5 | [5 empty] | 6m | 25 | 30 | [44 empty] | 12.43 | 0.612 | N.D. | N.D. | [8 empty] | #VALUE! | 100 | [31 empty] | 172.26 | 0.866 | 28.17 | 0.1386 | [8 empty] | 83.64681 | 83.64681
57 | Wenjing Zong, 2023 | MgAl-LDHs | 共沉淀法 | Al3 +和Mg2 +的混合溶液(浓度分别为0.4 M和1.2 M)中逐步滴加4 M Na OH，在80℃的热水浴中生成Mg - Al LDHs。随后，将混合物在80℃下静置24 h，以允许LDHs晶体的生长。所得晶体材料用超纯水洗涤3次，然后在烘箱中烘干。 | [8 empty] | Mg2+ | Al3+ | 3 | [18 empty] | 污染工业场地4 | [25 empty] | 土壤 |  |  | 100 |  |  |  | 5 | [5 empty] | 6m | 25 | 30 | [44 empty] | 13.48 | 0.3926 | N.D. | N.D. | [8 empty] | #VALUE! | 100 | [31 empty] | 199.16 | 0.9988 | 207.23 | 0.2309 | [8 empty] | -4.052018 | -4.052018
57 | Wenjing Zong, 2023 | MgAl-LDHs | 共沉淀法 | Al3 +和Mg2 +的混合溶液(浓度分别为0.4 M和1.2 M)中逐步滴加4 M Na OH，在80℃的热水浴中生成Mg - Al LDHs。随后，将混合物在80℃下静置24 h，以允许LDHs晶体的生长。所得晶体材料用超纯水洗涤3次，然后在烘箱中烘干。 | [8 empty] | Mg2+ | Al3+ | 3 | [18 empty] | 污染工业场地6 | [25 empty] | 土壤 |  |  | 100 |  |  |  | 5 | [5 empty] | 6m | 25 | 30 | [44 empty] | 17.94 | 0.3984 | 3.46 | 0.0346 | [8 empty] | 80.71349 | 80.71349 | [31 empty] | 137.47 | 0 | 18.05 | 0.1155 | [8 empty] | 86.86986 | 86.86986
57 | Wenjing Zong, 2023 | MgAl-LDHs | 共沉淀法 | Al3 +和Mg2 +的混合溶液(浓度分别为0.4 M和1.2 M)中逐步滴加4 M Na OH，在80℃的热水浴中生成Mg - Al LDHs。随后，将混合物在80℃下静置24 h，以允许LDHs晶体的生长。所得晶体材料用超纯水洗涤3次，然后在烘箱中烘干。 | [8 empty] | Mg2+ | Al3+ | 3 | [18 empty] | 污染工业场地8 | [25 empty] | 土壤 |  |  | 100 |  |  |  | 5 | [5 empty] | 6m | 25 | 30 | [44 empty] | 11.47 | 0.2598 | 1.24 | 0.0231 | [8 empty] | 89.18919 | 89.18919 | [31 empty] | 17598.4 | 136.9186 | 9736.68 | 75.4943 | [8 empty] | 44.67292 | 44.67292
57 | Wenjing Zong, 2023 | MgAl-LDHs | 共沉淀法 | Al3 +和Mg2 +的混合溶液(浓度分别为0.4 M和1.2 M)中逐步滴加4 M Na OH，在80℃的热水浴中生成Mg - Al LDHs。随后，将混合物在80℃下静置24 h，以允许LDHs晶体的生长。所得晶体材料用超纯水洗涤3次，然后在烘箱中烘干。 | [8 empty] | Mg2+ | Al3+ | 3 | [18 empty] | 污染工业场地10 | [25 empty] | 土壤 |  |  | 100 |  |  |  | 5 | [5 empty] | 6m | 25 | 30 | [44 empty] | 15.07 | 5.0229 | N.D. | N.D. | [9 empty] | 100 | [31 empty] | 613.37 | 0.866 | 2185.72 | 1.836 | [8 empty] | -256.3461 | -256.3461
57 | Wenjing Zong, 2023 | MgAl-LDHs | 共沉淀法 | Al3 +和Mg2 +的混合溶液(浓度分别为0.4 M和1.2 M)中逐步滴加4 M Na OH，在80℃的热水浴中生成Mg - Al LDHs。随后，将混合物在80℃下静置24 h，以允许LDHs晶体的生长。所得晶体材料用超纯水洗涤3次，然后在烘箱中烘干。 | [8 empty] | Mg2+ | Al3+ | 3 | [18 empty] | 污染工业场地12 | [25 empty] | 土壤 |  |  | 100 |  |  |  | 5 | [5 empty] | 6m | 25 | 30 | [44 empty] | 18.05 | 6.016 | N.D. | N.D. | [9 empty] | 100 | [31 empty] | 476.21 | 1.0219 | 177.7 | 0.4561 | [8 empty] | 62.68453 | 62.68453
57 | Wenjing Zong, 2023 | MgAl-LDHs | 共沉淀法 | Al3 +和Mg2 +的混合溶液(浓度分别为0.4 M和1.2 M)中逐步滴加4 M Na OH，在80℃的热水浴中生成Mg - Al LDHs。随后，将混合物在80℃下静置24 h，以允许LDHs晶体的生长。所得晶体材料用超纯水洗涤3次，然后在烘箱中烘干。 | [8 empty] | Mg2+ | Al3+ | 3 | [18 empty] | 污染工业场地14 | [25 empty] | 土壤 |  |  | 100 |  |  |  | 5 | [5 empty] | 6m | 25 | 30 | [44 empty] | 19.05 | 6.3509 | N.D. | N.D. | [9 empty] | 100 | [31 empty] | 1522.36 | 2.217 | 569.49 | 1.8013 | [8 empty] | 62.59163 | 62.59163
57 | Wenjing Zong, 2023 | MgAl-LDHs | 共沉淀法 | Al3 +和Mg2 +的混合溶液(浓度分别为0.4 M和1.2 M)中逐步滴加4 M Na OH，在80℃的热水浴中生成Mg - Al LDHs。随后，将混合物在80℃下静置24 h，以允许LDHs晶体的生长。所得晶体材料用超纯水洗涤3次，然后在烘箱中烘干。 | [8 empty] | Mg2+ | Al3+ | 3 | [18 empty] | 污染工业场地16 | [25 empty] | 土壤 |  |  | 100 |  |  |  | 5 | [5 empty] | 6m | 25 | 30 | [44 empty] | 29.1 | 20.4209 | N.D. | N.D. | [9 empty] | 100 | [31 empty] | 162.89 | 0.8314 | 48.51 | 0.2078 | [8 empty] | 70.21917 | 70.21917
57 | Wenjing Zong, 2023 | MgAl-LDHs | 共沉淀法 | Al3 +和Mg2 +的混合溶液(浓度分别为0.4 M和1.2 M)中逐步滴加4 M Na OH，在80℃的热水浴中生成Mg - Al LDHs。随后，将混合物在80℃下静置24 h，以允许LDHs晶体的生长。所得晶体材料用超纯水洗涤3次，然后在烘箱中烘干。 | [8 empty] | Mg2+ | Al3+ | 3 | [18 empty] | 污染工业场地2 | [25 empty] | 土壤 |  |  | 100 |  |  |  | 5 | [5 empty] | 1y | 25 | 30 | [44 empty] | 12.43 | 0.612 | 1.96 | 0.0751 | [8 empty] | 84.2317 | 84.2317 | [31 empty] | 172.26 | 0.866 | 20.23 | 0.9064 | [8 empty] | 88.25612 | 88.25612
57 | Wenjing Zong, 2023 | MgAl-LDHs | 共沉淀法 | Al3 +和Mg2 +的混合溶液(浓度分别为0.4 M和1.2 M)中逐步滴加4 M Na OH，在80℃的热水浴中生成Mg - Al LDHs。随后，将混合物在80℃下静置24 h，以允许LDHs晶体的生长。所得晶体材料用超纯水洗涤3次，然后在烘箱中烘干。 | [8 empty] | Mg2+ | Al3+ | 3 | [18 empty] | 污染工业场地4 | [25 empty] | 土壤 |  |  | 100 |  |  |  | 5 | [5 empty] | 1y | 25 | 30 | [44 empty] | 13.48 | 0.3926 | 2.6 | 0.127 | [8 empty] | 80.71217 | 80.71217 | [31 empty] | 199.16 | 0.9988 | 54.69 | 1.2413 | [8 empty] | 72.53967 | 72.53967
57 | Wenjing Zong, 2023 | MgAl-LDHs | 共沉淀法 | Al3 +和Mg2 +的混合溶液(浓度分别为0.4 M和1.2 M)中逐步滴加4 M Na OH，在80℃的热水浴中生成Mg - Al LDHs。随后，将混合物在80℃下静置24 h，以允许LDHs晶体的生长。所得晶体材料用超纯水洗涤3次，然后在烘箱中烘干。 | [8 empty] | Mg2+ | Al3+ | 3 | [18 empty] | 污染工业场地6 | [25 empty] | 土壤 |  |  | 100 |  |  |  | 5 | [5 empty] | 1y | 25 | 30 | [44 empty] | 17.94 | 0.3984 | 8.1 | 0.1039 | [8 empty] | 54.8495 | 54.8495 | [31 empty] | 137.47 | 0 | 12.61 | 0.358 | [8 empty] | 90.82709 | 90.82709
57 | Wenjing Zong, 2023 | MgAl-LDHs | 共沉淀法 | Al3 +和Mg2 +的混合溶液(浓度分别为0.4 M和1.2 M)中逐步滴加4 M Na OH，在80℃的热水浴中生成Mg - Al LDHs。随后，将混合物在80℃下静置24 h，以允许LDHs晶体的生长。所得晶体材料用超纯水洗涤3次，然后在烘箱中烘干。 | [8 empty] | Mg2+ | Al3+ | 3 | [18 empty] | 污染工业场地8 | [25 empty] | 土壤 |  |  | 100 |  |  |  | 5 | [5 empty] | 1y | 25 | 30 | [44 empty] | 11.47 | 0.2598 | 3.24 | 0.0173 | [8 empty] | 71.7524 | 71.7524 | [31 empty] | 17598.4 | 136.9186 | 5687.9 | 22.8284 | [8 empty] | 67.67945 | 67.67945
57 | Wenjing Zong, 2023 | MgAl-LDHs | 共沉淀法 | Al3 +和Mg2 +的混合溶液(浓度分别为0.4 M和1.2 M)中逐步滴加4 M Na OH，在80℃的热水浴中生成Mg - Al LDHs。随后，将混合物在80℃下静置24 h，以允许LDHs晶体的生长。所得晶体材料用超纯水洗涤3次，然后在烘箱中烘干。 | [8 empty] | Mg2+ | Al3+ | 3 | [18 empty] | 污染工业场地10 | [25 empty] | 土壤 |  |  | 100 |  |  |  | 5 | [5 empty] | 1y | 25 | 30 | [44 empty] | 15.07 | 5.0229 | 2.45 | 0.1732 | [8 empty] | 83.74253 | 83.74253 | [31 empty] | 613.37 | 0.866 | 119.31 | 6.9859 | [8 empty] | 80.54845 | 80.54845
57 | Wenjing Zong, 2023 | MgAl-LDHs | 共沉淀法 | Al3 +和Mg2 +的混合溶液(浓度分别为0.4 M和1.2 M)中逐步滴加4 M Na OH，在80℃的热水浴中生成Mg - Al LDHs。随后，将混合物在80℃下静置24 h，以允许LDHs晶体的生长。所得晶体材料用超纯水洗涤3次，然后在烘箱中烘干。 | [8 empty] | Mg2+ | Al3+ | 3 | [18 empty] | 污染工业场地12 | [25 empty] | 土壤 |  |  | 100 |  |  |  | 5 | [5 empty] | 1y | 25 | 30 | [44 empty] | 18.05 | 6.016 | 2.23 | 0.127 | [8 empty] | 87.64543 | 87.64543 | [31 empty] | 476.21 | 1.0219 | 279.28 | 3.3833 | [8 empty] | 41.3536 | 41.3536
57 | Wenjing Zong, 2023 | MgAl-LDHs | 共沉淀法 | Al3 +和Mg2 +的混合溶液(浓度分别为0.4 M和1.2 M)中逐步滴加4 M Na OH，在80℃的热水浴中生成Mg - Al LDHs。随后，将混合物在80℃下静置24 h，以允许LDHs晶体的生长。所得晶体材料用超纯水洗涤3次，然后在烘箱中烘干。 | [8 empty] | Mg2+ | Al3+ | 3 | [18 empty] | 污染工业场地14 | [25 empty] | 土壤 |  |  | 100 |  |  |  | 5 | [5 empty] | 1y | 25 | 30 | [44 empty] | 19.05 | 6.3509 | 2.19 | 0.1212 | [8 empty] | 88.50394 | 88.50394 | [31 empty] | 1522.36 | 2.217 | 1321.9 | 4.9306 | [8 empty] | 13.16771 | 13.16771
57 | Wenjing Zong, 2023 | MgAl-LDHs | 共沉淀法 | Al3 +和Mg2 +的混合溶液(浓度分别为0.4 M和1.2 M)中逐步滴加4 M Na OH，在80℃的热水浴中生成Mg - Al LDHs。随后，将混合物在80℃下静置24 h，以允许LDHs晶体的生长。所得晶体材料用超纯水洗涤3次，然后在烘箱中烘干。 | [8 empty] | Mg2+ | Al3+ | 3 | [18 empty] | 污染工业场地16 | [25 empty] | 土壤 |  |  | 100 |  |  |  | 5 | [5 empty] | 1y | 25 | 30 | [44 empty] | 29.1 | 20.4209 | 2.06 | 0.0981 | [8 empty] | 92.92096 | 92.92096 | [31 empty] | 162.89 | 0.8314 | 224.97 | 0.5716 | [8 empty] | -38.11161 | -38.11161
58 | Jikang Wang，2023 | 超薄MgFe-LDH纳米片( LDH-S ) | 共沉淀法 | 首先取50 m L水溶液配制了含24 mmol MgCl2 · 6H2O和12 mmol六水合三氯化铁的溶液(溶液A )。其次，配制80 mmol Na OH溶液200 m L (溶液B )。然后，溶液A被迅速加入到溶液B中，随后高速搅拌800 rpm。固体沉淀物通过离心收集，用水洗涤数次，并在60℃下干燥。 | [24 empty] | 典型(00l)：( 003 )、( 006 )、（015）、（018）、（110）、（113） |  |  |  | 未知 | [21 empty] | 通过将土壤( 80 g )彻底浸泡在含Cu溶液( 400 mg / L , 400 m L)中12 h |  |  |  |  | 清洁土壤 |  |  | 50 |  |  |  | 0 | [5 empty] | 20d | 25~28 | 50~70 |  |  |  | Cu | [38 empty] | 3 | [78 empty] | 0.183
58 | Jikang Wang，2023 | 超薄MgFe-LDH纳米片( LDH-S ) | 共沉淀法 | 首先取50 m L水溶液配制了含24 mmol MgCl2 · 6H2O和12 mmol六水合三氯化铁的溶液(溶液A )。其次，配制80 mmol Na OH溶液200 m L (溶液B )。然后，溶液A被迅速加入到溶液B中，随后高速搅拌800 rpm。固体沉淀物通过离心收集，用水洗涤数次，并在60℃下干燥。 | [24 empty] | 典型(00l)：( 003 )、( 006 )、（015）、（018）、（110）、（113） |  |  |  | 未知 | [21 empty] | 通过将土壤( 80 g )彻底浸泡在含Cu溶液( 400 mg / L , 400 m L)中12 h |  |  |  |  | 土壤 |  |  | 50 |  |  |  | 0 | [5 empty] | 20d | 25~28 | 50~70 |  |  |  | Cu | 2000 | [37 empty] | 3 | [76 empty] | 1.73 |  | 1.73
58 | Jikang Wang，2023 | 超薄MgFe-LDH纳米片( LDH-S ) | 共沉淀法 | 首先取50 m L水溶液配制了含24 mmol MgCl2 · 6H2O和12 mmol六水合三氯化铁的溶液(溶液A )。其次，配制80 mmol Na OH溶液200 m L (溶液B )。然后，溶液A被迅速加入到溶液B中，随后高速搅拌800 rpm。固体沉淀物通过离心收集，用水洗涤数次，并在60℃下干燥。 | [24 empty] | 典型(00l)：( 003 )、( 006 )、（015）、（018）、（110）、（113） |  |  |  | 未知 | [21 empty] | 通过将土壤( 80 g )彻底浸泡在含Cu溶液( 400 mg / L , 400 m L)中12 h |  |  |  |  | 土壤 |  |  | 50 |  |  |  | 0.625 | [5 empty] | 20d | 25~28 | 50~70 |  |  |  | Cu | 2000 | [37 empty] | 3 | [76 empty] | 1.73 |  | 1.767 | [9 empty] | -2.138728 | -2.138728
59 | 王启豪，2023 | MgAl-LDHs-A |  | 津衡蓝海科技有限公司 | [8 empty] | Mg2+ | Al3+ | 2.42 | [17 empty] | 江苏省 | 太仓市 |  |  |  | 6.51 |  |  |  | 总Cd | 0.78 | Cd | 0.48 | [14 empty] | 土壤 |  | 20 | 10 | 2 | [7 empty] | 180 | 180 | 25 |  |  |  |  | 总Cd |  |  | 有效态Cd | [35 empty] | 3 |  | 0.51 | 0.00558 | 0.27 | 0 |  |  |  |  | 0 | 0 | 48.09(有效态) | 0.11 |  | 48.09(有效态)
59 | 王启豪，2023 | MgAl-LDHs-A |  | 津衡蓝海科技有限公司 | [8 empty] | Mg2+ | Al3+ | 2.42 | [17 empty] | 甘肃省 | 白银市 |  |  |  | 8.24 |  |  |  | 总Cd | 0.73 | Cd | 0.23 | [14 empty] | 土壤 |  | 20 | 10 | 2 | [7 empty] | 180 | 180 | 25 |  |  |  |  | 总Cd |  |  | 有效态Cd | [35 empty] | 3 |  | 0.24 | 0.0138 | 0.14 | 0.00767 |  |  |  |  | 0 | 0 | 40.61 | 3.44 |  | 40.61
59 | 王启豪，2023 | MgAl-LDHs-B |  | 优索化工科技有限公司 | [10 empty] | 2.37 | [17 empty] | 江苏省 | 太仓市 |  |  |  | 6.51 |  |  |  | 总Cd | 0.78 | Cd | 0.48 | [14 empty] | 土壤 |  | 20 | 10 | 2 | [7 empty] | 180 | 180 | 25 |  |  |  |  | 总Cd |  |  | 有效态Cd | [35 empty] | 3 |  | 0.51 | 0.00558 | 0.36 | 0.00139 |  |  |  |  | 0 | 0 | 30.35 | 0.22 |  | 30.35
59 | 王启豪，2023 | MgAl-LDHs-B |  | 优索化工科技有限公司 | [10 empty] | 2.37 | [17 empty] | 甘肃省 | 白银市 |  |  |  | 8.24 |  |  |  | 总Cd | 0.73 | Cd | 0.23 | [14 empty] | 土壤 |  | 20 | 10 | 2 | [7 empty] | 180 | 180 | 25 |  |  |  |  | 总Cd |  |  | 有效态Cd | [35 empty] | 3 |  | 0.24 | 0.0138 | 0.15 | 0.00307 |  |  |  |  | 0 | 0 | 37.06 | 0.61 |  | 37.06
59 | 王启豪，2023 | MgAl-LDHs-C |  | 泰克莱尔科技有限公司 | [10 empty] | 2.01 |  |  |  | 1.0521 | 0.0065 | 24.78 | [8 empty] | 3448 1640 1355 1027 786、673 550 | O–H伸缩振动 –COO–的不对称伸缩振动 MgAl–LDHs层间CO23–阴离子的伸缩振动 C–O的伸缩振动 Mg–O和Al–O伸缩与弯曲振动 Fe–O键吸收峰 |  | 江苏省 | 太仓市 |  |  |  | 6.51 |  |  |  | 总Cd | 0.78 | Cd | 0.48 | [14 empty] | 土壤 |  | 20 | 10 | 2 | [7 empty] | 180 | 180 | 25 |  |  |  |  | 总Cd |  |  | 有效态Cd | [35 empty] | 3 |  | 0.51 | 0.00558 | 0.19 | 0.00279 |  |  |  |  | 0 | 0 | 63.38 | 0.67 |  | 63.38
59 | 王启豪，2023 | MgAl-LDHs-C |  | 泰克莱尔科技有限公司 | [10 empty] | 2.01 |  |  |  | 1.0521 | 0.0065 | 24.78 | [8 empty] | 3448 1640 1355 1027 786、673 550 | O–H伸缩振动 –COO–的不对称伸缩振动 MgAl–LDHs层间CO23–阴离子的伸缩振动 C–O的伸缩振动 Mg–O和Al–O伸缩与弯曲振动 Fe–O键吸收峰 |  | 甘肃省 | 白银市 |  |  |  | 8.24 |  |  |  | 总Cd | 0.73 | Cd | 0.23 | [14 empty] | 土壤 |  | 20 | 10 | 2 | [7 empty] | 180 | 180 | 25 |  |  |  |  | 总Cd |  |  | 有效态Cd | [35 empty] | 3 |  | 0.24 | 0.0138 | 0.12 | 0.01074 |  |  |  |  | 0 | 0 | 51.9 | 2.45 |  | 51.9
59 | 王启豪，2023 | MgAl-LDHs-C |  | 泰克莱尔科技有限公司 | [10 empty] | 2.01 |  |  |  | 1.0521 | 0.0065 | 24.78 | [8 empty] | 3448 1640 1355 1027 786、673 550 | O–H伸缩振动 –COO–的不对称伸缩振动 MgAl–LDHs层间CO23–阴离子的伸缩振动 C–O的伸缩振动 Mg–O和Al–O伸缩与弯曲振动 Fe–O键吸收峰 |  | 江苏省 | 太仓市 |  |  |  | 6.51 |  |  |  | 总Cd | 0.78 | Cd | 0.48 | [14 empty] | 土壤 |  | 20 | 100 | 1 |  | 0.1 |  |  |  | 6.51 |  |  | 180 | [5 empty] | 总Cd |  |  | 有效态Cd | [35 empty] | 3 |  | 0.48 | 0.04438 | 0.29 | 0.00411 |  |  |  |  | 0 | 0 | 40.3 | 1.1 |  | 40.3
59 | 王启豪，2023 | MgAl-LDHs-C |  | 泰克莱尔科技有限公司 | [10 empty] | 2.01 |  |  |  | 1.0521 | 0.0065 | 24.78 | [8 empty] | 3448 1640 1355 1027 786、673 550 | O–H伸缩振动 –COO–的不对称伸缩振动 MgAl–LDHs层间CO23–阴离子的伸缩振动 C–O的伸缩振动 Mg–O和Al–O伸缩与弯曲振动 Fe–O键吸收峰 |  | 甘肃省 | 白银市 |  |  |  | 8.24 |  |  |  | 总Cd | 0.73 | Cd | 0.23 | [14 empty] | 土壤 |  | 20 | 100 | 1 |  | 0.1 |  |  |  | 5.51 |  |  | 180 | [5 empty] | 总Cd |  |  | 有效态Cd | [35 empty] | 3 |  | 0.23 | 0.01808 | 0.15 | 0.00164 |  |  |  |  | 0 | 0 | 33.7 | 0.11 |  | 33.7
59 | 王启豪，2023 | MgAl-LDHs-C |  | 泰克莱尔科技有限公司 | [10 empty] | 2.01 |  |  |  | 1.0521 | 0.0065 | 24.78 | [8 empty] | 3448 1640 1355 1027 786、673 550 | O–H伸缩振动 –COO–的不对称伸缩振动 MgAl–LDHs层间CO23–阴离子的伸缩振动 C–O的伸缩振动 Mg–O和Al–O伸缩与弯曲振动 Fe–O键吸收峰 |  | 浙江 | 台州市 |  |  |  | 5.51 |  |  |  | 总Cd | 0.86 | Cd | 0.44 | [14 empty] | 土壤 |  | 20 | 100 | 1 |  | 0.1 |  |  |  | 8.24 |  |  | 180 | [5 empty] | 总Cd |  |  | 有效态Cd | [35 empty] | 3 |  | 0.44 | 0.0263 | 0.23 | 0.00247 |  |  |  |  | 0 | 0 | 47.3 | 0.22 |  | 47.3
59 | 王启豪，2023 | MgAl-LDHs-D |  | ①巯基改性：将硅烷偶联剂按1∶6∶8∶83质量比与MgAl-LDHs材料、无水乙醇、去离子水混合，振荡2.5 h后清洗烘干并磨碎备用；②滴制小球：将巯基改性后的 MgAl-LDHs、海藻酸钠、Fe3O4按质量比1.5∶1∶1 置于烧杯中，按1∶20质量比加入去离子水，搅拌均匀至呈凝胶状；将混合液超声脱气15 min后，用蠕动泵将混合液滴加入2%的氯化钙溶液中成球，磁性小球在溶液中固化12 h，然后用去离子水洗涤3 ~ 5 次后，置于100 ℃烘箱中干燥24 h，得到磁性颗粒修复材料。 | [10 empty] | 2.99 | [17 empty] | 江苏省 | 太仓市 |  |  |  | 6.51 |  |  |  | 总Cd | 0.78 | Cd | 0.48 | [14 empty] | 土壤 |  | 20 | 10 | 2 | [7 empty] | 180 | 180 | 25 |  |  |  |  | 总Cd |  |  | 有效态Cd | [35 empty] | 3 |  | 0.51 | 0.00558 | 0.42 | 0 |  |  |  |  | 0 | 0 | 17.96 | 0.56 |  | 17.96
59 | 王启豪，2023 | MgAl-LDHs-D |  | ①巯基改性：将硅烷偶联剂按1∶6∶8∶83质量比与MgAl-LDHs材料、无水乙醇、去离子水混合，振荡2.5 h后清洗烘干并磨碎备用；②滴制小球：将巯基改性后的 MgAl-LDHs、海藻酸钠、Fe3O4按质量比1.5∶1∶1 置于烧杯中，按1∶20质量比加入去离子水，搅拌均匀至呈凝胶状；将混合液超声脱气15 min后，用蠕动泵将混合液滴加入2%的氯化钙溶液中成球，磁性小球在溶液中固化12 h，然后用去离子水洗涤3 ~ 5 次后，置于100 ℃烘箱中干燥24 h，得到磁性颗粒修复材料。 | [10 empty] | 2.99 | [17 empty] | 甘肃省 | 白银市 |  |  |  | 8.24 |  |  |  | 总Cd | 0.73 | Cd | 0.23 | [14 empty] | 土壤 |  | 20 | 10 | 2 | [7 empty] | 180 | 180 | 25 |  |  |  |  | 总Cd |  |  | 有效态Cd | [35 empty] | 3 |  | 0.24 | 0.0138 | 0.17 | 0.00307 |  |  |  |  | 0 | 0 | 28.71 | 1.6 |  | 28.71
60 | 王玉环，2019 | 没有重复，无n、sd | [115 empty] | 3
61 | Zaiwei Yang， 2024 | CaFe-LDH | 共沉淀法 | 将6.63g的CaCl2、16.23g的FeCl3·6H2O和0.06g的NaOH溶解在150ml超纯水中并在磁力搅拌器300r min-1条件下搅拌，在80°C下反应36h。反应后冷却至室温后离心收集。用超纯水洗涤三次后放50°C烘箱中干燥然后研磨收集备用 | [8 empty] | Ca2+ | Fe3+ | 1.51 | [11 empty] | 典型片状结构，层片之间相互堆叠，粒径较小，片层大小大小约在200-500nm之间，分散比较均匀 | [32 empty] | 溶液 | [18 empty] | Cd(Ⅱ) | [38 empty] | 3 | [7 empty] | 225.19
61 | Zaiwei Yang， 2024 | CaFe-LDH | 共沉淀法 | [30 empty] | 某重金属采矿尾矿土壤 |  |  | 表层土0~20cm | 8.04 |  |  |  | Cd | 16.57 | Pb | 70.32 | Zn | 783 | Cu | 78.41 | [10 empty] | 土壤 |  |  | 1000 | 0 | [5 empty] | 8.03 |  |  | 63d | [5 empty] | Cd |  | 16.57 | Pb |  | 70.32 | Zn |  | 783 | Cu |  | 78.41 | [9 empty] | 7.91 | [17 empty] | 3 |  |  |  | 10.37 | 0 | [58 empty] | 9.38 | 0.22 | [13 empty] | 5.99 | -0.29 | [8 empty] | 92.36067 | 92.36067 | [18 empty] | 52.95 | 2.32
61 | Zaiwei Yang， 2024 | CaFe-LDH | 共沉淀法 | [30 empty] | 某重金属采矿尾矿土壤 |  |  | 表层土0~20cm | 8.04 |  |  |  | Cd | 16.57 | Pb | 70.32 | Zn | 783 | Cu | 78.41 | [10 empty] | 土壤 |  |  | 1000 | 5 | [5 empty] | 7.77 |  |  | 63d | [5 empty] | Cd |  | 16.57 | Pb |  | 70.32 | Zn |  | 783 | Cu |  | 78.41 | [9 empty] | 7.8 | [17 empty] | 3 |  |  |  | 8.95 | 0.04 | [6 empty] | 13.71 |  |  | 13.71 | [48 empty] | 8.26 | 0.1 | [6 empty] | 17.8 |  |  | 17.8 |  |  |  | 6.07 | 0 | [6 empty] | 7.59 |  | 92.25864 | 92.25864 | [18 empty] | 32.74 | 0.74 | [6 empty] | 3.59 |  |  | 3.59
61 | Zaiwei Yang， 2024 | CaFe-LDH | 共沉淀法 | [30 empty] | 某重金属采矿尾矿土壤 |  |  | 表层土0~20cm | 8.04 |  |  |  | Cd | 16.57 | Pb | 70.32 | Zn | 783 | Cu | 78.41 | [10 empty] | 土壤 |  |  | 1000 | 10 | [5 empty] | 7.87 |  |  | 63d | [5 empty] | Cd |  | 16.57 | Pb |  | 70.32 | Zn |  | 783 | Cu |  | 78.41 | [9 empty] | 7.79 | [17 empty] | 3 |  |  |  | 8.61 | 0.29 | [6 empty] | 17.01 |  |  | 17.01 | [48 empty] | 7.39 | -0.18 | [6 empty] | 15.41 |  |  | 15.41 |  |  |  | 5.41 | 0.17 | [6 empty] | 14.34 |  | 93.10037 | 93.10037 | [18 empty] | 25.79 | 1.16 | [6 empty] | 7.64 |  |  | 7.64
61 | Zaiwei Yang， 2024 | CaFe-LDH | 共沉淀法 | [30 empty] | 某重金属采矿尾矿土壤 |  |  | 表层土0~20cm | 8.04 |  |  |  | Cd | 16.57 | Pb | 70.32 | Zn | 783 | Cu | 78.41 | [10 empty] | 土壤 |  |  | 1000 | 30 | [5 empty] | 7.92 |  |  | 63d | [5 empty] | Cd |  | 16.57 | Pb |  | 70.32 | Zn |  | 783 | Cu |  | 78.41 | [9 empty] | 7.87 | [17 empty] | 3 |  |  |  | 6.91 | 0.37 | [6 empty] | 33.25 |  |  | 33.25 | [48 empty] | 6.29 | -0.06 | [6 empty] | 29.67 |  |  | 29.67 |  |  |  | 4.96 | 0.09 | [6 empty] | 20.74 |  | 93.67428 | 93.67428 | [18 empty] | 19.58 | 1.16 | [6 empty] | 13.24 |  |  | 13.24
61 | Zaiwei Yang， 2024 | CaFe-LDH | 共沉淀法 | [30 empty] | 某重金属采矿尾矿土壤 |  |  | 表层土0~20cm | 8.04 |  |  |  | Cd | 16.57 | Pb | 70.32 | Zn | 783 | Cu | 78.41 | [10 empty] | 土壤 |  |  | 1000 | 50 | [5 empty] | 7.95 |  |  | 63d | [5 empty] | Cd |  | 16.57 | Pb |  | 70.32 | Zn |  | 783 | Cu |  | 78.41 | [9 empty] | 7.88 | [17 empty] | 3 |  |  |  | 6.06 | 0.01 | [6 empty] | 41.56 |  |  | 41.56 | [48 empty] | 5.72 | 0.16 | [6 empty] | 36.1 |  |  | 36.1 |  |  |  | 4.96 | 0.17 | [6 empty] | 25.2 |  | 93.67428 | 93.67428 | [18 empty] | 17.05 | 1.26 | [6 empty] | 15.1 |  |  | 15.1
61 | Zaiwei Yang， 2024 | CaFe-LDH | 共沉淀法 | [30 empty] | 某重金属采矿尾矿土壤 |  |  | 表层土0~20cm | 8.04 |  |  |  | Cd | 16.57 | Pb | 70.32 | Zn | 783 | Cu | 78.41 | [10 empty] | 土壤 |  |  | 1000 | 100 | [5 empty] | 8.01 |  |  | 63d | [5 empty] | Cd |  | 16.57 | Pb |  | 70.32 | Zn |  | 783 | Cu |  | 78.41 | [9 empty] | 7.9 | [17 empty] | 3 |  |  |  | 5.87 | 0.17 | [6 empty] | 43.48 |  |  | 43.48 | [48 empty] | 5.29 | 0.35 | [6 empty] | 46.38 |  |  | 46.38 |  |  |  | 4.4 | 0.36 | [6 empty] | 29.71 |  | 94.38847 | 94.38847 | [18 empty] | 14.84 | 1.37 | [6 empty] | 21.35 |  |  | 21.35
61 | Zaiwei Yang， 2024 | CaFe-LDH | 共沉淀法 | [30 empty] | 某重金属采矿尾矿土壤 |  |  | 表层土0~20cm | 8.04 |  |  |  | Cd | 16.57 | Pb | 70.32 | Zn | 783 | Cu | 78.41 | [68 empty] | 3
61 | Zaiwei Yang， 2024 | CaFe-LDH | 共沉淀法 | [30 empty] | 某重金属采矿尾矿土壤 |  |  | 表层土0~20cm | 8.04 |  |  |  | Cd | 16.57 | Pb | 70.32 | Zn | 783 | Cu | 78.41 | [68 empty] | 3
61 | Zaiwei Yang， 2024 | CaFe-LDH | 共沉淀法 | [30 empty] | 某重金属采矿尾矿土壤 |  |  | 表层土0~20cm | 8.04 |  |  |  | Cd | 16.57 | Pb | 70.32 | Zn | 783 | Cu | 78.41 | [68 empty] | 3
61 | Zaiwei Yang， 2024 | CaFe-LDH | 共沉淀法 | [30 empty] | 某重金属采矿尾矿土壤 |  |  | 表层土0~20cm | 8.04 |  |  |  | Cd | 16.57 | Pb | 70.32 | Zn | 783 | Cu | 78.41 | [68 empty] | 3
61 | Zaiwei Yang， 2024 | CaFe-LDH | 共沉淀法 | [30 empty] | 某重金属采矿尾矿土壤 |  |  | 表层土0~20cm | 8.04 |  |  |  | Cd | 16.57 | Pb | 70.32 | Zn | 783 | Cu | 78.41 | [68 empty] | 3
61 | Zaiwei Yang， 2024 | CaFe-LDH | 共沉淀法 | [30 empty] | 某重金属采矿尾矿土壤 |  |  | 表层土0~20cm | 8.04 |  |  |  | Cd | 16.57 | Pb | 70.32 | Zn | 783 | Cu | 78.41 | [68 empty] | 3
61 | Zaiwei Yang， 2024 | CaAl-LDH | 共沉淀法 | 将11.25g的Ca(NO3)2·4H2O和9.28g的Al(NO3)3·9H2O溶解在150mL，浓度为0.5M的NaNO3溶液中，反应0.5h等溶解完全后，用2M的NaOH溶液将混合液的pH调节至12.00左右，在80°C下反应36h。反应后冷却至 室温后离心收集，用超纯水洗涤三次后放50°C烘箱中干燥后研磨备用 | [8 empty] | Ca2+ | Al3+ | 2.49 | [11 empty] | 典型片状结构，层片之间相互堆叠，粒径较小，片层大小大小约在200-500nm之间，分散比较均匀 | [32 empty] | 溶液 | [18 empty] | Cd(Ⅱ) | [38 empty] | 3 | [7 empty] | 146.23
61 | Zaiwei Yang， 2024 | CaAl-LDH | 共沉淀法 | 将11.25g的Ca(NO3)2·4H2O和9.28g的Al(NO3)3·9H2O溶解在150mL，浓度为0.5M的NaNO3溶液中，反应0.5h等溶解完全后，用2M的NaOH溶液将混合液的pH调节至12.00左右，在80°C下反应36h。反应后冷却至 室温后离心收集，用超纯水洗涤三次后放50°C烘箱中干燥后研磨备用 | [8 empty] | Ca2+ | Al3+ | 2.49 | [11 empty] | 典型片状结构，层片之间相互堆叠，粒径较小，片层大小大小约在200-500nm之间，分散比较均匀 | [32 empty] | 溶液 | [18 empty] | Pb | [38 empty] | 3 | [67 empty] | 142.7
61 | Zaiwei Yang， 2024 | CaAl-LDH | 共沉淀法 | 将11.25g的Ca(NO3)2·4H2O和9.28g的Al(NO3)3·9H2O溶解在150mL，浓度为0.5M的NaNO3溶液中，反应0.5h等溶解完全后，用2M的NaOH溶液将混合液的pH调节至12.00左右，在80°C下反应36h。反应后冷却至 室温后离心收集，用超纯水洗涤三次后放50°C烘箱中干燥后研磨备用 | [8 empty] | Ca2+ | Al3+ | 2.49 | [11 empty] | 典型片状结构，层片之间相互堆叠，粒径较小，片层大小大小约在200-500nm之间，分散比较均匀 | [32 empty] | 溶液 | [18 empty] | Cd |  |  | Pb | [35 empty] | 3
61 | Zaiwei Yang， 2024 | CaAl-LDH | 共沉淀法 | [29 empty] | 四川省 | 某重金属采矿尾矿土壤 |  |  | 表层土0~20cm | 7.91 |  |  |  | Cd | 26.37 | Pb | 339.33 | Zn | 1657 | Cu | 104.1 | [10 empty] | 土壤 |  |  | 1000 | 0 | [5 empty] | 7.62 |  |  | 63d | [5 empty] | Cd |  | 26.37 | Pb |  | 339.33 | Zn |  | 1657 | Cu |  | 104.1 | [9 empty] | 7.73 | [17 empty] | 3 |  |  |  | 9.63 | 0.29 | [58 empty] | 49.94 | 2.08 | [8 empty] | 85.28276 | 85.28276 |  |  |  | 7.77 | 0 | [8 empty] | 92.53602 | 92.53602 | [18 empty] | 53.02 | 1.24
61 | Zaiwei Yang， 2024 | CaAl-LDH | 共沉淀法 | [29 empty] | 四川省 | 某重金属采矿尾矿土壤 |  |  | 表层土0~20cm | 7.91 |  |  |  | Cd | 26.37 | Pb | 339.33 | Zn | 1657 | Cu | 104.1 | [10 empty] | 土壤 |  |  | 1000 | 5 | [5 empty] | 7.68 |  |  | 63d | [5 empty] | Cd |  | 26.37 | Pb |  | 339.33 | Zn |  | 1657 | Cu |  | 104.1 | [9 empty] | 7.91 | [17 empty] | 3 |  |  |  | 7.89 | 0.23 | [6 empty] | 17.81 |  |  | 17.81 | [48 empty] | 34.33 | 0.15 | [6 empty] | 12.01 |  | 89.883 | 89.883 |  |  |  | 7.48 | 0.06 | [6 empty] | 38.37 |  | 92.8146 | 92.8146 | [18 empty] | 32.65 | 2.81 | [6 empty] | 7.62 |  |  | 7.62
61 | Zaiwei Yang， 2024 | CaAl-LDH | 共沉淀法 | [29 empty] | 四川省 | 某重金属采矿尾矿土壤 |  |  | 表层土0~20cm | 7.91 |  |  |  | Cd | 26.37 | Pb | 339.33 | Zn | 1657 | Cu | 104.1 | [10 empty] | 土壤 |  |  | 1000 | 10 | [5 empty] | 7.68 |  |  | 63d | [5 empty] | Cd |  | 26.37 | Pb |  | 339.33 | Zn |  | 1657 | Cu |  | 104.1 | [9 empty] | 7.94 | [17 empty] | 3 |  |  |  | 7.15 | 0.29 | [6 empty] | 25.75 |  |  | 25.75 | [48 empty] | 31.8 | -2.08 | [6 empty] | 21.36 |  | 90.62859 | 90.62859 |  |  |  | 7.69 | 0.18 | [6 empty] | 51.44 |  | 92.61287 | 92.61287 | [18 empty] | 21.84 | 1.01 | [6 empty] | 9.91 |  |  | 9.91
61 | Zaiwei Yang， 2024 | CaAl-LDH | 共沉淀法 | [29 empty] | 四川省 | 某重金属采矿尾矿土壤 |  |  | 表层土0~20cm | 7.91 |  |  |  | Cd | 26.37 | Pb | 339.33 | Zn | 1657 | Cu | 104.1 | [10 empty] | 土壤 |  |  | 1000 | 30 | [5 empty] | 7.63 |  |  | 63d | [5 empty] | Cd |  | 26.37 | Pb |  | 339.33 | Zn |  | 1657 | Cu |  | 104.1 | [9 empty] | 7.87 | [17 empty] | 3 |  |  |  | 5.41 | 0.34 | [6 empty] | 43.67 |  |  | 43.67 | [48 empty] | 19.47 | 2.08 | [6 empty] | 32.88 |  | 94.26222 | 94.26222 |  |  |  | 7.5 | -0.08 | [6 empty] | 62.9 |  | 92.79539 | 92.79539 | [18 empty] | 19.59 | 1.13 | [6 empty] | 17.17 |  |  | 17.17
61 | Zaiwei Yang， 2024 | CaAl-LDH | 共沉淀法 | [29 empty] | 四川省 | 某重金属采矿尾矿土壤 |  |  | 表层土0~20cm | 7.91 |  |  |  | Cd | 26.37 | Pb | 339.33 | Zn | 1657 | Cu | 104.1 | [10 empty] | 土壤 |  |  | 1000 | 50 | [5 empty] | 7.93 |  |  | 63d | [5 empty] | Cd |  | 26.37 | Pb |  | 339.33 | Zn |  | 1657 | Cu |  | 104.1 | [9 empty] | 7.85 | [17 empty] | 3 |  |  |  | 4.65 | 0.02 | [6 empty] | 51.75 |  |  | 51.75 | [48 empty] | 13.08 | 1.93 | [6 empty] | 39.11 |  | 96.14535 | 96.14535 |  |  |  | 7.53 | -0.15 | [6 empty] | 67.05 |  | 92.76657 | 92.76657 | [18 empty] | 17.11 | 1.13 | [6 empty] | 17.05 |  |  | 17.05
61 | Zaiwei Yang， 2024 | CaAl-LDH | 共沉淀法 | [29 empty] | 四川省 | 某重金属采矿尾矿土壤 |  |  | 表层土0~20cm | 7.91 |  |  |  | Cd | 26.37 | Pb | 339.33 | Zn | 1657 | Cu | 104.1 | [10 empty] | 土壤 |  |  | 1000 | 100 | [5 empty] | 9.1 |  |  | 63d | [5 empty] | Cd |  | 26.37 | Pb |  | 339.33 | Zn |  | 1657 | Cu |  | 104.1 | [9 empty] | 7.89 | [17 empty] | 3 |  |  |  | 3.07 | 0.68 | [6 empty] | 68.01 |  |  | 68.01 | [48 empty] | 2.53 | 2.38 | [6 empty] | 43.81 |  | 99.25441 | 99.25441 |  |  |  | 6.11 | 0.06 | [6 empty] | 72.04 |  | 94.13064 | 94.13064 | [18 empty] | 8.89 | 1.24 | [6 empty] | 26.64 |  |  | 26.64
61 | Zaiwei Yang， 2024 | CaAl-LDH | 共沉淀法 | [29 empty] | 四川省 | 某重金属采矿尾矿土壤 |  |  | 表层土0~20cm | 7.91 |  |  |  | Cd | 26.37 | Pb | 339.33 | Zn | 1657 | Cu | 104.1 | [68 empty] | 3
61 | Zaiwei Yang， 2024 | CaAl-LDH | 共沉淀法 | [29 empty] | 四川省 | 某重金属采矿尾矿土壤 |  |  | 表层土0~20cm | 7.91 |  |  |  | Cd | 26.37 | Pb | 339.33 | Zn | 1657 | Cu | 104.1 | [68 empty] | 3
61 | Zaiwei Yang， 2024 | CaAl-LDH | 共沉淀法 | [29 empty] | 四川省 | 某重金属采矿尾矿土壤 |  |  | 表层土0~20cm | 7.91 |  |  |  | Cd | 26.37 | Pb | 339.33 | Zn | 1657 | Cu | 104.1 | [68 empty] | 3
61 | Zaiwei Yang， 2024 | CaAl-LDH | 共沉淀法 | [29 empty] | 四川省 | 某重金属采矿尾矿土壤 |  |  | 表层土0~20cm | 7.91 |  |  |  | Cd | 26.37 | Pb | 339.33 | Zn | 1657 | Cu | 104.1 | [68 empty] | 3
61 | Zaiwei Yang， 2024 | CaAl-LDH | 共沉淀法 | [29 empty] | 四川省 | 某重金属采矿尾矿土壤 |  |  | 表层土0~20cm | 7.91 |  |  |  | Cd | 26.37 | Pb | 339.33 | Zn | 1657 | Cu | 104.1 | [68 empty] | 3
61 | Zaiwei Yang， 2024 | CaAl-LDH | 共沉淀法 | [29 empty] | 四川省 | 某重金属采矿尾矿土壤 |  |  | 表层土0~20cm | 7.91 |  |  |  | Cd | 26.37 | Pb | 339.33 | Zn | 1657 | Cu | 104.1 | [68 empty] | 3
62 | Liu Zilong, 2022 | Mg3AlCO3-LDH/BC | 共沉淀法 |  |  |  | 是 | 生物炭 | 90.3 |  |  |  | Mg2+ | Al3+ | 3 | CO32- |  |  | 99.2 | 0.222 | 8.5 | [38 empty] | 溶液 |  |  |  |  | 0.5 | [7 empty] | 0~2880 | 25 |  |  |  |  | Cd(Ⅱ) | 50 | [18 empty] | 2880 |  | 伪二级动力学模型 | [16 empty] | 3 | [7 empty] | 75 |  |  |  | 71 |  |  | 71
62 | Liu Zilong, 2022 | Mg3AlCO3-LDH/BC | 共沉淀法 |  |  |  | 是 | 生物炭 | 90.3 |  |  |  | Mg2+ | Al3+ | 3 | CO32- |  |  | 99.2 | 0.222 | 8.5 | [38 empty] | 溶液 |  |  |  | 0.01 | 0.5 |  |  |  |  | 5 |  |  | 2880 | 25 |  |  |  |  | Cd(Ⅱ) | 0~100 | [24 empty] | Langmuir | 94.3 | [11 empty] | 3
62 | Liu Zilong, 2022 | Mg3AlCO3-LDH/BC | 共沉淀法 |  |  |  | 是 | 生物炭 | 90.3 |  |  |  | Mg2+ | Al3+ | 3 | CO32- |  |  | 99.2 | 0.222 | 8.5 | [38 empty] | 溶液 |  |  |  | 0.01 | 0.5 |  |  |  |  | 5 |  |  | 2880 | 25 |  |  |  |  | Cd(Ⅱ) | 50 | [16 empty] | Na | 0.02 | [19 empty] | 3 | [7 empty] | 55.8 | [5 empty] | 55.8 | 55.8
62 | Liu Zilong, 2022 | Mg3AlCO3-LDH/BC | 共沉淀法 |  |  |  | 是 | 生物炭 | 90.3 |  |  |  | Mg2+ | Al3+ | 3 | CO32- |  |  | 99.2 | 0.222 | 8.5 | [38 empty] | 溶液 |  |  |  | 0.01 | 0.5 |  |  |  |  | 5 |  |  | 2880 | 25 |  |  |  |  | Cd(Ⅱ) | 50 | [16 empty] | K | 0.02 | [19 empty] | 3 | [7 empty] | 49.4 | [5 empty] | 49.4 | 49.4
62 | Liu Zilong, 2022 | Mg3AlCO3-LDH/BC | 共沉淀法 |  |  |  | 是 | 生物炭 | 90.3 |  |  |  | Mg2+ | Al3+ | 3 | CO32- |  |  | 99.2 | 0.222 | 8.5 | [38 empty] | 溶液 |  |  |  | 0.01 | 0.5 |  |  |  |  | 5 |  |  | 2880 | 25 |  |  |  |  | Cd(Ⅱ) | 50 | [16 empty] | Ca2+ | 0.02 | [19 empty] | 3 | [7 empty] | 39.3 | [5 empty] | 39.3 | 39.3
62 | Liu Zilong, 2022 | Mg3AlCO3-LDH/BC | 共沉淀法 |  |  |  | 是 | 生物炭 | 90.3 |  |  |  | Mg2+ | Al3+ | 3 | CO32- |  |  | 99.2 | 0.222 | 8.5 | [38 empty] | 溶液 |  |  |  | 0.01 | 0.5 |  |  |  |  | 5 |  |  | 2880 | 25 |  |  |  |  | Cd(Ⅱ) | 50 | [16 empty] | Mg2+ | 0.02 | [19 empty] | 3 | [7 empty] | 25 | [5 empty] | 25 | 25
62 | Liu Zilong, 2022 | Mg3AlCO3-LDH/BC | 共沉淀法 |  |  |  | 是 | 生物炭 | 90.3 |  |  |  | Mg2+ | Al3+ | 3 | CO32- |  |  | 99.2 | 0.222 | 8.5 | [38 empty] | 溶液 |  |  |  | 0.01 | 0.5 |  |  |  |  | 5 |  |  | 2880 | 25 |  |  |  |  | Cd(Ⅱ) | 50 | [16 empty] | Zn2+ | 0.02 | [19 empty] | 3 | [7 empty] | 5.6 | [5 empty] | 5.6 | 5.6
62 | Liu Zilong, 2022 | Mg3AlCO3-LDH/BC | 共沉淀法 |  |  |  | 是 | 生物炭 | 90.3 |  |  |  | Mg2+ | Al3+ | 3 | CO32- |  |  | 99.2 | 0.222 | 8.5 | [11 empty] | 浙江省 | 杭州市下沙 |  |  | 表层水稻土 | [22 empty] | 土壤 |  | 20 | 1 | 0 |  | 0 | [6 empty] | 2d | 25 |  |  |  |  | Cd(Ⅱ) | 50 | [37 empty] | 3 |  |  |  | 4.98 | 0.05495 | [6 empty] | 90.5 |  |  | 90.5
62 | Liu Zilong, 2022 | Mg3AlCO3-LDH/BC | 共沉淀法 |  |  |  | 是 | 生物炭 | 90.3 |  |  |  | Mg2+ | Al3+ | 3 | CO32- |  |  | 99.2 | 0.222 | 8.5 | [11 empty] | 浙江省 | 杭州市下沙 |  |  | 表层水稻土 | [22 empty] | 土壤 |  | 20 | 1 | 0.0025 |  | 0.25 | [6 empty] | 2d | 25 |  |  |  |  | Cd(Ⅱ) | 50 | [37 empty] | 3 |  | 4.98 | 0.05495 | 4.27 | 0.26374 | [6 empty] | 91.84 |  |  | 91.84
62 | Liu Zilong, 2022 | Mg3AlCO3-LDH/BC | 共沉淀法 |  |  |  | 是 | 生物炭 | 90.3 |  |  |  | Mg2+ | Al3+ | 3 | CO32- |  |  | 99.2 | 0.222 | 8.5 | [11 empty] | 浙江省 | 杭州市下沙 |  |  | 表层水稻土 | [22 empty] | 土壤 |  | 20 | 1 | 0.005 |  | 0.5 | [6 empty] | 2d | 25 |  |  |  |  | Cd(Ⅱ) | 50 | [37 empty] | 3 |  | 4.98 | 0.05495 | 3.23 | 0.02198 | [6 empty] | 93.82 |  |  | 93.82
62 | Liu Zilong, 2022 | Mg3AlCO3-LDH/BC | 共沉淀法 |  |  |  | 是 | 生物炭 | 90.3 |  |  |  | Mg2+ | Al3+ | 3 | CO32- |  |  | 99.2 | 0.222 | 8.5 | [11 empty] | 浙江省 | 杭州市下沙 |  |  | 表层水稻土 | [22 empty] | 土壤 |  | 20 | 1 | 0.01 |  | 1 | [6 empty] | 2d | 25 |  |  |  |  | Cd(Ⅱ) | 50 | [37 empty] | 3 |  | 4.98 | 0.05495 | 2.54 | 0.01099 | [6 empty] | 95.14 |  |  | 95.14
62 | Liu Zilong, 2022 | Mg3AlCO3-LDH/BC | 共沉淀法 |  |  |  | 是 | 生物炭 | 90.3 |  |  |  | Mg2+ | Al3+ | 3 | CO32- |  |  | 99.2 | 0.222 | 8.5 | [11 empty] | 浙江省 | 杭州市下沙 |  |  | 表层水稻土 | [22 empty] | 土壤 |  | 20 | 1 | 0.02 |  | 2 | [6 empty] | 2d | 25 |  |  |  |  | Cd(Ⅱ) | 50 | [37 empty] | 3 |  | 4.98 | 0.05495 | 1.66 | 0.05495 | [6 empty] | 96.82 |  |  | 96.82
62 | Liu Zilong, 2022 | Mg3AlNO3-LDH/BC | 共沉淀法 |  |  |  | 是 | 生物炭 | 85 |  |  |  | Mg2+ | Al3+ | 3 | NO3- |  |  | 97.6 | 0.209 | 9.2 | [38 empty] | 溶液 |  |  |  |  | 0.5 | [7 empty] | 0~2880 | 25 |  |  |  |  | Cd(Ⅱ) | 50 | [18 empty] | 2880 |  | 伪二级动力学模型 | [16 empty] | 3 | [7 empty] | 42 |  |  |  | 40 |  |  | 40
62 | Liu Zilong, 2022 | Mg3AlNO3-LDH/BC | 共沉淀法 |  |  |  | 是 | 生物炭 | 85 |  |  |  | Mg2+ | Al3+ | 3 | NO3- |  |  | 97.6 | 0.209 | 9.2 | [38 empty] | 溶液 |  |  |  |  | 0.5 |  |  |  |  | 5 |  |  | 2880 | 25 |  |  |  |  | Cd(Ⅱ) | 0~100 | [24 empty] | Langmuir | 62.5 | [11 empty] | 3 | [7 empty] | 62.5
62 | Liu Zilong, 2022 | Mg3AlNO3-LDH/BC | 共沉淀法 |  |  |  | 是 | 生物炭 | 85 |  |  |  | Mg2+ | Al3+ | 3 | NO3- |  |  | 97.6 | 0.209 | 9.2 | [38 empty] | 溶液 |  |  |  | 0.01 | 0.5 |  |  |  |  | 5 |  |  | 2880 | 25 |  |  |  |  | Cd(Ⅱ) | 50 | [16 empty] | Na | 0.02 | [19 empty] | 3 | [7 empty] | 40.5 | [5 empty] | 40.5 | 40.5
62 | Liu Zilong, 2022 | Mg3AlNO3-LDH/BC | 共沉淀法 |  |  |  | 是 | 生物炭 | 85 |  |  |  | Mg2+ | Al3+ | 3 | NO3- |  |  | 97.6 | 0.209 | 9.2 | [38 empty] | 溶液 |  |  |  | 0.01 | 0.5 |  |  |  |  | 5 |  |  | 2880 | 25 |  |  |  |  | Cd(Ⅱ) | 50 | [16 empty] | K | 0.02 | [19 empty] | 3 | [7 empty] | 32.3 | [5 empty] | 32.3 | 32.3
62 | Liu Zilong, 2022 | Mg3AlNO3-LDH/BC | 共沉淀法 |  |  |  | 是 | 生物炭 | 85 |  |  |  | Mg2+ | Al3+ | 3 | NO3- |  |  | 97.6 | 0.209 | 9.2 | [38 empty] | 溶液 |  |  |  | 0.01 | 0.5 |  |  |  |  | 5 |  |  | 2880 | 25 |  |  |  |  | Cd(Ⅱ) | 50 | [16 empty] | Ca2+ | 0.02 | [19 empty] | 3 | [7 empty] | 27.6 | [5 empty] | 27.6 | 27.6
62 | Liu Zilong, 2022 | Mg3AlNO3-LDH/BC | 共沉淀法 |  |  |  | 是 | 生物炭 | 85 |  |  |  | Mg2+ | Al3+ | 3 | NO3- |  |  | 97.6 | 0.209 | 9.2 | [38 empty] | 溶液 |  |  |  | 0.01 | 0.5 |  |  |  |  | 5 |  |  | 2880 | 25 |  |  |  |  | Cd(Ⅱ) | 50 | [16 empty] | Mg2+ | 0.02 | [19 empty] | 3 | [7 empty] | 17.9 | [5 empty] | 17.9 | 17.9
62 | Liu Zilong, 2022 | Mg3AlNO3-LDH/BC | 共沉淀法 |  |  |  | 是 | 生物炭 | 85 |  |  |  | Mg2+ | Al3+ | 3 | NO3- |  |  | 97.6 | 0.209 | 9.2 | [38 empty] | 溶液 |  |  |  | 0.01 | 0.5 |  |  |  |  | 5 |  |  | 2880 | 25 |  |  |  |  | Cd(Ⅱ) | 50 | [16 empty] | Zn2+ | 0.02 | [19 empty] | 3 | [7 empty] | 5.4 | [5 empty] | 5.4 | 5.4
62 | Liu Zilong, 2022 | Mg3AlNO3-LDH/BC | 共沉淀法 |  |  |  | 是 | 生物炭 | 85 |  |  |  | Mg2+ | Al3+ | 3 | NO3- |  |  | 97.6 | 0.209 | 9.2 | [11 empty] | 浙江省 | 杭州市下沙 |  |  | 表层水稻土 | [22 empty] | 土壤 |  | 20 | 1 | 0 |  | 0 | [6 empty] | 2d | 25 |  |  |  |  | Cd(Ⅱ) | 50 | [37 empty] | 3 |  |  |  | 4.99 | 0.06593 | [6 empty] | 90.5 |  |  | 90.5
62 | Liu Zilong, 2022 | Mg3AlNO3-LDH/BC | 共沉淀法 |  |  |  | 是 | 生物炭 | 85 |  |  |  | Mg2+ | Al3+ | 3 | NO3- |  |  | 97.6 | 0.209 | 9.2 | [11 empty] | 浙江省 | 杭州市下沙 |  |  | 表层水稻土 | [22 empty] | 土壤 |  | 20 | 1 | 0.0025 |  | 0.25 | [6 empty] | 2d | 25 |  |  |  |  | Cd(Ⅱ) | 50 | [37 empty] | 3 |  | 4.99 | 0.06593 | 4.14 | 0.07692 | [6 empty] | 92.04 |  |  | 92.04
62 | Liu Zilong, 2022 | Mg3AlNO3-LDH/BC | 共沉淀法 |  |  |  | 是 | 生物炭 | 85 |  |  |  | Mg2+ | Al3+ | 3 | NO3- |  |  | 97.6 | 0.209 | 9.2 | [11 empty] | 浙江省 | 杭州市下沙 |  |  | 表层水稻土 | [22 empty] | 土壤 |  | 20 | 1 | 0.005 |  | 0.5 | [6 empty] | 2d | 25 |  |  |  |  | Cd(Ⅱ) | 50 | [37 empty] | 3 |  | 4.99 | 0.06593 | 3.69 | 0.14286 | [6 empty] | 92.92 |  |  | 92.92
62 | Liu Zilong, 2022 | Mg3AlNO3-LDH/BC | 共沉淀法 |  |  |  | 是 | 生物炭 | 85 |  |  |  | Mg2+ | Al3+ | 3 | NO3- |  |  | 97.6 | 0.209 | 9.2 | [11 empty] | 浙江省 | 杭州市下沙 |  |  | 表层水稻土 | [22 empty] | 土壤 |  | 20 | 1 | 0.01 |  | 1 | [6 empty] | 2d | 25 |  |  |  |  | Cd(Ⅱ) | 50 | [37 empty] | 3 |  | 4.99 | 0.06593 | 2.63 | 0.14286 | [6 empty] | 94.92 |  |  | 94.92
62 | Liu Zilong, 2022 | Mg3AlNO3-LDH/BC | 共沉淀法 |  |  |  | 是 | 生物炭 | 85 |  |  |  | Mg2+ | Al3+ | 3 | NO3- |  |  | 97.6 | 0.209 | 9.2 | [11 empty] | 浙江省 | 杭州市下沙 |  |  | 表层水稻土 | [22 empty] | 土壤 |  | 20 | 1 | 0.02 |  | 2 | [6 empty] | 2d | 25 |  |  |  |  | Cd(Ⅱ) | 50 | [37 empty] | 3 |  | 4.99 | 0.06593 | 1.55 | 0.13187 | [6 empty] | 97 |  |  | 97
62 | Liu Zilong, 2022 | Mg3AlCO3-LDH | 共沉淀法 | [9 empty] | Mg2+ | Al3+ | 3 | CO32- |  |  | 71.6 | 0.474 | 24.9 | [38 empty] | 溶液 |  |  |  |  | 0.5 | [7 empty] | 0~2880 | 25 |  |  |  |  | Cd(Ⅱ) | 50 | [18 empty] | 2880 |  | 伪二级动力学模型 | [16 empty] | 3 | [7 empty] | 73 |  |  |  | 67 |  |  | 67
62 | Liu Zilong, 2022 | Mg3AlCO3-LDH | 共沉淀法 | [9 empty] | Mg2+ | Al3+ | 3 | CO32- |  |  | 71.6 | 0.474 | 24.9 | [38 empty] | 溶液 |  |  |  |  | 0.5 |  |  |  |  | 5 |  |  | 2880 | 25 |  |  |  |  | Cd(Ⅱ) | 0~100 | [24 empty] | Langmuir | 95.2 | [11 empty] | 3 | [7 empty] | 95.2
62 | Liu Zilong, 2022 | Mg3AlCO3-LDH | 共沉淀法 | [9 empty] | Mg2+ | Al3+ | 3 | CO32- |  |  | 71.6 | 0.474 | 24.9 | [38 empty] | 溶液 |  |  |  | 0.01 | 0.5 |  |  |  |  | 5 |  |  | 2880 | 25 |  |  |  |  | Cd(Ⅱ) | 50 | [16 empty] | Na | 0.02 | [19 empty] | 3 | [7 empty] | 67.4 | [6 empty] | 67.4
62 | Liu Zilong, 2022 | Mg3AlCO3-LDH | 共沉淀法 | [9 empty] | Mg2+ | Al3+ | 3 | CO32- |  |  | 71.6 | 0.474 | 24.9 | [38 empty] | 溶液 |  |  |  | 0.01 | 0.5 |  |  |  |  | 5 |  |  | 2880 | 25 |  |  |  |  | Cd(Ⅱ) | 50 | [16 empty] | K | 0.02 | [19 empty] | 3 | [7 empty] | 59.5 | [6 empty] | 59.5
62 | Liu Zilong, 2022 | Mg3AlCO3-LDH | 共沉淀法 | [9 empty] | Mg2+ | Al3+ | 3 | CO32- |  |  | 71.6 | 0.474 | 24.9 | [38 empty] | 溶液 |  |  |  | 0.01 | 0.5 |  |  |  |  | 5 |  |  | 2880 | 25 |  |  |  |  | Cd(Ⅱ) | 50 | [16 empty] | Ca2+ | 0.02 | [19 empty] | 3 | [7 empty] | 56.9 | [6 empty] | 56.9
62 | Liu Zilong, 2022 | Mg3AlCO3-LDH | 共沉淀法 | [9 empty] | Mg2+ | Al3+ | 3 | CO32- |  |  | 71.6 | 0.474 | 24.9 | [38 empty] | 溶液 |  |  |  | 0.01 | 0.5 |  |  |  |  | 5 |  |  | 2880 | 25 |  |  |  |  | Cd(Ⅱ) | 50 | [16 empty] | Mg2+ | 0.02 | [19 empty] | 3 | [7 empty] | 40.6 | [6 empty] | 40.6
62 | Liu Zilong, 2022 | Mg3AlCO3-LDH | 共沉淀法 | [9 empty] | Mg2+ | Al3+ | 3 | CO32- |  |  | 71.6 | 0.474 | 24.9 | [38 empty] | 溶液 |  |  |  | 0.01 | 0.5 |  |  |  |  | 5 |  |  | 2880 | 25 |  |  |  |  | Cd(Ⅱ) | 50 | [16 empty] | Zn2+ | 0.02 | [19 empty] | 3 | [7 empty] | 6.3 | [6 empty] | 6.3
62 | Liu Zilong, 2022 | Mg3AlCO3-LDH | 共沉淀法 | [9 empty] | Mg2+ | Al3+ | 3 | CO32- |  |  | 71.6 | 0.474 | 24.9 | [11 empty] | 浙江省 | 杭州市下沙 |  |  | 表层水稻土 | [22 empty] | 土壤 |  | 20 | 1 | 0 |  | 0 | [6 empty] | 2d | 25 |  |  |  |  | Cd(Ⅱ) | 50 | [37 empty] | 3 |  |  |  | 4.98 | 0.04396 | [6 empty] | 90.5 |  |  | 90.5
62 | Liu Zilong, 2022 | Mg3AlCO3-LDH | 共沉淀法 | [9 empty] | Mg2+ | Al3+ | 3 | CO32- |  |  | 71.6 | 0.474 | 24.9 | [11 empty] | 浙江省 | 杭州市下沙 |  |  | 表层水稻土 | [22 empty] | 土壤 |  | 20 | 1 | 0.0025 |  | 0.25 | [6 empty] | 2d | 25 |  |  |  |  | Cd(Ⅱ) | 50 | [37 empty] | 3 |  | 4.98 | 0.04396 | 3.71 | 0.03297 | [6 empty] | 92.88 |  |  | 92.88
62 | Liu Zilong, 2022 | Mg3AlCO3-LDH | 共沉淀法 | [9 empty] | Mg2+ | Al3+ | 3 | CO32- |  |  | 71.6 | 0.474 | 24.9 | [11 empty] | 浙江省 | 杭州市下沙 |  |  | 表层水稻土 | [22 empty] | 土壤 |  | 20 | 1 | 0.005 |  | 0.5 | [6 empty] | 2d | 25 |  |  |  |  | Cd(Ⅱ) | 50 | [37 empty] | 3 |  | 4.98 | 0.04396 | 3.21 | 0.04396 | [6 empty] | 93.86 |  |  | 93.86
62 | Liu Zilong, 2022 | Mg3AlCO3-LDH | 共沉淀法 | [9 empty] | Mg2+ | Al3+ | 3 | CO32- |  |  | 71.6 | 0.474 | 24.9 | [11 empty] | 浙江省 | 杭州市下沙 |  |  | 表层水稻土 | [22 empty] | 土壤 |  | 20 | 1 | 0.01 |  | 1 | [6 empty] | 2d | 25 |  |  |  |  | Cd(Ⅱ) | 50 | [37 empty] | 3 |  | 4.98 | 0.04396 | 2.45 | 0.05495 | [6 empty] | 95.32 |  |  | 95.32
62 | Liu Zilong, 2022 | Mg3AlCO3-LDH | 共沉淀法 | [9 empty] | Mg2+ | Al3+ | 3 | CO32- |  |  | 71.6 | 0.474 | 24.9 | [11 empty] | 浙江省 | 杭州市下沙 |  |  | 表层水稻土 | [22 empty] | 土壤 |  | 20 | 1 | 0.02 |  | 2 | [6 empty] | 2d | 25 |  |  |  |  | Cd(Ⅱ) | 50 | [37 empty] | 3 |  | 4.98 | 0.04396 | 1.49 | 0.01099 | [6 empty] | 97.14 |  |  | 97.14
62 | Liu Zilong, 2022 | Mg3AlNO3-LDH | 共沉淀法 | [9 empty] | Mg2+ | Al3+ | 3 | NO3- |  |  | 3.3 | 0.0125 | 14 | [38 empty] | 溶液 |  |  |  |  | 0.5 | [7 empty] | 0~2880 | 25 |  |  |  |  | Cd(Ⅱ) | 50 | [18 empty] | 2880 |  | 伪二级动力学模型 | [16 empty] | 3 | [7 empty] | 38 |  |  |  | 38 |  |  | 38
62 | Liu Zilong, 2022 | Mg3AlNO3-LDH | 共沉淀法 | [9 empty] | Mg2+ | Al3+ | 3 | NO3- |  |  | 3.3 | 0.0125 | 14 | [38 empty] | 溶液 |  |  |  |  | 0.5 |  |  |  |  | 5 |  |  | 2880 | 25 |  |  |  |  | Cd(Ⅱ) | 0~100 | [24 empty] | Langmuir | 50.3 | [11 empty] | 3 | [7 empty] | 50.3
62 | Liu Zilong, 2022 | Mg3AlNO3-LDH | 共沉淀法 | [9 empty] | Mg2+ | Al3+ | 3 | NO3- |  |  | 3.3 | 0.0125 | 14 | [38 empty] | 溶液 |  |  |  | 0.01 | 0.5 |  |  |  |  | 5 |  |  | 2880 | 25 |  |  |  |  | Cd(Ⅱ) | 50 | [16 empty] | Na | 0.02 | [19 empty] | 3 | [7 empty] | 36.6 | [6 empty] | 36.6
62 | Liu Zilong, 2022 | Mg3AlNO3-LDH | 共沉淀法 | [9 empty] | Mg2+ | Al3+ | 3 | NO3- |  |  | 3.3 | 0.0125 | 14 | [38 empty] | 溶液 |  |  |  | 0.01 | 0.5 |  |  |  |  | 5 |  |  | 2880 | 25 |  |  |  |  | Cd(Ⅱ) | 50 | [16 empty] | K | 0.02 | [19 empty] | 3 | [7 empty] | 32.7 | [6 empty] | 32.7
62 | Liu Zilong, 2022 | Mg3AlNO3-LDH | 共沉淀法 | [9 empty] | Mg2+ | Al3+ | 3 | NO3- |  |  | 3.3 | 0.0125 | 14 | [38 empty] | 溶液 |  |  |  | 0.01 | 0.5 |  |  |  |  | 5 |  |  | 2880 | 25 |  |  |  |  | Cd(Ⅱ) | 50 | [16 empty] | Ca2+ | 0.02 | [19 empty] | 3 | [7 empty] | 34.4 | [6 empty] | 34.4
62 | Liu Zilong, 2022 | Mg3AlNO3-LDH | 共沉淀法 | [9 empty] | Mg2+ | Al3+ | 3 | NO3- |  |  | 3.3 | 0.0125 | 14 | [38 empty] | 溶液 |  |  |  | 0.01 | 0.5 |  |  |  |  | 5 |  |  | 2880 | 25 |  |  |  |  | Cd(Ⅱ) | 50 | [16 empty] | Mg2+ | 0.02 | [19 empty] | 3 | [7 empty] | 18.1 | [6 empty] | 18.1
62 | Liu Zilong, 2022 | Mg3AlNO3-LDH | 共沉淀法 | [9 empty] | Mg2+ | Al3+ | 3 | NO3- |  |  | 3.3 | 0.0125 | 14 | [38 empty] | 溶液 |  |  |  | 0.01 | 0.5 |  |  |  |  | 5 |  |  | 2880 | 25 |  |  |  |  | Cd(Ⅱ) | 50 | [16 empty] | Zn2+ | 0.02 | [19 empty] | 3 | [7 empty] | 1.1 | [6 empty] | 1.1
62 | Liu Zilong, 2022 | Mg3AlNO3-LDH | 共沉淀法 | [9 empty] | Mg2+ | Al3+ | 3 | NO3- |  |  | 3.3 | 0.0125 | [12 empty] | 浙江省 | 杭州市下沙 |  |  | 表层水稻土 | [22 empty] | 土壤 |  | 20 | 1 | 0 |  | 0 | [6 empty] | 2d | 25 |  |  |  |  | Cd(Ⅱ) | 50 | [37 empty] | 3 |  |  |  | 4.98 | 0.04396 | [6 empty] | 90.5 |  |  | 90.5
62 | Liu Zilong, 2022 | Mg3AlNO3-LDH | 共沉淀法 | [9 empty] | Mg2+ | Al3+ | 3 | NO3- |  |  | 3.3 | 0.0125 | [12 empty] | 浙江省 | 杭州市下沙 |  |  | 表层水稻土 | [22 empty] | 土壤 |  | 20 | 1 | 0.0025 |  | 0.25 | [6 empty] | 2d | 25 |  |  |  |  | Cd(Ⅱ) | 50 | [37 empty] | 3 |  | 4.98 | 0.04396 | 4.71 | 0.18681 | [6 empty] | 91 |  |  | 91
62 | Liu Zilong, 2022 | Mg3AlNO3-LDH | 共沉淀法 | [9 empty] | Mg2+ | Al3+ | 3 | NO3- |  |  | 3.3 | 0.0125 | [12 empty] | 浙江省 | 杭州市下沙 |  |  | 表层水稻土 | [22 empty] | 土壤 |  | 20 | 1 | 0.005 |  | 0.5 | [6 empty] | 2d | 25 |  |  |  |  | Cd(Ⅱ) | 50 | [37 empty] | 3 |  | 4.98 | 0.04396 | 4 | 0.20879 | [6 empty] | 92.36 |  |  | 92.36
62 | Liu Zilong, 2022 | Mg3AlNO3-LDH | 共沉淀法 | [9 empty] | Mg2+ | Al3+ | 3 | NO3- |  |  | 3.3 | 0.0125 | [12 empty] | 浙江省 | 杭州市下沙 |  |  | 表层水稻土 | [22 empty] | 土壤 |  | 20 | 1 | 0.01 |  | 1 | [6 empty] | 2d | 25 |  |  |  |  | Cd(Ⅱ) | 50 | [37 empty] | 3 |  | 4.98 | 0.04396 | 2.33 | 0.12088 | [6 empty] | 95.56 |  |  | 95.56
62 | Liu Zilong，2022 | Mg3AlNO3-LDH | 共沉淀法 | [9 empty] | Mg2+ | Al3+ | 3 | NO3- |  |  | 3.3 | 0.0125 | [12 empty] | 浙江省 | 杭州市下沙 |  |  | 表层水稻土 | [22 empty] | 土壤 |  | 20 | 1 | 0.02 |  | 2 | [6 empty] | 2d | 25 |  |  |  |  | Cd(Ⅱ) | 50 | [37 empty] | 3 |  | 4.98 | 0.04396 | 1.05 | 0.14286 | [6 empty] | 97.98 |  |  | 97.98
63 | Yanping Gan，2024 | LDH/CSB 500 | 共沉淀法 |  |  |  | 是 | 生物炭 |  |  |  |  | Mn2+、Ni2+ | Fe3+ | 3 |  |  |  | 78.7 |  | 10.99 | [11 empty] | 陕西省 | 西安市 |  |  | 塿土，表层土0~20cm | 7.42 | [16 empty] | 称取1500 g风干过筛土样，分别将一定量的Pb(NO3)2溶解到定量的去离子水中，加入到土壤中，充分拌匀并保持20%左右的含水率，室温下避光培养 |  |  |  |  | 土壤 |  |  | 120 | 0 | [5 empty] | 7.42 |  |  | 60d | [5 empty] | 总Cd | 330 |  | 有效态Cd | [17 empty] | 7.55 | [17 empty] | 3 | [63 empty] | 28.78 | 1.38
63 | Yanping Gan，2024 | LDH/CSB 500 | 共沉淀法 |  |  |  | 是 | 生物炭 |  |  |  |  | Mn2+、Ni2+ | Fe3+ | 3 |  |  |  | 78.7 |  | 10.99 | [11 empty] | 陕西省 | 西安市 |  |  | 塿土，表层土0~20cm | 7.42 | [16 empty] | 称取1500 g风干过筛土样，分别将一定量的Pb(NO3)2溶解到定量的去离子水中，加入到土壤中，充分拌匀并保持20%左右的含水率，室温下避光培养 |  |  |  |  | 土壤 |  |  | 120 | 0.6 | [5 empty] | 7.42 |  |  | 60d | [5 empty] | 总Cd | 330 |  | 有效态Cd | [17 empty] | 7.77 | [17 empty] | 3 | [63 empty] | 20.69 | 0.95
63 | Yanping Gan，2024 | LDH/CSB 500 | 共沉淀法 |  |  |  | 是 | 生物炭 |  |  |  |  | Mn2+、Ni2+ | Fe3+ | 3 |  |  |  | 78.7 |  | 10.99 | [11 empty] | 陕西省 | 西安市 |  |  | 塿土，表层土0~20cm | 7.42 | [16 empty] | 称取1500 g风干过筛土样，分别将一定量的Pb(NO3)2溶解到定量的去离子水中，加入到土壤中，充分拌匀并保持20%左右的含水率，室温下避光培养 |  |  |  |  | 土壤 |  |  | 120 | 1.2 | [5 empty] | 7.42 |  |  | 60d | [5 empty] | 总Cd | 330 |  | 有效态Cd | [17 empty] | 7.81 | [17 empty] | 3 | [63 empty] | 16.55 | 1.28
63 | Yanping Gan，2024 | LDH/CSB 500 | 共沉淀法 |  |  |  | 是 | 生物炭 |  |  |  |  | Mn2+、Ni2+ | Fe3+ | 3 |  |  |  | 78.7 |  | 10.99 | [11 empty] | 陕西省 | 西安市 |  |  | 塿土，表层土0~20cm | 7.42 | [16 empty] | 称取1500 g风干过筛土样，分别将一定量的Pb(NO3)2溶解到定量的去离子水中，加入到土壤中，充分拌匀并保持20%左右的含水率，室温下避光培养 |  |  |  |  | 土壤 |  |  | 120 | 3.6 | [5 empty] | 7.42 |  |  | 60d | [5 empty] | 总Cd | 330 |  | 有效态Cd | [17 empty] | 7.9 | [17 empty] | 3 | [63 empty] | 13.37 | 0.86
63 | Yanping Gan，2024 | LDH/CSB 500 | 共沉淀法 |  |  |  | 是 | 生物炭 |  |  |  |  | Mn2+、Ni2+ | Fe3+ | 3 |  |  |  | 78.7 |  | 10.99 | [11 empty] | 陕西省 | 西安市 |  |  | 塿土，表层土0~20cm | 7.42 | [16 empty] | 称取1500 g风干过筛土样，分别将一定量的Pb(NO3)2溶解到定量的去离子水中，加入到土壤中，充分拌匀并保持20%左右的含水率，室温下避光培养 |  |  |  |  | 土壤 |  |  | 120 | 0 | [5 empty] | 7.42 |  |  | 60d | [5 empty] | 总Cd | 939 |  | 有效态Cd | [17 empty] | 7.51 | [17 empty] | 3 | [63 empty] | 130.2 | 4.06
63 | Yanping Gan，2024 | LDH/CSB 500 | 共沉淀法 |  |  |  | 是 | 生物炭 |  |  |  |  | Mn2+、Ni2+ | Fe3+ | 3 |  |  |  | 78.7 |  | 10.99 | [11 empty] | 陕西省 | 西安市 |  |  | 塿土，表层土0~20cm | 7.42 | [16 empty] | 称取1500 g风干过筛土样，分别将一定量的Pb(NO3)2溶解到定量的去离子水中，加入到土壤中，充分拌匀并保持20%左右的含水率，室温下避光培养 |  |  |  |  | 土壤 |  |  | 120 | 0.6 | [5 empty] | 7.42 |  |  | 60d | [5 empty] | 总Cd | 939 |  | 有效态Cd | [17 empty] | 7.59 | [17 empty] | 3 | [63 empty] | 70.06 | 2.99
63 | Yanping Gan，2024 | LDH/CSB 500 | 共沉淀法 |  |  |  | 是 | 生物炭 |  |  |  |  | Mn2+、Ni2+ | Fe3+ | 3 |  |  |  | 78.7 |  | 10.99 | [11 empty] | 陕西省 | 西安市 |  |  | 塿土，表层土0~20cm | 7.42 | [16 empty] | 称取1500 g风干过筛土样，分别将一定量的Pb(NO3)2溶解到定量的去离子水中，加入到土壤中，充分拌匀并保持20%左右的含水率，室温下避光培养 |  |  |  |  | 土壤 |  |  | 120 | 1.2 | [5 empty] | 7.42 |  |  | 60d | [5 empty] | 总Cd | 939 |  | 有效态Cd | [17 empty] | 7.65 | [17 empty] | 3 | [63 empty] | 70.7 | 1.07
63 | Yanping Gan，2024 | LDH/CSB 500 | 共沉淀法 |  |  |  | 是 | 生物炭 |  |  |  |  | Mn2+、Ni2+ | Fe3+ | 3 |  |  |  | 78.7 |  | 10.99 | [11 empty] | 陕西省 | 西安市 |  |  | 塿土，表层土0~20cm | 7.42 | [16 empty] | 称取1500 g风干过筛土样，分别将一定量的Pb(NO3)2溶解到定量的去离子水中，加入到土壤中，充分拌匀并保持20%左右的含水率，室温下避光培养 |  |  |  |  | 土壤 |  |  | 120 | 3.6 | [5 empty] | 7.42 |  |  | 60d | [5 empty] | 总Cd | 939 |  | 有效态Cd | [17 empty] | 7.78 | [17 empty] | 3 | [63 empty] | 60.26 | 4.28
63 | Yanping Gan，2024 | LDH/CSB 500 | 共沉淀法 |  |  |  | 是 | 生物炭 |  |  |  |  | Mn2+、Ni2+ | Fe3+ | 3 |  |  |  | 78.7 |  | 10.99 | [11 empty] | 陕西省 | 西安市 |  |  | 塿土，表层土0~20cm | 7.42 | [16 empty] | 称取1500 g风干过筛土样，分别将一定量的Pb(NO3)2溶解到定量的去离子水中，加入到土壤中，充分拌匀并保持20%左右的含水率，室温下避光培养 |  |  |  |  | 土壤 |  |  | 120 | 0 | [5 empty] | 7.42 |  |  | 60d | [5 empty] | 总Cd | 2878 |  | 有效态Cd | [17 empty] | 7.71 | [17 empty] | 3 | [63 empty] | 261.99 | 9.37
63 | Yanping Gan，2024 | LDH/CSB 500 | 共沉淀法 |  |  |  | 是 | 生物炭 |  |  |  |  | Mn2+、Ni2+ | Fe3+ | 3 |  |  |  | 78.7 |  | 10.99 | [11 empty] | 陕西省 | 西安市 |  |  | 塿土，表层土0~20cm | 7.42 | [16 empty] | 称取1500 g风干过筛土样，分别将一定量的Pb(NO3)2溶解到定量的去离子水中，加入到土壤中，充分拌匀并保持20%左右的含水率，室温下避光培养 |  |  |  |  | 土壤 |  |  | 120 | 0.6 | [5 empty] | 7.42 |  |  | 60d | [5 empty] | 总Cd | 2878 |  | 有效态Cd | [17 empty] | 7.52 | [17 empty] | 3 | [63 empty] | 181.84 | 7.66
63 | Yanping Gan，2024 | LDH/CSB 500 | 共沉淀法 |  |  |  | 是 | 生物炭 |  |  |  |  | Mn2+、Ni2+ | Fe3+ | 3 |  |  |  | 78.7 |  | 10.99 | [11 empty] | 陕西省 | 西安市 |  |  | 塿土，表层土0~20cm | 7.42 | [16 empty] | 称取1500 g风干过筛土样，分别将一定量的Pb(NO3)2溶解到定量的去离子水中，加入到土壤中，充分拌匀并保持20%左右的含水率，室温下避光培养 |  |  |  |  | 土壤 |  |  | 120 | 1.2 | [5 empty] | 7.42 |  |  | 60d | [5 empty] | 总Cd | 2878 |  | 有效态Cd | [17 empty] | 7.68 | [17 empty] | 3 | [63 empty] | 151.57 | 8.52
63 | Yanping Gan，2024 | LDH/CSB 500 | 共沉淀法 |  |  |  | 是 | 生物炭 |  |  |  |  | Mn2+、Ni2+ | Fe3+ | 3 |  |  |  | 78.7 |  | 10.99 | [11 empty] | 陕西省 | 西安市 |  |  | 塿土，表层土0~20cm | 7.42 | [16 empty] | 称取1500 g风干过筛土样，分别将一定量的Pb(NO3)2溶解到定量的去离子水中，加入到土壤中，充分拌匀并保持20%左右的含水率，室温下避光培养 |  |  |  |  | 土壤 |  |  | 120 | 3.6 | [5 empty] | 7.42 |  |  | 60d | [5 empty] | 总Cd | 2878 |  | 有效态Cd | [17 empty] | 7.79 | [17 empty] | 3 | [63 empty] | 133.24 | 9.37
64 |  | 重复 | [115 empty] | 3
65 | Van Minh Dang,2021 | MgAl-LDH-沸石 |  | 用于粒径小于1mm实验的天然沸石购自日本NitoFunkaKogyoK.公司。在400mL烧杯中，100mL含有0.01mol.A(NO3)3和0.02molMg(NO3)2的溶液与一定量的沸石混合，该沸石按LDH/沸石比3:7计 算，溶液pH用1MNaOH和0.5MNa2CO3调节至11.然后将混合物加热到80C并在此温度下保持4小时。Mg2+、A3+、OH一和CO3-离子反应形成镁／铝LDHs。然后，用Iter膜将所得固体从液体中分离出来，洗涤、干燥并储存在塑料袋中。这种固体 就是镁/铝LDH沸石吸附剂。 |  |  | 是 | 沸石 | 70 |  |  |  | Mg2+ | Al3+ | 2 | CO32- |  |  | 252.66 | 0.13 | 12.31 | [5 empty] | 异质结构 |  |  | 628、693、801、860 553 1010、1215 1369 1020 1640 3460 | -CH Al-O拉伸振动 C-O 层状双氢氧化物层间碳酸盐基团中的 C–O 基团 C=C 羟基 | VietNam | Thai Nguyen Province | Thai Nguyen University |  |  | 自然土地，山丘顶层0~50cm | 4.71±0.3 |  |  |  | Cr | 0.42 | Cd | 0.5 | Pb | 1.92 | 可交换态Cd | 0.076 | 可交换态Pb | 0.21 |  |  |  | 每公斤土壤与含有50mgCd2+和50mgPb2+的金属原液混合，密封，保持土壤水分70% |  |  |  |  | 土壤 |  |  | 50 | 0 |  | 0 |  |  |  | 5 |  |  | 30d | 25±2 |  |  |  |  | Cd |  | 50 | Pb |  | 50 | 可交换态Cd |  | 21.34 | 可交换态Pb |  | 21.81 | [27 empty] | 3 |  |  |  | 21.34（可交换态） | 0.407 | [9 empty] | 0 | [48 empty] | 21.81（可交换态） | 0.578
65 | Van Minh Dang,2021 | MgAl-LDH-沸石 |  | 用于粒径小于1mm实验的天然沸石购自日本NitoFunkaKogyoK.公司。在400mL烧杯中，100mL含有0.01mol.A(NO3)3和0.02molMg(NO3)2的溶液与一定量的沸石混合，该沸石按LDH/沸石比3:7计 算，溶液pH用1MNaOH和0.5MNa2CO3调节至11.然后将混合物加热到80C并在此温度下保持4小时。Mg2+、A3+、OH一和CO3-离子反应形成镁／铝LDHs。然后，用Iter膜将所得固体从液体中分离出来，洗涤、干燥并储存在塑料袋中。这种固体 就是镁/铝LDH沸石吸附剂。 |  |  | 是 | 沸石 | 70 |  |  |  | Mg2+ | Al3+ | 2 | CO32- |  |  | 252.66 | 0.13 | 12.31 | [5 empty] | 异质结构 |  |  | 628、693、801、860 553 1010、1215 1369 1020 1640 3460 | -CH Al-O拉伸振动 C-O 层状双氢氧化物层间碳酸盐基团中的 C–O 基团 C=C 羟基 | VietNam | Thai Nguyen Province | Thai Nguyen University |  |  | 自然土地，山丘顶层0~50cm | 4.71±0.3 |  |  |  | Cr | 0.42 | Cd | 0.5 | Pb | 1.92 | 可交换态Cd | 0.076 | 可交换态Pb | 0.21 |  |  |  | 每公斤土壤与含有50mgCd2+和50mgPb2+的金属原液混合，密封，保持土壤水分70% |  |  |  |  | 土壤 |  |  | 50 | 0.5 |  | 0.01 |  |  |  | 5 |  |  | 30d | 25±2 |  |  |  |  | Cd |  | 50 | Pb |  | 50 | 可交换态Cd |  | 21.34 | 可交换态Pb |  | 21.81 | [27 empty] | 3 |  |  |  | 9.56 | 0.131 | [6 empty] | 55.2015 |  |  | 55.2015 | [48 empty] | 12.83 | 0.225 | [6 empty] | 41.17377 |  |  | 41.17377
65 | Van Minh Dang,2021 | MgAl-LDH-沸石 |  | 用于粒径小于1mm实验的天然沸石购自日本NitoFunkaKogyoK.公司。在400mL烧杯中，100mL含有0.01mol.A(NO3)3和0.02molMg(NO3)2的溶液与一定量的沸石混合，该沸石按LDH/沸石比3:7计 算，溶液pH用1MNaOH和0.5MNa2CO3调节至11.然后将混合物加热到80C并在此温度下保持4小时。Mg2+、A3+、OH一和CO3-离子反应形成镁／铝LDHs。然后，用Iter膜将所得固体从液体中分离出来，洗涤、干燥并储存在塑料袋中。这种固体 就是镁/铝LDH沸石吸附剂。 |  |  | 是 | 沸石 | 70 |  |  |  | Mg2+ | Al3+ | 2 | CO32- |  |  | 252.66 | 0.13 | 12.31 | [5 empty] | 异质结构 |  |  | 628、693、801、860 553 1010、1215 1369 1020 1640 3460 | -CH Al-O拉伸振动 C-O 层状双氢氧化物层间碳酸盐基团中的 C–O 基团 C=C 羟基 | VietNam | Thai Nguyen Province | Thai Nguyen University |  |  | 自然土地，山丘顶层0~50cm | 4.71±0.3 |  |  |  | Cr | 0.42 | Cd | 0.5 | Pb | 1.92 | 可交换态Cd | 0.076 | 可交换态Pb | 0.21 |  |  |  | 每公斤土壤与含有50mgCd2+和50mgPb2+的金属原液混合，密封，保持土壤水分70% |  |  |  |  | 土壤 |  |  | 50 | 1.5 |  | 0.03 |  |  |  | 5 |  |  | 30d | 25±2 |  |  |  |  | Cd |  | 50 | Pb |  | 50 | 可交换态Cd |  | 21.34 | 可交换态Pb |  | 21.81 | [27 empty] | 3 |  |  |  | 6.32 | 0.433 | [6 empty] | 70.38425 |  |  | 70.38425 | [48 empty] | 7.11 | 0.64 | [6 empty] | 67.40028 |  |  | 67.40028
65 | Van Minh Dang,2021 | MgAl-LDH-沸石 |  | 用于粒径小于1mm实验的天然沸石购自日本NitoFunkaKogyoK.公司。在400mL烧杯中，100mL含有0.01mol.A(NO3)3和0.02molMg(NO3)2的溶液与一定量的沸石混合，该沸石按LDH/沸石比3:7计 算，溶液pH用1MNaOH和0.5MNa2CO3调节至11.然后将混合物加热到80C并在此温度下保持4小时。Mg2+、A3+、OH一和CO3-离子反应形成镁／铝LDHs。然后，用Iter膜将所得固体从液体中分离出来，洗涤、干燥并储存在塑料袋中。这种固体 就是镁/铝LDH沸石吸附剂。 |  |  | 是 | 沸石 | 70 |  |  |  | Mg2+ | Al3+ | 2 | CO32- |  |  | 252.66 | 0.13 | 12.31 | [5 empty] | 异质结构 |  |  | 628、693、801、860 553 1010、1215 1369 1020 1640 3460 | -CH Al-O拉伸振动 C-O 层状双氢氧化物层间碳酸盐基团中的 C–O 基团 C=C 羟基 | VietNam | Thai Nguyen Province | Thai Nguyen University |  |  | 自然土地，山丘顶层0~50cm | 4.71±0.3 |  |  |  | Cr | 0.42 | Cd | 0.5 | Pb | 1.92 | 可交换态Cd | 0.076 | 可交换态Pb | 0.21 |  |  |  | 每公斤土壤与含有50mgCd2+和50mgPb2+的金属原液混合，密封，保持土壤水分70% |  |  |  |  | 土壤 |  |  | 50 | 2.5 |  | 0.05 |  |  |  | 5 |  |  | 30d | 25±2 |  |  |  |  | Cd |  | 50 | Pb |  | 50 | 可交换态Cd |  | 21.34 | 可交换态Pb |  | 21.81 | [27 empty] | 3 |  |  |  | 6.56 | 0.07 | [6 empty] | 69.25961 |  |  | 69.25961 | [48 empty] | 6.82 | 0.219 | [6 empty] | 68.72994 |  |  | 68.72994
65 | Van Minh Dang,2021 | MgAl-LDH-沸石 |  | 用于粒径小于1mm实验的天然沸石购自日本NitoFunkaKogyoK.公司。在400mL烧杯中，100mL含有0.01mol.A(NO3)3和0.02molMg(NO3)2的溶液与一定量的沸石混合，该沸石按LDH/沸石比3:7计 算，溶液pH用1MNaOH和0.5MNa2CO3调节至11.然后将混合物加热到80C并在此温度下保持4小时。Mg2+、A3+、OH一和CO3-离子反应形成镁／铝LDHs。然后，用Iter膜将所得固体从液体中分离出来，洗涤、干燥并储存在塑料袋中。这种固体 就是镁/铝LDH沸石吸附剂。 |  |  | 是 | 沸石 | 70 |  |  |  | Mg2+ | Al3+ | 2 | CO32- |  |  | 252.66 | 0.13 | 12.31 | [5 empty] | 异质结构 |  |  | 628、693、801、860 553 1010、1215 1369 1020 1640 3460 | -CH Al-O拉伸振动 C-O 层状双氢氧化物层间碳酸盐基团中的 C–O 基团 C=C 羟基 | VietNam | Thai Nguyen Province | Thai Nguyen University |  |  | 自然土地，山丘顶层0~50cm | 4.71±0.3 |  |  |  | Cr | 0.42 | Cd | 0.5 | Pb | 1.92 | 可交换态Cd | 0.076 | 可交换态Pb | 0.21 |  |  |  | 每公斤土壤与含有50mgCd2+和50mgPb2+的金属原液混合，密封，保持土壤水分70% |  |  |  |  | 土壤 |  |  | 50 | 1.5 |  | 0 |  |  |  | CK |  |  | 30d | 25±2 |  |  |  |  | Cd |  | 50 | Pb |  | 50 | 可交换态Cd |  | 21.96 | 可交换态Pb |  | 22.03 | [27 empty] | 3 |  |  |  | 21.96 | 0.853 | [9 empty] | 0 | [48 empty] | 22.03 | 0.536
65 | Van Minh Dang,2021 | MgAl-LDH-沸石 |  | 用于粒径小于1mm实验的天然沸石购自日本NitoFunkaKogyoK.公司。在400mL烧杯中，100mL含有0.01mol.A(NO3)3和0.02molMg(NO3)2的溶液与一定量的沸石混合，该沸石按LDH/沸石比3:7计 算，溶液pH用1MNaOH和0.5MNa2CO3调节至11.然后将混合物加热到80C并在此温度下保持4小时。Mg2+、A3+、OH一和CO3-离子反应形成镁／铝LDHs。然后，用Iter膜将所得固体从液体中分离出来，洗涤、干燥并储存在塑料袋中。这种固体 就是镁/铝LDH沸石吸附剂。 |  |  | 是 | 沸石 | 70 |  |  |  | Mg2+ | Al3+ | 2 | CO32- |  |  | 252.66 | 0.13 | 12.31 | [5 empty] | 异质结构 |  |  | 628、693、801、860 553 1010、1215 1369 1020 1640 3460 | -CH Al-O拉伸振动 C-O 层状双氢氧化物层间碳酸盐基团中的 C–O 基团 C=C 羟基 | VietNam | Thai Nguyen Province | Thai Nguyen University |  |  | 自然土地，山丘顶层0~50cm | 4.71±0.3 |  |  |  | Cr | 0.42 | Cd | 0.5 | Pb | 1.92 | 可交换态Cd | 0.076 | 可交换态Pb | 0.21 |  |  |  | 每公斤土壤与含有50mgCd2+和50mgPb2+的金属原液混合，密封，保持土壤水分70% |  |  |  |  | 土壤 |  |  | 50 | 1.5 |  | 0.03 |  |  |  | 5 |  |  | 30d | 25±2 |  |  |  |  | Cd |  | 50 | Pb |  | 50 | 可交换态Cd |  | 21.96 | 可交换态Pb |  | 22.03 | [27 empty] | 3 |  |  |  | 14.24 | 0.655 | [6 empty] | 35.15483 |  |  | 35.15483 | [48 empty] | 15.78 | 0.586 | [6 empty] | 28.3704 |  |  | 28.3704
65 | Van Minh Dang,2021 | MgAl-LDH-沸石 |  | 用于粒径小于1mm实验的天然沸石购自日本NitoFunkaKogyoK.公司。在400mL烧杯中，100mL含有0.01mol.A(NO3)3和0.02molMg(NO3)2的溶液与一定量的沸石混合，该沸石按LDH/沸石比3:7计 算，溶液pH用1MNaOH和0.5MNa2CO3调节至11.然后将混合物加热到80C并在此温度下保持4小时。Mg2+、A3+、OH一和CO3-离子反应形成镁／铝LDHs。然后，用Iter膜将所得固体从液体中分离出来，洗涤、干燥并储存在塑料袋中。这种固体 就是镁/铝LDH沸石吸附剂。 |  |  | 是 | 沸石 | 70 |  |  |  | Mg2+ | Al3+ | 2 | CO32- |  |  | 252.66 | 0.13 | 12.31 | [5 empty] | 异质结构 |  |  | 628、693、801、860 553 1010、1215 1369 1020 1640 3460 | -CH Al-O拉伸振动 C-O 层状双氢氧化物层间碳酸盐基团中的 C–O 基团 C=C 羟基 | VietNam | Thai Nguyen Province | Thai Nguyen University |  |  | 自然土地，山丘顶层0~50cm | 4.71±0.3 |  |  |  | Cr | 0.42 | Cd | 0.5 | Pb | 1.92 | 可交换态Cd | 0.076 | 可交换态Pb | 0.21 |  |  |  | 每公斤土壤与含有50mgCd2+和50mgPb2+的金属原液混合，密封，保持土壤水分70% |  |  |  |  | 土壤 |  |  | 50 | 1.5 |  | 0.03 |  |  |  | 6 |  |  | 30d | 25±2 |  |  |  |  | Cd |  | 50 | Pb |  | 50 | 可交换态Cd |  | 21.96 | 可交换态Pb |  | 22.03 | [27 empty] | 3 |  |  |  | 11.74 | 0.692 | [6 empty] | 46.53916 |  |  | 46.53916 | [48 empty] | 12.51 | 0.335 | [6 empty] | 43.2138 |  |  | 43.2138
65 | Van Minh Dang,2021 | MgAl-LDH-沸石 |  | 用于粒径小于1mm实验的天然沸石购自日本NitoFunkaKogyoK.公司。在400mL烧杯中，100mL含有0.01mol.A(NO3)3和0.02molMg(NO3)2的溶液与一定量的沸石混合，该沸石按LDH/沸石比3:7计 算，溶液pH用1MNaOH和0.5MNa2CO3调节至11.然后将混合物加热到80C并在此温度下保持4小时。Mg2+、A3+、OH一和CO3-离子反应形成镁／铝LDHs。然后，用Iter膜将所得固体从液体中分离出来，洗涤、干燥并储存在塑料袋中。这种固体 就是镁/铝LDH沸石吸附剂。 |  |  | 是 | 沸石 | 70 |  |  |  | Mg2+ | Al3+ | 2 | CO32- |  |  | 252.66 | 0.13 | 12.31 | [5 empty] | 异质结构 |  |  | 628、693、801、860 553 1010、1215 1369 1020 1640 3460 | -CH Al-O拉伸振动 C-O 层状双氢氧化物层间碳酸盐基团中的 C–O 基团 C=C 羟基 | VietNam | Thai Nguyen Province | Thai Nguyen University |  |  | 自然土地，山丘顶层0~50cm | 4.71±0.3 |  |  |  | Cr | 0.42 | Cd | 0.5 | Pb | 1.92 | 可交换态Cd | 0.076 | 可交换态Pb | 0.21 |  |  |  | 每公斤土壤与含有50mgCd2+和50mgPb2+的金属原液混合，密封，保持土壤水分70% |  |  |  |  | 土壤 |  |  | 50 | 1.5 |  | 0.03 |  |  |  | 7 |  |  | 30d | 25±2 |  |  |  |  | Cd |  | 50 | Pb |  | 50 | 可交换态Cd |  | 21.96 | 可交换态Pb |  | 22.03 | [27 empty] | 3 |  |  |  | 8.57 | 0.229 | [6 empty] | 60.9745 |  |  | 60.9745 | [48 empty] | 8.84 | 0.386 | [6 empty] | 59.8729 |  |  | 59.8729
65 | Van Minh Dang,2021 | MgAl-LDH-沸石 |  | 用于粒径小于1mm实验的天然沸石购自日本NitoFunkaKogyoK.公司。在400mL烧杯中，100mL含有0.01mol.A(NO3)3和0.02molMg(NO3)2的溶液与一定量的沸石混合，该沸石按LDH/沸石比3:7计 算，溶液pH用1MNaOH和0.5MNa2CO3调节至11.然后将混合物加热到80C并在此温度下保持4小时。Mg2+、A3+、OH一和CO3-离子反应形成镁／铝LDHs。然后，用Iter膜将所得固体从液体中分离出来，洗涤、干燥并储存在塑料袋中。这种固体 就是镁/铝LDH沸石吸附剂。 |  |  | 是 | 沸石 | 70 |  |  |  | Mg2+ | Al3+ | 2 | CO32- |  |  | 252.66 | 0.13 | 12.31 | [5 empty] | 异质结构 |  |  | 628、693、801、860 553 1010、1215 1369 1020 1640 3460 | -CH Al-O拉伸振动 C-O 层状双氢氧化物层间碳酸盐基团中的 C–O 基团 C=C 羟基 | VietNam | Thai Nguyen Province | Thai Nguyen University |  |  | 自然土地，山丘顶层0~50cm | 4.71±0.3 |  |  |  | Cr | 0.42 | Cd | 0.5 | Pb | 1.92 | 可交换态Cd | 0.076 | 可交换态Pb | 0.21 |  |  |  | 每公斤土壤与含有50mgCd2+和50mgPb2+的金属原液混合，密封，保持土壤水分70% |  |  |  |  | 土壤 |  |  | 50 | 1.5 |  | 0 |  |  |  | 7 |  |  | CK | 25±2 | 70 |  |  |  | Cd |  | 50 | Pb |  | 50 | 可交换态Cd |  | 22.17 | 可交换态Pb |  | 23.28 | [27 empty] | 3 |  |  |  | 22.17 | 0.318 | [9 empty] | 0 | [48 empty] | 23.28 | 0.165
65 | Van Minh Dang,2021 | MgAl-LDH-沸石 |  | 用于粒径小于1mm实验的天然沸石购自日本NitoFunkaKogyoK.公司。在400mL烧杯中，100mL含有0.01mol.A(NO3)3和0.02molMg(NO3)2的溶液与一定量的沸石混合，该沸石按LDH/沸石比3:7计 算，溶液pH用1MNaOH和0.5MNa2CO3调节至11.然后将混合物加热到80C并在此温度下保持4小时。Mg2+、A3+、OH一和CO3-离子反应形成镁／铝LDHs。然后，用Iter膜将所得固体从液体中分离出来，洗涤、干燥并储存在塑料袋中。这种固体 就是镁/铝LDH沸石吸附剂。 |  |  | 是 | 沸石 | 70 |  |  |  | Mg2+ | Al3+ | 2 | CO32- |  |  | 252.66 | 0.13 | 12.31 | [5 empty] | 异质结构 |  |  | 628、693、801、860 553 1010、1215 1369 1020 1640 3460 | -CH Al-O拉伸振动 C-O 层状双氢氧化物层间碳酸盐基团中的 C–O 基团 C=C 羟基 | VietNam | Thai Nguyen Province | Thai Nguyen University |  |  | 自然土地，山丘顶层0~50cm | 4.71±0.3 |  |  |  | Cr | 0.42 | Cd | 0.5 | Pb | 1.92 | 可交换态Cd | 0.076 | 可交换态Pb | 0.21 |  |  |  | 每公斤土壤与含有50mgCd2+和50mgPb2+的金属原液混合，密封，保持土壤水分70% |  |  |  |  | 土壤 |  |  | 50 | 1.5 |  | 0.03 |  |  |  | 7 |  |  | 15d | 25±2 | 70 |  |  |  | Cd |  | 50 | Pb |  | 50 | 可交换态Cd |  | 22.17 | 可交换态Pb |  | 23.28 | [27 empty] | 3 |  |  |  | 11.77 | 0.477 | [6 empty] | 46.91024 |  |  | 46.91024 | [48 empty] | 14.11 | 0.262 | [6 empty] | 39.39003 |  |  | 39.39003
65 | Van Minh Dang,2021 | MgAl-LDH-沸石 |  | 用于粒径小于1mm实验的天然沸石购自日本NitoFunkaKogyoK.公司。在400mL烧杯中，100mL含有0.01mol.A(NO3)3和0.02molMg(NO3)2的溶液与一定量的沸石混合，该沸石按LDH/沸石比3:7计 算，溶液pH用1MNaOH和0.5MNa2CO3调节至11.然后将混合物加热到80C并在此温度下保持4小时。Mg2+、A3+、OH一和CO3-离子反应形成镁／铝LDHs。然后，用Iter膜将所得固体从液体中分离出来，洗涤、干燥并储存在塑料袋中。这种固体 就是镁/铝LDH沸石吸附剂。 |  |  | 是 | 沸石 | 70 |  |  |  | Mg2+ | Al3+ | 2 | CO32- |  |  | 252.66 | 0.13 | 12.31 | [5 empty] | 异质结构 |  |  | 628、693、801、860 553 1010、1215 1369 1020 1640 3460 | -CH Al-O拉伸振动 C-O 层状双氢氧化物层间碳酸盐基团中的 C–O 基团 C=C 羟基 | VietNam | Thai Nguyen Province | Thai Nguyen University |  |  | 自然土地，山丘顶层0~50cm | 4.71±0.3 |  |  |  | Cr | 0.42 | Cd | 0.5 | Pb | 1.92 | 可交换态Cd | 0.076 | 可交换态Pb | 0.21 |  |  |  | 每公斤土壤与含有50mgCd2+和50mgPb2+的金属原液混合，密封，保持土壤水分70% |  |  |  |  | 土壤 |  |  | 50 | 1.5 |  | 0.03 |  |  |  | 7 |  |  | 30d | 25±2 | 70 |  |  |  | Cd |  | 50 | Pb |  | 50 | 可交换态Cd |  | 22.17 | 可交换态Pb |  | 23.28 | [27 empty] | 3 |  |  |  | 7.47 | 0.055 | [6 empty] | 66.30582 |  |  | 66.30582 | [48 empty] | 9.47 | 0.283 | [6 empty] | 59.32131 |  |  | 59.32131
65 | Van Minh Dang,2021 | MgAl-LDH-沸石 |  | 用于粒径小于1mm实验的天然沸石购自日本NitoFunkaKogyoK.公司。在400mL烧杯中，100mL含有0.01mol.A(NO3)3和0.02molMg(NO3)2的溶液与一定量的沸石混合，该沸石按LDH/沸石比3:7计 算，溶液pH用1MNaOH和0.5MNa2CO3调节至11.然后将混合物加热到80C并在此温度下保持4小时。Mg2+、A3+、OH一和CO3-离子反应形成镁／铝LDHs。然后，用Iter膜将所得固体从液体中分离出来，洗涤、干燥并储存在塑料袋中。这种固体 就是镁/铝LDH沸石吸附剂。 |  |  | 是 | 沸石 | 70 |  |  |  | Mg2+ | Al3+ | 2 | CO32- |  |  | 252.66 | 0.13 | 12.31 | [5 empty] | 异质结构 |  |  | 628、693、801、860 553 1010、1215 1369 1020 1640 3460 | -CH Al-O拉伸振动 C-O 层状双氢氧化物层间碳酸盐基团中的 C–O 基团 C=C 羟基 | VietNam | Thai Nguyen Province | Thai Nguyen University |  |  | 自然土地，山丘顶层0~50cm | 4.71±0.3 |  |  |  | Cr | 0.42 | Cd | 0.5 | Pb | 1.92 | 可交换态Cd | 0.076 | 可交换态Pb | 0.21 |  |  |  | 每公斤土壤与含有50mgCd2+和50mgPb2+的金属原液混合，密封，保持土壤水分70% |  |  |  |  | 土壤 |  |  | 50 | 1.5 |  | 0.03 |  |  |  | 7 |  |  | 45d | 25±2 | 70 |  |  |  | Cd |  | 50 | Pb |  | 50 | 可交换态Cd |  | 22.17 | 可交换态Pb |  | 23.28 | [27 empty] | 3 |  |  |  | 6.74 | 0.04 | [6 empty] | 69.59856 |  |  | 69.59856 | [48 empty] | 8.66 | 0.724 | [6 empty] | 62.80069 |  |  | 62.80069
66 | Liqin He | MSA-CFA | 共沉淀法 | 1. 共沉淀法合成钙基水滑石； 2. 插入硫代琥珀酸（MSA）； 3. 干燥处理（50℃, 24小时）。 | 是 | 巯基丁二酸 | [6 empty] | Ca2+ | Fe3+ |  |  |  | H3 | 16.29 | 0.062 | 25.05 | [9 empty] | -SH（硫基）、-COOH（羧酸根）和SO₄²⁻。 | 中国 | 江西省 | 贵溪市 |  |  | 稻田土壤 | 5.34 | 16.24 | 30.25 |  | Cd | 1.49 | [11 empty] | 历史污水灌溉导致镉污染 | Tessier连续提取法 |  |  |  | 土壤 |  |  | 150 | 0.3 |  | 0.002 | 0.2 |  |  | 6.03 |  |  | 17d | 25 | 80 |  |  |  | Cd |  | 0.451 | [36 empty] | 3 |  | 0.451 | 0.046 | 0.135 | 0.006 |  |  |  |  | 0 | 0 | 70.07 |  |  | 70.07 | [177 empty] | Cd | 表面配位（-SH与Cd²⁺螯合）和离子交换
66 | Liqin He | MSA-CFA | 共沉淀法 | 1. 共沉淀法合成钙基水滑石； 2. 插入硫代琥珀酸（MSA）； 3. 干燥处理（50℃, 24小时）。 | 是 | 巯基丁二酸 | [6 empty] | Ca2+ | Fe3+ |  |  |  | H3 | 16.29 | 0.062 | 25.05 | [9 empty] | -SH（硫基）、-COOH（羧酸根）和SO₄²⁻。 | 中国 | 江西省 | 贵溪市 |  |  | 稻田土壤 | 5.34 | 16.24 | 30.25 |  | Cd | 1.49 | [11 empty] | 无机酸化 | Tessier连续提取法 |  |  |  | 土壤 | [9 empty] | 4.5 |  |  | 84d | 25 | 80 |  |  |  | Cd |  | 0.451 | [36 empty] | 3 |  | 0.451 | 0.046 | 0.254 | 0.031 |  |  |  |  | 0 | 0 | 43.68 |  |  | 43.68 | [177 empty] | Cd | 表面配位（-SH与Cd²⁺螯合）和离子交换
66 | Liqin He | MSA-CFA | 共沉淀法 | 1. 共沉淀法合成钙基水滑石； 2. 插入硫代琥珀酸（MSA）； 3. 干燥处理（50℃, 24小时）。 | 是 | 巯基丁二酸 | [6 empty] | Ca2+ | Fe3+ |  |  |  | H3 | 16.29 | 0.062 | 25.05 | [9 empty] | -SH（硫基）、-COOH（羧酸根）和SO₄²⁻。 | 中国 | 江西省 | 贵溪市 |  |  | 稻田土壤 | 5.34 | 16.24 | 30.25 |  | Cd | 1.49 | [11 empty] | 有机酸化 | Tessier连续提取法 |  |  |  | 土壤 | [9 empty] | 4.5 |  |  | 84d | 25 | 80 |  |  |  | Cd |  | 0.451 | [36 empty] | 3 |  | 0.451 | 0.046 | 0.395 | 0.028 |  |  |  |  | 0 | 0 | 12.42 |  |  | 12.42 | [177 empty] | Cd | 表面配位（-SH与Cd²⁺螯合）和离子交换
67 | Wuhui Luo | MgAl-LDH/生物碳 | 水热辅助的共沉淀法 |  |  |  | 是 | 生物炭 |  |  |  |  | Mg2+ | Al3+ | 2.5 | Cl- |  |  | 1.67 |  |  |  | 0.802 |  |  |  | 六边形片状 | 11.0、22.1、34.4、60.8 | 003)、(006)、(110) | 1383、1054、400-700 | NO₃⁻、PO₄³⁻、Al-O/Mg-O键 | 中国 | 江西省 | 赣州市 |  |  | 某农田土壤 |  |  |  |  | Cd | 1.38 | [11 empty] | 添加Cd(NO₃)₂溶液至50 mg Cd/kg | BCR连续提取法 |  |  |  | 土壤 |  | 10 | 2 | 0.1 | 0.01 | 0.05 | 5 | [5 empty] | 4d | [5 empty] | Cd |  | 50 | [13 empty] | All |  |  |  | 720 | [20 empty] | 5.9 | 0.3 | 0.11 | [5 empty] | 0 | 0 | 98.13559 |  |  | 98.13559
67 | Wuhui Luo | MgAl-LDH/生物碳 | 水热辅助的共沉淀法 |  |  |  | 是 | 生物炭 |  |  |  |  | Mg2+ | Al3+ | 2.5 | Cl- |  |  | 1.67 |  |  |  | 0.802 |  |  |  | 六边形片状 | 11.0、22.1、34.4、60.8 | 003)、(006)、(110) | 1383、1054、400-700 | NO₃⁻、PO₄³⁻、Al-O/Mg-O键 | 中国 | 江西省 | 赣州市 |  |  | 某农田土壤 |  |  |  |  | Cd | 1.38 | [11 empty] | 添加Cd(NO₃)₂溶液至50 mg Cd/kg | BCR连续提取法 |  |  |  | 土壤 |  | 10 | 2 | 0.1 | 0.01 | 0.05 | 5 | [5 empty] | 8d | [5 empty] | Cd |  | 50 | [13 empty] | All |  |  |  | 720 | [20 empty] | 6.1 | 0.3 | 0.17 | [5 empty] | 0 | 0 | 97.21311 |  |  | 97.21311
67 | Wuhui Luo | MgAl-LDH/生物碳 | 水热辅助的共沉淀法 |  |  |  | 是 | 生物炭 |  |  |  |  | Mg2+ | Al3+ | 2.5 | Cl- |  |  | 1.67 |  |  |  | 0.802 |  |  |  | 六边形片状 | 11.0、22.1、34.4、60.8 | 003)、(006)、(110) | 1383、1054、400-700 | NO₃⁻、PO₄³⁻、Al-O/Mg-O键 | 中国 | 江西省 | 赣州市 |  |  | 某农田土壤 |  |  |  |  | Cd | 1.38 | [11 empty] | 添加Cd(NO₃)₂溶液至50 mg Cd/kg | BCR连续提取法 |  |  |  | 土壤 |  | 10 | 2 | 0.1 | 0.01 | 0.05 | 5 | [5 empty] | 12d | [5 empty] | Cd |  | 50 | [13 empty] | All |  |  |  | 720 | [20 empty] | 5.3 | 0.3 | 0.14 | [5 empty] | 0 | 0 | 97.35849 |  |  | 97.35849
67 | Wuhui Luo | MgAl-LDH/生物碳 | 水热辅助的共沉淀法 |  |  |  | 是 | 生物炭 |  |  |  |  | Mg2+ | Al3+ | 2.5 | Cl- |  |  | 1.67 |  |  |  | 0.802 |  |  |  | 六边形片状 | 11.0、22.1、34.4、60.8 | 003)、(006)、(110) | 1383、1054、400-700 | NO₃⁻、PO₄³⁻、Al-O/Mg-O键 | 中国 | 江西省 | 赣州市 |  |  | 某农田土壤 |  |  |  |  | Cd | 1.38 | [11 empty] | 添加Cd(NO₃)₂溶液至50 mg Cd/kg | BCR连续提取法 |  |  |  | 土壤 |  | 10 | 2 | 0.1 | 0.01 | 0.05 | 5 | [5 empty] | 16d | [5 empty] | Cd |  | 50 | [13 empty] | All |  |  |  | 720 | [20 empty] | 5.2 | 0.3 | 0.09 | [5 empty] | 0 | 0 | 98.26923 |  |  | 98.26923
67 | Wuhui Luo | MgAl-LDH/生物碳 | 水热辅助的共沉淀法 |  |  |  | 是 | 生物炭 |  |  |  |  | Mg2+ | Al3+ | 2.5 | Cl- |  |  | 1.67 |  |  |  | 0.802 |  |  |  | 六边形片状 | 11.0、22.1、34.4、60.8 | 003)、(006)、(110) | 1383、1054、400-700 | NO₃⁻、PO₄³⁻、Al-O/Mg-O键 | 中国 | 江西省 | 赣州市 |  |  | 某农田土壤 |  |  |  |  | Cd | 1.38 | [11 empty] | 添加Cd(NO₃)₂溶液至50 mg Cd/kg | BCR连续提取法 |  |  |  | 土壤 |  | 10 | 2 | 0.1 | 0.01 | 0.05 | 5 | [5 empty] | 20d | [5 empty] | Cd |  | 50 | [13 empty] | All |  |  |  | 720 | [20 empty] | 5 | 0.3 | 0.11 | [5 empty] | 0 | 0 | 97.8 |  |  | 97.8
67 | Wuhui Luo | MgAl-LDH/生物碳 | 水热辅助的共沉淀法 |  |  |  | 是 | 生物炭 |  |  |  |  | Mg2+ | Al3+ | 2.5 | Cl- |  |  | 1.67 |  |  |  | 0.802 |  |  |  | 六边形片状 | 11.0、22.1、34.4、60.8 | 003)、(006)、(110) | 1383、1054、400-700 | NO₃⁻、PO₄³⁻、Al-O/Mg-O键 | 中国 | 江西省 | 赣州市 |  |  | 某农田土壤 |  |  |  |  | Cd | 1.38 | [11 empty] | 添加Cd(NO₃)₂溶液至50 mg Cd/kg | BCR连续提取法 |  |  |  | 土壤 |  | 10 | 2 | 0.1 | 0.01 | 0.05 | 5 | [5 empty] | 24d | [5 empty] | Cd |  | 50 | [13 empty] | All |  |  |  | 720 | [20 empty] | 4.5 | 0.3 | 0.12 | [5 empty] | 0 | 0 | 97.33333 |  |  | 97.33333
67 | Wuhui Luo | MgAl-LDH/生物碳 | 水热辅助的共沉淀法 |  |  |  | 是 | 生物炭 |  |  |  |  | Mg2+ | Al3+ | 2.5 | Cl- |  |  | 1.67 |  |  |  | 0.802 |  |  |  | 六边形片状 | 11.0、22.1、34.4、60.8 | 003)、(006)、(110) | 1383、1054、400-700 | NO₃⁻、PO₄³⁻、Al-O/Mg-O键 | 中国 | 江西省 | 赣州市 |  |  | 某农田土壤 |  |  |  |  | Cd | 1.38 | [11 empty] | 添加Cd(NO₃)₂溶液至50 mg Cd/kg | BCR连续提取法 |  |  |  | 土壤 |  | 10 | 2 | 0.1 | 0.01 | 0.05 | 5 | [5 empty] | 28d | [5 empty] | Cd |  | 50 | [13 empty] | All |  |  |  | 720 | [20 empty] | 4.5 | 0.3 | 0.09 | [5 empty] | 0 | 0 | 98 |  |  | 98
67 | Wuhui Luo | MgAl-LDH/生物碳 | 水热辅助的共沉淀法 |  |  |  | 是 | 生物炭 |  |  |  |  | Mg2+ | Al3+ | 2.5 | Cl- |  |  | 1.67 |  |  |  | 0.802 |  |  |  | 六边形片状 | 11.0、22.1、34.4、60.8 | 003)、(006)、(110) | 1383、1054、400-700 | NO₃⁻、PO₄³⁻、Al-O/Mg-O键 | 中国 | 江西省 | 赣州市 |  |  | 某农田土壤 |  |  |  |  | Cd | 1.38 | [11 empty] | 添加Cd(NO₃)₂溶液至50 mg Cd/kg | BCR连续提取法 |  |  |  | 土壤 |  | 10 | 2 | 0.1 | 0.01 | 0.05 | 5 | [5 empty] | 32d | [5 empty] | Cd |  | 50 | [13 empty] | All |  |  |  | 720 | [20 empty] | 4.5 | 0.3 | 0.07 | [5 empty] | 0 | 0 | 98.44444 |  |  | 98.44444
67 | Wuhui Luo | MgAl-LDH/生物碳 | 水热辅助的共沉淀法 |  |  |  | 是 | 生物炭 |  |  |  |  | Mg2+ | Al3+ | 2.5 | Cl- |  |  | 1.67 |  |  |  | 0.802 |  |  |  | 六边形片状 | 11.0、22.1、34.4、60.8 | 003)、(006)、(110) | 1383、1054、400-700 | NO₃⁻、PO₄³⁻、Al-O/Mg-O键 | 中国 | 江西省 | 赣州市 |  |  | 某农田土壤 |  |  |  |  | Cd | 1.38 | [11 empty] | 添加Cd(NO₃)₂溶液至50 mg Cd/kg | BCR连续提取法 |  |  |  | 土壤 |  | 10 | 2 | 0.1 | 0.01 | 0.05 | 5 | [5 empty] | 37d | [5 empty] | Cd |  | 50 | [13 empty] | All |  |  |  | 720 | [20 empty] | 4.6 | 0.3 | 0.08 | [5 empty] | 0 | 0 | 98.26087 |  |  | 98.26087
67 | Wuhui Luo | MgAl-LDH/生物碳 | 水热辅助的共沉淀法 |  |  |  | 是 | 生物炭 |  |  |  |  | Mg2+ | Al3+ | 2.5 | Cl- |  |  | 1.67 |  |  |  | 0.802 |  |  |  | 六边形片状 | 11.0、22.1、34.4、60.8 | 003)、(006)、(110) | 1383、1054、400-700 | NO₃⁻、PO₄³⁻、Al-O/Mg-O键 | 中国 | 江西省 | 赣州市 |  |  | 某农田土壤 |  |  |  |  | Cd | 1.38 | [11 empty] | 添加Cd(NO₃)₂溶液至50 mg Cd/kg | BCR连续提取法 |  |  |  | 土壤 |  | 10 | 2 | 0.1 | 0.01 | 0.05 | 5 | [5 empty] | 42d | [5 empty] | Cd |  | 50 | [13 empty] | All |  |  |  | 720 | [20 empty] | 4.5 | 0.3 | 0.09 | [5 empty] | 0 | 0 | 98 |  |  | 98
67 | Wuhui Luo | MgAl-LDH/生物碳 | 水热辅助的共沉淀法 |  |  |  | 是 | 生物炭 |  |  |  |  | Mg2+ | Al3+ | 2.5 | Cl- |  |  | 1.67 |  |  |  | 0.802 |  |  |  | 六边形片状 | 11.0、22.1、34.4、60.8 | 003)、(006)、(110) | 1383、1054、400-700 | NO₃⁻、PO₄³⁻、Al-O/Mg-O键 | 中国 | 江西省 | 赣州市 |  |  | 某农田土壤 |  |  |  |  | Cd | 1.38 | [11 empty] | 添加Cd(NO₃)₂溶液至50 mg Cd/kg | BCR连续提取法 |  |  |  | 土壤 |  | 10 | 2 | 0.1 | 0.01 | 0.05 | 5 | [5 empty] | 47d | [5 empty] | Cd |  | 50 | [13 empty] | All |  |  |  | 720 | [20 empty] | 4.5 | 0.3 | 0.08 | [5 empty] | 0 | 0 | 98.22222 |  |  | 98.22222
68 | Xiaohui Zhu | Mg/Fe-LBC | 共沉淀法 | 1. 将FBC浸入MgCl₂·6H₂O和FeCl₃·6H₂O的悬浮液中，调节pH至13，搅拌24小时 2. 洗涤、干燥后得到Mg/Fe-LBC |  |  | 是 | 生物炭 |  |  |  |  | Mg2+ | Fe3+ | 3.95 | Cl- |  |  | 61.98 | 0.16 | 8.29 | 0.77 |  |  | 0.3 |  | 沟槽结构 | 11.5、22.9 | (012)、(104)、(110) | 568、1399、1594、3430 | 羟基、芳香碳、碳酸根、磷酸根、金属氧化物键 | 中国 | 浙江省 | 宁波市 |  |  | 普通土壤 | 8.04 | 12.27 | 12.23 |  | Cd | 0.22 | [11 empty] | 模拟污染：添加100 mg/L Cd标准溶液（72 mL/600 g土壤） | BCR连续提取法 |  |  |  | 土壤 |  |  | 600 | 6 |  |  | 1 |  |  | 8.04 |  |  | 15d |  | 60 |  |  |  | Cd |  | 12.11 | [46 empty] | 0 | 0 | 39.48192 | 3.616813 |  | 39.48192
68 | Xiaohui Zhu | Mg/Fe-LBC | 共沉淀法 | 1. 将FBC浸入MgCl₂·6H₂O和FeCl₃·6H₂O的悬浮液中，调节pH至13，搅拌24小时 2. 洗涤、干燥后得到Mg/Fe-LBC |  |  | 是 | 生物炭 |  |  |  |  | Mg2+ | Fe3+ | 3.95 | Cl- |  |  | 61.98 | 0.16 | 8.29 | 0.77 |  |  | 0.3 |  | 沟槽结构 | 11.5、22.9 | (012)、(104)、(110) | 568、1399、1594、3430 | 羟基、芳香碳、碳酸根、磷酸根、金属氧化物键 | 中国 | 浙江省 | 宁波市 |  |  | 普通土壤 | 8.04 | 12.27 | 12.23 |  | Cd | 0.22 | [11 empty] | 模拟污染：添加100 mg/L Cd标准溶液（72 mL/600 g土壤） | BCR连续提取法 |  |  |  | 土壤 |  |  | 600 | 6 |  |  | 1 |  |  | 8.04 |  |  | 30d |  | 60 |  |  |  | Cd |  | 12.11 | [46 empty] | 0 | 0 | 42.51222 | 3.861193 |  | 42.51222
68 | Xiaohui Zhu | Mg/Fe-LBC | 共沉淀法 | 1. 将FBC浸入MgCl₂·6H₂O和FeCl₃·6H₂O的悬浮液中，调节pH至13，搅拌24小时 2. 洗涤、干燥后得到Mg/Fe-LBC |  |  | 是 | 生物炭 |  |  |  |  | Mg2+ | Fe3+ | 3.95 | Cl- |  |  | 61.98 | 0.16 | 8.29 | 0.77 |  |  | 0.3 |  | 沟槽结构 | 11.5、22.9 | (012)、(104)、(110) | 568、1399、1594、3430 | 羟基、芳香碳、碳酸根、磷酸根、金属氧化物键 | 中国 | 浙江省 | 宁波市 |  |  | 普通土壤 | 8.04 | 12.27 | 12.23 |  | Cd | 0.22 | [11 empty] | 模拟污染：添加100 mg/L Cd标准溶液（72 mL/600 g土壤） | BCR连续提取法 |  |  |  | 土壤 |  |  | 600 | 6 |  |  | 1 |  |  | 8.04 |  |  | 60d |  | 60 |  |  |  | Cd |  | 12.11 | [46 empty] | 0 | 0 | 46.91105 | 4.349951 |  | 46.91105
68 | Xiaohui Zhu | Mg/Fe-LBC | 共沉淀法 | 1. 将FBC浸入MgCl₂·6H₂O和FeCl₃·6H₂O的悬浮液中，调节pH至13，搅拌24小时 2. 洗涤、干燥后得到Mg/Fe-LBC |  |  | 是 | 生物炭 |  |  |  |  | Mg2+ | Fe3+ | 3.95 | Cl- |  |  | 61.98 | 0.16 | 8.29 | 0.77 |  |  | 0.3 |  | 沟槽结构 | 11.5、22.9 | (012)、(104)、(110) | 568、1399、1594、3430 | 羟基、芳香碳、碳酸根、磷酸根、金属氧化物键 | 中国 | 浙江省 | 宁波市 |  |  | 普通土壤 | 8.04 | 12.27 | 12.23 |  | Cd | 0.22 | [11 empty] | 模拟污染：添加100 mg/L Cd标准溶液（72 mL/600 g土壤） | BCR连续提取法 |  |  |  | 土壤 |  |  | 600 | 6 |  |  | 1 |  |  | 8.04 |  |  | 90d |  | 60 |  |  |  | Cd |  | 12.11 | [46 empty] | 0 | 0 | 54.73118 | 3.665689 |  | 54.73118
68 | Xiaohui Zhu | Mg/Fe-LBC | 共沉淀法 | 1. 将FBC浸入MgCl₂·6H₂O和FeCl₃·6H₂O的悬浮液中，调节pH至13，搅拌24小时 2. 洗涤、干燥后得到Mg/Fe-LBC |  |  | 是 | 生物炭 |  |  |  |  | Mg2+ | Fe3+ | 3.95 | Cl- |  |  | 61.98 | 0.16 | 8.29 | 0.77 |  |  | 0.3 |  | 沟槽结构 | 11.5、22.9 | (012)、(104)、(110) | 568、1399、1594、3430 | 羟基、芳香碳、碳酸根、磷酸根、金属氧化物键 | 中国 | 浙江省 | 宁波市 |  |  | 普通土壤 | 8.04 | 12.27 | 12.23 |  | Cd | 0.22 | [11 empty] | 模拟污染：添加100 mg/L Cd标准溶液（72 mL/600 g土壤） | BCR连续提取法 |  |  |  | 土壤 |  |  | 600 | 18 |  |  | 3 |  |  | 8.04 |  |  | 15d |  | 60 |  |  |  | Cd |  | 12.11 | [46 empty] | 0 | 0 | 50.47898 | 1.661779 |  | 50.47898
68 | Xiaohui Zhu | Mg/Fe-LBC | 共沉淀法 | 1. 将FBC浸入MgCl₂·6H₂O和FeCl₃·6H₂O的悬浮液中，调节pH至13，搅拌24小时 2. 洗涤、干燥后得到Mg/Fe-LBC |  |  | 是 | 生物炭 |  |  |  |  | Mg2+ | Fe3+ | 3.95 | Cl- |  |  | 61.98 | 0.16 | 8.29 | 0.77 |  |  | 0.3 |  | 沟槽结构 | 11.5、22.9 | (012)、(104)、(110) | 568、1399、1594、3430 | 羟基、芳香碳、碳酸根、磷酸根、金属氧化物键 | 中国 | 浙江省 | 宁波市 |  |  | 普通土壤 | 8.04 | 12.27 | 12.23 |  | Cd | 0.22 | [11 empty] | 模拟污染：添加100 mg/L Cd标准溶液（72 mL/600 g土壤） | BCR连续提取法 |  |  |  | 土壤 |  |  | 600 | 18 |  |  | 3 |  |  | 8.04 |  |  | 30d |  | 60 |  |  |  | Cd |  | 12.11 | [46 empty] | 0 | 0 | 57.07722 | 0.9286413 |  | 57.07722
68 | Xiaohui Zhu | Mg/Fe-LBC | 共沉淀法 | 1. 将FBC浸入MgCl₂·6H₂O和FeCl₃·6H₂O的悬浮液中，调节pH至13，搅拌24小时 2. 洗涤、干燥后得到Mg/Fe-LBC |  |  | 是 | 生物炭 |  |  |  |  | Mg2+ | Fe3+ | 3.95 | Cl- |  |  | 61.98 | 0.16 | 8.29 | 0.77 |  |  | 0.3 |  | 沟槽结构 | 11.5、22.9 | (012)、(104)、(110) | 568、1399、1594、3430 | 羟基、芳香碳、碳酸根、磷酸根、金属氧化物键 | 中国 | 浙江省 | 宁波市 |  |  | 普通土壤 | 8.04 | 12.27 | 12.23 |  | Cd | 0.22 | [11 empty] | 模拟污染：添加100 mg/L Cd标准溶液（72 mL/600 g土壤） | BCR连续提取法 |  |  |  | 土壤 |  |  | 600 | 18 |  |  | 3 |  |  | 8.04 |  |  | 60d |  | 60 |  |  |  | Cd |  | 12.11 | [46 empty] | 0 | 0 | 63.96872 | 4.936461 |  | 63.96872
68 | Xiaohui Zhu | Mg/Fe-LBC | 共沉淀法 | 1. 将FBC浸入MgCl₂·6H₂O和FeCl₃·6H₂O的悬浮液中，调节pH至13，搅拌24小时 2. 洗涤、干燥后得到Mg/Fe-LBC |  |  | 是 | 生物炭 |  |  |  |  | Mg2+ | Fe3+ | 3.95 | Cl- |  |  | 61.98 | 0.16 | 8.29 | 0.77 |  |  | 0.3 |  | 沟槽结构 | 11.5、22.9 | (012)、(104)、(110) | 568、1399、1594、3430 | 羟基、芳香碳、碳酸根、磷酸根、金属氧化物键 | 中国 | 浙江省 | 宁波市 |  |  | 普通土壤 | 8.04 | 12.27 | 12.23 |  | Cd | 0.22 | [11 empty] | 模拟污染：添加100 mg/L Cd标准溶液（72 mL/600 g土壤） | BCR连续提取法 |  |  |  | 土壤 |  |  | 600 | 18 |  |  | 3 |  |  | 8.04 |  |  | 90d |  | 60 |  |  |  | Cd |  | 12.11 | [46 empty] | 0 | 0 | 65.38612 | 5.034213 |  | 65.38612
68 | Xiaohui Zhu | Mg/Fe-LBC | 共沉淀法 | 1. 将FBC浸入MgCl₂·6H₂O和FeCl₃·6H₂O的悬浮液中，调节pH至13，搅拌24小时 2. 洗涤、干燥后得到Mg/Fe-LBC |  |  | 是 | 生物炭 |  |  |  |  | Mg2+ | Fe3+ | 3.95 | Cl- |  |  | 61.98 | 0.16 | 8.29 | 0.77 |  |  | 0.3 |  | 沟槽结构 | 11.5、22.9 | (012)、(104)、(110) | 568、1399、1594、3430 | 羟基、芳香碳、碳酸根、磷酸根、金属氧化物键 | 中国 | 浙江省 | 宁波市 |  |  | 普通土壤 | 8.04 | 12.27 | 12.23 |  | Cd | 0.22 | [11 empty] | 模拟污染：添加100 mg/L Cd标准溶液（72 mL/600 g土壤） | BCR连续提取法 |  |  |  | 土壤 |  |  | 600 | 30 |  |  | 5 |  |  | 8.04 |  |  | 15d |  | 60 |  |  |  | Cd |  | 12.11 | [46 empty] | 0 | 0 | 60.54741 | 1.319648 |  | 60.54741
68 | Xiaohui Zhu | Mg/Fe-LBC | 共沉淀法 | 1. 将FBC浸入MgCl₂·6H₂O和FeCl₃·6H₂O的悬浮液中，调节pH至13，搅拌24小时 2. 洗涤、干燥后得到Mg/Fe-LBC |  |  | 是 | 生物炭 |  |  |  |  | Mg2+ | Fe3+ | 3.95 | Cl- |  |  | 61.98 | 0.16 | 8.29 | 0.77 |  |  | 0.3 |  | 沟槽结构 | 11.5、22.9 | (012)、(104)、(110) | 568、1399、1594、3430 | 羟基、芳香碳、碳酸根、磷酸根、金属氧化物键 | 中国 | 浙江省 | 宁波市 |  |  | 普通土壤 | 8.04 | 12.27 | 12.23 |  | Cd | 0.22 | [11 empty] | 模拟污染：添加100 mg/L Cd标准溶液（72 mL/600 g土壤） | BCR连续提取法 |  |  |  | 土壤 |  |  | 600 | 30 |  |  | 5 |  |  | 8.04 |  |  | 30d |  | 60 |  |  |  | Cd |  | 12.11 | [46 empty] | 0 | 0 | 61.76931 | 2.199413 |  | 61.76931
68 | Xiaohui Zhu | Mg/Fe-LBC | 共沉淀法 | 1. 将FBC浸入MgCl₂·6H₂O和FeCl₃·6H₂O的悬浮液中，调节pH至13，搅拌24小时 2. 洗涤、干燥后得到Mg/Fe-LBC |  |  | 是 | 生物炭 |  |  |  |  | Mg2+ | Fe3+ | 3.95 | Cl- |  |  | 61.98 | 0.16 | 8.29 | 0.77 |  |  | 0.3 |  | 沟槽结构 | 11.5、22.9 | (012)、(104)、(110) | 568、1399、1594、3430 | 羟基、芳香碳、碳酸根、磷酸根、金属氧化物键 | 中国 | 浙江省 | 宁波市 |  |  | 普通土壤 | 8.04 | 12.27 | 12.23 |  | Cd | 0.22 | [11 empty] | 模拟污染：添加100 mg/L Cd标准溶液（72 mL/600 g土壤） | BCR连续提取法 |  |  |  | 土壤 |  |  | 600 | 30 |  |  | 5 |  |  | 8.04 |  |  | 60d |  | 60 |  |  |  | Cd |  | 12.11 | [46 empty] | 0 | 0 | 67.09677 | 4.349951 |  | 67.09677
68 | Xiaohui Zhu | Mg/Fe-LBC | 共沉淀法 | 1. 将FBC浸入MgCl₂·6H₂O和FeCl₃·6H₂O的悬浮液中，调节pH至13，搅拌24小时 2. 洗涤、干燥后得到Mg/Fe-LBC |  |  | 是 | 生物炭 |  |  |  |  | Mg2+ | Fe3+ | 3.95 | Cl- |  |  | 61.98 | 0.16 | 8.29 | 0.77 |  |  | 0.3 |  | 沟槽结构 | 11.5、22.9 | (012)、(104)、(110) | 568、1399、1594、3430 | 羟基、芳香碳、碳酸根、磷酸根、金属氧化物键 | 中国 | 浙江省 | 宁波市 |  |  | 普通土壤 | 8.04 | 12.27 | 12.23 |  | Cd | 0.22 | [11 empty] | 模拟污染：添加100 mg/L Cd标准溶液（72 mL/600 g土壤） | BCR连续提取法 |  |  |  | 土壤 |  |  | 600 | 30 |  |  | 5 |  |  | 8.04 |  |  | 90d |  | 60 |  |  |  | Cd |  | 12.11 | [46 empty] | 0 | 0 | 73.98827 | 2.639296 |  | 73.98827
68 | Xiaohui Zhu | Mg/Fe-LBC | 共沉淀法 | 1. 将FBC浸入MgCl₂·6H₂O和FeCl₃·6H₂O的悬浮液中，调节pH至13，搅拌24小时 2. 洗涤、干燥后得到Mg/Fe-LBC |  |  | 是 | 生物炭 |  |  |  |  | Mg2+ | Fe3+ | 3.95 | Cl- |  |  | 61.98 | 0.16 | 8.29 | 0.77 |  |  | 0.3 |  | 沟槽结构 | 11.5、22.9 | (012)、(104)、(110) | 568、1399、1594、3430 | 羟基、芳香碳、碳酸根、磷酸根、金属氧化物键 | 中国 | 浙江省 | 宁波市 |  |  | 普通土壤 | 8.04 | 12.27 | 12.23 |  | Cd | 0.22 | [11 empty] | 模拟污染：添加100 mg/L Cd标准溶液（72 mL/600 g土壤） | BCR连续提取法 |  |  |  | 土壤 |  |  | 600 | 42 |  |  | 7 |  |  | 8.04 |  |  | 15d |  | 60 |  |  |  | Cd |  | 12.11 | [46 empty] | 0 | 0 | 65.92375 | 1.564027 |  | 65.92375
68 | Xiaohui Zhu | Mg/Fe-LBC | 共沉淀法 | 1. 将FBC浸入MgCl₂·6H₂O和FeCl₃·6H₂O的悬浮液中，调节pH至13，搅拌24小时 2. 洗涤、干燥后得到Mg/Fe-LBC |  |  | 是 | 生物炭 |  |  |  |  | Mg2+ | Fe3+ | 3.95 | Cl- |  |  | 61.98 | 0.16 | 8.29 | 0.77 |  |  | 0.3 |  | 沟槽结构 | 11.5、22.9 | (012)、(104)、(110) | 568、1399、1594、3430 | 羟基、芳香碳、碳酸根、磷酸根、金属氧化物键 | 中国 | 浙江省 | 宁波市 |  |  | 普通土壤 | 8.04 | 12.27 | 12.23 |  | Cd | 0.22 | [11 empty] | 模拟污染：添加100 mg/L Cd标准溶液（72 mL/600 g土壤） | BCR连续提取法 |  |  |  | 土壤 |  |  | 600 | 42 |  |  | 7 |  |  | 8.04 |  |  | 30d |  | 60 |  |  |  | Cd |  | 12.11 | [46 empty] | 0 | 0 | 69.05181 | 0.7331378 |  | 69.05181
68 | Xiaohui Zhu | Mg/Fe-LBC | 共沉淀法 | 1. 将FBC浸入MgCl₂·6H₂O和FeCl₃·6H₂O的悬浮液中，调节pH至13，搅拌24小时 2. 洗涤、干燥后得到Mg/Fe-LBC |  |  | 是 | 生物炭 |  |  |  |  | Mg2+ | Fe3+ | 3.95 | Cl- |  |  | 61.98 | 0.16 | 8.29 | 0.77 |  |  | 0.3 |  | 沟槽结构 | 11.5、22.9 | (012)、(104)、(110) | 568、1399、1594、3430 | 羟基、芳香碳、碳酸根、磷酸根、金属氧化物键 | 中国 | 浙江省 | 宁波市 |  |  | 普通土壤 | 8.04 | 12.27 | 12.23 |  | Cd | 0.22 | [11 empty] | 模拟污染：添加100 mg/L Cd标准溶液（72 mL/600 g土壤） | BCR连续提取法 |  |  |  | 土壤 |  |  | 600 | 42 |  |  | 7 |  |  | 8.04 |  |  | 60d |  | 60 |  |  |  | Cd |  | 12.11 | [46 empty] | 0 | 0 | 72.03324 | 3.030303 |  | 72.03324
68 | Xiaohui Zhu | Mg/Fe-LBC | 共沉淀法 | 1. 将FBC浸入MgCl₂·6H₂O和FeCl₃·6H₂O的悬浮液中，调节pH至13，搅拌24小时 2. 洗涤、干燥后得到Mg/Fe-LBC |  |  | 是 | 生物炭 |  |  |  |  | Mg2+ | Fe3+ | 3.95 | Cl- |  |  | 61.98 | 0.16 | 8.29 | 0.77 |  |  | 0.3 |  | 沟槽结构 | 11.5、22.9 | (012)、(104)、(110) | 568、1399、1594、3430 | 羟基、芳香碳、碳酸根、磷酸根、金属氧化物键 | 中国 | 浙江省 | 宁波市 |  |  | 普通土壤 | 8.04 | 12.27 | 12.23 |  | Cd | 0.22 | [11 empty] | 模拟污染：添加100 mg/L Cd标准溶液（72 mL/600 g土壤） | BCR连续提取法 |  |  |  | 土壤 |  |  | 600 | 42 |  |  | 7 |  |  | 8.04 |  |  | 90d |  | 60 |  |  |  | Cd |  | 12.11 | [46 empty] | 0 | 0 | 77.65396 | 3.910068 |  | 77.65396
69 | Xuanru Li，2025 | MgAl-LDH | [10 empty] | Mg2+ | Al3+ | 2.99 | Cl- | [15 empty] | 中国 | 西南地区 |  |  |  | 某矿石加工地土壤 | 7.7 | 17 |  |  | Cd | 24.6 | Pb | 204 | As | 308 | Sb | 62.1 | [8 empty] | 是 |  | 土壤 | [6 empty] | 3 |  |  | 7.07 |  |  | 7d | [44 empty] | 3 | [46 empty] | 0.487649 | 0.05536295 | 0.2184182 | 0.01668472 |  |  |  |  | 0 | 0 | 55.20995 |  |  | 55.20995
69 | Xuanru Li，2025 | MgAl-LDH | [10 empty] | Mg2+ | Al3+ | 2.99 | Cl- | [15 empty] | 中国 | 西南地区 |  |  |  | 某矿石加工地土壤 | 7.7 | 17 |  |  | Cd | 24.6 | Pb | 204 | As | 308 | Sb | 62.1 | [8 empty] | 是 |  | 土壤 | [6 empty] | 3 |  |  | 7.07 |  |  | 0.5a | [91 empty] | 0.5016793 | 0.01175515 | 0.2730228 | 0.01289274 |  |  |  |  | 0 | 0 | 45.57823 |  |  | 45.57823
69 | Xuanru Li，2025 | MgAl-LDH | [10 empty] | Mg2+ | Al3+ | 2.99 | Cl- | [15 empty] | 中国 | 西南地区 |  |  |  | 某矿石加工地土壤 | 7.7 | 17 |  |  | Cd | 24.6 | Pb | 204 | As | 308 | Sb | 62.1 | [8 empty] | 是 |  | 土壤 | [6 empty] | 3 |  |  | 7.07 |  |  | 1a | [91 empty] | 0.4846154 | 0.04095341 | 0.300325 | 0.02426869 |  |  |  |  | 0 | 0 | 38.02817 |  |  | 38.02817
69 | Xuanru Li，2025 | MgAl-LDH | [10 empty] | Mg2+ | Al3+ | 2.99 | Cl- | [15 empty] | 中国 | 西南地区 |  |  |  | 某矿石加工地土壤 | 7.7 | 17 |  |  | Cd | 24.6 | Pb | 204 | As | 308 | Sb | 62.1 | [8 empty] | 是 |  | 土壤 | [6 empty] | 3 |  |  | 7.07 |  |  | 1.5a | [91 empty] | 0.5468039 | 0.1349946 | 0.3754063 | 0.07963164 |  |  |  |  | 0 | 0 | 31.34535 |  |  | 31.34535
69 | Xuanru Li，2025 | MgAl-LDH | [10 empty] | Mg2+ | Al3+ | 2.99 | Cl- | [15 empty] | 中国 | 西南地区 |  |  |  | 某矿石加工地土壤 | 7.7 | 17 |  |  | Cd | 24.6 | Pb | 204 | As | 308 | Sb | 62.1 | [8 empty] | 是 |  | 土壤 | [6 empty] | 3 |  |  | 7.07 |  |  | 2a | [91 empty] | 0.4929577 | 0.03109426 | 0.4171181 | 0.06977248 |  |  |  |  | 0 | 0 | 15.38462 |  |  | 15.38462
69 | Xuanru Li，2025 | MgAl-LDH | [10 empty] | Mg2+ | Al3+ | 2.99 | Cl- | [15 empty] | 中国 | 西南地区 |  |  |  | 某矿石加工地土壤 | 7.7 | 17 |  |  | Cd | 24.6 | Pb | 204 | As | 308 | Sb | 62.1 | [8 empty] | 是 |  | 土壤 | [6 empty] | 3 |  |  | 7.07 |  |  | 2.5a | [91 empty] | 0.5634886 | 0.05536295 | 0.5422535 | 0.03867822 |  |  |  |  | 0 | 0 | 3.768506 |  |  | 3.768506
69 | Xuanru Li，2025 | MgAl-LDH@Fe | [10 empty] | Mg2+ | Fe3+、Al3+ |  | Cl- | [15 empty] | 中国 | 西南地区 |  |  |  | 某矿石加工地土壤 | 7.7 | 17 |  |  | Cd | 24.6 | Pb | 204 | As | 308 | Sb | 62.1 | [8 empty] | 是 |  | 土壤 | [6 empty] | 3 |  |  | 7.07 |  |  | 7d | [44 empty] | 3 | [46 empty] | 0.487649 | 0.05536295 | 0.1569881 | 0.01213434 |  |  |  |  | 0 | 0 | 67.80715 |  |  | 67.80715
69 | Xuanru Li，2025 | MgAl-LDH@Fe | [10 empty] | Mg2+ | Fe3+、Al3+ |  | Cl- | [15 empty] | 中国 | 西南地区 |  |  |  | 某矿石加工地土壤 | 7.7 | 17 |  |  | Cd | 24.6 | Pb | 204 | As | 308 | Sb | 62.1 | [8 empty] | 是 |  | 土壤 | [6 empty] | 3 |  |  | 7.07 |  |  | 0.5a | [91 empty] | 0.5016793 | 0.01175515 | 0.2900867 | 0.01251354 |  |  |  |  | 0 | 0 | 42.17687 |  |  | 42.17687
69 | Xuanru Li，2025 | MgAl-LDH@Fe | [10 empty] | Mg2+ | Fe3+、Al3+ |  | Cl- | [15 empty] | 中国 | 西南地区 |  |  |  | 某矿石加工地土壤 | 7.7 | 17 |  |  | Cd | 24.6 | Pb | 204 | As | 308 | Sb | 62.1 | [8 empty] | 是 |  | 土壤 | [6 empty] | 3 |  |  | 7.07 |  |  | 1a | [91 empty] | 0.4846154 | 0.04095341 | 0.2745395 | 0.02351029 |  |  |  |  | 0 | 0 | 43.34898 |  |  | 43.34898
69 | Xuanru Li，2025 | MgAl-LDH@Fe | [10 empty] | Mg2+ | Fe3+、Al3+ |  | Cl- | [15 empty] | 中国 | 西南地区 |  |  |  | 某矿石加工地土壤 | 7.7 | 17 |  |  | Cd | 24.6 | Pb | 204 | As | 308 | Sb | 62.1 | [8 empty] | 是 |  | 土壤 | [6 empty] | 3 |  |  | 7.07 |  |  | 1.5a | [91 empty] | 0.5468039 | 0.1349946 | 0.3587216 | 0.03564464 |  |  |  |  | 0 | 0 | 34.39667 |  |  | 34.39667
69 | Xuanru Li，2025 | MgAl-LDH@Fe | [10 empty] | Mg2+ | Fe3+、Al3+ |  | Cl- | [15 empty] | 中国 | 西南地区 |  |  |  | 某矿石加工地土壤 | 7.7 | 17 |  |  | Cd | 24.6 | Pb | 204 | As | 308 | Sb | 62.1 | [8 empty] | 是 |  | 土壤 | [6 empty] | 3 |  |  | 7.07 |  |  | 2a | [91 empty] | 0.4929577 | 0.03109426 | 0.3420368 | 0.01592633 |  |  |  |  | 0 | 0 | 30.61538 |  |  | 30.61538
69 | Xuanru Li，2025 | MgAl-LDH@Fe | [10 empty] | Mg2+ | Fe3+、Al3+ |  | Cl- | [15 empty] | 中国 | 西南地区 |  |  |  | 某矿石加工地土壤 | 7.7 | 17 |  |  | Cd | 24.6 | Pb | 204 | As | 308 | Sb | 62.1 | [8 empty] | 是 |  | 土壤 | [6 empty] | 3 |  |  | 7.07 |  |  | 2.5a | [91 empty] | 0.5634886 | 0.05536295 | 0.4262189 | 0.06067172 |  |  |  |  | 0 | 0 | 24.3607 |  |  | 24.3607
69 | Xuanru Li，2025 | CaAl-LDH | [10 empty] | Mg2+ | Al3+ | 2.51 | Cl- | [15 empty] | 中国 | 西南地区 |  |  |  | 某矿石加工地土壤 | 7.7 | 17 |  |  | Cd | 24.6 | Pb | 204 | As | 308 | Sb | 62.1 | [8 empty] | 是 |  | 土壤 | [6 empty] | 3 |  |  | 7.07 |  |  | 7d | [44 empty] | 3 | [46 empty] | 0.487649 | 0.05536295 | 0.2661972 | 0.08873239 |  |  |  |  | 0 | 0 | 45.41213 |  |  | 45.41213
69 | Xuanru Li，2025 | CaAl-LDH | [10 empty] | Mg2+ | Al3+ | 2.51 | Cl- | [15 empty] | 中国 | 西南地区 |  |  |  | 某矿石加工地土壤 | 7.7 | 17 |  |  | Cd | 24.6 | Pb | 204 | As | 308 | Sb | 62.1 | [8 empty] | 是 |  | 土壤 | [6 empty] | 3 |  |  | 7.07 |  |  | 0.5a | [91 empty] | 0.5016793 | 0.01175515 | 0.2806067 | 0.01061755 |  |  |  |  | 0 | 0 | 44.06652 |  |  | 44.06652
69 | Xuanru Li，2025 | CaAl-LDH | [10 empty] | Mg2+ | Al3+ | 2.51 | Cl- | [15 empty] | 中国 | 西南地区 |  |  |  | 某矿石加工地土壤 | 7.7 | 17 |  |  | Cd | 24.6 | Pb | 204 | As | 308 | Sb | 62.1 | [8 empty] | 是 |  | 土壤 | [6 empty] | 3 |  |  | 7.07 |  |  | 1a | [91 empty] | 0.4846154 | 0.04095341 | 0.2790899 | 0.04626219 |  |  |  |  | 0 | 0 | 42.41002 |  |  | 42.41002
69 | Xuanru Li，2025 | CaAl-LDH | [10 empty] | Mg2+ | Al3+ | 2.51 | Cl- | [15 empty] | 中国 | 西南地区 |  |  |  | 某矿石加工地土壤 | 7.7 | 17 |  |  | Cd | 24.6 | Pb | 204 | As | 308 | Sb | 62.1 | [8 empty] | 是 |  | 土壤 | [6 empty] | 3 |  |  | 7.07 |  |  | 1.5a | [91 empty] | 0.5468039 | 0.1349946 | 0.3609967 | 0.01820152 |  |  |  |  | 0 | 0 | 33.98058 |  |  | 33.98058
69 | Xuanru Li，2025 | CaAl-LDH | [10 empty] | Mg2+ | Al3+ | 2.51 | Cl- | [15 empty] | 中国 | 西南地区 |  |  |  | 某矿石加工地土壤 | 7.7 | 17 |  |  | Cd | 24.6 | Pb | 204 | As | 308 | Sb | 62.1 | [8 empty] | 是 |  | 土壤 | [6 empty] | 3 |  |  | 7.07 |  |  | 2a | [91 empty] | 0.4929577 | 0.03109426 | 0.3503792 | 0.04702059 |  |  |  |  | 0 | 0 | 28.92308 |  |  | 28.92308
69 | Xuanru Li，2025 | CaAl-LDH | [10 empty] | Mg2+ | Al3+ | 2.51 | Cl- | [15 empty] | 中国 | 西南地区 |  |  |  | 某矿石加工地土壤 | 7.7 | 17 |  |  | Cd | 24.6 | Pb | 204 | As | 308 | Sb | 62.1 | [8 empty] | 是 |  | 土壤 | [6 empty] | 3 |  |  | 7.07 |  |  | 2.5a | [91 empty] | 0.5634886 | 0.05536295 | 0.4899242 | 0.02047671 |  |  |  |  | 0 | 0 | 13.05518 |  |  | 13.05518
69 | Xuanru Li，2025 | CaAl-LDH@Fe | [10 empty] | Mg2+ | Fe3+、Al3+ |  | Cl- | [15 empty] | 中国 | 西南地区 |  |  |  | 某矿石加工地土壤 | 7.7 | 17 |  |  | Cd | 24.6 | Pb | 204 | As | 308 | Sb | 62.1 | [8 empty] | 是 |  | 土壤 | [6 empty] | 3 |  |  | 7.07 |  |  | 7d | [44 empty] | 3 | [46 empty] | 0.487649 | 0.05536295 | 0.1569881 | 0.01213434 |  |  |  |  | 0 | 0 | 67.80715 |  |  | 67.80715
69 | Xuanru Li，2025 | CaAl-LDH@Fe | [10 empty] | Mg2+ | Fe3+、Al3+ |  | Cl- | [15 empty] | 中国 | 西南地区 |  |  |  | 某矿石加工地土壤 | 7.7 | 17 |  |  | Cd | 24.6 | Pb | 204 | As | 308 | Sb | 62.1 | [8 empty] | 是 |  | 土壤 | [6 empty] | 3 |  |  | 7.07 |  |  | 0.5a | [91 empty] | 0.5016793 | 0.01175515 | 0.2730228 | 0.03033586 |  |  |  |  | 0 | 0 | 45.57823 |  |  | 45.57823
69 | Xuanru Li，2025 | CaAl-LDH@Fe | [10 empty] | Mg2+ | Fe3+、Al3+ |  | Cl- | [15 empty] | 中国 | 西南地区 |  |  |  | 某矿石加工地土壤 | 7.7 | 17 |  |  | Cd | 24.6 | Pb | 204 | As | 308 | Sb | 62.1 | [8 empty] | 是 |  | 土壤 | [6 empty] | 3 |  |  | 7.07 |  |  | 1a | [91 empty] | 0.4846154 | 0.04095341 | 0.2874323 | 0.05536295 |  |  |  |  | 0 | 0 | 40.68858 |  |  | 40.68858
69 | Xuanru Li，2025 | CaAl-LDH@Fe | [10 empty] | Mg2+ | Fe3+、Al3+ |  | Cl- | [15 empty] | 中国 | 西南地区 |  |  |  | 某矿石加工地土壤 | 7.7 | 17 |  |  | Cd | 24.6 | Pb | 204 | As | 308 | Sb | 62.1 | [8 empty] | 是 |  | 土壤 | [6 empty] | 3 |  |  | 7.07 |  |  | 1.5a | [91 empty] | 0.5468039 | 0.1349946 | 0.3655471 | 0.01061755 |  |  |  |  | 0 | 0 | 33.1484 |  |  | 33.1484
69 | Xuanru Li，2025 | CaAl-LDH@Fe | [10 empty] | Mg2+ | Fe3+、Al3+ |  | Cl- | [15 empty] | 中国 | 西南地区 |  |  |  | 某矿石加工地土壤 | 7.7 | 17 |  |  | Cd | 24.6 | Pb | 204 | As | 308 | Sb | 62.1 | [8 empty] | 是 |  | 土壤 | [6 empty] | 3 |  |  | 7.07 |  |  | 2a | [91 empty] | 0.4929577 | 0.03109426 | 0.3503792 | 0.02654388 |  |  |  |  | 0 | 0 | 28.92308 |  |  | 28.92308
69 | Xuanru Li，2025 | CaAl-LDH@Fe | [10 empty] | Mg2+ | Fe3+、Al3+ |  | Cl- | [15 empty] | 中国 | 西南地区 |  |  |  | 某矿石加工地土壤 | 7.7 | 17 |  |  | Cd | 24.6 | Pb | 204 | As | 308 | Sb | 62.1 | [8 empty] | 是 |  | 土壤 | [6 empty] | 3 |  |  | 7.07 |  |  | 2.5a | [91 empty] | 0.5634886 | 0.05536295 | 0.4156013 | 0.009859155 |  |  |  |  | 0 | 0 | 26.24495 |  |  | 26.24495
70 | Xusheng Gao，2025 | MgAl-LDH | 共沉淀法 | （i）采用共沉淀缩合法制备未改性LDHs前驱体；（ii）随后进行巯基官能团修饰。 | [8 empty] | Mg2+ | Al3+ | 2 | Cl- |  |  | 0.145 | 0.009 | 258.29 | [10 empty] | 中国 | 河南省 | 卫辉市 |  |  | 稻田土壤 | 8.78 | 4.32 | 180.29 |  | Cd | 1.25 | Fe | 138.52 | Mn | 27.65 | Cu | 2.44 | Zn | 5.56 | [8 empty] | 土壤 | [6 empty] | 0.1 | [5 empty] | 60d | 25 | 75 | [25 empty] | 伪二级动力学模型 | [5 empty] | 23.52 | 24.88 | [11 empty] | 1.25271 | 0.03422704 | 0.9515117 | 0.01026811 |  |  |  |  | 0 | 0 | 24.04372 |  |  | 24.04372
70 | Xusheng Gao，2025 | MgAl-LDH | 共沉淀法 | （i）采用共沉淀缩合法[26]制备未改性LDHs前驱体；（ii）随后进行巯基官能团修饰。 | [8 empty] | Mg2+ | Al3+ | 2 | Cl- |  |  | 0.145 | 0.009 | 258.29 | [10 empty] | 中国 | 湖南省 | 湘潭市 |  |  | 稻田土壤 | 5.65 | 7.53 | 168.17 |  | Cd | 0.89 | Fe | 380.94 | Mn | 58.78 | Cu | 5.9 | Zn | 13.24 | [8 empty] | 土壤 | [6 empty] | 0.1 | [5 empty] | 60d | 25 | 75 | [25 empty] | 伪二级动力学模型 | [5 empty] | 23.52 | 24.88 | [11 empty] | 0.899449 | 0.01033058 | 0.6363636 | 0.01515152 |  |  |  |  | 0 | 0 | 29.24962 |  |  | 29.24962
70 | Xusheng Gao，2025 | MgAl-LDH | 共沉淀法 | （i）采用共沉淀缩合法[26]制备未改性LDHs前驱体；（ii）随后进行巯基官能团修饰。 | [8 empty] | Mg2+ | Al3+ | 2 | Cl- |  |  | 0.145 | 0.009 | 258.29 | [10 empty] | 中国 | 河南省 | 卫辉市 |  |  | 稻田土壤 | 8.78 | 4.32 | 180.29 |  | Cd | 1.25 | Fe | 138.52 | Mn | 27.65 | Cu | 2.44 | Zn | 5.56 | [8 empty] | 土壤 | [6 empty] | 0.05 | [5 empty] | 60d | 25 | 75 | [25 empty] | 伪二级动力学模型 | [5 empty] | 23.52 | 24.88 | [11 empty] | 1.25271 | 0.03422704 | 1.114548 | 0.03846154 |  |  |  |  | 0 | 0 | 11.02898 |  |  | 11.02898
70 | Xusheng Gao，2025 | MgAl-LDH | 共沉淀法 | （i）采用共沉淀缩合法[26]制备未改性LDHs前驱体；（ii）随后进行巯基官能团修饰。 | [8 empty] | Mg2+ | Al3+ | 2 | Cl- |  |  | 0.145 | 0.009 | 258.29 | [10 empty] | 中国 | 湖南省 | 湘潭市 |  |  | 稻田土壤 | 5.65 | 7.53 | 168.17 |  | Cd | 0.89 | Fe | 380.94 | Mn | 58.78 | Cu | 5.9 | Zn | 13.24 | [8 empty] | 土壤 | [6 empty] | 0.05 | [5 empty] | 60d | 25 | 75 | [25 empty] | 伪二级动力学模型 | [5 empty] | 23.52 | 24.88 | [11 empty] | 0.899449 | 0.01033058 | 0.7541322 | 0.01721763 |  |  |  |  | 0 | 0 | 16.1562 |  |  | 16.1562
70 | Xusheng Gao，2025 | MgAl-LDH | 共沉淀法 | （i）采用共沉淀缩合法[26]制备未改性LDHs前驱体；（ii）随后进行巯基官能团修饰。 | [8 empty] | Mg2+ | Al3+ | 2 | Cl- |  |  | 0.145 | 0.009 | 258.29 | [10 empty] | 中国 | 河南省 | 卫辉市 |  |  | 稻田土壤 | 8.78 | 4.32 | 180.29 |  | Cd | 1.25 | Fe | 138.52 | Mn | 27.65 | Cu | 2.44 | Zn | 5.56 | [8 empty] | 土壤 | [6 empty] | 0.025 | [5 empty] | 60d | 25 | 75 | [25 empty] | 伪二级动力学模型 | [5 empty] | 23.52 | 24.88 | [11 empty] | 1.25271 | 0.03422704 | 1.177258 | 0.01421405 |  |  |  |  | 0 | 0 | 6.023113 |  |  | 6.023113
70 | Xusheng Gao，2025 | MgAl-LDH | 共沉淀法 | （i）采用共沉淀缩合法[26]制备未改性LDHs前驱体；（ii）随后进行巯基官能团修饰。 | [8 empty] | Mg2+ | Al3+ | 2 | Cl- |  |  | 0.145 | 0.009 | 258.29 | [10 empty] | 中国 | 湖南省 | 湘潭市 |  |  | 稻田土壤 | 5.65 | 7.53 | 168.17 |  | Cd | 0.89 | Fe | 380.94 | Mn | 58.78 | Cu | 5.9 | Zn | 13.24 | [8 empty] | 土壤 | [6 empty] | 0.025 | [5 empty] | 60d | 25 | 75 | [25 empty] | 伪二级动力学模型 | [5 empty] | 23.52 | 24.88 | [11 empty] | 0.899449 | 0.01033058 | 0.8034483 | 0.01448276 |  |  |  |  | 0 | 0 | 10.67329 |  |  | 10.67329
70 | Xusheng Gao，2025 | MgAl-LDH | 共沉淀法 | （i）采用共沉淀缩合法[26]制备未改性LDHs前驱体；（ii）随后进行巯基官能团修饰。 | [8 empty] | Mg2+ | Al3+ | 2 | Cl- |  |  | 0.145 | 0.009 | 258.29 | [10 empty] | 中国 | 河南省 | 新乡市 |  |  | 稻田土壤 | 7.73 | 4.28 | 207.91 |  | Cd | 1.12 | Fe | 52.39 | Mn | 96 | Cu | 3.45 | Zn | 4.95 | [8 empty] | 土壤 | [6 empty] | 0.025 | [5 empty] | 1d | 25 | 75 | [25 empty] | 伪二级动力学模型 | [5 empty] | 23.52 | 24.88 | [11 empty] | 1.119588 |  | 1.150515 | [5 empty] | 0 | 0 | -2.762431 |  |  | -2.762431
70 | Xusheng Gao，2025 | MgAl-LDH | 共沉淀法 | （i）采用共沉淀缩合法[26]制备未改性LDHs前驱体；（ii）随后进行巯基官能团修饰。 | [8 empty] | Mg2+ | Al3+ | 2 | Cl- |  |  | 0.145 | 0.009 | 258.29 | [10 empty] | 中国 | 河南省 | 新乡市 |  |  | 稻田土壤 | 7.73 | 4.28 | 207.91 |  | Cd | 1.12 | Fe | 52.39 | Mn | 96 | Cu | 3.45 | Zn | 4.95 | [8 empty] | 土壤 | [6 empty] | 0.025 | [5 empty] | 5d | 25 | 75 | [25 empty] | 伪二级动力学模型 | [5 empty] | 23.52 | 24.88 | [11 empty] | 1.268041 |  | 1.274227 | [5 empty] | 0 | 0 | -0.4878049 |  |  | -0.4878049
70 | Xusheng Gao，2025 | MgAl-LDH | 共沉淀法 | （i）采用共沉淀缩合法[26]制备未改性LDHs前驱体；（ii）随后进行巯基官能团修饰。 | [8 empty] | Mg2+ | Al3+ | 2 | Cl- |  |  | 0.145 | 0.009 | 258.29 | [10 empty] | 中国 | 河南省 | 新乡市 |  |  | 稻田土壤 | 7.73 | 4.28 | 207.91 |  | Cd | 1.12 | Fe | 52.39 | Mn | 96 | Cu | 3.45 | Zn | 4.95 | [8 empty] | 土壤 | [6 empty] | 0.025 | [5 empty] | 15d | 25 | 75 | [25 empty] | 伪二级动力学模型 | [5 empty] | 23.52 | 24.88 | [11 empty] | 1.116495 |  | 1.162887 | [5 empty] | 0 | 0 | -4.155125 |  |  | -4.155125
70 | Xusheng Gao，2025 | MgAl-LDH | 共沉淀法 | （i）采用共沉淀缩合法[26]制备未改性LDHs前驱体；（ii）随后进行巯基官能团修饰。 | [8 empty] | Mg2+ | Al3+ | 2 | Cl- |  |  | 0.145 | 0.009 | 258.29 | [10 empty] | 中国 | 河南省 | 新乡市 |  |  | 稻田土壤 | 7.73 | 4.28 | 207.91 |  | Cd | 1.12 | Fe | 52.39 | Mn | 96 | Cu | 3.45 | Zn | 4.95 | [8 empty] | 土壤 | [6 empty] | 0.025 | [5 empty] | 30d | 25 | 75 | [25 empty] | 伪二级动力学模型 | [5 empty] | 23.52 | 24.88 | [11 empty] | 1.243299 |  | 1.237113 | [5 empty] | 0 | 0 | 0.4975124 |  |  | 0.4975124
70 | Xusheng Gao，2025 | MgAl-LDH | 共沉淀法 | （i）采用共沉淀缩合法[26]制备未改性LDHs前驱体；（ii）随后进行巯基官能团修饰。 | [8 empty] | Mg2+ | Al3+ | 2 | Cl- |  |  | 0.145 | 0.009 | 258.29 | [10 empty] | 中国 | 河南省 | 新乡市 |  |  | 稻田土壤 | 7.73 | 4.28 | 207.91 |  | Cd | 1.12 | Fe | 52.39 | Mn | 96 | Cu | 3.45 | Zn | 4.95 | [8 empty] | 土壤 | [6 empty] | 0.05 | [5 empty] | 1d | 25 | 75 | [25 empty] | 伪二级动力学模型 | [5 empty] | 23.52 | 24.88 | [11 empty] | 1.119588 |  | 1.243299 | [5 empty] | 0 | 0 | -11.04972 |  |  | -11.04972
70 | Xusheng Gao，2025 | MgAl-LDH | 共沉淀法 | （i）采用共沉淀缩合法[26]制备未改性LDHs前驱体；（ii）随后进行巯基官能团修饰。 | [8 empty] | Mg2+ | Al3+ | 2 | Cl- |  |  | 0.145 | 0.009 | 258.29 | [10 empty] | 中国 | 河南省 | 新乡市 |  |  | 稻田土壤 | 7.73 | 4.28 | 207.91 |  | Cd | 1.12 | Fe | 52.39 | Mn | 96 | Cu | 3.45 | Zn | 4.95 | [8 empty] | 土壤 | [6 empty] | 0.05 | [5 empty] | 5d | 25 | 75 | [25 empty] | 伪二级动力学模型 | [5 empty] | 23.52 | 24.88 | [11 empty] | 1.268041 |  | 1.336082 | [5 empty] | 0 | 0 | -5.365854 |  |  | -5.365854
70 | Xusheng Gao，2025 | MgAl-LDH | 共沉淀法 | （i）采用共沉淀缩合法[26]制备未改性LDHs前驱体；（ii）随后进行巯基官能团修饰。 | [8 empty] | Mg2+ | Al3+ | 2 | Cl- |  |  | 0.145 | 0.009 | 258.29 | [10 empty] | 中国 | 河南省 | 新乡市 |  |  | 稻田土壤 | 7.73 | 4.28 | 207.91 |  | Cd | 1.12 | Fe | 52.39 | Mn | 96 | Cu | 3.45 | Zn | 4.95 | [8 empty] | 土壤 | [6 empty] | 0.05 | [5 empty] | 15d | 25 | 75 | [25 empty] | 伪二级动力学模型 | [5 empty] | 23.52 | 24.88 | [11 empty] | 1.116495 |  | 1.175258 | [5 empty] | 0 | 0 | -5.263158 |  |  | -5.263158
70 | Xusheng Gao，2025 | MgAl-LDH | 共沉淀法 | （i）采用共沉淀缩合法[26]制备未改性LDHs前驱体；（ii）随后进行巯基官能团修饰。 | [8 empty] | Mg2+ | Al3+ | 2 | Cl- |  |  | 0.145 | 0.009 | 258.29 | [10 empty] | 中国 | 河南省 | 新乡市 |  |  | 稻田土壤 | 7.73 | 4.28 | 207.91 |  | Cd | 1.12 | Fe | 52.39 | Mn | 96 | Cu | 3.45 | Zn | 4.95 | [8 empty] | 土壤 | [6 empty] | 0.05 | [5 empty] | 30d | 25 | 75 | [25 empty] | 伪二级动力学模型 | [5 empty] | 23.52 | 24.88 | [11 empty] | 1.243299 |  | 1.224742 | [5 empty] | 0 | 0 | 1.492537 |  |  | 1.492537
70 | Xusheng Gao，2025 | MgAl-LDH | 共沉淀法 | （i）采用共沉淀缩合法[26]制备未改性LDHs前驱体；（ii）随后进行巯基官能团修饰。 | [8 empty] | Mg2+ | Al3+ | 2 | Cl- |  |  | 0.145 | 0.009 | 258.29 | [10 empty] | 中国 | 河南省 | 新乡市 |  |  | 稻田土壤 | 7.73 | 4.28 | 207.91 |  | Cd | 1.12 | Fe | 52.39 | Mn | 96 | Cu | 3.45 | Zn | 4.95 | [8 empty] | 土壤 | [6 empty] | 0.1 | [5 empty] | 1d | 25 | 75 | [25 empty] | 伪二级动力学模型 | [5 empty] | 23.52 | 24.88 | [11 empty] | 1.119588 |  | 1.193814 | [5 empty] | 0 | 0 | -6.629834 |  |  | -6.629834
70 | Xusheng Gao，2025 | MgAl-LDH | 共沉淀法 | （i）采用共沉淀缩合法[26]制备未改性LDHs前驱体；（ii）随后进行巯基官能团修饰。 | [8 empty] | Mg2+ | Al3+ | 2 | Cl- |  |  | 0.145 | 0.009 | 258.29 | [10 empty] | 中国 | 河南省 | 新乡市 |  |  | 稻田土壤 | 7.73 | 4.28 | 207.91 |  | Cd | 1.12 | Fe | 52.39 | Mn | 96 | Cu | 3.45 | Zn | 4.95 | [8 empty] | 土壤 | [6 empty] | 0.1 | [5 empty] | 5d | 25 | 75 | [25 empty] | 伪二级动力学模型 | [5 empty] | 23.52 | 24.88 | [11 empty] | 1.268041 |  | 1.274227 | [5 empty] | 0 | 0 | -0.4878049 |  |  | -0.4878049
70 | Xusheng Gao，2025 | MgAl-LDH | 共沉淀法 | （i）采用共沉淀缩合法[26]制备未改性LDHs前驱体；（ii）随后进行巯基官能团修饰。 | [8 empty] | Mg2+ | Al3+ | 2 | Cl- |  |  | 0.145 | 0.009 | 258.29 | [10 empty] | 中国 | 河南省 | 新乡市 |  |  | 稻田土壤 | 7.73 | 4.28 | 207.91 |  | Cd | 1.12 | Fe | 52.39 | Mn | 96 | Cu | 3.45 | Zn | 4.95 | [8 empty] | 土壤 | [6 empty] | 0.1 | [5 empty] | 15d | 25 | 75 | [25 empty] | 伪二级动力学模型 | [5 empty] | 23.52 | 24.88 | [11 empty] | 1.116495 |  | 1.125773 | [5 empty] | 0 | 0 | -0.8310249 |  |  | -0.8310249
70 | Xusheng Gao，2025 | MgAl-LDH | 共沉淀法 | （i）采用共沉淀缩合法[26]制备未改性LDHs前驱体；（ii）随后进行巯基官能团修饰。 | [8 empty] | Mg2+ | Al3+ | 2 | Cl- |  |  | 0.145 | 0.009 | 258.29 | [10 empty] | 中国 | 河南省 | 新乡市 |  |  | 稻田土壤 | 7.73 | 4.28 | 207.91 |  | Cd | 1.12 | Fe | 52.39 | Mn | 96 | Cu | 3.45 | Zn | 4.95 | [8 empty] | 土壤 | [6 empty] | 0.1 | [5 empty] | 30d | 25 | 75 | [25 empty] | 伪二级动力学模型 | [5 empty] | 23.52 | 24.88 | [11 empty] | 1.243299 |  | 1.243299 | [5 empty] | 0 | 0 | 0 |  |  | 0
70 | Xusheng Gao，2025 | MgAl-LDH | 共沉淀法 | （i）采用共沉淀缩合法[26]制备未改性LDHs前驱体；（ii）随后进行巯基官能团修饰。 | [8 empty] | Mg2+ | Al3+ | 2 | Cl- |  |  | 0.145 | 0.009 | 258.29 | [10 empty] | 中国 | 贵州省 | 荔波市 |  |  | 稻田土壤 | 6.56 | 8.1 | 168.17 |  | Cd | 0.42 | Fe | 253.22 | Mn | 23.62 | Cu | 3.35 | Zn | 9.55 | [8 empty] | 土壤 | [6 empty] | 0.025 | [5 empty] | 1d | 25 | 75 | [25 empty] | 伪二级动力学模型 | [5 empty] | 23.52 | 24.88 | [11 empty] | 0.3039106 |  | 0.3664804 | [5 empty] | 0 | 0 | -20.58824 |  |  | -20.58824
70 | Xusheng Gao，2025 | MgAl-LDH | 共沉淀法 | （i）采用共沉淀缩合法[26]制备未改性LDHs前驱体；（ii）随后进行巯基官能团修饰。 | [8 empty] | Mg2+ | Al3+ | 2 | Cl- |  |  | 0.145 | 0.009 | 258.29 | [10 empty] | 中国 | 贵州省 | 荔波市 |  |  | 稻田土壤 | 6.56 | 8.1 | 168.17 |  | Cd | 0.42 | Fe | 253.22 | Mn | 23.62 | Cu | 3.35 | Zn | 9.55 | [8 empty] | 土壤 | [6 empty] | 0.025 | [5 empty] | 5d | 25 | 75 | [25 empty] | 伪二级动力学模型 | [5 empty] | 23.52 | 24.88 | [11 empty] | 0.4055866 |  | 0.3910615 | [5 empty] | 0 | 0 | 3.581267 |  |  | 3.581267
70 | Xusheng Gao，2025 | MgAl-LDH | 共沉淀法 | （i）采用共沉淀缩合法[26]制备未改性LDHs前驱体；（ii）随后进行巯基官能团修饰。 | [8 empty] | Mg2+ | Al3+ | 2 | Cl- |  |  | 0.145 | 0.009 | 258.29 | [10 empty] | 中国 | 贵州省 | 荔波市 |  |  | 稻田土壤 | 6.56 | 8.1 | 168.17 |  | Cd | 0.42 | Fe | 253.22 | Mn | 23.62 | Cu | 3.35 | Zn | 9.55 | [8 empty] | 土壤 | [6 empty] | 0.025 | [5 empty] | 15d | 25 | 75 | [25 empty] | 伪二级动力学模型 | [5 empty] | 23.52 | 24.88 | [11 empty] | 0.3530726 |  | 0.3050279 | [5 empty] | 0 | 0 | 13.60759 |  |  | 13.60759
70 | Xusheng Gao，2025 | MgAl-LDH | 共沉淀法 | （i）采用共沉淀缩合法[26]制备未改性LDHs前驱体；（ii）随后进行巯基官能团修饰。 | [8 empty] | Mg2+ | Al3+ | 2 | Cl- |  |  | 0.145 | 0.009 | 258.29 | [10 empty] | 中国 | 贵州省 | 荔波市 |  |  | 稻田土壤 | 6.56 | 8.1 | 168.17 |  | Cd | 0.42 | Fe | 253.22 | Mn | 23.62 | Cu | 3.35 | Zn | 9.55 | [8 empty] | 土壤 | [6 empty] | 0.025 | [5 empty] | 30d | 25 | 75 | [25 empty] | 伪二级动力学模型 | [5 empty] | 23.52 | 24.88 | [11 empty] | 0.4 |  | 0.4268156 | [5 empty] | 0 | 0 | -6.703911 |  |  | -6.703911
70 | Xusheng Gao，2025 | MgAl-LDH | 共沉淀法 | （i）采用共沉淀缩合法[26]制备未改性LDHs前驱体；（ii）随后进行巯基官能团修饰。 | [8 empty] | Mg2+ | Al3+ | 2 | Cl- |  |  | 0.145 | 0.009 | 258.29 | [10 empty] | 中国 | 贵州省 | 荔波市 |  |  | 稻田土壤 | 6.56 | 8.1 | 168.17 |  | Cd | 0.42 | Fe | 253.22 | Mn | 23.62 | Cu | 3.35 | Zn | 9.55 | [8 empty] | 土壤 | [6 empty] | 0.05 | [5 empty] | 1d | 25 | 75 | [25 empty] | 伪二级动力学模型 | [5 empty] | 23.52 | 24.88 | [11 empty] | 0.3039106 |  | 0.322905 | [5 empty] | 0 | 0 | -6.25 |  |  | -6.25
70 | Xusheng Gao，2025 | MgAl-LDH | 共沉淀法 | （i）采用共沉淀缩合法[26]制备未改性LDHs前驱体；（ii）随后进行巯基官能团修饰。 | [8 empty] | Mg2+ | Al3+ | 2 | Cl- |  |  | 0.145 | 0.009 | 258.29 | [10 empty] | 中国 | 贵州省 | 荔波市 |  |  | 稻田土壤 | 6.56 | 8.1 | 168.17 |  | Cd | 0.42 | Fe | 253.22 | Mn | 23.62 | Cu | 3.35 | Zn | 9.55 | [8 empty] | 土壤 | [6 empty] | 0.05 | [5 empty] | 5d | 25 | 75 | [25 empty] | 伪二级动力学模型 | [5 empty] | 23.52 | 24.88 | [11 empty] | 0.4055866 |  | 0.3709497 | [5 empty] | 0 | 0 | 8.539945 |  |  | 8.539945
70 | Xusheng Gao，2025 | MgAl-LDH | 共沉淀法 | （i）采用共沉淀缩合法[26]制备未改性LDHs前驱体；（ii）随后进行巯基官能团修饰。 | [8 empty] | Mg2+ | Al3+ | 2 | Cl- |  |  | 0.145 | 0.009 | 258.29 | [10 empty] | 中国 | 贵州省 | 荔波市 |  |  | 稻田土壤 | 6.56 | 8.1 | 168.17 |  | Cd | 0.42 | Fe | 253.22 | Mn | 23.62 | Cu | 3.35 | Zn | 9.55 | [8 empty] | 土壤 | [6 empty] | 0.05 | [5 empty] | 15d | 25 | 75 | [25 empty] | 伪二级动力学模型 | [5 empty] | 23.52 | 24.88 | [11 empty] | 0.3530726 |  | 0.3128492 | [5 empty] | 0 | 0 | 11.39241 |  |  | 11.39241
70 | Xusheng Gao，2025 | MgAl-LDH | 共沉淀法 | （i）采用共沉淀缩合法[26]制备未改性LDHs前驱体；（ii）随后进行巯基官能团修饰。 | [8 empty] | Mg2+ | Al3+ | 2 | Cl- |  |  | 0.145 | 0.009 | 258.29 | [10 empty] | 中国 | 贵州省 | 荔波市 |  |  | 稻田土壤 | 6.56 | 8.1 | 168.17 |  | Cd | 0.42 | Fe | 253.22 | Mn | 23.62 | Cu | 3.35 | Zn | 9.55 | [8 empty] | 土壤 | [6 empty] | 0.05 | [5 empty] | 30d | 25 | 75 | [25 empty] | 伪二级动力学模型 | [5 empty] | 23.52 | 24.88 | [11 empty] | 0.4 |  | 0.4089385 | [5 empty] | 0 | 0 | -2.234637 |  |  | -2.234637
70 | Xusheng Gao，2025 | MgAl-LDH | 共沉淀法 | （i）采用共沉淀缩合法[26]制备未改性LDHs前驱体；（ii）随后进行巯基官能团修饰。 | [8 empty] | Mg2+ | Al3+ | 2 | Cl- |  |  | 0.145 | 0.009 | 258.29 | [10 empty] | 中国 | 贵州省 | 荔波市 |  |  | 稻田土壤 | 6.56 | 8.1 | 168.17 |  | Cd | 0.42 | Fe | 253.22 | Mn | 23.62 | Cu | 3.35 | Zn | 9.55 | [8 empty] | 土壤 | [6 empty] | 0.1 | [5 empty] | 1d | 25 | 75 | [25 empty] | 伪二级动力学模型 | [5 empty] | 23.52 | 24.88 | [11 empty] | 0.3039106 |  | 0.2592179 | [5 empty] | 0 | 0 | 14.70588 |  |  | 14.70588
70 | Xusheng Gao，2025 | MgAl-LDH | 共沉淀法 | （i）采用共沉淀缩合法[26]制备未改性LDHs前驱体；（ii）随后进行巯基官能团修饰。 | [8 empty] | Mg2+ | Al3+ | 2 | Cl- |  |  | 0.145 | 0.009 | 258.29 | [10 empty] | 中国 | 贵州省 | 荔波市 |  |  | 稻田土壤 | 6.56 | 8.1 | 168.17 |  | Cd | 0.42 | Fe | 253.22 | Mn | 23.62 | Cu | 3.35 | Zn | 9.55 | [8 empty] | 土壤 | [6 empty] | 0.1 | [5 empty] | 5d | 25 | 75 | [25 empty] | 伪二级动力学模型 | [5 empty] | 23.52 | 24.88 | [11 empty] | 0.4055866 |  | 0.3519553 | [5 empty] | 0 | 0 | 13.22314 |  |  | 13.22314
70 | Xusheng Gao，2025 | MgAl-LDH | 共沉淀法 | （i）采用共沉淀缩合法[26]制备未改性LDHs前驱体；（ii）随后进行巯基官能团修饰。 | [8 empty] | Mg2+ | Al3+ | 2 | Cl- |  |  | 0.145 | 0.009 | 258.29 | [10 empty] | 中国 | 贵州省 | 荔波市 |  |  | 稻田土壤 | 6.56 | 8.1 | 168.17 |  | Cd | 0.42 | Fe | 253.22 | Mn | 23.62 | Cu | 3.35 | Zn | 9.55 | [8 empty] | 土壤 | [6 empty] | 0.1 | [5 empty] | 15d | 25 | 75 | [25 empty] | 伪二级动力学模型 | [5 empty] | 23.52 | 24.88 | [11 empty] | 0.3530726 |  | 0.3083799 | [5 empty] | 0 | 0 | 12.65823 |  |  | 12.65823
70 | Xusheng Gao，2025 | MgAl-LDH | 共沉淀法 | （i）采用共沉淀缩合法[26]制备未改性LDHs前驱体；（ii）随后进行巯基官能团修饰。 | [8 empty] | Mg2+ | Al3+ | 2 | Cl- |  |  | 0.145 | 0.009 | 258.29 | [10 empty] | 中国 | 贵州省 | 荔波市 |  |  | 稻田土壤 | 6.56 | 8.1 | 168.17 |  | Cd | 0.42 | Fe | 253.22 | Mn | 23.62 | Cu | 3.35 | Zn | 9.55 | [8 empty] | 土壤 | [6 empty] | 0.1 | [5 empty] | 30d | 25 | 75 | [25 empty] | 伪二级动力学模型 | [5 empty] | 23.52 | 24.88 | [11 empty] | 0.4 |  | 0.4357542 | [5 empty] | 0 | 0 | -8.938547 |  |  | -8.938547
70 | Xusheng Gao，2025 | MgAl-MA-A-LDH | 共沉淀法 | （i）采用共沉淀缩合法[26]制备未改性LDHs前驱体；（ii）随后进行巯基官能团修饰。 | 是 | (3-巯基丙基)三甲氧基硅烷（MPTMS） | [6 empty] | Mg2+ | Al3+ | 2 | Cl- |  |  | 27.68 | 0.209 | 29.59 | [10 empty] | 中国 | 河南省 | 卫辉市 |  |  | 稻田土壤 | 8.78 | 4.32 | 180.29 |  | Cd | 1.25 | Fe | 138.52 | Mn | 27.65 | Cu | 2.44 | Zn | 5.56 | [8 empty] | 土壤 | [6 empty] | 0.1 | [5 empty] | 60d | 25 | 75 | [25 empty] | 伪二级动力学模型 | [5 empty] | 38.91 | 48.54 | [11 empty] | 1.25271 | 0.03422704 | 0.2122076 | 0.02310325 |  |  |  |  | 0 | 0 | 83.06011 |  |  | 83.06011
70 | Xusheng Gao，2025 | MgAl-MA-A-LDH | 共沉淀法 | （i）采用共沉淀缩合法[26]制备未改性LDHs前驱体；（ii）随后进行巯基官能团修饰。 | 是 | (3-巯基丙基)三甲氧基硅烷（MPTMS） | [6 empty] | Mg2+ | Al3+ | 2 | Cl- |  |  | 27.68 | 0.209 | 29.59 | [10 empty] | 中国 | 湖南省 | 湘潭市 |  |  | 稻田土壤 | 5.65 | 7.53 | 168.17 |  | Cd | 0.89 | Fe | 380.94 | Mn | 58.78 | Cu | 5.9 | Zn | 13.24 | [8 empty] | 土壤 | [6 empty] | 0.1 | [5 empty] | 60d | 25 | 75 | [25 empty] | 伪二级动力学模型 | [5 empty] | 38.91 | 48.54 | [11 empty] | 0.899449 | 0.01033058 | 0.1997245 | 0.01515152 |  |  |  |  | 0 | 0 | 77.79479 |  |  | 77.79479
70 | Xusheng Gao，2025 | MgAl-MA-A-LDH | 共沉淀法 | （i）采用共沉淀缩合法[26]制备未改性LDHs前驱体；（ii）随后进行巯基官能团修饰。 | 是 | (3-巯基丙基)三甲氧基硅烷（MPTMS） | [6 empty] | Mg2+ | Al3+ | 2 | Cl- |  |  | 27.68 | 0.209 | 29.59 | [10 empty] | 中国 | 河南省 | 卫辉市 |  |  | 稻田土壤 | 8.78 | 4.32 | 180.29 |  | Cd | 1.25 | Fe | 138.52 | Mn | 27.65 | Cu | 2.44 | Zn | 5.56 | [8 empty] | 土壤 | [6 empty] | 0.05 | [5 empty] | 60d | 25 | 75 | [25 empty] | 伪二级动力学模型 | [5 empty] | 38.91 | 48.54 | [11 empty] | 1.25271 | 0.03422704 | 0.3637124 | 0.02090301 |  |  |  |  | 0 | 0 | 70.96595 |  |  | 70.96595
70 | Xusheng Gao，2025 | MgAl-MA-A-LDH | 共沉淀法 | （i）采用共沉淀缩合法[26]制备未改性LDHs前驱体；（ii）随后进行巯基官能团修饰。 | 是 | (3-巯基丙基)三甲氧基硅烷（MPTMS） | [6 empty] | Mg2+ | Al3+ | 2 | Cl- |  |  | 27.68 | 0.209 | 29.59 | [10 empty] | 中国 | 湖南省 | 湘潭市 |  |  | 稻田土壤 | 5.65 | 7.53 | 168.17 |  | Cd | 0.89 | Fe | 380.94 | Mn | 58.78 | Cu | 5.9 | Zn | 13.24 | [8 empty] | 土壤 | [6 empty] | 0.05 | [5 empty] | 60d | 25 | 75 | [25 empty] | 伪二级动力学模型 | [5 empty] | 38.91 | 48.54 | [11 empty] | 0.899449 | 0.01033058 | 0.2906336 | 0.01239669 |  |  |  |  | 0 | 0 | 67.6876 |  |  | 67.6876
70 | Xusheng Gao，2025 | MgAl-MA-A-LDH | 共沉淀法 | （i）采用共沉淀缩合法[26]制备未改性LDHs前驱体；（ii）随后进行巯基官能团修饰。 | 是 | (3-巯基丙基)三甲氧基硅烷（MPTMS） | [6 empty] | Mg2+ | Al3+ | 2 | Cl- |  |  | 27.68 | 0.209 | 29.59 | [10 empty] | 中国 | 河南省 | 卫辉市 |  |  | 稻田土壤 | 8.78 | 4.32 | 180.29 |  | Cd | 1.25 | Fe | 138.52 | Mn | 27.65 | Cu | 2.44 | Zn | 5.56 | [8 empty] | 土壤 | [6 empty] | 0.025 | [5 empty] | 60d | 25 | 75 | [25 empty] | 伪二级动力学模型 | [5 empty] | 38.91 | 48.54 | [11 empty] | 1.25271 | 0.03422704 | 0.5861204 | 0.005016722 |  |  |  |  | 0 | 0 | 53.21179 |  |  | 53.21179
70 | Xusheng Gao，2025 | MgAl-MA-A-LDH | 共沉淀法 | （i）采用共沉淀缩合法[26]制备未改性LDHs前驱体；（ii）随后进行巯基官能团修饰。 | 是 | (3-巯基丙基)三甲氧基硅烷（MPTMS） | [6 empty] | Mg2+ | Al3+ | 2 | Cl- |  |  | 27.68 | 0.209 | 29.59 | [10 empty] | 中国 | 湖南省 | 湘潭市 |  |  | 稻田土壤 | 5.65 | 7.53 | 168.17 |  | Cd | 0.89 | Fe | 380.94 | Mn | 58.78 | Cu | 5.9 | Zn | 13.24 | [8 empty] | 土壤 | [6 empty] | 0.025 | [5 empty] | 60d | 25 | 75 | [25 empty] | 伪二级动力学模型 | [5 empty] | 38.91 | 48.54 | [11 empty] | 0.899449 | 0.01033058 | 0.4013793 | 0.01310345 |  |  |  |  | 0 | 0 | 55.37498 |  |  | 55.37498
70 | Xusheng Gao，2025 | MgAl-MA-A-LDH | 共沉淀法 | （i）采用共沉淀缩合法[26]制备未改性LDHs前驱体；（ii）随后进行巯基官能团修饰。 | 是 | (3-巯基丙基)三甲氧基硅烷（MPTMS） | [6 empty] | Mg2+ | Al3+ | 2 | Cl- |  |  | 27.68 | 0.209 | 29.59 | [10 empty] | 中国 | 河南省 | 新乡市 |  |  | 稻田土壤 | 7.73 | 4.28 | 207.91 |  | Cd | 1.12 | Fe | 52.39 | Mn | 96 | Cu | 3.45 | Zn | 4.95 | [8 empty] | 土壤 | [6 empty] | 0.025 | [5 empty] | 1d | 25 | 75 | [25 empty] | 伪二级动力学模型 | [5 empty] | 38.91 | 48.54 | [11 empty] | 1.119588 |  | 0.5454545 | [5 empty] | 0 | 0 | 51.28076 |  |  | 51.28076
70 | Xusheng Gao，2025 | MgAl-MA-A-LDH | 共沉淀法 | （i）采用共沉淀缩合法[26]制备未改性LDHs前驱体；（ii）随后进行巯基官能团修饰。 | 是 | (3-巯基丙基)三甲氧基硅烷（MPTMS） | [6 empty] | Mg2+ | Al3+ | 2 | Cl- |  |  | 27.68 | 0.209 | 29.59 | [10 empty] | 中国 | 河南省 | 新乡市 |  |  | 稻田土壤 | 7.73 | 4.28 | 207.91 |  | Cd | 1.12 | Fe | 52.39 | Mn | 96 | Cu | 3.45 | Zn | 4.95 | [8 empty] | 土壤 | [6 empty] | 0.025 | [5 empty] | 5d | 25 | 75 | [25 empty] | 伪二级动力学模型 | [5 empty] | 38.91 | 48.54 | [11 empty] | 1.268041 |  | 0.6857143 | [5 empty] | 0 | 0 | 45.92334 |  |  | 45.92334
70 | Xusheng Gao，2025 | MgAl-MA-A-LDH | 共沉淀法 | （i）采用共沉淀缩合法[26]制备未改性LDHs前驱体；（ii）随后进行巯基官能团修饰。 | 是 | (3-巯基丙基)三甲氧基硅烷（MPTMS） | [6 empty] | Mg2+ | Al3+ | 2 | Cl- |  |  | 27.68 | 0.209 | 29.59 | [10 empty] | 中国 | 河南省 | 新乡市 |  |  | 稻田土壤 | 7.73 | 4.28 | 207.91 |  | Cd | 1.12 | Fe | 52.39 | Mn | 96 | Cu | 3.45 | Zn | 4.95 | [8 empty] | 土壤 | [6 empty] | 0.025 | [5 empty] | 15d | 25 | 75 | [25 empty] | 伪二级动力学模型 | [5 empty] | 38.91 | 48.54 | [11 empty] | 1.116495 |  | 0.6015584 | [5 empty] | 0 | 0 | 46.1208 |  |  | 46.1208
70 | Xusheng Gao，2025 | MgAl-MA-A-LDH | 共沉淀法 | （i）采用共沉淀缩合法[26]制备未改性LDHs前驱体；（ii）随后进行巯基官能团修饰。 | 是 | (3-巯基丙基)三甲氧基硅烷（MPTMS） | [6 empty] | Mg2+ | Al3+ | 2 | Cl- |  |  | 27.68 | 0.209 | 29.59 | [10 empty] | 中国 | 河南省 | 新乡市 |  |  | 稻田土壤 | 7.73 | 4.28 | 207.91 |  | Cd | 1.12 | Fe | 52.39 | Mn | 96 | Cu | 3.45 | Zn | 4.95 | [8 empty] | 土壤 | [6 empty] | 0.025 | [5 empty] | 30d | 25 | 75 | [25 empty] | 伪二级动力学模型 | [5 empty] | 38.91 | 48.54 | [11 empty] | 1.243299 |  | 0.3366234 | [5 empty] | 0 | 0 | 72.92499 |  |  | 72.92499
70 | Xusheng Gao，2025 | MgAl-MA-A-LDH | 共沉淀法 | （i）采用共沉淀缩合法[26]制备未改性LDHs前驱体；（ii）随后进行巯基官能团修饰。 | 是 | (3-巯基丙基)三甲氧基硅烷（MPTMS） | [6 empty] | Mg2+ | Al3+ | 2 | Cl- |  |  | 27.68 | 0.209 | 29.59 | [10 empty] | 中国 | 河南省 | 新乡市 |  |  | 稻田土壤 | 7.73 | 4.28 | 207.91 |  | Cd | 1.12 | Fe | 52.39 | Mn | 96 | Cu | 3.45 | Zn | 4.95 | [8 empty] | 土壤 | [6 empty] | 0.05 | [5 empty] | 1d | 25 | 75 | [25 empty] | 伪二级动力学模型 | [5 empty] | 38.91 | 48.54 | [11 empty] | 1.119588 |  | 0.4519481 | [5 empty] | 0 | 0 | 59.63263 |  |  | 59.63263
70 | Xusheng Gao，2025 | MgAl-MA-A-LDH | 共沉淀法 | （i）采用共沉淀缩合法[26]制备未改性LDHs前驱体；（ii）随后进行巯基官能团修饰。 | 是 | (3-巯基丙基)三甲氧基硅烷（MPTMS） | [6 empty] | Mg2+ | Al3+ | 2 | Cl- |  |  | 27.68 | 0.209 | 29.59 | [10 empty] | 中国 | 河南省 | 新乡市 |  |  | 稻田土壤 | 7.73 | 4.28 | 207.91 |  | Cd | 1.12 | Fe | 52.39 | Mn | 96 | Cu | 3.45 | Zn | 4.95 | [8 empty] | 土壤 | [6 empty] | 0.05 | [5 empty] | 5d | 25 | 75 | [25 empty] | 伪二级动力学模型 | [5 empty] | 38.91 | 48.54 | [11 empty] | 1.268041 |  | 0.6046753 | [5 empty] | 0 | 0 | 52.31422 |  |  | 52.31422
70 | Xusheng Gao，2025 | MgAl-MA-A-LDH | 共沉淀法 | （i）采用共沉淀缩合法[26]制备未改性LDHs前驱体；（ii）随后进行巯基官能团修饰。 | 是 | (3-巯基丙基)三甲氧基硅烷（MPTMS） | [6 empty] | Mg2+ | Al3+ | 2 | Cl- |  |  | 27.68 | 0.209 | 29.59 | [10 empty] | 中国 | 河南省 | 新乡市 |  |  | 稻田土壤 | 7.73 | 4.28 | 207.91 |  | Cd | 1.12 | Fe | 52.39 | Mn | 96 | Cu | 3.45 | Zn | 4.95 | [8 empty] | 土壤 | [6 empty] | 0.05 | [5 empty] | 15d | 25 | 75 | [25 empty] | 伪二级动力学模型 | [5 empty] | 38.91 | 48.54 | [11 empty] | 1.116495 |  | 0.5516883 | [5 empty] | 0 | 0 | 50.58747 |  |  | 50.58747
70 | Xusheng Gao，2025 | MgAl-MA-A-LDH | 共沉淀法 | （i）采用共沉淀缩合法[26]制备未改性LDHs前驱体；（ii）随后进行巯基官能团修饰。 | 是 | (3-巯基丙基)三甲氧基硅烷（MPTMS） | [6 empty] | Mg2+ | Al3+ | 2 | Cl- |  |  | 27.68 | 0.209 | 29.59 | [10 empty] | 中国 | 河南省 | 新乡市 |  |  | 稻田土壤 | 7.73 | 4.28 | 207.91 |  | Cd | 1.12 | Fe | 52.39 | Mn | 96 | Cu | 3.45 | Zn | 4.95 | [8 empty] | 土壤 | [6 empty] | 0.05 | [5 empty] | 30d | 25 | 75 | [25 empty] | 伪二级动力学模型 | [5 empty] | 38.91 | 48.54 | [11 empty] | 1.243299 |  | 0.3366234 | [5 empty] | 0 | 0 | 72.92499 |  |  | 72.92499
70 | Xusheng Gao，2025 | MgAl-MA-A-LDH | 共沉淀法 | （i）采用共沉淀缩合法[26]制备未改性LDHs前驱体；（ii）随后进行巯基官能团修饰。 | 是 | (3-巯基丙基)三甲氧基硅烷（MPTMS） | [6 empty] | Mg2+ | Al3+ | 2 | Cl- |  |  | 27.68 | 0.209 | 29.59 | [10 empty] | 中国 | 河南省 | 新乡市 |  |  | 稻田土壤 | 7.73 | 4.28 | 207.91 |  | Cd | 1.12 | Fe | 52.39 | Mn | 96 | Cu | 3.45 | Zn | 4.95 | [8 empty] | 土壤 | [6 empty] | 0.1 | [5 empty] | 1d | 25 | 75 | [25 empty] | 伪二级动力学模型 | [5 empty] | 38.91 | 48.54 | [11 empty] | 1.119588 |  | 0.3802597 | [5 empty] | 0 | 0 | 66.03573 |  |  | 66.03573
70 | Xusheng Gao，2025 | MgAl-MA-A-LDH | 共沉淀法 | （i）采用共沉淀缩合法[26]制备未改性LDHs前驱体；（ii）随后进行巯基官能团修饰。 | 是 | (3-巯基丙基)三甲氧基硅烷（MPTMS） | [6 empty] | Mg2+ | Al3+ | 2 | Cl- |  |  | 27.68 | 0.209 | 29.59 | [10 empty] | 中国 | 河南省 | 新乡市 |  |  | 稻田土壤 | 7.73 | 4.28 | 207.91 |  | Cd | 1.12 | Fe | 52.39 | Mn | 96 | Cu | 3.45 | Zn | 4.95 | [8 empty] | 土壤 | [6 empty] | 0.1 | [5 empty] | 5d | 25 | 75 | [25 empty] | 伪二级动力学模型 | [5 empty] | 38.91 | 48.54 | [11 empty] | 1.268041 |  | 0.4519481 | [5 empty] | 0 | 0 | 64.35857 |  |  | 64.35857
70 | Xusheng Gao，2025 | MgAl-MA-A-LDH | 共沉淀法 | （i）采用共沉淀缩合法[26]制备未改性LDHs前驱体；（ii）随后进行巯基官能团修饰。 | 是 | (3-巯基丙基)三甲氧基硅烷（MPTMS） | [6 empty] | Mg2+ | Al3+ | 2 | Cl- |  |  | 27.68 | 0.209 | 29.59 | [10 empty] | 中国 | 河南省 | 新乡市 |  |  | 稻田土壤 | 7.73 | 4.28 | 207.91 |  | Cd | 1.12 | Fe | 52.39 | Mn | 96 | Cu | 3.45 | Zn | 4.95 | [8 empty] | 土壤 | [6 empty] | 0.1 | [5 empty] | 15d | 25 | 75 | [25 empty] | 伪二级动力学模型 | [5 empty] | 38.91 | 48.54 | [11 empty] | 1.116495 |  | 0.4644156 | [5 empty] | 0 | 0 | 58.40414 |  |  | 58.40414
70 | Xusheng Gao，2025 | MgAl-MA-A-LDH | 共沉淀法 | （i）采用共沉淀缩合法[26]制备未改性LDHs前驱体；（ii）随后进行巯基官能团修饰。 | 是 | (3-巯基丙基)三甲氧基硅烷（MPTMS） | [6 empty] | Mg2+ | Al3+ | 2 | Cl- |  |  | 27.68 | 0.209 | 29.59 | [10 empty] | 中国 | 河南省 | 新乡市 |  |  | 稻田土壤 | 7.73 | 4.28 | 207.91 |  | Cd | 1.12 | Fe | 52.39 | Mn | 96 | Cu | 3.45 | Zn | 4.95 | [8 empty] | 土壤 | [6 empty] | 0.1 | [5 empty] | 30d | 25 | 75 | [25 empty] | 伪二级动力学模型 | [5 empty] | 38.91 | 48.54 | [11 empty] | 1.243299 |  | 0.24 | [5 empty] | 0 | 0 | 80.69652 |  |  | 80.69652
70 | Xusheng Gao，2025 | MgAl-MA-A-LDH | 共沉淀法 | （i）采用共沉淀缩合法[26]制备未改性LDHs前驱体；（ii）随后进行巯基官能团修饰。 | 是 | (3-巯基丙基)三甲氧基硅烷（MPTMS） | [6 empty] | Mg2+ | Al3+ | 2 | Cl- |  |  | 27.68 | 0.209 | 29.59 | [10 empty] | 中国 | 贵州省 | 荔波市 |  |  | 稻田土壤 | 6.56 | 8.1 | 168.17 |  | Cd | 0.42 | Fe | 253.22 | Mn | 23.62 | Cu | 3.35 | Zn | 9.55 | [8 empty] | 土壤 | [6 empty] | 0.025 | [5 empty] | 1d | 25 | 75 | [25 empty] | 伪二级动力学模型 | [5 empty] | 38.91 | 48.54 | [11 empty] | 0.3039106 |  | 0.04345404 | [5 empty] | 0 | 0 | 85.7017 |  |  | 85.7017
70 | Xusheng Gao，2025 | MgAl-MA-A-LDH | 共沉淀法 | （i）采用共沉淀缩合法[26]制备未改性LDHs前驱体；（ii）随后进行巯基官能团修饰。 | 是 | (3-巯基丙基)三甲氧基硅烷（MPTMS） | [6 empty] | Mg2+ | Al3+ | 2 | Cl- |  |  | 27.68 | 0.209 | 29.59 | [10 empty] | 中国 | 贵州省 | 荔波市 |  |  | 稻田土壤 | 6.56 | 8.1 | 168.17 |  | Cd | 0.42 | Fe | 253.22 | Mn | 23.62 | Cu | 3.35 | Zn | 9.55 | [8 empty] | 土壤 | [6 empty] | 0.025 | [5 empty] | 5d | 25 | 75 | [25 empty] | 伪二级动力学模型 | [5 empty] | 38.91 | 48.54 | [11 empty] | 0.4055866 |  | 0.0724234 | [5 empty] | 0 | 0 | 82.14354 |  |  | 82.14354
70 | Xusheng Gao，2025 | MgAl-MA-A-LDH | 共沉淀法 | （i）采用共沉淀缩合法[26]制备未改性LDHs前驱体；（ii）随后进行巯基官能团修饰。 | 是 | (3-巯基丙基)三甲氧基硅烷（MPTMS） | [6 empty] | Mg2+ | Al3+ | 2 | Cl- |  |  | 27.68 | 0.209 | 29.59 | [10 empty] | 中国 | 贵州省 | 荔波市 |  |  | 稻田土壤 | 6.56 | 8.1 | 168.17 |  | Cd | 0.42 | Fe | 253.22 | Mn | 23.62 | Cu | 3.35 | Zn | 9.55 | [8 empty] | 土壤 | [6 empty] | 0.025 | [5 empty] | 15d | 25 | 75 | [25 empty] | 伪二级动力学模型 | [5 empty] | 38.91 | 48.54 | [11 empty] | 0.3530726 |  | 0.04122563 | [5 empty] | 0 | 0 | 88.32375 |  |  | 88.32375
70 | Xusheng Gao，2025 | MgAl-MA-A-LDH | 共沉淀法 | （i）采用共沉淀缩合法[26]制备未改性LDHs前驱体；（ii）随后进行巯基官能团修饰。 | 是 | (3-巯基丙基)三甲氧基硅烷（MPTMS） | [6 empty] | Mg2+ | Al3+ | 2 | Cl- |  |  | 27.68 | 0.209 | 29.59 | [10 empty] | 中国 | 贵州省 | 荔波市 |  |  | 稻田土壤 | 6.56 | 8.1 | 168.17 |  | Cd | 0.42 | Fe | 253.22 | Mn | 23.62 | Cu | 3.35 | Zn | 9.55 | [8 empty] | 土壤 | [6 empty] | 0.025 | [5 empty] | 30d | 25 | 75 | [25 empty] | 伪二级动力学模型 | [5 empty] | 38.91 | 48.54 | [11 empty] | 0.4 |  | 0.04122563 | [5 empty] | 0 | 0 | 89.69359 |  |  | 89.69359
70 | Xusheng Gao，2025 | MgAl-MA-A-LDH | 共沉淀法 | （i）采用共沉淀缩合法[26]制备未改性LDHs前驱体；（ii）随后进行巯基官能团修饰。 | 是 | (3-巯基丙基)三甲氧基硅烷（MPTMS） | [6 empty] | Mg2+ | Al3+ | 2 | Cl- |  |  | 27.68 | 0.209 | 29.59 | [10 empty] | 中国 | 贵州省 | 荔波市 |  |  | 稻田土壤 | 6.56 | 8.1 | 168.17 |  | Cd | 0.42 | Fe | 253.22 | Mn | 23.62 | Cu | 3.35 | Zn | 9.55 | [8 empty] | 土壤 | [6 empty] | 0.05 | [5 empty] | 1d | 25 | 75 | [25 empty] | 伪二级动力学模型 | [5 empty] | 38.91 | 48.54 | [11 empty] | 0.3039106 |  | 0.04345404 | [5 empty] | 0 | 0 | 85.7017 |  |  | 85.7017
70 | Xusheng Gao，2025 | MgAl-MA-A-LDH | 共沉淀法 | （i）采用共沉淀缩合法[26]制备未改性LDHs前驱体；（ii）随后进行巯基官能团修饰。 | 是 | (3-巯基丙基)三甲氧基硅烷（MPTMS） | [6 empty] | Mg2+ | Al3+ | 2 | Cl- |  |  | 27.68 | 0.209 | 29.59 | [10 empty] | 中国 | 贵州省 | 荔波市 |  |  | 稻田土壤 | 6.56 | 8.1 | 168.17 |  | Cd | 0.42 | Fe | 253.22 | Mn | 23.62 | Cu | 3.35 | Zn | 9.55 | [8 empty] | 土壤 | [6 empty] | 0.05 | [5 empty] | 5d | 25 | 75 | [25 empty] | 伪二级动力学模型 | [5 empty] | 38.91 | 48.54 | [11 empty] | 0.4055866 |  | 0.07130919 | [5 empty] | 0 | 0 | 82.41826 |  |  | 82.41826
70 | Xusheng Gao，2025 | MgAl-MA-A-LDH | 共沉淀法 | （i）采用共沉淀缩合法[26]制备未改性LDHs前驱体；（ii）随后进行巯基官能团修饰。 | 是 | (3-巯基丙基)三甲氧基硅烷（MPTMS） | [6 empty] | Mg2+ | Al3+ | 2 | Cl- |  |  | 27.68 | 0.209 | 29.59 | [10 empty] | 中国 | 贵州省 | 荔波市 |  |  | 稻田土壤 | 6.56 | 8.1 | 168.17 |  | Cd | 0.42 | Fe | 253.22 | Mn | 23.62 | Cu | 3.35 | Zn | 9.55 | [8 empty] | 土壤 | [6 empty] | 0.05 | [5 empty] | 15d | 25 | 75 | [25 empty] | 伪二级动力学模型 | [5 empty] | 38.91 | 48.54 | [11 empty] | 0.3530726 |  | 0.03454039 | [5 empty] | 0 | 0 | 90.2172 |  |  | 90.2172
70 | Xusheng Gao，2025 | MgAl-MA-A-LDH | 共沉淀法 | （i）采用共沉淀缩合法[26]制备未改性LDHs前驱体；（ii）随后进行巯基官能团修饰。 | 是 | (3-巯基丙基)三甲氧基硅烷（MPTMS） | [6 empty] | Mg2+ | Al3+ | 2 | Cl- |  |  | 27.68 | 0.209 | 29.59 | [10 empty] | 中国 | 贵州省 | 荔波市 |  |  | 稻田土壤 | 6.56 | 8.1 | 168.17 |  | Cd | 0.42 | Fe | 253.22 | Mn | 23.62 | Cu | 3.35 | Zn | 9.55 | [8 empty] | 土壤 | [6 empty] | 0.05 | [5 empty] | 30d | 25 | 75 | [25 empty] | 伪二级动力学模型 | [5 empty] | 38.91 | 48.54 | [11 empty] | 0.4 |  | 0.03008357 | [5 empty] | 0 | 0 | 92.47911 |  |  | 92.47911
70 | Xusheng Gao，2025 | MgAl-MA-A-LDH | 共沉淀法 | （i）采用共沉淀缩合法[26]制备未改性LDHs前驱体；（ii）随后进行巯基官能团修饰。 | 是 | (3-巯基丙基)三甲氧基硅烷（MPTMS） | [6 empty] | Mg2+ | Al3+ | 2 | Cl- |  |  | 27.68 | 0.209 | 29.59 | [10 empty] | 中国 | 贵州省 | 荔波市 |  |  | 稻田土壤 | 6.56 | 8.1 | 168.17 |  | Cd | 0.42 | Fe | 253.22 | Mn | 23.62 | Cu | 3.35 | Zn | 9.55 | [8 empty] | 土壤 | [6 empty] | 0.1 | [5 empty] | 1d | 25 | 75 | [25 empty] | 伪二级动力学模型 | [5 empty] | 38.91 | 48.54 | [11 empty] | 0.3039106 |  | 0.02562674 | [5 empty] | 0 | 0 | 91.56767 |  |  | 91.56767
70 | Xusheng Gao，2025 | MgAl-MA-A-LDH | 共沉淀法 | （i）采用共沉淀缩合法[26]制备未改性LDHs前驱体；（ii）随后进行巯基官能团修饰。 | 是 | (3-巯基丙基)三甲氧基硅烷（MPTMS） | [6 empty] | Mg2+ | Al3+ | 2 | Cl- |  |  | 27.68 | 0.209 | 29.59 | [10 empty] | 中国 | 贵州省 | 荔波市 |  |  | 稻田土壤 | 6.56 | 8.1 | 168.17 |  | Cd | 0.42 | Fe | 253.22 | Mn | 23.62 | Cu | 3.35 | Zn | 9.55 | [8 empty] | 土壤 | [6 empty] | 0.1 | [5 empty] | 5d | 25 | 75 | [25 empty] | 伪二级动力学模型 | [5 empty] | 38.91 | 48.54 | [11 empty] | 0.4055866 |  | 0.03454039 | [5 empty] | 0 | 0 | 91.48384 |  |  | 91.48384
70 | Xusheng Gao，2025 | MgAl-MA-A-LDH | 共沉淀法 | （i）采用共沉淀缩合法[26]制备未改性LDHs前驱体；（ii）随后进行巯基官能团修饰。 | 是 | (3-巯基丙基)三甲氧基硅烷（MPTMS） | [6 empty] | Mg2+ | Al3+ | 2 | Cl- |  |  | 27.68 | 0.209 | 29.59 | [10 empty] | 中国 | 贵州省 | 荔波市 |  |  | 稻田土壤 | 6.56 | 8.1 | 168.17 |  | Cd | 0.42 | Fe | 253.22 | Mn | 23.62 | Cu | 3.35 | Zn | 9.55 | [8 empty] | 土壤 | [6 empty] | 0.1 | [5 empty] | 15d | 25 | 75 | [25 empty] | 伪二级动力学模型 | [5 empty] | 38.91 | 48.54 | [11 empty] | 0.3530726 |  | 0.02562674 | [5 empty] | 0 | 0 | 92.74179 |  |  | 92.74179
70 | Xusheng Gao，2025 | MgAl-MA-A-LDH | 共沉淀法 | （i）采用共沉淀缩合法[26]制备未改性LDHs前驱体；（ii）随后进行巯基官能团修饰。 | 是 | (3-巯基丙基)三甲氧基硅烷（MPTMS） | [6 empty] | Mg2+ | Al3+ | 2 | Cl- |  |  | 27.68 | 0.209 | 29.59 | [10 empty] | 中国 | 贵州省 | 荔波市 |  |  | 稻田土壤 | 6.56 | 8.1 | 168.17 |  | Cd | 0.42 | Fe | 253.22 | Mn | 23.62 | Cu | 3.35 | Zn | 9.55 | [8 empty] | 土壤 | [6 empty] | 0.1 | [5 empty] | 30d | 25 | 75 | [25 empty] | 伪二级动力学模型 | [5 empty] | 38.91 | 48.54 | [11 empty] | 0.4 |  | 0.0189415 | [5 empty] | 0 | 0 | 95.26462 |  |  | 95.26462
70 | Xusheng Gao，2025 | MgAl-MA-B-LDH | 共沉淀法 | （i）采用共沉淀缩合法[26]制备未改性LDHs前驱体；（ii）随后进行巯基官能团修饰。 | 是 | (3-巯基丙基)三甲氧基硅烷（MPTMS） | [6 empty] | Mg2+ | Al3+ | 2 | Cl- |  |  | 27.19 | 0.209 | 32.34 | [10 empty] | 中国 | 河南省 | 卫辉市 |  |  | 稻田土壤 | 8.78 | 4.32 | 180.29 |  | Cd | 1.25 | Fe | 138.52 | Mn | 27.65 | Cu | 2.44 | Zn | 5.56 | [8 empty] | 土壤 | [6 empty] | 0.1 | [5 empty] | 60d | 25 | 75 | [25 empty] | 伪二级动力学模型 | [5 empty] | 33.53 | 32.16 | [11 empty] | 1.25271 | 0.03422704 | 0.306332 | 0.001711352 |  |  |  |  | 0 | 0 | 75.54645 |  |  | 75.54645
70 | Xusheng Gao，2025 | MgAl-MA-B-LDH | 共沉淀法 | （i）采用共沉淀缩合法[26]制备未改性LDHs前驱体；（ii）随后进行巯基官能团修饰。 | 是 | (3-巯基丙基)三甲氧基硅烷（MPTMS） | [6 empty] | Mg2+ | Al3+ | 2 | Cl- |  |  | 27.19 | 0.209 | 32.34 | [10 empty] | 中国 | 湖南省 | 湘潭市 |  |  | 稻田土壤 | 5.65 | 7.53 | 168.17 |  | Cd | 0.89 | Fe | 380.94 | Mn | 58.78 | Cu | 5.9 | Zn | 13.24 | [8 empty] | 土壤 | [6 empty] | 0.1 | [5 empty] | 60d | 25 | 75 | [25 empty] | 伪二级动力学模型 | [5 empty] | 33.53 | 32.16 | [11 empty] | 0.899449 | 0.01033058 | 0.1749311 | 0.0130854 |  |  |  |  | 0 | 0 | 80.5513 |  |  | 80.5513
70 | Xusheng Gao，2025 | MgAl-MA-B-LDH | 共沉淀法 | （i）采用共沉淀缩合法[26]制备未改性LDHs前驱体；（ii）随后进行巯基官能团修饰。 | 是 | (3-巯基丙基)三甲氧基硅烷（MPTMS） | [6 empty] | Mg2+ | Al3+ | 2 | Cl- |  |  | 27.19 | 0.209 | 32.34 | [10 empty] | 中国 | 河南省 | 卫辉市 |  |  | 稻田土壤 | 8.78 | 4.32 | 180.29 |  | Cd | 1.25 | Fe | 138.52 | Mn | 27.65 | Cu | 2.44 | Zn | 5.56 | [8 empty] | 土壤 | [6 empty] | 0.05 | [5 empty] | 60d | 25 | 75 | [25 empty] | 伪二级动力学模型 | [5 empty] | 33.53 | 32.16 | [11 empty] | 1.25271 | 0.03422704 | 0.4640468 | 0.01672241 |  |  |  |  | 0 | 0 | 62.95655 |  |  | 62.95655
70 | Xusheng Gao，2025 | MgAl-MA-B-LDH | 共沉淀法 | （i）采用共沉淀缩合法[26]制备未改性LDHs前驱体；（ii）随后进行巯基官能团修饰。 | 是 | (3-巯基丙基)三甲氧基硅烷（MPTMS） | [6 empty] | Mg2+ | Al3+ | 2 | Cl- |  |  | 27.19 | 0.209 | 32.34 | [10 empty] | 中国 | 湖南省 | 湘潭市 |  |  | 稻田土壤 | 5.65 | 7.53 | 168.17 |  | Cd | 0.89 | Fe | 380.94 | Mn | 58.78 | Cu | 5.9 | Zn | 13.24 | [8 empty] | 土壤 | [6 empty] | 0.05 | [5 empty] | 60d | 25 | 75 | [25 empty] | 伪二级动力学模型 | [5 empty] | 33.53 | 32.16 | [11 empty] | 0.899449 | 0.01033058 | 0.285124 | 0.01652893 |  |  |  |  | 0 | 0 | 68.30015 |  |  | 68.30015
70 | Xusheng Gao，2025 | MgAl-MA-B-LDH | 共沉淀法 | （i）采用共沉淀缩合法[26]制备未改性LDHs前驱体；（ii）随后进行巯基官能团修饰。 | 是 | (3-巯基丙基)三甲氧基硅烷（MPTMS） | [6 empty] | Mg2+ | Al3+ | 2 | Cl- |  |  | 27.19 | 0.209 | 32.34 | [10 empty] | 中国 | 河南省 | 卫辉市 |  |  | 稻田土壤 | 8.78 | 4.32 | 180.29 |  | Cd | 1.25 | Fe | 138.52 | Mn | 27.65 | Cu | 2.44 | Zn | 5.56 | [8 empty] | 土壤 | [6 empty] | 0.025 | [5 empty] | 60d | 25 | 75 | [25 empty] | 伪二级动力学模型 | [5 empty] | 33.53 | 32.16 | [11 empty] | 1.25271 | 0.03422704 | 0.5635452 | 0.005016722 |  |  |  |  | 0 | 0 | 55.0139 |  |  | 55.0139
70 | Xusheng Gao，2025 | MgAl-MA-B-LDH | 共沉淀法 | （i）采用共沉淀缩合法[26]制备未改性LDHs前驱体；（ii）随后进行巯基官能团修饰。 | 是 | (3-巯基丙基)三甲氧基硅烷（MPTMS） | [6 empty] | Mg2+ | Al3+ | 2 | Cl- |  |  | 27.19 | 0.209 | 32.34 | [10 empty] | 中国 | 湖南省 | 湘潭市 |  |  | 稻田土壤 | 5.65 | 7.53 | 168.17 |  | Cd | 0.89 | Fe | 380.94 | Mn | 58.78 | Cu | 5.9 | Zn | 13.24 | [8 empty] | 土壤 | [6 empty] | 0.025 | [5 empty] | 60d | 25 | 75 | [25 empty] | 伪二级动力学模型 | [5 empty] | 33.53 | 32.16 | [11 empty] | 0.899449 | 0.01033058 | 0.3455172 | 0.008965517 |  |  |  |  | 0 | 0 | 61.58568 |  |  | 61.58568
70 | Xusheng Gao，2025 | MgAl-MA-B-LDH | 共沉淀法 | （i）采用共沉淀缩合法[26]制备未改性LDHs前驱体；（ii）随后进行巯基官能团修饰。 | 是 | (3-巯基丙基)三甲氧基硅烷（MPTMS） | [6 empty] | Mg2+ | Al3+ | 2 | Cl- |  |  | 27.19 | 0.209 | 32.34 | [10 empty] | 中国 | 河南省 | 新乡市 |  |  | 稻田土壤 | 7.73 | 4.28 | 207.91 |  | Cd | 1.12 | Fe | 52.39 | Mn | 96 | Cu | 3.45 | Zn | 4.95 | [8 empty] | 土壤 | [6 empty] | 0.025 | [5 empty] | 1d | 25 | 75 | [25 empty] | 伪二级动力学模型 | [5 empty] | 33.53 | 32.16 | [11 empty] | 1.119588 |  | 0.6763636 | [5 empty] | 0 | 0 | 39.58815 |  |  | 39.58815
70 | Xusheng Gao，2025 | MgAl-MA-B-LDH | 共沉淀法 | （i）采用共沉淀缩合法[26]制备未改性LDHs前驱体；（ii）随后进行巯基官能团修饰。 | 是 | (3-巯基丙基)三甲氧基硅烷（MPTMS） | [6 empty] | Mg2+ | Al3+ | 2 | Cl- |  |  | 27.19 | 0.209 | 32.34 | [10 empty] | 中国 | 河南省 | 新乡市 |  |  | 稻田土壤 | 7.73 | 4.28 | 207.91 |  | Cd | 1.12 | Fe | 52.39 | Mn | 96 | Cu | 3.45 | Zn | 4.95 | [8 empty] | 土壤 | [6 empty] | 0.025 | [5 empty] | 5d | 25 | 75 | [25 empty] | 伪二级动力学模型 | [5 empty] | 33.53 | 32.16 | [11 empty] | 1.268041 |  | 0.7387013 | [5 empty] | 0 | 0 | 41.74469 |  |  | 41.74469
70 | Xusheng Gao，2025 | MgAl-MA-B-LDH | 共沉淀法 | （i）采用共沉淀缩合法[26]制备未改性LDHs前驱体；（ii）随后进行巯基官能团修饰。 | 是 | (3-巯基丙基)三甲氧基硅烷（MPTMS） | [6 empty] | Mg2+ | Al3+ | 2 | Cl- |  |  | 27.19 | 0.209 | 32.34 | [10 empty] | 中国 | 河南省 | 新乡市 |  |  | 稻田土壤 | 7.73 | 4.28 | 207.91 |  | Cd | 1.12 | Fe | 52.39 | Mn | 96 | Cu | 3.45 | Zn | 4.95 | [8 empty] | 土壤 | [6 empty] | 0.025 | [5 empty] | 15d | 25 | 75 | [25 empty] | 伪二级动力学模型 | [5 empty] | 33.53 | 32.16 | [11 empty] | 1.116495 |  | 0.5641558 | [5 empty] | 0 | 0 | 49.47081 |  |  | 49.47081
70 | Xusheng Gao，2025 | MgAl-MA-B-LDH | 共沉淀法 | （i）采用共沉淀缩合法[26]制备未改性LDHs前驱体；（ii）随后进行巯基官能团修饰。 | 是 | (3-巯基丙基)三甲氧基硅烷（MPTMS） | [6 empty] | Mg2+ | Al3+ | 2 | Cl- |  |  | 27.19 | 0.209 | 32.34 | [10 empty] | 中国 | 河南省 | 新乡市 |  |  | 稻田土壤 | 7.73 | 4.28 | 207.91 |  | Cd | 1.12 | Fe | 52.39 | Mn | 96 | Cu | 3.45 | Zn | 4.95 | [8 empty] | 土壤 | [6 empty] | 0.025 | [5 empty] | 30d | 25 | 75 | [25 empty] | 伪二级动力学模型 | [5 empty] | 33.53 | 32.16 | [11 empty] | 1.243299 |  | 0.3864935 | [5 empty] | 0 | 0 | 68.91387 |  |  | 68.91387
70 | Xusheng Gao，2025 | MgAl-MA-B-LDH | 共沉淀法 | （i）采用共沉淀缩合法[26]制备未改性LDHs前驱体；（ii）随后进行巯基官能团修饰。 | 是 | (3-巯基丙基)三甲氧基硅烷（MPTMS） | [6 empty] | Mg2+ | Al3+ | 2 | Cl- |  |  | 27.19 | 0.209 | 32.34 | [10 empty] | 中国 | 河南省 | 新乡市 |  |  | 稻田土壤 | 7.73 | 4.28 | 207.91 |  | Cd | 1.12 | Fe | 52.39 | Mn | 96 | Cu | 3.45 | Zn | 4.95 | [8 empty] | 土壤 | [6 empty] | 0.05 | [5 empty] | 1d | 25 | 75 | [25 empty] | 伪二级动力学模型 | [5 empty] | 33.53 | 32.16 | [11 empty] | 1.119588 |  | 0.5018182 | [5 empty] | 0 | 0 | 55.1783 |  |  | 55.1783
70 | Xusheng Gao，2025 | MgAl-MA-B-LDH | 共沉淀法 | （i）采用共沉淀缩合法[26]制备未改性LDHs前驱体；（ii）随后进行巯基官能团修饰。 | 是 | (3-巯基丙基)三甲氧基硅烷（MPTMS） | [6 empty] | Mg2+ | Al3+ | 2 | Cl- |  |  | 27.19 | 0.209 | 32.34 | [10 empty] | 中国 | 河南省 | 新乡市 |  |  | 稻田土壤 | 7.73 | 4.28 | 207.91 |  | Cd | 1.12 | Fe | 52.39 | Mn | 96 | Cu | 3.45 | Zn | 4.95 | [8 empty] | 土壤 | [6 empty] | 0.05 | [5 empty] | 5d | 25 | 75 | [25 empty] | 伪二级动力学模型 | [5 empty] | 33.53 | 32.16 | [11 empty] | 1.268041 |  | 0.5392208 | [5 empty] | 0 | 0 | 57.47608 |  |  | 57.47608
70 | Xusheng Gao，2025 | MgAl-MA-B-LDH | 共沉淀法 | （i）采用共沉淀缩合法[26]制备未改性LDHs前驱体；（ii）随后进行巯基官能团修饰。 | 是 | (3-巯基丙基)三甲氧基硅烷（MPTMS） | [6 empty] | Mg2+ | Al3+ | 2 | Cl- |  |  | 27.19 | 0.209 | 32.34 | [10 empty] | 中国 | 河南省 | 新乡市 |  |  | 稻田土壤 | 7.73 | 4.28 | 207.91 |  | Cd | 1.12 | Fe | 52.39 | Mn | 96 | Cu | 3.45 | Zn | 4.95 | [8 empty] | 土壤 | [6 empty] | 0.05 | [5 empty] | 15d | 25 | 75 | [25 empty] | 伪二级动力学模型 | [5 empty] | 33.53 | 32.16 | [11 empty] | 1.116495 |  | 0.4955844 | [5 empty] | 0 | 0 | 55.61248 |  |  | 55.61248
70 | Xusheng Gao，2025 | MgAl-MA-B-LDH | 共沉淀法 | （i）采用共沉淀缩合法[26]制备未改性LDHs前驱体；（ii）随后进行巯基官能团修饰。 | 是 | (3-巯基丙基)三甲氧基硅烷（MPTMS） | [6 empty] | Mg2+ | Al3+ | 2 | Cl- |  |  | 27.19 | 0.209 | 32.34 | [10 empty] | 中国 | 河南省 | 新乡市 |  |  | 稻田土壤 | 7.73 | 4.28 | 207.91 |  | Cd | 1.12 | Fe | 52.39 | Mn | 96 | Cu | 3.45 | Zn | 4.95 | [8 empty] | 土壤 | [6 empty] | 0.05 | [5 empty] | 30d | 25 | 75 | [25 empty] | 伪二级动力学模型 | [5 empty] | 33.53 | 32.16 | [11 empty] | 1.243299 |  | 0.3397403 | [5 empty] | 0 | 0 | 72.67429 |  |  | 72.67429
70 | Xusheng Gao，2025 | MgAl-MA-B-LDH | 共沉淀法 | （i）采用共沉淀缩合法[26]制备未改性LDHs前驱体；（ii）随后进行巯基官能团修饰。 | 是 | (3-巯基丙基)三甲氧基硅烷（MPTMS） | [6 empty] | Mg2+ | Al3+ | 2 | Cl- |  |  | 27.19 | 0.209 | 32.34 | [10 empty] | 中国 | 河南省 | 新乡市 |  |  | 稻田土壤 | 7.73 | 4.28 | 207.91 |  | Cd | 1.12 | Fe | 52.39 | Mn | 96 | Cu | 3.45 | Zn | 4.95 | [8 empty] | 土壤 | [6 empty] | 0.1 | [5 empty] | 1d | 25 | 75 | [25 empty] | 伪二级动力学模型 | [5 empty] | 33.53 | 32.16 | [11 empty] | 1.119588 |  | 0.3553247 | [5 empty] | 0 | 0 | 68.2629 |  |  | 68.2629
70 | Xusheng Gao，2025 | MgAl-MA-B-LDH | 共沉淀法 | （i）采用共沉淀缩合法[26]制备未改性LDHs前驱体；（ii）随后进行巯基官能团修饰。 | 是 | (3-巯基丙基)三甲氧基硅烷（MPTMS） | [6 empty] | Mg2+ | Al3+ | 2 | Cl- |  |  | 27.19 | 0.209 | 32.34 | [10 empty] | 中国 | 河南省 | 新乡市 |  |  | 稻田土壤 | 7.73 | 4.28 | 207.91 |  | Cd | 1.12 | Fe | 52.39 | Mn | 96 | Cu | 3.45 | Zn | 4.95 | [8 empty] | 土壤 | [6 empty] | 0.1 | [5 empty] | 5d | 25 | 75 | [25 empty] | 伪二级动力学模型 | [5 empty] | 33.53 | 32.16 | [11 empty] | 1.268041 |  | 0.4425974 | [5 empty] | 0 | 0 | 65.09598 |  |  | 65.09598
70 | Xusheng Gao，2025 | MgAl-MA-B-LDH | 共沉淀法 | （i）采用共沉淀缩合法[26]制备未改性LDHs前驱体；（ii）随后进行巯基官能团修饰。 | 是 | (3-巯基丙基)三甲氧基硅烷（MPTMS） | [6 empty] | Mg2+ | Al3+ | 2 | Cl- |  |  | 27.19 | 0.209 | 32.34 | [10 empty] | 中国 | 河南省 | 新乡市 |  |  | 稻田土壤 | 7.73 | 4.28 | 207.91 |  | Cd | 1.12 | Fe | 52.39 | Mn | 96 | Cu | 3.45 | Zn | 4.95 | [8 empty] | 土壤 | [6 empty] | 0.1 | [5 empty] | 15d | 25 | 75 | [25 empty] | 伪二级动力学模型 | [5 empty] | 33.53 | 32.16 | [11 empty] | 1.116495 |  | 0.4051948 | [5 empty] | 0 | 0 | 63.70831 |  |  | 63.70831
70 | Xusheng Gao，2025 | MgAl-MA-B-LDH | 共沉淀法 | （i）采用共沉淀缩合法[26]制备未改性LDHs前驱体；（ii）随后进行巯基官能团修饰。 | 是 | (3-巯基丙基)三甲氧基硅烷（MPTMS） | [6 empty] | Mg2+ | Al3+ | 2 | Cl- |  |  | 27.19 | 0.209 | 32.34 | [10 empty] | 中国 | 河南省 | 新乡市 |  |  | 稻田土壤 | 7.73 | 4.28 | 207.91 |  | Cd | 1.12 | Fe | 52.39 | Mn | 96 | Cu | 3.45 | Zn | 4.95 | [8 empty] | 土壤 | [6 empty] | 0.1 | [5 empty] | 30d | 25 | 75 | [25 empty] | 伪二级动力学模型 | [5 empty] | 33.53 | 32.16 | [11 empty] | 1.243299 |  | 0.2618182 | [5 empty] | 0 | 0 | 78.94166 |  |  | 78.94166
70 | Xusheng Gao，2025 | MgAl-MA-B-LDH | 共沉淀法 | （i）采用共沉淀缩合法[26]制备未改性LDHs前驱体；（ii）随后进行巯基官能团修饰。 | 是 | (3-巯基丙基)三甲氧基硅烷（MPTMS） | [6 empty] | Mg2+ | Al3+ | 2 | Cl- |  |  | 27.19 | 0.209 | 32.34 | [10 empty] | 中国 | 贵州省 | 荔波市 |  |  | 稻田土壤 | 6.56 | 8.1 | 168.17 |  | Cd | 0.42 | Fe | 253.22 | Mn | 23.62 | Cu | 3.35 | Zn | 9.55 | [8 empty] | 土壤 | [6 empty] | 0.025 | [5 empty] | 1d | 25 | 75 | [25 empty] | 伪二级动力学模型 | [5 empty] | 33.53 | 32.16 | [11 empty] | 0.3039106 |  | 0.1370474 | [5 empty] | 0 | 0 | 54.90537 |  |  | 54.90537
70 | Xusheng Gao，2025 | MgAl-MA-B-LDH | 共沉淀法 | （i）采用共沉淀缩合法[26]制备未改性LDHs前驱体；（ii）随后进行巯基官能团修饰。 | 是 | (3-巯基丙基)三甲氧基硅烷（MPTMS） | [6 empty] | Mg2+ | Al3+ | 2 | Cl- |  |  | 27.19 | 0.209 | 32.34 | [10 empty] | 中国 | 贵州省 | 荔波市 |  |  | 稻田土壤 | 6.56 | 8.1 | 168.17 |  | Cd | 0.42 | Fe | 253.22 | Mn | 23.62 | Cu | 3.35 | Zn | 9.55 | [8 empty] | 土壤 | [6 empty] | 0.025 | [5 empty] | 5d | 25 | 75 | [25 empty] | 伪二级动力学模型 | [5 empty] | 33.53 | 32.16 | [11 empty] | 0.4055866 |  | 0.1548747 | [5 empty] | 0 | 0 | 61.81465 |  |  | 61.81465
70 | Xusheng Gao，2025 | MgAl-MA-B-LDH | 共沉淀法 | （i）采用共沉淀缩合法[26]制备未改性LDHs前驱体；（ii）随后进行巯基官能团修饰。 | 是 | (3-巯基丙基)三甲氧基硅烷（MPTMS） | [6 empty] | Mg2+ | Al3+ | 2 | Cl- |  |  | 27.19 | 0.209 | 32.34 | [10 empty] | 中国 | 贵州省 | 荔波市 |  |  | 稻田土壤 | 6.56 | 8.1 | 168.17 |  | Cd | 0.42 | Fe | 253.22 | Mn | 23.62 | Cu | 3.35 | Zn | 9.55 | [8 empty] | 土壤 | [6 empty] | 0.025 | [5 empty] | 15d | 25 | 75 | [25 empty] | 伪二级动力学模型 | [5 empty] | 33.53 | 32.16 | [11 empty] | 0.3530726 |  | 0.06685237 | [5 empty] | 0 | 0 | 81.06555 |  |  | 81.06555
70 | Xusheng Gao，2025 | MgAl-MA-B-LDH | 共沉淀法 | （i）采用共沉淀缩合法[26]制备未改性LDHs前驱体；（ii）随后进行巯基官能团修饰。 | 是 | (3-巯基丙基)三甲氧基硅烷（MPTMS） | [6 empty] | Mg2+ | Al3+ | 2 | Cl- |  |  | 27.19 | 0.209 | 32.34 | [10 empty] | 中国 | 贵州省 | 荔波市 |  |  | 稻田土壤 | 6.56 | 8.1 | 168.17 |  | Cd | 0.42 | Fe | 253.22 | Mn | 23.62 | Cu | 3.35 | Zn | 9.55 | [8 empty] | 土壤 | [6 empty] | 0.025 | [5 empty] | 30d | 25 | 75 | [25 empty] | 伪二级动力学模型 | [5 empty] | 33.53 | 32.16 | [11 empty] | 0.4 |  | 0.06016713 | [5 empty] | 0 | 0 | 84.95822 |  |  | 84.95822
70 | Xusheng Gao，2025 | MgAl-MA-B-LDH | 共沉淀法 | （i）采用共沉淀缩合法[26]制备未改性LDHs前驱体；（ii）随后进行巯基官能团修饰。 | 是 | (3-巯基丙基)三甲氧基硅烷（MPTMS） | [6 empty] | Mg2+ | Al3+ | 2 | Cl- |  |  | 27.19 | 0.209 | 32.34 | [10 empty] | 中国 | 贵州省 | 荔波市 |  |  | 稻田土壤 | 6.56 | 8.1 | 168.17 |  | Cd | 0.42 | Fe | 253.22 | Mn | 23.62 | Cu | 3.35 | Zn | 9.55 | [8 empty] | 土壤 | [6 empty] | 0.05 | [5 empty] | 1d | 25 | 75 | [25 empty] | 伪二级动力学模型 | [5 empty] | 33.53 | 32.16 | [11 empty] | 0.3039106 |  | 0.05905292 | [5 empty] | 0 | 0 | 80.56898 |  |  | 80.56898
70 | Xusheng Gao，2025 | MgAl-MA-B-LDH | 共沉淀法 | （i）采用共沉淀缩合法[26]制备未改性LDHs前驱体；（ii）随后进行巯基官能团修饰。 | 是 | (3-巯基丙基)三甲氧基硅烷（MPTMS） | [6 empty] | Mg2+ | Al3+ | 2 | Cl- |  |  | 27.19 | 0.209 | 32.34 | [10 empty] | 中国 | 贵州省 | 荔波市 |  |  | 稻田土壤 | 6.56 | 8.1 | 168.17 |  | Cd | 0.42 | Fe | 253.22 | Mn | 23.62 | Cu | 3.35 | Zn | 9.55 | [8 empty] | 土壤 | [6 empty] | 0.05 | [5 empty] | 5d | 25 | 75 | [25 empty] | 伪二级动力学模型 | [5 empty] | 33.53 | 32.16 | [11 empty] | 0.4055866 |  | 0.06573816 | [5 empty] | 0 | 0 | 83.79183 |  |  | 83.79183
70 | Xusheng Gao，2025 | MgAl-MA-B-LDH | 共沉淀法 | （i）采用共沉淀缩合法[26]制备未改性LDHs前驱体；（ii）随后进行巯基官能团修饰。 | 是 | (3-巯基丙基)三甲氧基硅烷（MPTMS） | [6 empty] | Mg2+ | Al3+ | 2 | Cl- |  |  | 27.19 | 0.209 | 32.34 | [10 empty] | 中国 | 贵州省 | 荔波市 |  |  | 稻田土壤 | 6.56 | 8.1 | 168.17 |  | Cd | 0.42 | Fe | 253.22 | Mn | 23.62 | Cu | 3.35 | Zn | 9.55 | [8 empty] | 土壤 | [6 empty] | 0.05 | [5 empty] | 15d | 25 | 75 | [25 empty] | 伪二级动力学模型 | [5 empty] | 33.53 | 32.16 | [11 empty] | 0.3530726 |  | 0.02896936 | [5 empty] | 0 | 0 | 91.79507 |  |  | 91.79507
70 | Xusheng Gao，2025 | MgAl-MA-B-LDH | 共沉淀法 | （i）采用共沉淀缩合法[26]制备未改性LDHs前驱体；（ii）随后进行巯基官能团修饰。 | 是 | (3-巯基丙基)三甲氧基硅烷（MPTMS） | [6 empty] | Mg2+ | Al3+ | 2 | Cl- |  |  | 27.19 | 0.209 | 32.34 | [10 empty] | 中国 | 贵州省 | 荔波市 |  |  | 稻田土壤 | 6.56 | 8.1 | 168.17 |  | Cd | 0.42 | Fe | 253.22 | Mn | 23.62 | Cu | 3.35 | Zn | 9.55 | [8 empty] | 土壤 | [6 empty] | 0.05 | [5 empty] | 30d | 25 | 75 | [25 empty] | 伪二级动力学模型 | [5 empty] | 33.53 | 32.16 | [11 empty] | 0.4 |  | 0.03231198 | [5 empty] | 0 | 0 | 91.92201 |  |  | 91.92201
70 | Xusheng Gao，2025 | MgAl-MA-B-LDH | 共沉淀法 | （i）采用共沉淀缩合法[26]制备未改性LDHs前驱体；（ii）随后进行巯基官能团修饰。 | 是 | (3-巯基丙基)三甲氧基硅烷（MPTMS） | [6 empty] | Mg2+ | Al3+ | 2 | Cl- |  |  | 27.19 | 0.209 | 32.34 | [10 empty] | 中国 | 贵州省 | 荔波市 |  |  | 稻田土壤 | 6.56 | 8.1 | 168.17 |  | Cd | 0.42 | Fe | 253.22 | Mn | 23.62 | Cu | 3.35 | Zn | 9.55 | [8 empty] | 土壤 | [6 empty] | 0.1 | [5 empty] | 1d | 25 | 75 | [25 empty] | 伪二级动力学模型 | [5 empty] | 33.53 | 32.16 | [11 empty] | 0.3039106 |  | 0.02451253 | [5 empty] | 0 | 0 | 91.93429 |  |  | 91.93429
70 | Xusheng Gao，2025 | MgAl-MA-B-LDH | 共沉淀法 | （i）采用共沉淀缩合法[26]制备未改性LDHs前驱体；（ii）随后进行巯基官能团修饰。 | 是 | (3-巯基丙基)三甲氧基硅烷（MPTMS） | [6 empty] | Mg2+ | Al3+ | 2 | Cl- |  |  | 27.19 | 0.209 | 32.34 | [10 empty] | 中国 | 贵州省 | 荔波市 |  |  | 稻田土壤 | 6.56 | 8.1 | 168.17 |  | Cd | 0.42 | Fe | 253.22 | Mn | 23.62 | Cu | 3.35 | Zn | 9.55 | [8 empty] | 土壤 | [6 empty] | 0.1 | [5 empty] | 5d | 25 | 75 | [25 empty] | 伪二级动力学模型 | [5 empty] | 33.53 | 32.16 | [11 empty] | 0.4055866 |  | 0.04345404 | [5 empty] | 0 | 0 | 89.28613 |  |  | 89.28613
70 | Xusheng Gao，2025 | MgAl-MA-B-LDH | 共沉淀法 | （i）采用共沉淀缩合法[26]制备未改性LDHs前驱体；（ii）随后进行巯基官能团修饰。 | 是 | (3-巯基丙基)三甲氧基硅烷（MPTMS） | [6 empty] | Mg2+ | Al3+ | 2 | Cl- |  |  | 27.19 | 0.209 | 32.34 | [10 empty] | 中国 | 贵州省 | 荔波市 |  |  | 稻田土壤 | 6.56 | 8.1 | 168.17 |  | Cd | 0.42 | Fe | 253.22 | Mn | 23.62 | Cu | 3.35 | Zn | 9.55 | [8 empty] | 土壤 | [6 empty] | 0.1 | [5 empty] | 15d | 25 | 75 | [25 empty] | 伪二级动力学模型 | [5 empty] | 33.53 | 32.16 | [11 empty] | 0.3530726 |  | 0.02674095 | [5 empty] | 0 | 0 | 92.42622 |  |  | 92.42622
70 | Xusheng Gao，2025 | MgAl-MA-B-LDH | 共沉淀法 | （i）采用共沉淀缩合法[26]制备未改性LDHs前驱体；（ii）随后进行巯基官能团修饰。 | 是 | (3-巯基丙基)三甲氧基硅烷（MPTMS） | [6 empty] | Mg2+ | Al3+ | 2 | Cl- |  |  | 27.19 | 0.209 | 32.34 | [10 empty] | 中国 | 贵州省 | 荔波市 |  |  | 稻田土壤 | 6.56 | 8.1 | 168.17 |  | Cd | 0.42 | Fe | 253.22 | Mn | 23.62 | Cu | 3.35 | Zn | 9.55 | [8 empty] | 土壤 | [6 empty] | 0.1 | [5 empty] | 30d | 25 | 75 | [25 empty] | 伪二级动力学模型 | [5 empty] | 33.53 | 32.16 | [11 empty] | 0.4 |  | 0.0178273 | [5 empty] | 0 | 0 | 95.54318 |  |  | 95.54318
70 | Xusheng Gao，2025 | ZnAl-LDH | 共沉淀法 | （i）采用共沉淀缩合法[26]制备未改性LDHs前驱体；（ii）随后进行巯基官能团修饰。 | [8 empty] | Zn | Al3+ | 2 | Cl- |  |  | 2.73 | 0.008 | 272.73 | [10 empty] | 中国 | 河南省 | 卫辉市 |  |  | 稻田土壤 | 8.78 | 4.32 | 180.29 |  | Cd | 1.25 | Fe | 138.52 | Mn | 27.65 | Cu | 2.44 | Zn | 5.56 | [8 empty] | 土壤 | [6 empty] | 0.1 | [5 empty] | 60d | 25 | 75 | [44 empty] | 1.25271 | 0.03422704 | 1.072162 | 0.03166001 |  |  |  |  | 0 | 0 | 14.41257 |  |  | 14.41257
70 | Xusheng Gao，2025 | ZnAl-LDH | 共沉淀法 | （i）采用共沉淀缩合法[26]制备未改性LDHs前驱体；（ii）随后进行巯基官能团修饰。 | [8 empty] | Zn | Al3+ | 2 | Cl- |  |  | 2.73 | 0.008 | 272.73 | [10 empty] | 中国 | 湖南省 | 湘潭市 |  |  | 稻田土壤 | 5.65 | 7.53 | 168.17 |  | Cd | 0.89 | Fe | 380.94 | Mn | 58.78 | Cu | 5.9 | Zn | 13.24 | [8 empty] | 土壤 | [6 empty] | 0.1 | [5 empty] | 60d | 25 | 75 | [44 empty] | 0.899449 | 0.01033058 | 0.9476584 | 0.03030303 |  |  |  |  | 0 | 0 | -5.359877 |  |  | -5.359877
70 | Xusheng Gao，2025 | ZnAl-LDH | 共沉淀法 | （i）采用共沉淀缩合法[26]制备未改性LDHs前驱体；（ii）随后进行巯基官能团修饰。 | [8 empty] | Zn | Al3+ | 2 | Cl- |  |  | 2.73 | 0.008 | 272.73 | [10 empty] | 中国 | 河南省 | 卫辉市 |  |  | 稻田土壤 | 8.78 | 4.32 | 180.29 |  | Cd | 1.25 | Fe | 138.52 | Mn | 27.65 | Cu | 2.44 | Zn | 5.56 | [8 empty] | 土壤 | [6 empty] | 0.05 | [5 empty] | 60d | 25 | 75 | [44 empty] | 1.25271 | 0.03422704 | 1.14214 | 0.0326087 |  |  |  |  | 0 | 0 | 8.826401 |  |  | 8.826401
70 | Xusheng Gao，2025 | ZnAl-LDH | 共沉淀法 | （i）采用共沉淀缩合法[26]制备未改性LDHs前驱体；（ii）随后进行巯基官能团修饰。 | [8 empty] | Zn | Al3+ | 2 | Cl- |  |  | 2.73 | 0.008 | 272.73 | [10 empty] | 中国 | 湖南省 | 湘潭市 |  |  | 稻田土壤 | 5.65 | 7.53 | 168.17 |  | Cd | 0.89 | Fe | 380.94 | Mn | 58.78 | Cu | 5.9 | Zn | 13.24 | [8 empty] | 土壤 | [6 empty] | 0.05 | [5 empty] | 60d | 25 | 75 | [44 empty] | 0.899449 | 0.01033058 | 0.9993113 | 0.03236915 |  |  |  |  | 0 | 0 | -11.1026 |  |  | -11.1026
70 | Xusheng Gao，2025 | ZnAl-LDH | 共沉淀法 | （i）采用共沉淀缩合法[26]制备未改性LDHs前驱体；（ii）随后进行巯基官能团修饰。 | [8 empty] | Zn | Al3+ | 2 | Cl- |  |  | 2.73 | 0.008 | 272.73 | [10 empty] | 中国 | 河南省 | 卫辉市 |  |  | 稻田土壤 | 8.78 | 4.32 | 180.29 |  | Cd | 1.25 | Fe | 138.52 | Mn | 27.65 | Cu | 2.44 | Zn | 5.56 | [8 empty] | 土壤 | [6 empty] | 0.025 | [5 empty] | 60d | 25 | 75 | [44 empty] | 1.25271 | 0.03422704 | 1.170569 | 0.03010033 |  |  |  |  | 0 | 0 | 6.557072 |  |  | 6.557072
70 | Xusheng Gao，2025 | ZnAl-LDH | 共沉淀法 | （i）采用共沉淀缩合法[26]制备未改性LDHs前驱体；（ii）随后进行巯基官能团修饰。 | [8 empty] | Zn | Al3+ | 2 | Cl- |  |  | 2.73 | 0.008 | 272.73 | [10 empty] | 中国 | 湖南省 | 湘潭市 |  |  | 稻田土壤 | 5.65 | 7.53 | 168.17 |  | Cd | 0.89 | Fe | 380.94 | Mn | 58.78 | Cu | 5.9 | Zn | 13.24 | [8 empty] | 土壤 | [6 empty] | 0.025 | [5 empty] | 60d | 25 | 75 | [44 empty] | 0.899449 | 0.01033058 | 0.9282759 | 0.03310345 |  |  |  |  | 0 | 0 | -3.204943 |  |  | -3.204943
70 | Xusheng Gao，2025 | ZnAl-LDH | 共沉淀法 | （i）采用共沉淀缩合法[26]制备未改性LDHs前驱体；（ii）随后进行巯基官能团修饰。 | [8 empty] | Zn | Al3+ | 2 | Cl- |  |  | 2.73 | 0.008 | 272.73 | [10 empty] | 中国 | 河南省 | 新乡市 |  |  | 稻田土壤 | 7.73 | 4.28 | 207.91 |  | Cd | 1.12 | Fe | 52.39 | Mn | 96 | Cu | 3.45 | Zn | 4.95 | [8 empty] | 土壤 | [6 empty] | 0.025 | [5 empty] | 1d | 25 | 75 | [44 empty] | 1.119588 |  | 0.9419689 | [5 empty] | 0 | 0 | 15.86466 |  |  | 15.86466
70 | Xusheng Gao，2025 | ZnAl-LDH | 共沉淀法 | （i）采用共沉淀缩合法[26]制备未改性LDHs前驱体；（ii）随后进行巯基官能团修饰。 | [8 empty] | Zn | Al3+ | 2 | Cl- |  |  | 2.73 | 0.008 | 272.73 | [10 empty] | 中国 | 河南省 | 新乡市 |  |  | 稻田土壤 | 7.73 | 4.28 | 207.91 |  | Cd | 1.12 | Fe | 52.39 | Mn | 96 | Cu | 3.45 | Zn | 4.95 | [8 empty] | 土壤 | [6 empty] | 0.025 | [5 empty] | 5d | 25 | 75 | [44 empty] | 1.268041 |  | 1.162694 | [5 empty] | 0 | 0 | 8.307848 |  |  | 8.307848
70 | Xusheng Gao，2025 | ZnAl-LDH | 共沉淀法 | （i）采用共沉淀缩合法[26]制备未改性LDHs前驱体；（ii）随后进行巯基官能团修饰。 | [8 empty] | Zn | Al3+ | 2 | Cl- |  |  | 2.73 | 0.008 | 272.73 | [10 empty] | 中国 | 河南省 | 新乡市 |  |  | 稻田土壤 | 7.73 | 4.28 | 207.91 |  | Cd | 1.12 | Fe | 52.39 | Mn | 96 | Cu | 3.45 | Zn | 4.95 | [8 empty] | 土壤 | [6 empty] | 0.025 | [5 empty] | 15d | 25 | 75 | [44 empty] | 1.116495 |  | 0.9544041 | [5 empty] | 0 | 0 | 14.51782 |  |  | 14.51782
70 | Xusheng Gao，2025 | ZnAl-LDH | 共沉淀法 | （i）采用共沉淀缩合法[26]制备未改性LDHs前驱体；（ii）随后进行巯基官能团修饰。 | [8 empty] | Zn | Al3+ | 2 | Cl- |  |  | 2.73 | 0.008 | 272.73 | [10 empty] | 中国 | 河南省 | 新乡市 |  |  | 稻田土壤 | 7.73 | 4.28 | 207.91 |  | Cd | 1.12 | Fe | 52.39 | Mn | 96 | Cu | 3.45 | Zn | 4.95 | [8 empty] | 土壤 | [6 empty] | 0.025 | [5 empty] | 30d | 25 | 75 | [44 empty] | 1.243299 |  | 1.150259 | [5 empty] | 0 | 0 | 7.483309 |  |  | 7.483309
70 | Xusheng Gao，2025 | ZnAl-LDH | 共沉淀法 | （i）采用共沉淀缩合法[26]制备未改性LDHs前驱体；（ii）随后进行巯基官能团修饰。 | [8 empty] | Zn | Al3+ | 2 | Cl- |  |  | 2.73 | 0.008 | 272.73 | [10 empty] | 中国 | 河南省 | 新乡市 |  |  | 稻田土壤 | 7.73 | 4.28 | 207.91 |  | Cd | 1.12 | Fe | 52.39 | Mn | 96 | Cu | 3.45 | Zn | 4.95 | [8 empty] | 土壤 | [6 empty] | 0.05 | [5 empty] | 1d | 25 | 75 | [44 empty] | 1.119588 |  | 0.9419689 | [5 empty] | 0 | 0 | 15.86466 |  |  | 15.86466
70 | Xusheng Gao，2025 | ZnAl-LDH | 共沉淀法 | （i）采用共沉淀缩合法[26]制备未改性LDHs前驱体；（ii）随后进行巯基官能团修饰。 | [8 empty] | Zn | Al3+ | 2 | Cl- |  |  | 2.73 | 0.008 | 272.73 | [10 empty] | 中国 | 河南省 | 新乡市 |  |  | 稻田土壤 | 7.73 | 4.28 | 207.91 |  | Cd | 1.12 | Fe | 52.39 | Mn | 96 | Cu | 3.45 | Zn | 4.95 | [8 empty] | 土壤 | [6 empty] | 0.05 | [5 empty] | 5d | 25 | 75 | [44 empty] | 1.268041 |  | 1.097409 | [5 empty] | 0 | 0 | 13.45634 |  |  | 13.45634
70 | Xusheng Gao，2025 | ZnAl-LDH | 共沉淀法 | （i）采用共沉淀缩合法[26]制备未改性LDHs前驱体；（ii）随后进行巯基官能团修饰。 | [8 empty] | Zn | Al3+ | 2 | Cl- |  |  | 2.73 | 0.008 | 272.73 | [10 empty] | 中国 | 河南省 | 新乡市 |  |  | 稻田土壤 | 7.73 | 4.28 | 207.91 |  | Cd | 1.12 | Fe | 52.39 | Mn | 96 | Cu | 3.45 | Zn | 4.95 | [8 empty] | 土壤 | [6 empty] | 0.05 | [5 empty] | 15d | 25 | 75 | [44 empty] | 1.116495 |  | 0.957513 | [5 empty] | 0 | 0 | 14.23938 |  |  | 14.23938
70 | Xusheng Gao，2025 | ZnAl-LDH | 共沉淀法 | （i）采用共沉淀缩合法[26]制备未改性LDHs前驱体；（ii）随后进行巯基官能团修饰。 | [8 empty] | Zn | Al3+ | 2 | Cl- |  |  | 2.73 | 0.008 | 272.73 | [10 empty] | 中国 | 河南省 | 新乡市 |  |  | 稻田土壤 | 7.73 | 4.28 | 207.91 |  | Cd | 1.12 | Fe | 52.39 | Mn | 96 | Cu | 3.45 | Zn | 4.95 | [8 empty] | 土壤 | [6 empty] | 0.05 | [5 empty] | 30d | 25 | 75 | [44 empty] | 1.243299 |  | 1.271503 | [5 empty] | 0 | 0 | -2.26845 |  |  | -2.26845
70 | Xusheng Gao，2025 | ZnAl-LDH | 共沉淀法 | （i）采用共沉淀缩合法[26]制备未改性LDHs前驱体；（ii）随后进行巯基官能团修饰。 | [8 empty] | Zn | Al3+ | 2 | Cl- |  |  | 2.73 | 0.008 | 272.73 | [10 empty] | 中国 | 河南省 | 新乡市 |  |  | 稻田土壤 | 7.73 | 4.28 | 207.91 |  | Cd | 1.12 | Fe | 52.39 | Mn | 96 | Cu | 3.45 | Zn | 4.95 | [8 empty] | 土壤 | [6 empty] | 0.1 | [5 empty] | 1d | 25 | 75 | [44 empty] | 1.119588 |  | 1.025907 | [5 empty] | 0 | 0 | 8.367446 |  |  | 8.367446
70 | Xusheng Gao，2025 | ZnAl-LDH | 共沉淀法 | （i）采用共沉淀缩合法[26]制备未改性LDHs前驱体；（ii）随后进行巯基官能团修饰。 | [8 empty] | Zn | Al3+ | 2 | Cl- |  |  | 2.73 | 0.008 | 272.73 | [10 empty] | 中国 | 河南省 | 新乡市 |  |  | 稻田土壤 | 7.73 | 4.28 | 207.91 |  | Cd | 1.12 | Fe | 52.39 | Mn | 96 | Cu | 3.45 | Zn | 4.95 | [8 empty] | 土壤 | [6 empty] | 0.1 | [5 empty] | 5d | 25 | 75 | [44 empty] | 1.268041 |  | 1.172021 | [5 empty] | 0 | 0 | 7.572349 |  |  | 7.572349
70 | Xusheng Gao，2025 | ZnAl-LDH | 共沉淀法 | （i）采用共沉淀缩合法[26]制备未改性LDHs前驱体；（ii）随后进行巯基官能团修饰。 | [8 empty] | Zn | Al3+ | 2 | Cl- |  |  | 2.73 | 0.008 | 272.73 | [10 empty] | 中国 | 河南省 | 新乡市 |  |  | 稻田土壤 | 7.73 | 4.28 | 207.91 |  | Cd | 1.12 | Fe | 52.39 | Mn | 96 | Cu | 3.45 | Zn | 4.95 | [8 empty] | 土壤 | [6 empty] | 0.1 | [5 empty] | 15d | 25 | 75 | [44 empty] | 1.116495 |  | 1.022798 | [5 empty] | 0 | 0 | 8.39206 |  |  | 8.39206
70 | Xusheng Gao，2025 | ZnAl-LDH | 共沉淀法 | （i）采用共沉淀缩合法[26]制备未改性LDHs前驱体；（ii）随后进行巯基官能团修饰。 | [8 empty] | Zn | Al3+ | 2 | Cl- |  |  | 2.73 | 0.008 | 272.73 | [10 empty] | 中国 | 河南省 | 新乡市 |  |  | 稻田土壤 | 7.73 | 4.28 | 207.91 |  | Cd | 1.12 | Fe | 52.39 | Mn | 96 | Cu | 3.45 | Zn | 4.95 | [8 empty] | 土壤 | [6 empty] | 0.1 | [5 empty] | 30d | 25 | 75 | [44 empty] | 1.243299 |  | 1.168912 | [5 empty] | 0 | 0 | 5.983038 |  |  | 5.983038
70 | Xusheng Gao，2025 | ZnAl-LDH | 共沉淀法 | （i）采用共沉淀缩合法[26]制备未改性LDHs前驱体；（ii）随后进行巯基官能团修饰。 | [8 empty] | Zn | Al3+ | 2 | Cl- |  |  | 2.73 | 0.008 | 272.73 | [10 empty] | 中国 | 贵州省 | 荔波市 |  |  | 稻田土壤 | 6.56 | 8.1 | 168.17 |  | Cd | 0.42 | Fe | 253.22 | Mn | 23.62 | Cu | 3.35 | Zn | 9.55 | [8 empty] | 土壤 | [6 empty] | 0.025 | [5 empty] | 1d | 25 | 75 | [44 empty] | 0.3039106 |  | 0.3664804 | [5 empty] | 0 | 0 | -20.58824 |  |  | -20.58824
70 | Xusheng Gao，2025 | ZnAl-LDH | 共沉淀法 | （i）采用共沉淀缩合法[26]制备未改性LDHs前驱体；（ii）随后进行巯基官能团修饰。 | [8 empty] | Zn | Al3+ | 2 | Cl- |  |  | 2.73 | 0.008 | 272.73 | [10 empty] | 中国 | 贵州省 | 荔波市 |  |  | 稻田土壤 | 6.56 | 8.1 | 168.17 |  | Cd | 0.42 | Fe | 253.22 | Mn | 23.62 | Cu | 3.35 | Zn | 9.55 | [8 empty] | 土壤 | [6 empty] | 0.025 | [5 empty] | 5d | 25 | 75 | [44 empty] | 0.4055866 |  | 0.3910615 | [5 empty] | 0 | 0 | 3.581267 |  |  | 3.581267
70 | Xusheng Gao，2025 | ZnAl-LDH | 共沉淀法 | （i）采用共沉淀缩合法[26]制备未改性LDHs前驱体；（ii）随后进行巯基官能团修饰。 | [8 empty] | Zn | Al3+ | 2 | Cl- |  |  | 2.73 | 0.008 | 272.73 | [10 empty] | 中国 | 贵州省 | 荔波市 |  |  | 稻田土壤 | 6.56 | 8.1 | 168.17 |  | Cd | 0.42 | Fe | 253.22 | Mn | 23.62 | Cu | 3.35 | Zn | 9.55 | [8 empty] | 土壤 | [6 empty] | 0.025 | [5 empty] | 15d | 25 | 75 | [44 empty] | 0.3530726 |  | 0.3050279 | [5 empty] | 0 | 0 | 13.60759 |  |  | 13.60759
70 | Xusheng Gao，2025 | ZnAl-LDH | 共沉淀法 | （i）采用共沉淀缩合法[26]制备未改性LDHs前驱体；（ii）随后进行巯基官能团修饰。 | [8 empty] | Zn | Al3+ | 2 | Cl- |  |  | 2.73 | 0.008 | 272.73 | [10 empty] | 中国 | 贵州省 | 荔波市 |  |  | 稻田土壤 | 6.56 | 8.1 | 168.17 |  | Cd | 0.42 | Fe | 253.22 | Mn | 23.62 | Cu | 3.35 | Zn | 9.55 | [8 empty] | 土壤 | [6 empty] | 0.025 | [5 empty] | 30d | 25 | 75 | [44 empty] | 0.4 |  | 0.4268156 | [5 empty] | 0 | 0 | -6.703911 |  |  | -6.703911
70 | Xusheng Gao，2025 | ZnAl-LDH | 共沉淀法 | （i）采用共沉淀缩合法[26]制备未改性LDHs前驱体；（ii）随后进行巯基官能团修饰。 | [8 empty] | Zn | Al3+ | 2 | Cl- |  |  | 2.73 | 0.008 | 272.73 | [10 empty] | 中国 | 贵州省 | 荔波市 |  |  | 稻田土壤 | 6.56 | 8.1 | 168.17 |  | Cd | 0.42 | Fe | 253.22 | Mn | 23.62 | Cu | 3.35 | Zn | 9.55 | [8 empty] | 土壤 | [6 empty] | 0.05 | [5 empty] | 1d | 25 | 75 | [44 empty] | 0.3039106 |  | 0.322905 | [5 empty] | 0 | 0 | -6.25 |  |  | -6.25
70 | Xusheng Gao，2025 | ZnAl-LDH | 共沉淀法 | （i）采用共沉淀缩合法[26]制备未改性LDHs前驱体；（ii）随后进行巯基官能团修饰。 | [8 empty] | Zn | Al3+ | 2 | Cl- |  |  | 2.73 | 0.008 | 272.73 | [10 empty] | 中国 | 贵州省 | 荔波市 |  |  | 稻田土壤 | 6.56 | 8.1 | 168.17 |  | Cd | 0.42 | Fe | 253.22 | Mn | 23.62 | Cu | 3.35 | Zn | 9.55 | [8 empty] | 土壤 | [6 empty] | 0.05 | [5 empty] | 5d | 25 | 75 | [44 empty] | 0.4055866 |  | 0.3709497 | [5 empty] | 0 | 0 | 8.539945 |  |  | 8.539945
70 | Xusheng Gao，2025 | ZnAl-LDH | 共沉淀法 | （i）采用共沉淀缩合法[26]制备未改性LDHs前驱体；（ii）随后进行巯基官能团修饰。 | [8 empty] | Zn | Al3+ | 2 | Cl- |  |  | 2.73 | 0.008 | 272.73 | [10 empty] | 中国 | 贵州省 | 荔波市 |  |  | 稻田土壤 | 6.56 | 8.1 | 168.17 |  | Cd | 0.42 | Fe | 253.22 | Mn | 23.62 | Cu | 3.35 | Zn | 9.55 | [8 empty] | 土壤 | [6 empty] | 0.05 | [5 empty] | 15d | 25 | 75 | [44 empty] | 0.3530726 |  | 0.3128492 | [5 empty] | 0 | 0 | 11.39241 |  |  | 11.39241
70 | Xusheng Gao，2025 | ZnAl-LDH | 共沉淀法 | （i）采用共沉淀缩合法[26]制备未改性LDHs前驱体；（ii）随后进行巯基官能团修饰。 | [8 empty] | Zn | Al3+ | 2 | Cl- |  |  | 2.73 | 0.008 | 272.73 | [10 empty] | 中国 | 贵州省 | 荔波市 |  |  | 稻田土壤 | 6.56 | 8.1 | 168.17 |  | Cd | 0.42 | Fe | 253.22 | Mn | 23.62 | Cu | 3.35 | Zn | 9.55 | [8 empty] | 土壤 | [6 empty] | 0.05 | [5 empty] | 30d | 25 | 75 | [44 empty] | 0.4 |  | 0.4089385 | [5 empty] | 0 | 0 | -2.234637 |  |  | -2.234637
70 | Xusheng Gao，2025 | ZnAl-LDH | 共沉淀法 | （i）采用共沉淀缩合法[26]制备未改性LDHs前驱体；（ii）随后进行巯基官能团修饰。 | [8 empty] | Zn | Al3+ | 2 | Cl- |  |  | 2.73 | 0.008 | 272.73 | [10 empty] | 中国 | 贵州省 | 荔波市 |  |  | 稻田土壤 | 6.56 | 8.1 | 168.17 |  | Cd | 0.42 | Fe | 253.22 | Mn | 23.62 | Cu | 3.35 | Zn | 9.55 | [8 empty] | 土壤 | [6 empty] | 0.1 | [5 empty] | 1d | 25 | 75 | [44 empty] | 0.3039106 |  | 0.2592179 | [5 empty] | 0 | 0 | 14.70588 |  |  | 14.70588
70 | Xusheng Gao，2025 | ZnAl-LDH | 共沉淀法 | （i）采用共沉淀缩合法[26]制备未改性LDHs前驱体；（ii）随后进行巯基官能团修饰。 | [8 empty] | Zn | Al3+ | 2 | Cl- |  |  | 2.73 | 0.008 | 272.73 | [10 empty] | 中国 | 贵州省 | 荔波市 |  |  | 稻田土壤 | 6.56 | 8.1 | 168.17 |  | Cd | 0.42 | Fe | 253.22 | Mn | 23.62 | Cu | 3.35 | Zn | 9.55 | [8 empty] | 土壤 | [6 empty] | 0.1 | [5 empty] | 5d | 25 | 75 | [44 empty] | 0.4055866 |  | 0.3519553 | [5 empty] | 0 | 0 | 13.22314 |  |  | 13.22314
70 | Xusheng Gao，2025 | ZnAl-LDH | 共沉淀法 | （i）采用共沉淀缩合法[26]制备未改性LDHs前驱体；（ii）随后进行巯基官能团修饰。 | [8 empty] | Zn | Al3+ | 2 | Cl- |  |  | 2.73 | 0.008 | 272.73 | [10 empty] | 中国 | 贵州省 | 荔波市 |  |  | 稻田土壤 | 6.56 | 8.1 | 168.17 |  | Cd | 0.42 | Fe | 253.22 | Mn | 23.62 | Cu | 3.35 | Zn | 9.55 | [8 empty] | 土壤 | [6 empty] | 0.1 | [5 empty] | 15d | 25 | 75 | [44 empty] | 0.3530726 |  | 0.3083799 | [5 empty] | 0 | 0 | 12.65823 |  |  | 12.65823
70 | Xusheng Gao，2025 | ZnAl-LDH | 共沉淀法 | （i）采用共沉淀缩合法[26]制备未改性LDHs前驱体；（ii）随后进行巯基官能团修饰。 | [8 empty] | Zn | Al3+ | 2 | Cl- |  |  | 2.73 | 0.008 | 272.73 | [10 empty] | 中国 | 贵州省 | 荔波市 |  |  | 稻田土壤 | 6.56 | 8.1 | 168.17 |  | Cd | 0.42 | Fe | 253.22 | Mn | 23.62 | Cu | 3.35 | Zn | 9.55 | [8 empty] | 土壤 | [6 empty] | 0.1 | [5 empty] | 30d | 25 | 75 | [44 empty] | 0.4 |  | 0.4357542 | [5 empty] | 0 | 0 | -8.938547 |  |  | -8.938547
70 | Xusheng Gao，2025 | ZnAl-MA-A-LDH | 共沉淀法 | （i）采用共沉淀缩合法[26]制备未改性LDHs前驱体；（ii）随后进行巯基官能团修饰。 | 是 | (3-巯基丙基)三甲氧基硅烷（MPTMS） | [6 empty] | Zn | Al3+ | 2 | Cl- |  |  | 50.86 | 0.32 | 33.36 | [10 empty] | 中国 | 河南省 | 卫辉市 |  |  | 稻田土壤 | 8.78 | 4.32 | 180.29 |  | Cd | 1.25 | Fe | 138.52 | Mn | 27.65 | Cu | 2.44 | Zn | 5.56 | [8 empty] | 土壤 | [6 empty] | 0.1 | [5 empty] | 60d | 25 | 75 | [25 empty] | 伪二级动力学模型 | [5 empty] | 30.44 | 26.97 | [11 empty] | 1.25271 | 0.03422704 | 0.332858 | 0.0248146 |  |  |  |  | 0 | 0 | 73.42896 |  |  | 73.42896
70 | Xusheng Gao，2025 | ZnAl-MA-A-LDH | 共沉淀法 | （i）采用共沉淀缩合法[26]制备未改性LDHs前驱体；（ii）随后进行巯基官能团修饰。 | 是 | (3-巯基丙基)三甲氧基硅烷（MPTMS） | [6 empty] | Zn | Al3+ | 2 | Cl- |  |  | 50.86 | 0.32 | 33.36 | [10 empty] | 中国 | 湖南省 | 湘潭市 |  |  | 稻田土壤 | 5.65 | 7.53 | 168.17 |  | Cd | 0.89 | Fe | 380.94 | Mn | 58.78 | Cu | 5.9 | Zn | 13.24 | [8 empty] | 土壤 | [6 empty] | 0.1 | [5 empty] | 60d | 25 | 75 | [25 empty] | 伪二级动力学模型 | [5 empty] | 30.44 | 26.97 | [11 empty] | 0.899449 | 0.01033058 | 0.2038567 | 0.01515152 |  |  |  |  | 0 | 0 | 77.33538 |  |  | 77.33538
70 | Xusheng Gao，2025 | ZnAl-MA-A-LDH | 共沉淀法 | （i）采用共沉淀缩合法[26]制备未改性LDHs前驱体；（ii）随后进行巯基官能团修饰。 | 是 | (3-巯基丙基)三甲氧基硅烷（MPTMS） | [6 empty] | Zn | Al3+ | 2 | Cl- |  |  | 50.86 | 0.32 | 33.36 | [10 empty] | 中国 | 河南省 | 卫辉市 |  |  | 稻田土壤 | 8.78 | 4.32 | 180.29 |  | Cd | 1.25 | Fe | 138.52 | Mn | 27.65 | Cu | 2.44 | Zn | 5.56 | [8 empty] | 土壤 | [6 empty] | 0.05 | [5 empty] | 60d | 25 | 75 | [25 empty] | 伪二级动力学模型 | [5 empty] | 30.44 | 26.97 | [11 empty] | 1.25271 | 0.03422704 | 0.3662207 | 0.01755853 |  |  |  |  | 0 | 0 | 70.76571 |  |  | 70.76571
70 | Xusheng Gao，2025 | ZnAl-MA-A-LDH | 共沉淀法 | （i）采用共沉淀缩合法[26]制备未改性LDHs前驱体；（ii）随后进行巯基官能团修饰。 | 是 | (3-巯基丙基)三甲氧基硅烷（MPTMS） | [6 empty] | Zn | Al3+ | 2 | Cl- |  |  | 50.86 | 0.32 | 33.36 | [10 empty] | 中国 | 湖南省 | 湘潭市 |  |  | 稻田土壤 | 5.65 | 7.53 | 168.17 |  | Cd | 0.89 | Fe | 380.94 | Mn | 58.78 | Cu | 5.9 | Zn | 13.24 | [8 empty] | 土壤 | [6 empty] | 0.05 | [5 empty] | 60d | 25 | 75 | [25 empty] | 伪二级动力学模型 | [5 empty] | 30.44 | 26.97 | [11 empty] | 0.899449 | 0.01033058 | 0.3663912 | 0.0137741 |  |  |  |  | 0 | 0 | 59.26493 |  |  | 59.26493
70 | Xusheng Gao，2025 | ZnAl-MA-A-LDH | 共沉淀法 | （i）采用共沉淀缩合法[26]制备未改性LDHs前驱体；（ii）随后进行巯基官能团修饰。 | 是 | (3-巯基丙基)三甲氧基硅烷（MPTMS） | [6 empty] | Zn | Al3+ | 2 | Cl- |  |  | 50.86 | 0.32 | 33.36 | [10 empty] | 中国 | 河南省 | 卫辉市 |  |  | 稻田土壤 | 8.78 | 4.32 | 180.29 |  | Cd | 1.25 | Fe | 138.52 | Mn | 27.65 | Cu | 2.44 | Zn | 5.56 | [8 empty] | 土壤 | [6 empty] | 0.025 | [5 empty] | 60d | 25 | 75 | [25 empty] | 伪二级动力学模型 | [5 empty] | 30.44 | 26.97 | [11 empty] | 1.25271 | 0.03422704 | 0.5025084 | 0.01505017 |  |  |  |  | 0 | 0 | 59.88629 |  |  | 59.88629
70 | Xusheng Gao，2025 | ZnAl-MA-A-LDH | 共沉淀法 | （i）采用共沉淀缩合法[26]制备未改性LDHs前驱体；（ii）随后进行巯基官能团修饰。 | 是 | (3-巯基丙基)三甲氧基硅烷（MPTMS） | [6 empty] | Zn | Al3+ | 2 | Cl- |  |  | 50.86 | 0.32 | 33.36 | [10 empty] | 中国 | 湖南省 | 湘潭市 |  |  | 稻田土壤 | 5.65 | 7.53 | 168.17 |  | Cd | 0.89 | Fe | 380.94 | Mn | 58.78 | Cu | 5.9 | Zn | 13.24 | [8 empty] | 土壤 | [6 empty] | 0.025 | [5 empty] | 60d | 25 | 75 | [25 empty] | 伪二级动力学模型 | [5 empty] | 30.44 | 26.97 | [11 empty] | 0.899449 | 0.01033058 | 0.5048276 | 0.009655172 |  |  |  |  | 0 | 0 | 43.87369 |  |  | 43.87369
70 | Xusheng Gao，2025 | ZnAl-MA-A-LDH | 共沉淀法 | （i）采用共沉淀缩合法[26]制备未改性LDHs前驱体；（ii）随后进行巯基官能团修饰。 | 是 | (3-巯基丙基)三甲氧基硅烷（MPTMS） | [6 empty] | Zn | Al3+ | 2 | Cl- |  |  | 50.86 | 0.32 | 33.36 | [10 empty] | 中国 | 河南省 | 新乡市 |  |  | 稻田土壤 | 7.73 | 4.28 | 207.91 |  | Cd | 1.12 | Fe | 52.39 | Mn | 96 | Cu | 3.45 | Zn | 4.95 | [8 empty] | 土壤 | [6 empty] | 0.025 | [5 empty] | 1d | 25 | 75 | [25 empty] | 伪二级动力学模型 | [5 empty] | 30.44 | 26.97 | [11 empty] | 1.119588 |  | 0.6124352 | [5 empty] | 0 | 0 | 45.29814 |  |  | 45.29814
70 | Xusheng Gao，2025 | ZnAl-MA-A-LDH | 共沉淀法 | （i）采用共沉淀缩合法[26]制备未改性LDHs前驱体；（ii）随后进行巯基官能团修饰。 | 是 | (3-巯基丙基)三甲氧基硅烷（MPTMS） | [6 empty] | Zn | Al3+ | 2 | Cl- |  |  | 50.86 | 0.32 | 33.36 | [10 empty] | 中国 | 河南省 | 新乡市 |  |  | 稻田土壤 | 7.73 | 4.28 | 207.91 |  | Cd | 1.12 | Fe | 52.39 | Mn | 96 | Cu | 3.45 | Zn | 4.95 | [8 empty] | 土壤 | [6 empty] | 0.025 | [5 empty] | 5d | 25 | 75 | [25 empty] | 伪二级动力学模型 | [5 empty] | 30.44 | 26.97 | [11 empty] | 1.268041 |  | 0.8300518 | [5 empty] | 0 | 0 | 34.54063 |  |  | 34.54063
70 | Xusheng Gao，2025 | ZnAl-MA-A-LDH | 共沉淀法 | （i）采用共沉淀缩合法[26]制备未改性LDHs前驱体；（ii）随后进行巯基官能团修饰。 | 是 | (3-巯基丙基)三甲氧基硅烷（MPTMS） | [6 empty] | Zn | Al3+ | 2 | Cl- |  |  | 50.86 | 0.32 | 33.36 | [10 empty] | 中国 | 河南省 | 新乡市 |  |  | 稻田土壤 | 7.73 | 4.28 | 207.91 |  | Cd | 1.12 | Fe | 52.39 | Mn | 96 | Cu | 3.45 | Zn | 4.95 | [8 empty] | 土壤 | [6 empty] | 0.025 | [5 empty] | 15d | 25 | 75 | [25 empty] | 伪二级动力学模型 | [5 empty] | 30.44 | 26.97 | [11 empty] | 1.116495 |  | 0.5875648 | [5 empty] | 0 | 0 | 47.37416 |  |  | 47.37416
70 | Xusheng Gao，2025 | ZnAl-MA-A-LDH | 共沉淀法 | （i）采用共沉淀缩合法[26]制备未改性LDHs前驱体；（ii）随后进行巯基官能团修饰。 | 是 | (3-巯基丙基)三甲氧基硅烷（MPTMS） | [6 empty] | Zn | Al3+ | 2 | Cl- |  |  | 50.86 | 0.32 | 33.36 | [10 empty] | 中国 | 河南省 | 新乡市 |  |  | 稻田土壤 | 7.73 | 4.28 | 207.91 |  | Cd | 1.12 | Fe | 52.39 | Mn | 96 | Cu | 3.45 | Zn | 4.95 | [8 empty] | 土壤 | [6 empty] | 0.025 | [5 empty] | 30d | 25 | 75 | [25 empty] | 伪二级动力学模型 | [5 empty] | 30.44 | 26.97 | [11 empty] | 1.243299 |  | 0.3699482 | [5 empty] | 0 | 0 | 70.24463 |  |  | 70.24463
70 | Xusheng Gao，2025 | ZnAl-MA-A-LDH | 共沉淀法 | （i）采用共沉淀缩合法[26]制备未改性LDHs前驱体；（ii）随后进行巯基官能团修饰。 | 是 | (3-巯基丙基)三甲氧基硅烷（MPTMS） | [6 empty] | Zn | Al3+ | 2 | Cl- |  |  | 50.86 | 0.32 | 33.36 | [10 empty] | 中国 | 河南省 | 新乡市 |  |  | 稻田土壤 | 7.73 | 4.28 | 207.91 |  | Cd | 1.12 | Fe | 52.39 | Mn | 96 | Cu | 3.45 | Zn | 4.95 | [8 empty] | 土壤 | [6 empty] | 0.05 | [5 empty] | 1d | 25 | 75 | [25 empty] | 伪二级动力学模型 | [5 empty] | 30.44 | 26.97 | [11 empty] | 1.119588 |  | 0.5067358 | [5 empty] | 0 | 0 | 54.73907 |  |  | 54.73907
70 | Xusheng Gao，2025 | ZnAl-MA-A-LDH | 共沉淀法 | （i）采用共沉淀缩合法[26]制备未改性LDHs前驱体；（ii）随后进行巯基官能团修饰。 | 是 | (3-巯基丙基)三甲氧基硅烷（MPTMS） | [6 empty] | Zn | Al3+ | 2 | Cl- |  |  | 50.86 | 0.32 | 33.36 | [10 empty] | 中国 | 河南省 | 新乡市 |  |  | 稻田土壤 | 7.73 | 4.28 | 207.91 |  | Cd | 1.12 | Fe | 52.39 | Mn | 96 | Cu | 3.45 | Zn | 4.95 | [8 empty] | 土壤 | [6 empty] | 0.05 | [5 empty] | 5d | 25 | 75 | [25 empty] | 伪二级动力学模型 | [5 empty] | 30.44 | 26.97 | [11 empty] | 1.268041 |  | 0.7492228 | [5 empty] | 0 | 0 | 40.91495 |  |  | 40.91495
70 | Xusheng Gao，2025 | ZnAl-MA-A-LDH | 共沉淀法 | （i）采用共沉淀缩合法[26]制备未改性LDHs前驱体；（ii）随后进行巯基官能团修饰。 | 是 | (3-巯基丙基)三甲氧基硅烷（MPTMS） | [6 empty] | Zn | Al3+ | 2 | Cl- |  |  | 50.86 | 0.32 | 33.36 | [10 empty] | 中国 | 河南省 | 新乡市 |  |  | 稻田土壤 | 7.73 | 4.28 | 207.91 |  | Cd | 1.12 | Fe | 52.39 | Mn | 96 | Cu | 3.45 | Zn | 4.95 | [8 empty] | 土壤 | [6 empty] | 0.05 | [5 empty] | 15d | 25 | 75 | [25 empty] | 伪二级动力学模型 | [5 empty] | 30.44 | 26.97 | [11 empty] | 1.116495 |  | 0.6559585 | [5 empty] | 0 | 0 | 41.2484 |  |  | 41.2484
70 | Xusheng Gao，2025 | ZnAl-MA-A-LDH | 共沉淀法 | （i）采用共沉淀缩合法[26]制备未改性LDHs前驱体；（ii）随后进行巯基官能团修饰。 | 是 | (3-巯基丙基)三甲氧基硅烷（MPTMS） | [6 empty] | Zn | Al3+ | 2 | Cl- |  |  | 50.86 | 0.32 | 33.36 | [10 empty] | 中国 | 河南省 | 新乡市 |  |  | 稻田土壤 | 7.73 | 4.28 | 207.91 |  | Cd | 1.12 | Fe | 52.39 | Mn | 96 | Cu | 3.45 | Zn | 4.95 | [8 empty] | 土壤 | [6 empty] | 0.05 | [5 empty] | 30d | 25 | 75 | [25 empty] | 伪二级动力学模型 | [5 empty] | 30.44 | 26.97 | [11 empty] | 1.243299 |  | 0.357513 | [5 empty] | 0 | 0 | 71.24481 |  |  | 71.24481
70 | Xusheng Gao，2025 | ZnAl-MA-A-LDH | 共沉淀法 | （i）采用共沉淀缩合法[26]制备未改性LDHs前驱体；（ii）随后进行巯基官能团修饰。 | 是 | (3-巯基丙基)三甲氧基硅烷（MPTMS） | [6 empty] | Zn | Al3+ | 2 | Cl- |  |  | 50.86 | 0.32 | 33.36 | [10 empty] | 中国 | 河南省 | 新乡市 |  |  | 稻田土壤 | 7.73 | 4.28 | 207.91 |  | Cd | 1.12 | Fe | 52.39 | Mn | 96 | Cu | 3.45 | Zn | 4.95 | [8 empty] | 土壤 | [6 empty] | 0.1 | [5 empty] | 1d | 25 | 75 | [25 empty] | 伪二级动力学模型 | [5 empty] | 30.44 | 26.97 | [11 empty] | 1.119588 |  | 0.4694301 | [5 empty] | 0 | 0 | 58.07116 |  |  | 58.07116
70 | Xusheng Gao，2025 | ZnAl-MA-A-LDH | 共沉淀法 | （i）采用共沉淀缩合法[26]制备未改性LDHs前驱体；（ii）随后进行巯基官能团修饰。 | 是 | (3-巯基丙基)三甲氧基硅烷（MPTMS） | [6 empty] | Zn | Al3+ | 2 | Cl- |  |  | 50.86 | 0.32 | 33.36 | [10 empty] | 中国 | 河南省 | 新乡市 |  |  | 稻田土壤 | 7.73 | 4.28 | 207.91 |  | Cd | 1.12 | Fe | 52.39 | Mn | 96 | Cu | 3.45 | Zn | 4.95 | [8 empty] | 土壤 | [6 empty] | 0.1 | [5 empty] | 5d | 25 | 75 | [25 empty] | 伪二级动力学模型 | [5 empty] | 30.44 | 26.97 | [11 empty] | 1.268041 |  | 0.6932642 | [5 empty] | 0 | 0 | 45.32794 |  |  | 45.32794
70 | Xusheng Gao，2025 | ZnAl-MA-A-LDH | 共沉淀法 | （i）采用共沉淀缩合法[26]制备未改性LDHs前驱体；（ii）随后进行巯基官能团修饰。 | 是 | (3-巯基丙基)三甲氧基硅烷（MPTMS） | [6 empty] | Zn | Al3+ | 2 | Cl- |  |  | 50.86 | 0.32 | 33.36 | [10 empty] | 中国 | 河南省 | 新乡市 |  |  | 稻田土壤 | 7.73 | 4.28 | 207.91 |  | Cd | 1.12 | Fe | 52.39 | Mn | 96 | Cu | 3.45 | Zn | 4.95 | [8 empty] | 土壤 | [6 empty] | 0.1 | [5 empty] | 15d | 25 | 75 | [25 empty] | 伪二级动力学模型 | [5 empty] | 30.44 | 26.97 | [11 empty] | 1.116495 |  | 0.4414508 | [5 empty] | 0 | 0 | 60.46101 |  |  | 60.46101
70 | Xusheng Gao，2025 | ZnAl-MA-A-LDH | 共沉淀法 | （i）采用共沉淀缩合法[26]制备未改性LDHs前驱体；（ii）随后进行巯基官能团修饰。 | 是 | (3-巯基丙基)三甲氧基硅烷（MPTMS） | [6 empty] | Zn | Al3+ | 2 | Cl- |  |  | 50.86 | 0.32 | 33.36 | [10 empty] | 中国 | 河南省 | 新乡市 |  |  | 稻田土壤 | 7.73 | 4.28 | 207.91 |  | Cd | 1.12 | Fe | 52.39 | Mn | 96 | Cu | 3.45 | Zn | 4.95 | [8 empty] | 土壤 | [6 empty] | 0.1 | [5 empty] | 30d | 25 | 75 | [25 empty] | 伪二级动力学模型 | [5 empty] | 30.44 | 26.97 | [11 empty] | 1.243299 |  | 0.2455959 | [5 empty] | 0 | 0 | 80.24644 |  |  | 80.24644
70 | Xusheng Gao，2025 | ZnAl-MA-A-LDH | 共沉淀法 | （i）采用共沉淀缩合法[26]制备未改性LDHs前驱体；（ii）随后进行巯基官能团修饰。 | 是 | (3-巯基丙基)三甲氧基硅烷（MPTMS） | [6 empty] | Zn | Al3+ | 2 | Cl- |  |  | 50.86 | 0.32 | 33.36 | [10 empty] | 中国 | 贵州省 | 荔波市 |  |  | 稻田土壤 | 6.56 | 8.1 | 168.17 |  | Cd | 0.42 | Fe | 253.22 | Mn | 23.62 | Cu | 3.35 | Zn | 9.55 | [8 empty] | 土壤 | [6 empty] | 0.025 | [5 empty] | 1d | 25 | 75 | [25 empty] | 伪二级动力学模型 | [5 empty] | 30.44 | 26.97 | [11 empty] | 0.3039106 |  | 0.04916201 | [5 empty] | 0 | 0 | 83.82353 |  |  | 83.82353
70 | Xusheng Gao，2025 | ZnAl-MA-A-LDH | 共沉淀法 | （i）采用共沉淀缩合法[26]制备未改性LDHs前驱体；（ii）随后进行巯基官能团修饰。 | 是 | (3-巯基丙基)三甲氧基硅烷（MPTMS） | [6 empty] | Zn | Al3+ | 2 | Cl- |  |  | 50.86 | 0.32 | 33.36 | [10 empty] | 中国 | 贵州省 | 荔波市 |  |  | 稻田土壤 | 6.56 | 8.1 | 168.17 |  | Cd | 0.42 | Fe | 253.22 | Mn | 23.62 | Cu | 3.35 | Zn | 9.55 | [8 empty] | 土壤 | [6 empty] | 0.025 | [5 empty] | 5d | 25 | 75 | [25 empty] | 伪二级动力学模型 | [5 empty] | 30.44 | 26.97 | [11 empty] | 0.4055866 |  | 0.06703911 | [5 empty] | 0 | 0 | 83.47107 |  |  | 83.47107
70 | Xusheng Gao，2025 | ZnAl-MA-A-LDH | 共沉淀法 | （i）采用共沉淀缩合法[26]制备未改性LDHs前驱体；（ii）随后进行巯基官能团修饰。 | 是 | (3-巯基丙基)三甲氧基硅烷（MPTMS） | [6 empty] | Zn | Al3+ | 2 | Cl- |  |  | 50.86 | 0.32 | 33.36 | [10 empty] | 中国 | 贵州省 | 荔波市 |  |  | 稻田土壤 | 6.56 | 8.1 | 168.17 |  | Cd | 0.42 | Fe | 253.22 | Mn | 23.62 | Cu | 3.35 | Zn | 9.55 | [8 empty] | 土壤 | [6 empty] | 0.025 | [5 empty] | 15d | 25 | 75 | [25 empty] | 伪二级动力学模型 | [5 empty] | 30.44 | 26.97 | [11 empty] | 0.3530726 |  | 0.04022346 | [5 empty] | 0 | 0 | 88.60759 |  |  | 88.60759
70 | Xusheng Gao，2025 | ZnAl-MA-A-LDH | 共沉淀法 | （i）采用共沉淀缩合法[26]制备未改性LDHs前驱体；（ii）随后进行巯基官能团修饰。 | 是 | (3-巯基丙基)三甲氧基硅烷（MPTMS） | [6 empty] | Zn | Al3+ | 2 | Cl- |  |  | 50.86 | 0.32 | 33.36 | [10 empty] | 中国 | 贵州省 | 荔波市 |  |  | 稻田土壤 | 6.56 | 8.1 | 168.17 |  | Cd | 0.42 | Fe | 253.22 | Mn | 23.62 | Cu | 3.35 | Zn | 9.55 | [8 empty] | 土壤 | [6 empty] | 0.025 | [5 empty] | 30d | 25 | 75 | [25 empty] | 伪二级动力学模型 | [5 empty] | 30.44 | 26.97 | [11 empty] | 0.4 |  | 0.06368715 | [5 empty] | 0 | 0 | 84.07821 |  |  | 84.07821
70 | Xusheng Gao，2025 | ZnAl-MA-A-LDH | 共沉淀法 | （i）采用共沉淀缩合法[26]制备未改性LDHs前驱体；（ii）随后进行巯基官能团修饰。 | 是 | (3-巯基丙基)三甲氧基硅烷（MPTMS） | [6 empty] | Zn | Al3+ | 2 | Cl- |  |  | 50.86 | 0.32 | 33.36 | [10 empty] | 中国 | 贵州省 | 荔波市 |  |  | 稻田土壤 | 6.56 | 8.1 | 168.17 |  | Cd | 0.42 | Fe | 253.22 | Mn | 23.62 | Cu | 3.35 | Zn | 9.55 | [8 empty] | 土壤 | [6 empty] | 0.05 | [5 empty] | 1d | 25 | 75 | [25 empty] | 伪二级动力学模型 | [5 empty] | 30.44 | 26.97 | [11 empty] | 0.3039106 |  | 0.03575419 | [5 empty] | 0 | 0 | 88.23529 |  |  | 88.23529
70 | Xusheng Gao，2025 | ZnAl-MA-A-LDH | 共沉淀法 | （i）采用共沉淀缩合法[26]制备未改性LDHs前驱体；（ii）随后进行巯基官能团修饰。 | 是 | (3-巯基丙基)三甲氧基硅烷（MPTMS） | [6 empty] | Zn | Al3+ | 2 | Cl- |  |  | 50.86 | 0.32 | 33.36 | [10 empty] | 中国 | 贵州省 | 荔波市 |  |  | 稻田土壤 | 6.56 | 8.1 | 168.17 |  | Cd | 0.42 | Fe | 253.22 | Mn | 23.62 | Cu | 3.35 | Zn | 9.55 | [8 empty] | 土壤 | [6 empty] | 0.05 | [5 empty] | 5d | 25 | 75 | [25 empty] | 伪二级动力学模型 | [5 empty] | 30.44 | 26.97 | [11 empty] | 0.4055866 |  | 0.05810056 | [5 empty] | 0 | 0 | 85.67493 |  |  | 85.67493
70 | Xusheng Gao，2025 | ZnAl-MA-A-LDH | 共沉淀法 | （i）采用共沉淀缩合法[26]制备未改性LDHs前驱体；（ii）随后进行巯基官能团修饰。 | 是 | (3-巯基丙基)三甲氧基硅烷（MPTMS） | [6 empty] | Zn | Al3+ | 2 | Cl- |  |  | 50.86 | 0.32 | 33.36 | [10 empty] | 中国 | 贵州省 | 荔波市 |  |  | 稻田土壤 | 6.56 | 8.1 | 168.17 |  | Cd | 0.42 | Fe | 253.22 | Mn | 23.62 | Cu | 3.35 | Zn | 9.55 | [8 empty] | 土壤 | [6 empty] | 0.05 | [5 empty] | 15d | 25 | 75 | [25 empty] | 伪二级动力学模型 | [5 empty] | 30.44 | 26.97 | [11 empty] | 0.3530726 |  | 0.03687151 | [5 empty] | 0 | 0 | 89.55696 |  |  | 89.55696
70 | Xusheng Gao，2025 | ZnAl-MA-A-LDH | 共沉淀法 | （i）采用共沉淀缩合法[26]制备未改性LDHs前驱体；（ii）随后进行巯基官能团修饰。 | 是 | (3-巯基丙基)三甲氧基硅烷（MPTMS） | [6 empty] | Zn | Al3+ | 2 | Cl- |  |  | 50.86 | 0.32 | 33.36 | [10 empty] | 中国 | 贵州省 | 荔波市 |  |  | 稻田土壤 | 6.56 | 8.1 | 168.17 |  | Cd | 0.42 | Fe | 253.22 | Mn | 23.62 | Cu | 3.35 | Zn | 9.55 | [8 empty] | 土壤 | [6 empty] | 0.05 | [5 empty] | 30d | 25 | 75 | [25 empty] | 伪二级动力学模型 | [5 empty] | 30.44 | 26.97 | [11 empty] | 0.4 |  | 0.03575419 | [5 empty] | 0 | 0 | 91.06145 |  |  | 91.06145
70 | Xusheng Gao，2025 | ZnAl-MA-A-LDH | 共沉淀法 | （i）采用共沉淀缩合法[26]制备未改性LDHs前驱体；（ii）随后进行巯基官能团修饰。 | 是 | (3-巯基丙基)三甲氧基硅烷（MPTMS） | [6 empty] | Zn | Al3+ | 2 | Cl- |  |  | 50.86 | 0.32 | 33.36 | [10 empty] | 中国 | 贵州省 | 荔波市 |  |  | 稻田土壤 | 6.56 | 8.1 | 168.17 |  | Cd | 0.42 | Fe | 253.22 | Mn | 23.62 | Cu | 3.35 | Zn | 9.55 | [8 empty] | 土壤 | [6 empty] | 0.1 | [5 empty] | 1d | 25 | 75 | [25 empty] | 伪二级动力学模型 | [5 empty] | 30.44 | 26.97 | [11 empty] | 0.3039106 |  | 0.0547486 | [5 empty] | 0 | 0 | 81.98529 |  |  | 81.98529
70 | Xusheng Gao，2025 | ZnAl-MA-A-LDH | 共沉淀法 | （i）采用共沉淀缩合法[26]制备未改性LDHs前驱体；（ii）随后进行巯基官能团修饰。 | 是 | (3-巯基丙基)三甲氧基硅烷（MPTMS） | [6 empty] | Zn | Al3+ | 2 | Cl- |  |  | 50.86 | 0.32 | 33.36 | [10 empty] | 中国 | 贵州省 | 荔波市 |  |  | 稻田土壤 | 6.56 | 8.1 | 168.17 |  | Cd | 0.42 | Fe | 253.22 | Mn | 23.62 | Cu | 3.35 | Zn | 9.55 | [8 empty] | 土壤 | [6 empty] | 0.1 | [5 empty] | 5d | 25 | 75 | [25 empty] | 伪二级动力学模型 | [5 empty] | 30.44 | 26.97 | [11 empty] | 0.4055866 |  | 0.06703911 | [5 empty] | 0 | 0 | 83.47107 |  |  | 83.47107
70 | Xusheng Gao，2025 | ZnAl-MA-A-LDH | 共沉淀法 | （i）采用共沉淀缩合法[26]制备未改性LDHs前驱体；（ii）随后进行巯基官能团修饰。 | 是 | (3-巯基丙基)三甲氧基硅烷（MPTMS） | [6 empty] | Zn | Al3+ | 2 | Cl- |  |  | 50.86 | 0.32 | 33.36 | [10 empty] | 中国 | 贵州省 | 荔波市 |  |  | 稻田土壤 | 6.56 | 8.1 | 168.17 |  | Cd | 0.42 | Fe | 253.22 | Mn | 23.62 | Cu | 3.35 | Zn | 9.55 | [8 empty] | 土壤 | [6 empty] | 0.1 | [5 empty] | 15d | 25 | 75 | [25 empty] | 伪二级动力学模型 | [5 empty] | 30.44 | 26.97 | [11 empty] | 0.3530726 |  | 0.03351955 | [5 empty] | 0 | 0 | 90.50633 |  |  | 90.50633
70 | Xusheng Gao，2025 | ZnAl-MA-A-LDH | 共沉淀法 | （i）采用共沉淀缩合法[26]制备未改性LDHs前驱体；（ii）随后进行巯基官能团修饰。 | 是 | (3-巯基丙基)三甲氧基硅烷（MPTMS） | [6 empty] | Zn | Al3+ | 2 | Cl- |  |  | 50.86 | 0.32 | 33.36 | [10 empty] | 中国 | 贵州省 | 荔波市 |  |  | 稻田土壤 | 6.56 | 8.1 | 168.17 |  | Cd | 0.42 | Fe | 253.22 | Mn | 23.62 | Cu | 3.35 | Zn | 9.55 | [8 empty] | 土壤 | [6 empty] | 0.1 | [5 empty] | 30d | 25 | 75 | [25 empty] | 伪二级动力学模型 | [5 empty] | 30.44 | 26.97 | [11 empty] | 0.4 |  | 0.04916201 | [5 empty] | 0 | 0 | 87.7095 |  |  | 87.7095
70 | Xusheng Gao，2025 | ZnAl-MA-B-LDH | 共沉淀法 | （i）采用共沉淀缩合法[26]制备未改性LDHs前驱体；（ii）随后进行巯基官能团修饰。 | 是 | (3-巯基丙基)三甲氧基硅烷（MPTMS） | [6 empty] | Zn | Al3+ | 2 | Cl- |  |  | 110.13 | 0.519 | 17.37 | [10 empty] | 中国 | 河南省 | 卫辉市 |  |  | 稻田土壤 | 8.78 | 4.32 | 180.29 |  | Cd | 1.25 | Fe | 138.52 | Mn | 27.65 | Cu | 2.44 | Zn | 5.56 | [8 empty] | 土壤 | [6 empty] | 0.1 | [5 empty] | 60d | 25 | 75 | [25 empty] | 伪二级动力学模型 | [5 empty] | 36.25 | 29.63 | [11 empty] | 1.25271 | 0.03422704 | 0.1831147 | 0.02738163 |  |  |  |  | 0 | 0 | 85.38251 |  |  | 85.38251
70 | Xusheng Gao，2025 | ZnAl-MA-B-LDH | 共沉淀法 | （i）采用共沉淀缩合法[26]制备未改性LDHs前驱体；（ii）随后进行巯基官能团修饰。 | 是 | (3-巯基丙基)三甲氧基硅烷（MPTMS） | [6 empty] | Zn | Al3+ | 2 | Cl- |  |  | 110.13 | 0.519 | 17.37 | [10 empty] | 中国 | 湖南省 | 湘潭市 |  |  | 稻田土壤 | 5.65 | 7.53 | 168.17 |  | Cd | 0.89 | Fe | 380.94 | Mn | 58.78 | Cu | 5.9 | Zn | 13.24 | [8 empty] | 土壤 | [6 empty] | 0.1 | [5 empty] | 60d | 25 | 75 | [25 empty] | 伪二级动力学模型 | [5 empty] | 36.25 | 29.63 | [11 empty] | 0.899449 | 0.01033058 | 0.1480716 | 0.009641873 |  |  |  |  | 0 | 0 | 83.53752 |  |  | 83.53752
70 | Xusheng Gao，2025 | ZnAl-MA-B-LDH | 共沉淀法 | （i）采用共沉淀缩合法[26]制备未改性LDHs前驱体；（ii）随后进行巯基官能团修饰。 | 是 | (3-巯基丙基)三甲氧基硅烷（MPTMS） | [6 empty] | Zn | Al3+ | 2 | Cl- |  |  | 110.13 | 0.519 | 17.37 | [10 empty] | 中国 | 河南省 | 卫辉市 |  |  | 稻田土壤 | 8.78 | 4.32 | 180.29 |  | Cd | 1.25 | Fe | 138.52 | Mn | 27.65 | Cu | 2.44 | Zn | 5.56 | [8 empty] | 土壤 | [6 empty] | 0.05 | [5 empty] | 60d | 25 | 75 | [25 empty] | 伪二级动力学模型 | [5 empty] | 36.25 | 29.63 | [11 empty] | 1.25271 | 0.03422704 | 0.4314381 | 0.03595318 |  |  |  |  | 0 | 0 | 65.55961 |  |  | 65.55961
70 | Xusheng Gao，2025 | ZnAl-MA-B-LDH | 共沉淀法 | （i）采用共沉淀缩合法[26]制备未改性LDHs前驱体；（ii）随后进行巯基官能团修饰。 | 是 | (3-巯基丙基)三甲氧基硅烷（MPTMS） | [6 empty] | Zn | Al3+ | 2 | Cl- |  |  | 110.13 | 0.519 | 17.37 | [10 empty] | 中国 | 湖南省 | 湘潭市 |  |  | 稻田土壤 | 5.65 | 7.53 | 168.17 |  | Cd | 0.89 | Fe | 380.94 | Mn | 58.78 | Cu | 5.9 | Zn | 13.24 | [8 empty] | 土壤 | [6 empty] | 0.05 | [5 empty] | 60d | 25 | 75 | [25 empty] | 伪二级动力学模型 | [5 empty] | 36.25 | 29.63 | [11 empty] | 0.899449 | 0.01033058 | 0.2878788 | 0.008264463 |  |  |  |  | 0 | 0 | 67.99387 |  |  | 67.99387
70 | Xusheng Gao，2025 | ZnAl-MA-B-LDH | 共沉淀法 | （i）采用共沉淀缩合法[26]制备未改性LDHs前驱体；（ii）随后进行巯基官能团修饰。 | 是 | (3-巯基丙基)三甲氧基硅烷（MPTMS） | [6 empty] | Zn | Al3+ | 2 | Cl- |  |  | 110.13 | 0.519 | 17.37 | [10 empty] | 中国 | 河南省 | 卫辉市 |  |  | 稻田土壤 | 8.78 | 4.32 | 180.29 |  | Cd | 1.25 | Fe | 138.52 | Mn | 27.65 | Cu | 2.44 | Zn | 5.56 | [8 empty] | 土壤 | [6 empty] | 0.025 | [5 empty] | 60d | 25 | 75 | [25 empty] | 伪二级动力学模型 | [5 empty] | 36.25 | 29.63 | [11 empty] | 1.25271 | 0.03422704 | 0.576087 | 0.02759197 |  |  |  |  | 0 | 0 | 54.01273 |  |  | 54.01273
70 | Xusheng Gao，2025 | ZnAl-MA-B-LDH | 共沉淀法 | （i）采用共沉淀缩合法[26]制备未改性LDHs前驱体；（ii）随后进行巯基官能团修饰。 | 是 | (3-巯基丙基)三甲氧基硅烷（MPTMS） | [6 empty] | Zn | Al3+ | 2 | Cl- |  |  | 110.13 | 0.519 | 17.37 | [10 empty] | 中国 | 湖南省 | 湘潭市 |  |  | 稻田土壤 | 5.65 | 7.53 | 168.17 |  | Cd | 0.89 | Fe | 380.94 | Mn | 58.78 | Cu | 5.9 | Zn | 13.24 | [8 empty] | 土壤 | [6 empty] | 0.025 | [5 empty] | 60d | 25 | 75 | [25 empty] | 伪二级动力学模型 | [5 empty] | 36.25 | 29.63 | [11 empty] | 0.899449 | 0.01033058 | 0.3862069 | 0.003448276 |  |  |  |  | 0 | 0 | 57.06184 |  |  | 57.06184
70 | Xusheng Gao，2025 | ZnAl-MA-B-LDH | 共沉淀法 | （i）采用共沉淀缩合法[26]制备未改性LDHs前驱体；（ii）随后进行巯基官能团修饰。 | 是 | (3-巯基丙基)三甲氧基硅烷（MPTMS） | [6 empty] | Zn | Al3+ | 2 | Cl- |  |  | 110.13 | 0.519 | 17.37 | [10 empty] | 中国 | 河南省 | 新乡市 |  |  | 稻田土壤 | 7.73 | 4.28 | 207.91 |  | Cd | 1.12 | Fe | 52.39 | Mn | 96 | Cu | 3.45 | Zn | 4.95 | [8 empty] | 土壤 | [6 empty] | 0.025 | [5 empty] | 1d | 25 | 75 | [25 empty] | 伪二级动力学模型 | [5 empty] | 36.25 | 29.63 | [11 empty] | 1.119588 |  |  | 0.6435233 |  |  |  |  | 0 | 0 | 100 |  |  | 100
70 | Xusheng Gao，2025 | ZnAl-MA-B-LDH | 共沉淀法 | （i）采用共沉淀缩合法[26]制备未改性LDHs前驱体；（ii）随后进行巯基官能团修饰。 | 是 | (3-巯基丙基)三甲氧基硅烷（MPTMS） | [6 empty] | Zn | Al3+ | 2 | Cl- |  |  | 110.13 | 0.519 | 17.37 | [10 empty] | 中国 | 河南省 | 新乡市 |  |  | 稻田土壤 | 7.73 | 4.28 | 207.91 |  | Cd | 1.12 | Fe | 52.39 | Mn | 96 | Cu | 3.45 | Zn | 4.95 | [8 empty] | 土壤 | [6 empty] | 0.025 | [5 empty] | 5d | 25 | 75 | [25 empty] | 伪二级动力学模型 | [5 empty] | 36.25 | 29.63 | [11 empty] | 1.268041 |  |  | 0.8455959 |  |  |  |  | 0 | 0 | 100 |  |  | 100
70 | Xusheng Gao，2025 | ZnAl-MA-B-LDH | 共沉淀法 | （i）采用共沉淀缩合法[26]制备未改性LDHs前驱体；（ii）随后进行巯基官能团修饰。 | 是 | (3-巯基丙基)三甲氧基硅烷（MPTMS） | [6 empty] | Zn | Al3+ | 2 | Cl- |  |  | 110.13 | 0.519 | 17.37 | [10 empty] | 中国 | 河南省 | 新乡市 |  |  | 稻田土壤 | 7.73 | 4.28 | 207.91 |  | Cd | 1.12 | Fe | 52.39 | Mn | 96 | Cu | 3.45 | Zn | 4.95 | [8 empty] | 土壤 | [6 empty] | 0.025 | [5 empty] | 15d | 25 | 75 | [25 empty] | 伪二级动力学模型 | [5 empty] | 36.25 | 29.63 | [11 empty] | 1.116495 |  |  | 0.7492228 |  |  |  |  | 0 | 0 | 100 |  |  | 100
70 | Xusheng Gao，2025 | ZnAl-MA-B-LDH | 共沉淀法 | （i）采用共沉淀缩合法[26]制备未改性LDHs前驱体；（ii）随后进行巯基官能团修饰。 | 是 | (3-巯基丙基)三甲氧基硅烷（MPTMS） | [6 empty] | Zn | Al3+ | 2 | Cl- |  |  | 110.13 | 0.519 | 17.37 | [10 empty] | 中国 | 河南省 | 新乡市 |  |  | 稻田土壤 | 7.73 | 4.28 | 207.91 |  | Cd | 1.12 | Fe | 52.39 | Mn | 96 | Cu | 3.45 | Zn | 4.95 | [8 empty] | 土壤 | [6 empty] | 0.025 | [5 empty] | 30d | 25 | 75 | [25 empty] | 伪二级动力学模型 | [5 empty] | 36.25 | 29.63 | [11 empty] | 1.243299 |  |  | 0.5005181 |  |  |  |  | 0 | 0 | 100 |  |  | 100
70 | Xusheng Gao，2025 | ZnAl-MA-B-LDH | 共沉淀法 | （i）采用共沉淀缩合法[26]制备未改性LDHs前驱体；（ii）随后进行巯基官能团修饰。 | 是 | (3-巯基丙基)三甲氧基硅烷（MPTMS） | [6 empty] | Zn | Al3+ | 2 | Cl- |  |  | 110.13 | 0.519 | 17.37 | [10 empty] | 中国 | 河南省 | 新乡市 |  |  | 稻田土壤 | 7.73 | 4.28 | 207.91 |  | Cd | 1.12 | Fe | 52.39 | Mn | 96 | Cu | 3.45 | Zn | 4.95 | [8 empty] | 土壤 | [6 empty] | 0.05 | [5 empty] | 1d | 25 | 75 | [25 empty] | 伪二级动力学模型 | [5 empty] | 36.25 | 29.63 | [11 empty] | 1.119588 |  |  | 0.5564767 |  |  |  |  | 0 | 0 | 100 |  |  | 100
70 | Xusheng Gao，2025 | ZnAl-MA-B-LDH | 共沉淀法 | （i）采用共沉淀缩合法[26]制备未改性LDHs前驱体；（ii）随后进行巯基官能团修饰。 | 是 | (3-巯基丙基)三甲氧基硅烷（MPTMS） | [6 empty] | Zn | Al3+ | 2 | Cl- |  |  | 110.13 | 0.519 | 17.37 | [10 empty] | 中国 | 河南省 | 新乡市 |  |  | 稻田土壤 | 7.73 | 4.28 | 207.91 |  | Cd | 1.12 | Fe | 52.39 | Mn | 96 | Cu | 3.45 | Zn | 4.95 | [8 empty] | 土壤 | [6 empty] | 0.05 | [5 empty] | 5d | 25 | 75 | [25 empty] | 伪二级动力学模型 | [5 empty] | 36.25 | 29.63 | [11 empty] | 1.268041 |  |  | 0.8145078 |  |  |  |  | 0 | 0 | 100 |  |  | 100
70 | Xusheng Gao，2025 | ZnAl-MA-B-LDH | 共沉淀法 | （i）采用共沉淀缩合法[26]制备未改性LDHs前驱体；（ii）随后进行巯基官能团修饰。 | 是 | (3-巯基丙基)三甲氧基硅烷（MPTMS） | [6 empty] | Zn | Al3+ | 2 | Cl- |  |  | 110.13 | 0.519 | 17.37 | [10 empty] | 中国 | 河南省 | 新乡市 |  |  | 稻田土壤 | 7.73 | 4.28 | 207.91 |  | Cd | 1.12 | Fe | 52.39 | Mn | 96 | Cu | 3.45 | Zn | 4.95 | [8 empty] | 土壤 | [6 empty] | 0.05 | [5 empty] | 15d | 25 | 75 | [25 empty] | 伪二级动力学模型 | [5 empty] | 36.25 | 29.63 | [11 empty] | 1.116495 |  |  | 0.680829 |  |  |  |  | 0 | 0 | 100 |  |  | 100
70 | Xusheng Gao，2025 | ZnAl-MA-B-LDH | 共沉淀法 | （i）采用共沉淀缩合法[26]制备未改性LDHs前驱体；（ii）随后进行巯基官能团修饰。 | 是 | (3-巯基丙基)三甲氧基硅烷（MPTMS） | [6 empty] | Zn | Al3+ | 2 | Cl- |  |  | 110.13 | 0.519 | 17.37 | [10 empty] | 中国 | 河南省 | 新乡市 |  |  | 稻田土壤 | 7.73 | 4.28 | 207.91 |  | Cd | 1.12 | Fe | 52.39 | Mn | 96 | Cu | 3.45 | Zn | 4.95 | [8 empty] | 土壤 | [6 empty] | 0.05 | [5 empty] | 30d | 25 | 75 | [25 empty] | 伪二级动力学模型 | [5 empty] | 36.25 | 29.63 | [11 empty] | 1.243299 |  |  | 0.4196891 |  |  |  |  | 0 | 0 | 100 |  |  | 100
70 | Xusheng Gao，2025 | ZnAl-MA-B-LDH | 共沉淀法 | （i）采用共沉淀缩合法[26]制备未改性LDHs前驱体；（ii）随后进行巯基官能团修饰。 | 是 | (3-巯基丙基)三甲氧基硅烷（MPTMS） | [6 empty] | Zn | Al3+ | 2 | Cl- |  |  | 110.13 | 0.519 | 17.37 | [10 empty] | 中国 | 河南省 | 新乡市 |  |  | 稻田土壤 | 7.73 | 4.28 | 207.91 |  | Cd | 1.12 | Fe | 52.39 | Mn | 96 | Cu | 3.45 | Zn | 4.95 | [8 empty] | 土壤 | [6 empty] | 0.1 | [5 empty] | 1d | 25 | 75 | [25 empty] | 伪二级动力学模型 | [5 empty] | 36.25 | 29.63 | [11 empty] | 1.119588 |  |  | 0.5502591 |  |  |  |  | 0 | 0 | 100 |  |  | 100
70 | Xusheng Gao，2025 | ZnAl-MA-B-LDH | 共沉淀法 | （i）采用共沉淀缩合法[26]制备未改性LDHs前驱体；（ii）随后进行巯基官能团修饰。 | 是 | (3-巯基丙基)三甲氧基硅烷（MPTMS） | [6 empty] | Zn | Al3+ | 2 | Cl- |  |  | 110.13 | 0.519 | 17.37 | [10 empty] | 中国 | 河南省 | 新乡市 |  |  | 稻田土壤 | 7.73 | 4.28 | 207.91 |  | Cd | 1.12 | Fe | 52.39 | Mn | 96 | Cu | 3.45 | Zn | 4.95 | [8 empty] | 土壤 | [6 empty] | 0.1 | [5 empty] | 5d | 25 | 75 | [25 empty] | 伪二级动力学模型 | [5 empty] | 36.25 | 29.63 | [11 empty] | 1.268041 |  |  | 0.680829 |  |  |  |  | 0 | 0 | 100 |  |  | 100
70 | Xusheng Gao，2025 | ZnAl-MA-B-LDH | 共沉淀法 | （i）采用共沉淀缩合法[26]制备未改性LDHs前驱体；（ii）随后进行巯基官能团修饰。 | 是 | (3-巯基丙基)三甲氧基硅烷（MPTMS） | [6 empty] | Zn | Al3+ | 2 | Cl- |  |  | 110.13 | 0.519 | 17.37 | [10 empty] | 中国 | 河南省 | 新乡市 |  |  | 稻田土壤 | 7.73 | 4.28 | 207.91 |  | Cd | 1.12 | Fe | 52.39 | Mn | 96 | Cu | 3.45 | Zn | 4.95 | [8 empty] | 土壤 | [6 empty] | 0.1 | [5 empty] | 15d | 25 | 75 | [25 empty] | 伪二级动力学模型 | [5 empty] | 36.25 | 29.63 | [11 empty] | 1.116495 |  |  | 0.5689119 |  |  |  |  | 0 | 0 | 100 |  |  | 100
70 | Xusheng Gao，2025 | ZnAl-MA-B-LDH | 共沉淀法 | （i）采用共沉淀缩合法[26]制备未改性LDHs前驱体；（ii）随后进行巯基官能团修饰。 | 是 | (3-巯基丙基)三甲氧基硅烷（MPTMS） | [6 empty] | Zn | Al3+ | 2 | Cl- |  |  | 110.13 | 0.519 | 17.37 | [10 empty] | 中国 | 河南省 | 新乡市 |  |  | 稻田土壤 | 7.73 | 4.28 | 207.91 |  | Cd | 1.12 | Fe | 52.39 | Mn | 96 | Cu | 3.45 | Zn | 4.95 | [8 empty] | 土壤 | [6 empty] | 0.1 | [5 empty] | 30d | 25 | 75 | [25 empty] | 伪二级动力学模型 | [5 empty] | 36.25 | 29.63 | [11 empty] | 1.243299 |  |  | 0.3015544 |  |  |  |  | 0 | 0 | 100 |  |  | 100
70 | Xusheng Gao，2025 | ZnAl-MA-B-LDH | 共沉淀法 | （i）采用共沉淀缩合法[26]制备未改性LDHs前驱体；（ii）随后进行巯基官能团修饰。 | 是 | (3-巯基丙基)三甲氧基硅烷（MPTMS） | [6 empty] | Zn | Al3+ | 2 | Cl- |  |  | 110.13 | 0.519 | 17.37 | [10 empty] | 中国 | 贵州省 | 荔波市 |  |  | 稻田土壤 | 6.56 | 8.1 | 168.17 |  | Cd | 0.42 | Fe | 253.22 | Mn | 23.62 | Cu | 3.35 | Zn | 9.55 | [8 empty] | 土壤 | [6 empty] | 0.025 | [5 empty] | 1d | 25 | 75 | [25 empty] | 伪二级动力学模型 | [5 empty] | 36.25 | 29.63 | [11 empty] | 0.3039106 |  |  | 0.1370474 |  |  |  |  | 0 | 0 | 100 |  |  | 100
70 | Xusheng Gao，2025 | ZnAl-MA-B-LDH | 共沉淀法 | （i）采用共沉淀缩合法[26]制备未改性LDHs前驱体；（ii）随后进行巯基官能团修饰。 | 是 | (3-巯基丙基)三甲氧基硅烷（MPTMS） | [6 empty] | Zn | Al3+ | 2 | Cl- |  |  | 110.13 | 0.519 | 17.37 | [10 empty] | 中国 | 贵州省 | 荔波市 |  |  | 稻田土壤 | 6.56 | 8.1 | 168.17 |  | Cd | 0.42 | Fe | 253.22 | Mn | 23.62 | Cu | 3.35 | Zn | 9.55 | [8 empty] | 土壤 | [6 empty] | 0.025 | [5 empty] | 5d | 25 | 75 | [25 empty] | 伪二级动力学模型 | [5 empty] | 36.25 | 29.63 | [11 empty] | 0.4055866 |  |  | 0.1548747 |  |  |  |  | 0 | 0 | 100 |  |  | 100
70 | Xusheng Gao，2025 | ZnAl-MA-B-LDH | 共沉淀法 | （i）采用共沉淀缩合法[26]制备未改性LDHs前驱体；（ii）随后进行巯基官能团修饰。 | 是 | (3-巯基丙基)三甲氧基硅烷（MPTMS） | [6 empty] | Zn | Al3+ | 2 | Cl- |  |  | 110.13 | 0.519 | 17.37 | [10 empty] | 中国 | 贵州省 | 荔波市 |  |  | 稻田土壤 | 6.56 | 8.1 | 168.17 |  | Cd | 0.42 | Fe | 253.22 | Mn | 23.62 | Cu | 3.35 | Zn | 9.55 | [8 empty] | 土壤 | [6 empty] | 0.025 | [5 empty] | 15d | 25 | 75 | [25 empty] | 伪二级动力学模型 | [5 empty] | 36.25 | 29.63 | [11 empty] | 0.3530726 |  |  | 0.06685237 |  |  |  |  | 0 | 0 | 100 |  |  | 100
70 | Xusheng Gao，2025 | ZnAl-MA-B-LDH | 共沉淀法 | （i）采用共沉淀缩合法[26]制备未改性LDHs前驱体；（ii）随后进行巯基官能团修饰。 | 是 | (3-巯基丙基)三甲氧基硅烷（MPTMS） | [6 empty] | Zn | Al3+ | 2 | Cl- |  |  | 110.13 | 0.519 | 17.37 | [10 empty] | 中国 | 贵州省 | 荔波市 |  |  | 稻田土壤 | 6.56 | 8.1 | 168.17 |  | Cd | 0.42 | Fe | 253.22 | Mn | 23.62 | Cu | 3.35 | Zn | 9.55 | [8 empty] | 土壤 | [6 empty] | 0.025 | [5 empty] | 30d | 25 | 75 | [25 empty] | 伪二级动力学模型 | [5 empty] | 36.25 | 29.63 | [11 empty] | 0.4 |  |  | 0.06016713 |  |  |  |  | 0 | 0 | 100 |  |  | 100
70 | Xusheng Gao，2025 | ZnAl-MA-B-LDH | 共沉淀法 | （i）采用共沉淀缩合法[26]制备未改性LDHs前驱体；（ii）随后进行巯基官能团修饰。 | 是 | (3-巯基丙基)三甲氧基硅烷（MPTMS） | [6 empty] | Zn | Al3+ | 2 | Cl- |  |  | 110.13 | 0.519 | 17.37 | [10 empty] | 中国 | 贵州省 | 荔波市 |  |  | 稻田土壤 | 6.56 | 8.1 | 168.17 |  | Cd | 0.42 | Fe | 253.22 | Mn | 23.62 | Cu | 3.35 | Zn | 9.55 | [8 empty] | 土壤 | [6 empty] | 0.05 | [5 empty] | 1d | 25 | 75 | [25 empty] | 伪二级动力学模型 | [5 empty] | 36.25 | 29.63 | [11 empty] | 0.3039106 |  |  | 0.05905292 |  |  |  |  | 0 | 0 | 100 |  |  | 100
70 | Xusheng Gao，2025 | ZnAl-MA-B-LDH | 共沉淀法 | （i）采用共沉淀缩合法[26]制备未改性LDHs前驱体；（ii）随后进行巯基官能团修饰。 | 是 | (3-巯基丙基)三甲氧基硅烷（MPTMS） | [6 empty] | Zn | Al3+ | 2 | Cl- |  |  | 110.13 | 0.519 | 17.37 | [10 empty] | 中国 | 贵州省 | 荔波市 |  |  | 稻田土壤 | 6.56 | 8.1 | 168.17 |  | Cd | 0.42 | Fe | 253.22 | Mn | 23.62 | Cu | 3.35 | Zn | 9.55 | [8 empty] | 土壤 | [6 empty] | 0.05 | [5 empty] | 5d | 25 | 75 | [25 empty] | 伪二级动力学模型 | [5 empty] | 36.25 | 29.63 | [11 empty] | 0.4055866 |  |  | 0.06573816 |  |  |  |  | 0 | 0 | 100 |  |  | 100
70 | Xusheng Gao，2025 | ZnAl-MA-B-LDH | 共沉淀法 | （i）采用共沉淀缩合法[26]制备未改性LDHs前驱体；（ii）随后进行巯基官能团修饰。 | 是 | (3-巯基丙基)三甲氧基硅烷（MPTMS） | [6 empty] | Zn | Al3+ | 2 | Cl- |  |  | 110.13 | 0.519 | 17.37 | [10 empty] | 中国 | 贵州省 | 荔波市 |  |  | 稻田土壤 | 6.56 | 8.1 | 168.17 |  | Cd | 0.42 | Fe | 253.22 | Mn | 23.62 | Cu | 3.35 | Zn | 9.55 | [8 empty] | 土壤 | [6 empty] | 0.05 | [5 empty] | 15d | 25 | 75 | [25 empty] | 伪二级动力学模型 | [5 empty] | 36.25 | 29.63 | [11 empty] | 0.3530726 |  |  | 0.02896936 |  |  |  |  | 0 | 0 | 100 |  |  | 100
70 | Xusheng Gao，2025 | ZnAl-MA-B-LDH | 共沉淀法 | （i）采用共沉淀缩合法[26]制备未改性LDHs前驱体；（ii）随后进行巯基官能团修饰。 | 是 | (3-巯基丙基)三甲氧基硅烷（MPTMS） | [6 empty] | Zn | Al3+ | 2 | Cl- |  |  | 110.13 | 0.519 | 17.37 | [10 empty] | 中国 | 贵州省 | 荔波市 |  |  | 稻田土壤 | 6.56 | 8.1 | 168.17 |  | Cd | 0.42 | Fe | 253.22 | Mn | 23.62 | Cu | 3.35 | Zn | 9.55 | [8 empty] | 土壤 | [6 empty] | 0.05 | [5 empty] | 30d | 25 | 75 | [25 empty] | 伪二级动力学模型 | [5 empty] | 36.25 | 29.63 | [11 empty] | 0.4 |  |  | 0.03231198 |  |  |  |  | 0 | 0 | 100 |  |  | 100
70 | Xusheng Gao，2025 | ZnAl-MA-B-LDH | 共沉淀法 | （i）采用共沉淀缩合法[26]制备未改性LDHs前驱体；（ii）随后进行巯基官能团修饰。 | 是 | (3-巯基丙基)三甲氧基硅烷（MPTMS） | [6 empty] | Zn | Al3+ | 2 | Cl- |  |  | 110.13 | 0.519 | 17.37 | [10 empty] | 中国 | 贵州省 | 荔波市 |  |  | 稻田土壤 | 6.56 | 8.1 | 168.17 |  | Cd | 0.42 | Fe | 253.22 | Mn | 23.62 | Cu | 3.35 | Zn | 9.55 | [8 empty] | 土壤 | [6 empty] | 0.1 | [5 empty] | 1d | 25 | 75 | [25 empty] | 伪二级动力学模型 | [5 empty] | 36.25 | 29.63 | [11 empty] | 0.3039106 |  |  | 0.02451253 |  |  |  |  | 0 | 0 | 100 |  |  | 100
70 | Xusheng Gao，2025 | ZnAl-MA-B-LDH | 共沉淀法 | （i）采用共沉淀缩合法[26]制备未改性LDHs前驱体；（ii）随后进行巯基官能团修饰。 | 是 | (3-巯基丙基)三甲氧基硅烷（MPTMS） | [6 empty] | Zn | Al3+ | 2 | Cl- |  |  | 110.13 | 0.519 | 17.37 | [10 empty] | 中国 | 贵州省 | 荔波市 |  |  | 稻田土壤 | 6.56 | 8.1 | 168.17 |  | Cd | 0.42 | Fe | 253.22 | Mn | 23.62 | Cu | 3.35 | Zn | 9.55 | [8 empty] | 土壤 | [6 empty] | 0.1 | [5 empty] | 5d | 25 | 75 | [25 empty] | 伪二级动力学模型 | [5 empty] | 36.25 | 29.63 | [11 empty] | 0.4055866 |  |  | 0.04345404 |  |  |  |  | 0 | 0 | 100 |  |  | 100
70 | Xusheng Gao，2025 | ZnAl-MA-B-LDH | 共沉淀法 | （i）采用共沉淀缩合法[26]制备未改性LDHs前驱体；（ii）随后进行巯基官能团修饰。 | 是 | (3-巯基丙基)三甲氧基硅烷（MPTMS） | [6 empty] | Zn | Al3+ | 2 | Cl- |  |  | 110.13 | 0.519 | 17.37 | [10 empty] | 中国 | 贵州省 | 荔波市 |  |  | 稻田土壤 | 6.56 | 8.1 | 168.17 |  | Cd | 0.42 | Fe | 253.22 | Mn | 23.62 | Cu | 3.35 | Zn | 9.55 | [8 empty] | 土壤 | [6 empty] | 0.1 | [5 empty] | 15d | 25 | 75 | [25 empty] | 伪二级动力学模型 | [5 empty] | 36.25 | 29.63 | [11 empty] | 0.3530726 |  |  | 0.02674095 |  |  |  |  | 0 | 0 | 100 |  |  | 100
70 | Xusheng Gao，2025 | ZnAl-MA-B-LDH | 共沉淀法 | （i）采用共沉淀缩合法[26]制备未改性LDHs前驱体；（ii）随后进行巯基官能团修饰。 | 是 | (3-巯基丙基)三甲氧基硅烷（MPTMS） | [6 empty] | Zn | Al3+ | 2 | Cl- |  |  | 110.13 | 0.519 | 17.37 | [10 empty] | 中国 | 贵州省 | 荔波市 |  |  | 稻田土壤 | 6.56 | 8.1 | 168.17 |  | Cd | 0.42 | Fe | 253.22 | Mn | 23.62 | Cu | 3.35 | Zn | 9.55 | [8 empty] | 土壤 | [6 empty] | 0.1 | [5 empty] | 30d | 25 | 75 | [25 empty] | 伪二级动力学模型 | [5 empty] | 36.25 | 29.63 | [11 empty] | 0.4 |  |  | 0.0178273 |  |  |  |  | 0 | 0 | 100 |  |  | 100
71 | Shikai Li，2025 | Mg-SAA-LDH | 共沉淀法 |  |  |  | 是 | SAA |  |  |  |  | Mg2+ | Al3+ | 2 | CO32- |  |  | 61.7819 | 0.093 | 7.12 | 0.776 | 0.776 | 0.776 |  |  |  |  | （003）、（006）、（012）、（015）、（018）、（110）和（113） |  |  | 中国 | 湖南省 | 宁乡市 |  |  | 土壤 | 5.55 |  |  |  | Cd | 242.42 | Cr | 217.2 | [14 empty] | 土壤 |  | 25 | 1 | 0.1 |  | 0.1 | 10 |  |  | 5.55 |  | 150 | 10d | 25 |  |  | 2 |  | Cd |  | 242.42 | Cr |  | 217.2 | [16 empty] | 伪二级动力学模型 |  |  |  | Langmuir | 化学作用，单层吸附 | 175.84 |  | 193.5 | [18 empty] | 0 | 0 | 90.84 |  |  | 90.84 | [9 empty] | 0 | 0 | 93.54 |  |  | 93.54
71 | Shikai Li，2025 | Mg-SAA-LDH | 共沉淀法 |  |  |  | 是 | SAA |  |  |  |  | Mg2+ | Al3+ | 2 | CO32- |  |  | 61.7819 | 0.093 | 7.12 | 0.776 | 0.776 | 0.776 |  |  |  |  | （003）、（006）、（012）、（015）、（018）、（110）和（113） |  |  | 中国 | 湖南省 | 宁乡市 |  |  | 土壤 | 5.55 |  |  |  | Cd | 242.42 | Cr | 217.2 | [14 empty] | 土壤 |  | 25 | 1 | 0.1 |  | 0.1 | 10 |  |  | 5.55 |  | 150 | 20d | 25 |  |  | 2 |  | Cd |  | 242.42 | Cr |  | 217.2 | [16 empty] | 伪二级动力学模型 |  |  |  | Langmuir | 化学作用，单层吸附 | 175.84 |  | 193.5 | [18 empty] | 0 | 0 | 97.22 |  |  | 97.22 | [9 empty] | 0 | 0 | 97.94 |  |  | 97.94
71 | Shikai Li，2025 | Mg-SAA-LDH | 共沉淀法 |  |  |  | 是 | SAA |  |  |  |  | Mg2+ | Al3+ | 2 | CO32- |  |  | 61.7819 | 0.093 | 7.12 | 0.776 | 0.776 | 0.776 |  |  |  |  | （003）、（006）、（012）、（015）、（018）、（110）和（113） |  |  | 中国 | 湖南省 | 宁乡市 |  |  | 土壤 | 5.55 |  |  |  | Cd | 242.42 | Cr | 217.2 | [14 empty] | 土壤 |  | 25 | 1 | 0.1 |  | 0.1 | 10 |  |  | 5.55 |  | 150 | 30d | 25 |  |  | 2 |  | Cd |  | 242.42 | Cr |  | 217.2 | [16 empty] | 伪二级动力学模型 |  |  |  | Langmuir | 化学作用，单层吸附 | 175.84 |  | 193.5 | [18 empty] | 0 | 0 | 98.32 |  |  | 98.32 | [9 empty] | 0 | 0 | 97.71 |  |  | 97.71
71 | Shikai Li，2025 | Mg-SAA-LDH | 共沉淀法 |  |  |  | 是 | SAA |  |  |  |  | Mg2+ | Al3+ | 2 | CO32- |  |  | 61.7819 | 0.093 | 7.12 | 0.776 | 0.776 | 0.776 |  |  |  |  | （003）、（006）、（012）、（015）、（018）、（110）和（113） |  |  | 中国 | 湖南省 | 宁乡市 |  |  | 土壤 | 5.55 |  |  |  | Cd | 242.42 | Cr | 217.2 | [14 empty] | 土壤水提取液 |  | 25 |  | 0.01 | 0.4 |  |  |  |  | 1.97 |  | 150 | 120 |  |  |  | 2 |  | Cd | 50 |  | Cr | 50 | [44 empty] | 0 | 0 | 23.59 |  |  | 23.59 | [9 empty] | 0 | 0 | 18.49 |  |  | 18.49
71 | Shikai Li，2025 | Mg-SAA-LDH | 共沉淀法 |  |  |  | 是 | SAA |  |  |  |  | Mg2+ | Al3+ | 2 | CO32- |  |  | 61.7819 | 0.093 | 7.12 | 0.776 | 0.776 | 0.776 |  |  |  |  | （003）、（006）、（012）、（015）、（018）、（110）和（113） |  |  | 中国 | 湖南省 | 宁乡市 |  |  | 土壤 | 5.55 |  |  |  | Cd | 242.42 | Cr | 217.2 | [14 empty] | 土壤水提取液 |  | 25 |  | 0.01 | 0.4 |  |  |  |  | 4.04 |  | 150 | 120 |  |  |  | 2 |  | Cd | 50 |  | Cr | 50 | [44 empty] | 0 | 0 | 93.32 |  |  | 93.32 | [9 empty] | 0 | 0 | 84.61 |  |  | 84.61
71 | Shikai Li，2025 | Mg-SAA-LDH | 共沉淀法 |  |  |  | 是 | SAA |  |  |  |  | Mg2+ | Al3+ | 2 | CO32- |  |  | 61.7819 | 0.093 | 7.12 | 0.776 | 0.776 | 0.776 |  |  |  |  | （003）、（006）、（012）、（015）、（018）、（110）和（113） |  |  | 中国 | 湖南省 | 宁乡市 |  |  | 土壤 | 5.55 |  |  |  | Cd | 242.42 | Cr | 217.2 | [14 empty] | 土壤水提取液 |  | 25 |  | 0.01 | 0.4 |  |  |  |  | 6.12 |  | 150 | 120 |  |  |  | 2 |  | Cd | 50 |  | Cr | 50 | [44 empty] | 0 | 0 | 92.17 |  |  | 92.17 | [9 empty] | 0 | 0 | 91.72 |  |  | 91.72
71 | Shikai Li，2025 | Mg-SAA-LDH | 共沉淀法 |  |  |  | 是 | SAA |  |  |  |  | Mg2+ | Al3+ | 2 | CO32- |  |  | 61.7819 | 0.093 | 7.12 | 0.776 | 0.776 | 0.776 |  |  |  |  | （003）、（006）、（012）、（015）、（018）、（110）和（113） |  |  | 中国 | 湖南省 | 宁乡市 |  |  | 土壤 | 5.55 |  |  |  | Cd | 242.42 | Cr | 217.2 | [14 empty] | 土壤水提取液 |  | 25 |  | 0.01 | 0.4 |  |  |  |  | 7.72 |  | 150 | 120 |  |  |  | 2 |  | Cd | 50 |  | Cr | 50 | [44 empty] | 0 | 0 | 94.47 |  |  | 94.47 | [9 empty] | 0 | 0 | 85.95 |  |  | 85.95
71 | Shikai Li，2025 | Mg-SAA-LDH | 共沉淀法 |  |  |  | 是 | SAA |  |  |  |  | Mg2+ | Al3+ | 2 | CO32- |  |  | 61.7819 | 0.093 | 7.12 | 0.776 | 0.776 | 0.776 |  |  |  |  | （003）、（006）、（012）、（015）、（018）、（110）和（113） |  |  | 中国 | 湖南省 | 宁乡市 |  |  | 土壤 | 5.55 |  |  |  | Cd | 242.42 | Cr | 217.2 | [14 empty] | 土壤水提取液 |  | 25 |  | 0.01 | 0.4 |  |  |  |  | 9.84 |  | 150 | 120 |  |  |  | 2 |  | Cd | 50 |  | Cr | 50 | [44 empty] | 0 | 0 | 93.68 |  |  | 93.68 | [9 empty] | 0 | 0 | 85.12 |  |  | 85.12
71 | Shikai Li，2025 | Mg-SAA-LDH | 共沉淀法 |  |  |  | 是 | SAA |  |  |  |  | Mg2+ | Al3+ | 2 | CO32- |  |  | 61.7819 | 0.093 | 7.12 | 0.776 | 0.776 | 0.776 |  |  |  |  | （003）、（006）、（012）、（015）、（018）、（110）和（113） | [30 empty] | 溶液 |  | 25 |  | 0.01 | 0.4 |  |  |  |  | 7 |  | 150 | 120 |  |  |  | 2 |  | Cd | 50 |  | Cr | 50 | [11 empty] | 无 | 0 | [31 empty] | 0 | 0 | 92.89 |  |  | 92.89 | [9 empty] | 0 | 0 | 95.72 |  |  | 95.72
71 | Shikai Li，2025 | Mg-SAA-LDH | 共沉淀法 |  |  |  | 是 | SAA |  |  |  |  | Mg2+ | Al3+ | 2 | CO32- |  |  | 61.7819 | 0.093 | 7.12 | 0.776 | 0.776 | 0.776 |  |  |  |  | （003）、（006）、（012）、（015）、（018）、（110）和（113） | [30 empty] | 溶液 |  | 25 |  | 0.01 | 0.4 |  |  |  |  | 7 |  | 150 | 120 |  |  |  | 2 |  | Cd | 50 |  | Cr | 50 | [11 empty] | K+ | 50 | [31 empty] | 0 | 0 | 93.01 |  |  | 93.01 | [9 empty] | 0 | 0 | 96.01 |  |  | 96.01
71 | Shikai Li，2025 | Mg-SAA-LDH | 共沉淀法 |  |  |  | 是 | SAA |  |  |  |  | Mg2+ | Al3+ | 2 | CO32- |  |  | 61.7819 | 0.093 | 7.12 | 0.776 | 0.776 | 0.776 |  |  |  |  | （003）、（006）、（012）、（015）、（018）、（110）和（113） | [30 empty] | 溶液 |  | 25 |  | 0.01 | 0.4 |  |  |  |  | 7 |  | 150 | 120 |  |  |  | 2 |  | Cd | 50 |  | Cr | 50 | [11 empty] | Ca2+ | 50 | [31 empty] | 0 | 0 | 92.92 |  |  | 92.92 | [9 empty] | 0 | 0 | 95.69 |  |  | 95.69
71 | Shikai Li，2025 | Mg-SAA-LDH | 共沉淀法 |  |  |  | 是 | SAA |  |  |  |  | Mg2+ | Al3+ | 2 | CO32- |  |  | 61.7819 | 0.093 | 7.12 | 0.776 | 0.776 | 0.776 |  |  |  |  | （003）、（006）、（012）、（015）、（018）、（110）和（113） | [30 empty] | 溶液 |  | 25 |  | 0.01 | 0.4 |  |  |  |  | 7 |  | 150 | 120 |  |  |  | 2 |  | Cd | 50 |  | Cr | 50 | [11 empty] | Mg2+ | 50 | [31 empty] | 0 | 0 | 91.3 |  |  | 91.3 | [9 empty] | 0 | 0 | 95.53 |  |  | 95.53
71 | Shikai Li，2025 | Mg-SAA-LDH | 共沉淀法 |  |  |  | 是 | SAA |  |  |  |  | Mg2+ | Al3+ | 2 | CO32- |  |  | 61.7819 | 0.093 | 7.12 | 0.776 | 0.776 | 0.776 |  |  |  |  | （003）、（006）、（012）、（015）、（018）、（110）和（113） | [30 empty] | 溶液 |  | 25 |  | 0.01 | 0.4 |  |  |  |  | 7 |  | 150 | 120 |  |  |  | 2 |  | Cd | 50 |  | Cr | 50 | [11 empty] | Cl- | 50 | [31 empty] | 0 | 0 | 98.41 |  |  | 98.41 | [9 empty] | 0 | 0 | 95.81 |  |  | 95.81
71 | Shikai Li，2025 | Mg-SAA-LDH | 共沉淀法 |  |  |  | 是 | SAA |  |  |  |  | Mg2+ | Al3+ | 2 | CO32- |  |  | 61.7819 | 0.093 | 7.12 | 0.776 | 0.776 | 0.776 |  |  |  |  | （003）、（006）、（012）、（015）、（018）、（110）和（113） | [30 empty] | 溶液 |  | 25 |  | 0.01 | 0.4 |  |  |  |  | 7 |  | 150 | 120 |  |  |  | 2 |  | Cd | 50 |  | Cr | 50 | [11 empty] | NO3- | 50 | [31 empty] | 0 | 0 | 97.83 |  |  | 97.83 | [9 empty] | 0 | 0 | 94.5 |  |  | 94.5
71 | Shikai Li，2025 | Mg-SAA-LDH | 共沉淀法 |  |  |  | 是 | SAA |  |  |  |  | Mg2+ | Al3+ | 2 | CO32- |  |  | 61.7819 | 0.093 | 7.12 | 0.776 | 0.776 | 0.776 |  |  |  |  | （003）、（006）、（012）、（015）、（018）、（110）和（113） | [30 empty] | 溶液 |  | 25 |  | 0.01 | 0.4 |  |  |  |  | 7 |  | 150 | 120 |  |  |  | 2 |  | Cd | 50 |  | Cr | 50 | [11 empty] | SO42- | 50 | [31 empty] | 0 | 0 | 98.02 |  |  | 98.02 | [9 empty] | 0 | 0 | 96.11 |  |  | 96.11
71 | Shikai Li，2025 | Mg-SAA-LDH | 共沉淀法 |  |  |  | 是 | SAA |  |  |  |  | Mg2+ | Al3+ | 2 | CO32- |  |  | 61.7819 | 0.093 | 7.12 | 0.776 | 0.776 | 0.776 |  |  |  |  | （003）、（006）、（012）、（015）、（018）、（110）和（113） | [30 empty] | 溶液 |  | 25 |  | 0.01 | 0.4 |  |  |  |  | 7 |  | 150 | 120 |  |  |  | 2 |  | Cd | 50 |  | Cr | 50 | [11 empty] | HPO42- | 50 | [31 empty] | 0 | 0 | 97.65 |  |  | 97.65 | [9 empty] | 0 | 0 | 97.65 |  |  | 97.65
72 | Pei Zhao,2025 | LDH-CP | 水热辅助的共沉淀法 | [9 empty] | Ca2+、Mg2+ | Fe3+、Al3+ | 3 | Cl- | [6 empty] | 0.759 | 0.379 |  |  |  |  | 003)、(006)、(012)、 |  |  | 中国 | 江苏省 | [26 empty] | 土壤 |  | 5 | 1 | 0.07 | [7 empty] | 30 | 1440 | [5 empty] | Cd |  | 100 | Cr |  | 100 | [43 empty] | 0 | 0 | 82.27384 | 0 |  | 82.27384 | [9 empty] | 0 | 0 | 62.71394 | 0 |  | 62.71394
72 | Pei Zhao,2025 | LDH-CP | 水热辅助的共沉淀法 | [9 empty] | Ca2+、Mg2+ | Fe3+、Al3+ | 3 | Cl- | [6 empty] | 0.759 | 0.379 |  |  |  |  | 003)、(006)、(012)、 |  |  | 中国 | 江苏省 | [26 empty] | 土壤 |  | 5 | 1 | 0.07 | [7 empty] | 30 | 1440 | [5 empty] | Cd |  | 200 | Cr |  | 200 | [43 empty] | 0 | 0 | 97.31051 | 0 |  | 97.31051 | [9 empty] | 0 | 0 | 89.97555 | 0.06112469 |  | 89.97555
72 | Pei Zhao,2025 | LDH-CP | 水热辅助的共沉淀法 | [9 empty] | Ca2+、Mg2+ | Fe3+、Al3+ | 3 | Cl- | [6 empty] | 0.759 | 0.379 |  |  |  |  | 003)、(006)、(012)、 |  |  | 中国 | 江苏省 | [26 empty] | 土壤 |  | 5 | 1 | 0.07 | [7 empty] | 30 | 1440 | [5 empty] | Cd |  | 400 | Cr |  | 400 | [43 empty] | 0 | 0 | 96.08802 | 0 |  | 96.08802 | [9 empty] | 0 | 0 | 84.04645 | -0.1833741 |  | 84.04645
72 | Pei Zhao,2025 | LDH-CP | 水热辅助的共沉淀法 | [9 empty] | Ca2+、Mg2+ | Fe3+、Al3+ | 3 | Cl- | [6 empty] | 0.759 | 0.379 |  |  |  |  | 003)、(006)、(012)、 |  |  | 中国 | 江苏省 | [26 empty] | 土壤 |  | 5 | 1 | 0.07 | [7 empty] | 30 | 1440 | [5 empty] | Cd |  | 600 | Cr |  | 600 | [43 empty] | 0 | 0 | 95.90465 | 0 |  | 95.90465 | [9 empty] | 0 | 0 | 58.19071 | 0.06112469 |  | 58.19071
72 | Pei Zhao,2025 | LDH-CP | 水热辅助的共沉淀法 | [9 empty] | Ca2+、Mg2+ | Fe3+、Al3+ | 3 | Cl- | [6 empty] | 0.759 | 0.379 |  |  |  |  | 003)、(006)、(012)、 |  |  | 中国 | 江苏省 | [26 empty] | 土壤 |  | 5 | 1 | 0.07 | [7 empty] | 30 | 1440 | [5 empty] | Cd |  | 800 | Cr |  | 800 | [43 empty] | 0 | 0 | 96.82152 | 0 |  | 96.82152 | [9 empty] | 0 | 0 | 66.13692 | 0 |  | 66.13692
72 | Pei Zhao,2025 | LDH-CP | 水热辅助的共沉淀法 | [9 empty] | Ca2+、Mg2+ | Fe3+、Al3+ | 3 | Cl- | [6 empty] | 0.759 | 0.379 |  |  |  |  | 003)、(006)、(012)、 |  |  | 中国 | 江苏省 | [26 empty] | 土壤 |  | 5 | 1 | 0.07 | [7 empty] | 30 | 1440 | [5 empty] | Cd |  | 1000 | Cr |  | 1000 | [43 empty] | 0 | 0 | 96.57702 | 0 |  | 96.57702 | [9 empty] | 0 | 0 | 50 | 2.933985 |  | 50
72 | Pei Zhao,2025 | LDH-CP | 水热辅助的共沉淀法 | [9 empty] | Ca2+、Mg2+ | Fe3+、Al3+ | 3 | Cl- | [6 empty] | 0.759 | 0.379 |  |  |  |  | 003)、(006)、(012)、 |  |  | 中国 | 江苏省 | [26 empty] | 土壤 |  | 5 | 1 | 0.03 | [7 empty] | 30 | 1440 | [5 empty] | Cd |  | 200 | Cr |  | 200 | [43 empty] | 0 | 0 | 88.05621 | 0 |  | 88.05621 | [9 empty] | 0 | 0 | 60.42155 | 0.05854801 |  | 60.42155
72 | Pei Zhao,2025 | LDH-CP | 水热辅助的共沉淀法 | [9 empty] | Ca2+、Mg2+ | Fe3+、Al3+ | 3 | Cl- | [6 empty] | 0.759 | 0.379 |  |  |  |  | 003)、(006)、(012)、 |  |  | 中国 | 江苏省 | [26 empty] | 土壤 |  | 5 | 1 | 0.05 | [7 empty] | 30 | 1440 | [5 empty] | Cd |  | 200 | Cr |  | 200 | [43 empty] | 0 | 0 | 94.37939 | 0 |  | 94.37939 | [9 empty] | 0 | 0 | 81.26464 | 0.117096 |  | 81.26464
72 | Pei Zhao,2025 | LDH-CP | 水热辅助的共沉淀法 | [9 empty] | Ca2+、Mg2+ | Fe3+、Al3+ | 3 | Cl- | [6 empty] | 0.759 | 0.379 |  |  |  |  | 003)、(006)、(012)、 |  |  | 中国 | 江苏省 | [26 empty] | 土壤 |  | 5 | 1 | 0.07 | [7 empty] | 30 | 1440 | [5 empty] | Cd |  | 200 | Cr |  | 200 | [43 empty] | 0 | 0 | 97.13115 | 0 |  | 97.13115 | [9 empty] | 0 | 0 | 89.81265 | 0.05854801 |  | 89.81265
72 | Pei Zhao,2025 | LDH-CP | 水热辅助的共沉淀法 | [9 empty] | Ca2+、Mg2+ | Fe3+、Al3+ | 3 | Cl- | [6 empty] | 0.759 | 0.379 |  |  |  |  | 003)、(006)、(012)、 |  |  | 中国 | 江苏省 | [26 empty] | 土壤 |  | 5 | 1 | 0.1 | [7 empty] | 30 | 1440 | [5 empty] | Cd |  | 200 | Cr |  | 200 | [43 empty] | 0 | 0 | 94.2623 | 0 |  | 94.2623 | [9 empty] | 0 | 0 | 81.85012 | 0.117096 |  | 81.85012
72 | Pei Zhao,2025 | LDH-CP | 水热辅助的共沉淀法 | [9 empty] | Ca2+、Mg2+ | Fe3+、Al3+ | 3 | Cl- | [6 empty] | 0.759 | 0.379 |  |  |  |  | 003)、(006)、(012)、 |  |  | 中国 | 江苏省 | [26 empty] | 土壤 |  | 5 | 1 | 0.07 | [5 empty] | 3 |  | 30 | 1440 | [5 empty] | Cd |  | 200 | [46 empty] | 0 | 0 | 94.73161 | 0.09940358 |  | 94.73161
72 | Pei Zhao,2025 | LDH-CP | 水热辅助的共沉淀法 | [9 empty] | Ca2+、Mg2+ | Fe3+、Al3+ | 3 | Cl- | [6 empty] | 0.759 | 0.379 |  |  |  |  | 003)、(006)、(012)、 |  |  | 中国 | 江苏省 | [26 empty] | 土壤 |  | 5 | 1 | 0.07 | [5 empty] | 4 |  | 30 | 1440 | [5 empty] | Cd |  | 200 | [46 empty] | 0 | 0 | 96.81909 | 0.1988072 |  | 96.81909
72 | Pei Zhao,2025 | LDH-CP | 水热辅助的共沉淀法 | [9 empty] | Ca2+、Mg2+ | Fe3+、Al3+ | 3 | Cl- | [6 empty] | 0.759 | 0.379 |  |  |  |  | 003)、(006)、(012)、 |  |  | 中国 | 江苏省 | [26 empty] | 土壤 |  | 5 | 1 | 0.07 | [5 empty] | 5 |  | 30 | 1440 | [5 empty] | Cd |  | 200 | [46 empty] | 0 | 0 | 96.91849 | 0.09940358 |  | 96.91849
72 | Pei Zhao,2025 | LDH-CP | 水热辅助的共沉淀法 | [9 empty] | Ca2+、Mg2+ | Fe3+、Al3+ | 3 | Cl- | [6 empty] | 0.759 | 0.379 |  |  |  |  | 003)、(006)、(012)、 |  |  | 中国 | 江苏省 | [26 empty] | 土壤 |  | 5 | 1 | 0.07 | [5 empty] | 6 |  | 30 | 1440 | [5 empty] | Cd |  | 200 | [46 empty] | 0 | 0 | 97.1173 | 0 |  | 97.1173
72 | Pei Zhao,2025 | LDH-CP | 水热辅助的共沉淀法 | [9 empty] | Ca2+、Mg2+ | Fe3+、Al3+ | 3 | Cl- | [6 empty] | 0.759 | 0.379 |  |  |  |  | 003)、(006)、(012)、 |  |  | 中国 | 江苏省 | [26 empty] | 土壤 |  | 5 | 1 | 0.07 | [5 empty] | 3 |  | 30 | 1440 | [5 empty] | Cr |  | 200 | [61 empty] | 0 | 0 | 88.48214 | 0.9821429 |  | 88.48214
72 | Pei Zhao,2025 | LDH-CP | 水热辅助的共沉淀法 | [9 empty] | Ca2+、Mg2+ | Fe3+、Al3+ | 3 | Cl- | [6 empty] | 0.759 | 0.379 |  |  |  |  | 003)、(006)、(012)、 |  |  | 中国 | 江苏省 | [26 empty] | 土壤 |  | 5 | 1 | 0.07 | [5 empty] | 4 |  | 30 | 1440 | [5 empty] | Cr |  | 200 | [61 empty] | 0 | 0 | 87.23214 | 0.1785714 |  | 87.23214
72 | Pei Zhao,2025 | LDH-CP | 水热辅助的共沉淀法 | [9 empty] | Ca2+、Mg2+ | Fe3+、Al3+ | 3 | Cl- | [6 empty] | 0.759 | 0.379 |  |  |  |  | 003)、(006)、(012)、 |  |  | 中国 | 江苏省 | [26 empty] | 土壤 |  | 5 | 1 | 0.07 | [5 empty] | 7 |  | 30 | 1440 | [5 empty] | Cr |  | 200 | [61 empty] | 0 | 0 | 66.69643 | 0.1785714 |  | 66.69643
72 | Pei Zhao,2025 | LDH-CP | 水热辅助的共沉淀法 | [9 empty] | Ca2+、Mg2+ | Fe3+、Al3+ | 3 | Cl- | [6 empty] | 0.759 | 0.379 |  |  |  |  | 003)、(006)、(012)、 |  |  | 中国 | 江苏省 | [26 empty] | 土壤 |  | 5 | 1 | 0.07 | [5 empty] | 10 |  | 30 | 1440 | [5 empty] | Cr |  | 200 | [61 empty] | 0 | 0 | 51.875 | 0.8928571 |  | 51.875
73 | Xiao Tan，2025 | FeAl-LDH | 超声辅助的共沉淀法 | [9 empty] | Fe2+ | Al3+ | 1.68 |  |  |  | 80.7513 | 0.2582 | 12.7892 |  | 0.432 | [5 empty] | (003), (006), (009), (015), (018), and (110) |  |  | 中国 | 湖南省 | 长沙市 |  |  | 铬盐厂 | 8.11 | 13.62 | 13.62 | 0.2132 | Cr | 440.35 | [16 empty] | 土壤 | 0液态材料 | [5 empty] | 0 | [5 empty] | 5d |  | 60 |  |  |  | Cr |  | 440.35 | [53 empty] | 446.3878 | 7.224335 | 446.3878 | 7.224335 |  |  | 0 |  |  |  | 0 |  |  | 0
73 | Xiao Tan，2025 | FeAl-LDH | 超声辅助的共沉淀法 | [9 empty] | Fe2+ | Al3+ | 1.68 |  |  |  | 80.7513 | 0.2582 | 12.7892 |  | 0.432 | [5 empty] | (003), (006), (009), (015), (018), and (110) |  |  | 中国 | 湖南省 | 长沙市 |  |  | 铬盐厂 | 8.11 | 13.62 | 13.62 | 0.2132 | Cr | 440.35 | [16 empty] | 土壤 | 0.2ml/g | [5 empty] | 20 | [5 empty] | 5d |  | 60 |  |  |  | Cr |  | 440.35 | [53 empty] | 446.3878 | 7.224335 | 331.5589 | 12.54753 |  |  | 25.72402 |  |  |  | 25.72402 |  |  | 25.72402
73 | Xiao Tan，2025 | FeAl-LDH | 超声辅助的共沉淀法 | [9 empty] | Fe2+ | Al3+ | 1.68 |  |  |  | 80.7513 | 0.2582 | 12.7892 |  | 0.432 | [5 empty] | (003), (006), (009), (015), (018), and (110) |  |  | 中国 | 湖南省 | 长沙市 |  |  | 铬盐厂 | 8.11 | 13.62 | 13.62 | 0.2132 | Cr | 440.35 | [16 empty] | 土壤 | 0.5ml/g | [5 empty] | 50 | [5 empty] | 5d |  | 60 |  |  |  | Cr |  | 440.35 | [53 empty] | 446.3878 | 7.224335 | 320.1521 | 10.26616 |  |  | 28.27939 |  |  |  | 28.27939 |  |  | 28.27939
73 | Xiao Tan，2025 | FeAl-LDH | 超声辅助的共沉淀法 | [9 empty] | Fe2+ | Al3+ | 1.68 |  |  |  | 80.7513 | 0.2582 | 12.7892 |  | 0.432 | [5 empty] | (003), (006), (009), (015), (018), and (110) |  |  | 中国 | 湖南省 | 长沙市 |  |  | 铬盐厂 | 8.11 | 13.62 | 13.62 | 0.2132 | Cr | 440.35 | [16 empty] | 土壤 | 1ml/g | [5 empty] | 100 | [5 empty] | 5d |  | 60 |  |  |  | Cr |  | 440.35 | [53 empty] | 446.3878 | 7.224335 | 301.1407 | 0 |  |  | 32.53833 |  |  |  | 32.53833 |  |  | 32.53833
73 | Xiao Tan，2025 | FeAl-LDH | 超声辅助的共沉淀法 | [9 empty] | Fe2+ | Al3+ | 1.68 |  |  |  | 80.7513 | 0.2582 | 12.7892 |  | 0.432 | [5 empty] | (003), (006), (009), (015), (018), and (110) |  |  | 中国 | 湖南省 | 长沙市 |  |  | 铬盐厂 | 8.11 | 13.62 | 13.62 | 0.2132 | Cr | 440.35 | [16 empty] | 土壤 | 0 | [5 empty] | 0 | [5 empty] | 15d |  | 60 |  |  |  | Cr |  | 440.35 | [53 empty] | 460.4563 | 9.505703 | 460.4563 | 9.505703 |  |  | 0 |  |  |  | 0 |  |  | 0
73 | Xiao Tan，2025 | FeAl-LDH | 超声辅助的共沉淀法 | [9 empty] | Fe2+ | Al3+ | 1.68 |  |  |  | 80.7513 | 0.2582 | 12.7892 |  | 0.432 | [5 empty] | (003), (006), (009), (015), (018), and (110) |  |  | 中国 | 湖南省 | 长沙市 |  |  | 铬盐厂 | 8.11 | 13.62 | 13.62 | 0.2132 | Cr | 440.35 | [16 empty] | 土壤 | 0.2ml/g | [5 empty] | 20 | [5 empty] | 15d |  | 60 |  |  |  | Cr |  | 440.35 | [53 empty] | 460.4563 | 9.505703 | 353.9924 | 7.224335 |  |  | 23.12139 |  |  |  | 23.12139 |  |  | 23.12139
73 | Xiao Tan，2025 | FeAl-LDH | 超声辅助的共沉淀法 | [9 empty] | Fe2+ | Al3+ | 1.68 |  |  |  | 80.7513 | 0.2582 | 12.7892 |  | 0.432 | [5 empty] | (003), (006), (009), (015), (018), and (110) |  |  | 中国 | 湖南省 | 长沙市 |  |  | 铬盐厂 | 8.11 | 13.62 | 13.62 | 0.2132 | Cr | 440.35 | [16 empty] | 土壤 | 0.5ml/g | [5 empty] | 50 | [5 empty] | 15d |  | 60 |  |  |  | Cr |  | 440.35 | [53 empty] | 460.4563 | 9.505703 | 276.8061 | 0 |  |  | 39.88439 |  |  |  | 39.88439 |  |  | 39.88439
73 | Xiao Tan，2025 | FeAl-LDH | 超声辅助的共沉淀法 | [9 empty] | Fe2+ | Al3+ | 1.68 |  |  |  | 80.7513 | 0.2582 | 12.7892 |  | 0.432 | [5 empty] | (003), (006), (009), (015), (018), and (110) |  |  | 中国 | 湖南省 | 长沙市 |  |  | 铬盐厂 | 8.11 | 13.62 | 13.62 | 0.2132 | Cr | 440.35 | [16 empty] | 土壤 | 1ml/g | [5 empty] | 100 | [5 empty] | 15d |  | 60 |  |  |  | Cr |  | 440.35 | [53 empty] | 460.4563 | 9.505703 | 276.8061 | 3.802281 |  |  | 39.88439 |  |  |  | 39.88439 |  |  | 39.88439
73 | Xiao Tan，2025 | FeAl-LDH | 超声辅助的共沉淀法 | [9 empty] | Fe2+ | Al3+ | 1.68 |  |  |  | 80.7513 | 0.2582 | 12.7892 |  | 0.432 | [5 empty] | (003), (006), (009), (015), (018), and (110) |  |  | 中国 | 湖南省 | 长沙市 |  |  | 铬盐厂 | 8.11 | 13.62 | 13.62 | 0.2132 | Cr | 440.35 | [16 empty] | 土壤 | 0 | [5 empty] | 0 | [5 empty] | 30d |  | 60 |  |  |  | Cr |  | 440.35 | [53 empty] | 516.3498 | 7.604563 | 516.3498 | 7.604563 |  |  | 0 |  |  |  | 0 |  |  | 0
73 | Xiao Tan，2025 | FeAl-LDH | 超声辅助的共沉淀法 | [9 empty] | Fe2+ | Al3+ | 1.68 |  |  |  | 80.7513 | 0.2582 | 12.7892 |  | 0.432 | [5 empty] | (003), (006), (009), (015), (018), and (110) |  |  | 中国 | 湖南省 | 长沙市 |  |  | 铬盐厂 | 8.11 | 13.62 | 13.62 | 0.2132 | Cr | 440.35 | [16 empty] | 土壤 | 0.2ml/g | [5 empty] | 20 | [5 empty] | 30d |  | 60 |  |  |  | Cr |  | 440.35 | [53 empty] | 516.3498 | 7.604563 | 367.3004 | 4.562738 |  |  | 28.86598 |  |  |  | 28.86598 |  |  | 28.86598
73 | Xiao Tan，2025 | FeAl-LDH | 超声辅助的共沉淀法 | [9 empty] | Fe2+ | Al3+ | 1.68 |  |  |  | 80.7513 | 0.2582 | 12.7892 |  | 0.432 | [5 empty] | (003), (006), (009), (015), (018), and (110) |  |  | 中国 | 湖南省 | 长沙市 |  |  | 铬盐厂 | 8.11 | 13.62 | 13.62 | 0.2132 | Cr | 440.35 | [16 empty] | 土壤 | 0.5ml/g | [5 empty] | 50 | [5 empty] | 30d |  | 60 |  |  |  | Cr |  | 440.35 | [53 empty] | 516.3498 | 7.604563 | 286.692 | 1.520913 |  |  | 44.47717 |  |  |  | 44.47717 |  |  | 44.47717
73 | Xiao Tan，2025 | FeAl-LDH | 超声辅助的共沉淀法 | [9 empty] | Fe2+ | Al3+ | 1.68 |  |  |  | 80.7513 | 0.2582 | 12.7892 |  | 0.432 | [5 empty] | (003), (006), (009), (015), (018), and (110) |  |  | 中国 | 湖南省 | 长沙市 |  |  | 铬盐厂 | 8.11 | 13.62 | 13.62 | 0.2132 | Cr | 440.35 | [16 empty] | 土壤 | 1ml/g | [5 empty] | 100 | [5 empty] | 30d |  | 60 |  |  |  | Cr |  | 440.35 | [53 empty] | 516.3498 | 7.604563 | 285.1711 | 3.041825 |  |  | 44.77172 |  |  |  | 44.77172 |  |  | 44.77172
73 | Xiao Tan，2025 | FeAl-LDH | 超声辅助的共沉淀法 | [9 empty] | Fe2+ | Al3+ | 1.68 |  |  |  | 80.7513 | 0.2582 | 12.7892 |  | 0.432 | [5 empty] | (003), (006), (009), (015), (018), and (110) |  |  | 中国 | 湖南省 | 长沙市 |  |  | 铬盐厂 | 8.11 | 13.62 | 13.62 | 0.2132 | Cr | 440.35 | [16 empty] | 土壤 | 0 | [5 empty] | 0 | [5 empty] | 60d |  | 60 |  |  |  | Cr |  | 440.35 | [53 empty] | 520.9125 | 4.562738 | 520.9125 | 4.562738 |  |  | 0 |  |  |  | 0 |  |  | 0
73 | Xiao Tan，2025 | FeAl-LDH | 超声辅助的共沉淀法 | [9 empty] | Fe2+ | Al3+ | 1.68 |  |  |  | 80.7513 | 0.2582 | 12.7892 |  | 0.432 | [5 empty] | (003), (006), (009), (015), (018), and (110) |  |  | 中国 | 湖南省 | 长沙市 |  |  | 铬盐厂 | 8.11 | 13.62 | 13.62 | 0.2132 | Cr | 440.35 | [16 empty] | 土壤 | 0.2ml/g | [5 empty] | 20 | [5 empty] | 60d |  | 60 |  |  |  | Cr |  | 440.35 | [53 empty] | 520.9125 | 4.562738 | 370.3422 | 5.323194 |  |  | 28.90511 |  |  |  | 28.90511 |  |  | 28.90511
73 | Xiao Tan，2025 | FeAl-LDH | 超声辅助的共沉淀法 | [9 empty] | Fe2+ | Al3+ | 1.68 |  |  |  | 80.7513 | 0.2582 | 12.7892 |  | 0.432 | [5 empty] | (003), (006), (009), (015), (018), and (110) |  |  | 中国 | 湖南省 | 长沙市 |  |  | 铬盐厂 | 8.11 | 13.62 | 13.62 | 0.2132 | Cr | 440.35 | [16 empty] | 土壤 | 0.5ml/g | [5 empty] | 50 | [5 empty] | 60d |  | 60 |  |  |  | Cr |  | 440.35 | [53 empty] | 520.9125 | 4.562738 | 285.9316 | 3.041825 |  |  | 45.10949 |  |  |  | 45.10949 |  |  | 45.10949
73 | Xiao Tan，2025 | FeAl-LDH | 超声辅助的共沉淀法 | [9 empty] | Fe2+ | Al3+ | 1.68 |  |  |  | 80.7513 | 0.2582 | 12.7892 |  | 0.432 | [5 empty] | (003), (006), (009), (015), (018), and (110) |  |  | 中国 | 湖南省 | 长沙市 |  |  | 铬盐厂 | 8.11 | 13.62 | 13.62 | 0.2132 | Cr | 440.35 | [16 empty] | 土壤 | 1ml/g | [5 empty] | 100 | [5 empty] | 60d |  | 60 |  |  |  | Cr |  | 440.35 | [53 empty] | 520.9125 | 4.562738 | 282.8897 | 2.281369 |  |  | 45.69343 |  |  |  | 45.69343 |  |  | 45.69343
73 | Xiao Tan，2025 | FeAl-LDH | 超声辅助的共沉淀法 | [9 empty] | Fe2+ | Al3+ | 1.68 |  |  |  | 80.7513 | 0.2582 | 12.7892 |  | 0.432 | [5 empty] | (003), (006), (009), (015), (018), and (110) |  |  | 中国 | 湖南省 | 长沙市 |  |  | 铬盐厂 | 8.11 | 13.62 | 13.62 | 0.2132 | Cr | 440.35 | [16 empty] | 土壤 | 0 | [5 empty] | 0 | [5 empty] | 180d |  | 60 |  |  |  | Cr |  | 440.35 | [53 empty] | 520.9125 | 1.140684 | 520.9125 | 1.140684 |  |  | 0 |  |  |  | 0 |  |  | 0
73 | Xiao Tan，2025 | FeAl-LDH | 超声辅助的共沉淀法 | [9 empty] | Fe2+ | Al3+ | 1.68 |  |  |  | 80.7513 | 0.2582 | 12.7892 |  | 0.432 | [5 empty] | (003), (006), (009), (015), (018), and (110) |  |  | 中国 | 湖南省 | 长沙市 |  |  | 铬盐厂 | 8.11 | 13.62 | 13.62 | 0.2132 | Cr | 440.35 | [16 empty] | 土壤 | 0.2ml/g | [5 empty] | 20 | [5 empty] | 180d |  | 60 |  |  |  | Cr |  | 440.35 | [53 empty] | 520.9125 | 1.140684 | 367.3004 | 3.041825 |  |  | 29.48905 |  |  |  | 29.48905 |  |  | 29.48905
73 | Xiao Tan，2025 | FeAl-LDH | 超声辅助的共沉淀法 | [9 empty] | Fe2+ | Al3+ | 1.68 |  |  |  | 80.7513 | 0.2582 | 12.7892 |  | 0.432 | [5 empty] | (003), (006), (009), (015), (018), and (110) |  |  | 中国 | 湖南省 | 长沙市 |  |  | 铬盐厂 | 8.11 | 13.62 | 13.62 | 0.2132 | Cr | 440.35 | [16 empty] | 土壤 | 0.5ml/g | [5 empty] | 50 | [5 empty] | 180d |  | 60 |  |  |  | Cr |  | 440.35 | [53 empty] | 520.9125 | 1.140684 | 273.0038 | 0 |  |  | 47.59124 |  |  |  | 47.59124 |  |  | 47.59124
73 | Xiao Tan，2025 | FeAl-LDH | 超声辅助的共沉淀法 | [9 empty] | Fe2+ | Al3+ | 1.68 |  |  |  | 80.7513 | 0.2582 | 12.7892 |  | 0.432 | [5 empty] | (003), (006), (009), (015), (018), and (110) |  |  | 中国 | 湖南省 | 长沙市 |  |  | 铬盐厂 | 8.11 | 13.62 | 13.62 | 0.2132 | Cr | 440.35 | [16 empty] | 土壤 | 1ml/g | [5 empty] | 100 | [5 empty] | 180d |  | 60 |  |  |  | Cr |  | 440.35 | [53 empty] | 520.9125 | 1.140684 | 268.4411 | 6.08365 |  |  | 48.46715 |  |  |  | 48.46715 |  |  | 48.46715
73 | Xiao Tan，2025 | FeAl-LDH | 超声辅助的共沉淀法 | [9 empty] | Fe2+ | Al3+ | 1.68 |  |  |  | 80.7513 | 0.2582 | 12.7892 |  | 0.432 | [5 empty] | (003), (006), (009), (015), (018), and (110) |  |  | 中国 | 湖南省 | 长沙市 |  |  | 铬盐厂 | 8.11 | 13.62 | 13.62 | 0.2132 | Cr | 440.35 | [16 empty] | 土壤 | 0 | [5 empty] | 0 | [5 empty] | 360d |  | 60 |  |  |  | Cr |  | 440.35 | [53 empty] | 517.8707 | 0 | 517.8707 | 0 |  |  | 0 |  |  |  | 0 |  |  | 0
73 | Xiao Tan，2025 | FeAl-LDH | 超声辅助的共沉淀法 | [9 empty] | Fe2+ | Al3+ | 1.68 |  |  |  | 80.7513 | 0.2582 | 12.7892 |  | 0.432 | [5 empty] | (003), (006), (009), (015), (018), and (110) |  |  | 中国 | 湖南省 | 长沙市 |  |  | 铬盐厂 | 8.11 | 13.62 | 13.62 | 0.2132 | Cr | 440.35 | [16 empty] | 土壤 | 0.2ml/g | [5 empty] | 20 | [5 empty] | 360d |  | 60 |  |  |  | Cr |  | 440.35 | [53 empty] | 517.8707 | 0 | 365.7795 | 5.323194 |  |  | 29.36858 |  |  |  | 29.36858 |  |  | 29.36858
73 | Xiao Tan，2025 | FeAl-LDH | 超声辅助的共沉淀法 | [9 empty] | Fe2+ | Al3+ | 1.68 |  |  |  | 80.7513 | 0.2582 | 12.7892 |  | 0.432 | [5 empty] | (003), (006), (009), (015), (018), and (110) |  |  | 中国 | 湖南省 | 长沙市 |  |  | 铬盐厂 | 8.11 | 13.62 | 13.62 | 0.2132 | Cr | 440.35 | [16 empty] | 土壤 | 0.5ml/g | [5 empty] | 50 | [5 empty] | 360d |  | 60 |  |  |  | Cr |  | 440.35 | [53 empty] | 517.8707 | 0 | 270.7224 | 3.041825 |  |  | 47.72394 |  |  |  | 47.72394 |  |  | 47.72394
73 | Xiao Tan，2025 | FeAl-LDH | 超声辅助的共沉淀法 | [9 empty] | Fe2+ | Al3+ | 1.68 |  |  |  | 80.7513 | 0.2582 | 12.7892 |  | 0.432 | [5 empty] | (003), (006), (009), (015), (018), and (110) |  |  | 中国 | 湖南省 | 长沙市 |  |  | 铬盐厂 | 8.11 | 13.62 | 13.62 | 0.2132 | Cr | 440.35 | [16 empty] | 土壤 | 1ml/g | [5 empty] | 100 | [5 empty] | 360d |  | 60 |  |  |  | Cr |  | 440.35 | [53 empty] | 517.8707 | 0 | 263.8783 | 4.942966 |  |  | 49.04552 |  |  |  | 49.04552 |  |  | 49.04552
73 | Xiao Tan，2025 | FeAl-LDH | 超声辅助的共沉淀法 | [9 empty] | Fe2+ | Al3+ | 1.68 |  |  |  | 80.7513 | 0.2582 | 12.7892 |  | 0.432 | [5 empty] | (003), (006), (009), (015), (018), and (110) |  |  | 中国 | 黑龙江省 | 哈尔滨市 |  |  | 荒地 | 6.02 | 27.88 | 27.88 | 0.2402 | Cr | 228.65 | [11 empty] | 将重铬酸钾（K2Cr2O7）溶液均匀喷洒于无污染的黑龙江土壤样品上，持续搅拌使污染物与土壤充分混合。定期补充自来水并搅拌，使土壤含水量保持在40%。经过4周老化处理后，BS土壤样品的制备即告完成。 |  |  |  |  | 土壤 | 0固体材料 |  |  |  |  | 0 | 0 | [5 empty] | 5d |  | 60 |  |  |  | Cr |  | 228.65 | [53 empty] | 231.679 | 3.379092 | 231.679 | 3.379092 |  |  | 0 |  |  |  | 0 |  |  | 0
73 | Xiao Tan，2025 | FeAl-LDH | 超声辅助的共沉淀法 | [9 empty] | Fe2+ | Al3+ | 1.68 |  |  |  | 80.7513 | 0.2582 | 12.7892 |  | 0.432 | [5 empty] | (003), (006), (009), (015), (018), and (110) |  |  | 中国 | 黑龙江省 | 哈尔滨市 |  |  | 荒地 | 6.02 | 27.88 | 27.88 | 0.2402 | Cr | 228.65 | [11 empty] | 将重铬酸钾（K2Cr2O7）溶液均匀喷洒于无污染的黑龙江土壤样品上，持续搅拌使污染物与土壤充分混合。定期补充自来水并搅拌，使土壤含水量保持在40%。经过4周老化处理后，BS土壤样品的制备即告完成。 |  |  |  |  | 土壤 | 0.05ml/g |  |  |  |  | 0.05 | 5 | [5 empty] | 5d |  | 60 |  |  |  | Cr |  | 228.65 | [53 empty] | 231.679 | 3.379092 | 169.1658 | 2.111932 |  |  | 26.98268 |  |  |  | 26.98268 |  |  | 26.98268
73 | Xiao Tan，2025 | FeAl-LDH | 超声辅助的共沉淀法 | [9 empty] | Fe2+ | Al3+ | 1.68 |  |  |  | 80.7513 | 0.2582 | 12.7892 |  | 0.432 | [5 empty] | (003), (006), (009), (015), (018), and (110) |  |  | 中国 | 黑龙江省 | 哈尔滨市 |  |  | 荒地 | 6.02 | 27.88 | 27.88 | 0.2402 | Cr | 228.65 | [11 empty] | 将重铬酸钾（K2Cr2O7）溶液均匀喷洒于无污染的黑龙江土壤样品上，持续搅拌使污染物与土壤充分混合。定期补充自来水并搅拌，使土壤含水量保持在40%。经过4周老化处理后，BS土壤样品的制备即告完成。 |  |  |  |  | 土壤 | 0.1ml/g |  |  |  |  | 0.1 | 10 | [5 empty] | 5d |  | 60 |  |  |  | Cr |  | 228.65 | [53 empty] | 231.679 | 3.379092 | 148.8912 | 0 |  |  | 35.73382 |  |  |  | 35.73382 |  |  | 35.73382
73 | Xiao Tan，2025 | FeAl-LDH | 超声辅助的共沉淀法 | [9 empty] | Fe2+ | Al3+ | 1.68 |  |  |  | 80.7513 | 0.2582 | 12.7892 |  | 0.432 | [5 empty] | (003), (006), (009), (015), (018), and (110) |  |  | 中国 | 黑龙江省 | 哈尔滨市 |  |  | 荒地 | 6.02 | 27.88 | 27.88 | 0.2402 | Cr | 228.65 | [11 empty] | 将重铬酸钾（K2Cr2O7）溶液均匀喷洒于无污染的黑龙江土壤样品上，持续搅拌使污染物与土壤充分混合。定期补充自来水并搅拌，使土壤含水量保持在40%。经过4周老化处理后，BS土壤样品的制备即告完成。 |  |  |  |  | 土壤 | 0.2ml/g |  |  |  |  | 0.2 | 20 | [5 empty] | 5d |  | 60 |  |  |  | Cr |  | 228.65 | [53 empty] | 231.679 | 3.379092 | 114.6779 | 2.956705 |  |  | 50.50137 |  |  |  | 50.50137 |  |  | 50.50137
73 | Xiao Tan，2025 | FeAl-LDH | 超声辅助的共沉淀法 | [9 empty] | Fe2+ | Al3+ | 1.68 |  |  |  | 80.7513 | 0.2582 | 12.7892 |  | 0.432 | [5 empty] | (003), (006), (009), (015), (018), and (110) |  |  | 中国 | 黑龙江省 | 哈尔滨市 |  |  | 荒地 | 6.02 | 27.88 | 27.88 | 0.2402 | Cr | 228.65 | [11 empty] | 将重铬酸钾（K2Cr2O7）溶液均匀喷洒于无污染的黑龙江土壤样品上，持续搅拌使污染物与土壤充分混合。定期补充自来水并搅拌，使土壤含水量保持在40%。经过4周老化处理后，BS土壤样品的制备即告完成。 |  |  |  |  | 土壤 | 0固体材料 |  |  |  |  | 0 | 0 | [5 empty] | 15d |  | 60 |  |  |  | Cr |  | 228.65 | [53 empty] | 246.8849 | 4.435058 | 246.8849 | 4.435058 |  |  | 0 |  |  |  | 0 |  |  | 0
73 | Xiao Tan，2025 | FeAl-LDH | 超声辅助的共沉淀法 | [9 empty] | Fe2+ | Al3+ | 1.68 |  |  |  | 80.7513 | 0.2582 | 12.7892 |  | 0.432 | [5 empty] | (003), (006), (009), (015), (018), and (110) |  |  | 中国 | 黑龙江省 | 哈尔滨市 |  |  | 荒地 | 6.02 | 27.88 | 27.88 | 0.2402 | Cr | 228.65 | [11 empty] | 将重铬酸钾（K2Cr2O7）溶液均匀喷洒于无污染的黑龙江土壤样品上，持续搅拌使污染物与土壤充分混合。定期补充自来水并搅拌，使土壤含水量保持在40%。经过4周老化处理后，BS土壤样品的制备即告完成。 |  |  |  |  | 土壤 | 0.05ml/g |  |  |  |  | 0.05 | 5 | [5 empty] | 15d |  | 60 |  |  |  | Cr |  | 228.65 | [53 empty] | 246.8849 | 4.435058 | 133.6853 | 0.4223865 |  |  | 45.85115 |  |  |  | 45.85115 |  |  | 45.85115
73 | Xiao Tan，2025 | FeAl-LDH | 超声辅助的共沉淀法 | [9 empty] | Fe2+ | Al3+ | 1.68 |  |  |  | 80.7513 | 0.2582 | 12.7892 |  | 0.432 | [5 empty] | (003), (006), (009), (015), (018), and (110) |  |  | 中国 | 黑龙江省 | 哈尔滨市 |  |  | 荒地 | 6.02 | 27.88 | 27.88 | 0.2402 | Cr | 228.65 | [11 empty] | 将重铬酸钾（K2Cr2O7）溶液均匀喷洒于无污染的黑龙江土壤样品上，持续搅拌使污染物与土壤充分混合。定期补充自来水并搅拌，使土壤含水量保持在40%。经过4周老化处理后，BS土壤样品的制备即告完成。 |  |  |  |  | 土壤 | 0.1ml/g |  |  |  |  | 0.1 | 10 | [5 empty] | 15d |  | 60 |  |  |  | Cr |  | 228.65 | [53 empty] | 246.8849 | 4.435058 | 94.40338 | 2.956705 |  |  | 61.76219 |  |  |  | 61.76219 |  |  | 61.76219
73 | Xiao Tan，2025 | FeAl-LDH | 超声辅助的共沉淀法 | [9 empty] | Fe2+ | Al3+ | 1.68 |  |  |  | 80.7513 | 0.2582 | 12.7892 |  | 0.432 | [5 empty] | (003), (006), (009), (015), (018), and (110) |  |  | 中国 | 黑龙江省 | 哈尔滨市 |  |  | 荒地 | 6.02 | 27.88 | 27.88 | 0.2402 | Cr | 228.65 | [11 empty] | 将重铬酸钾（K2Cr2O7）溶液均匀喷洒于无污染的黑龙江土壤样品上，持续搅拌使污染物与土壤充分混合。定期补充自来水并搅拌，使土壤含水量保持在40%。经过4周老化处理后，BS土壤样品的制备即告完成。 |  |  |  |  | 土壤 | 0.2ml/g |  |  |  |  | 0.2 | 20 | [5 empty] | 15d |  | 60 |  |  |  | Cr |  | 228.65 | [53 empty] | 246.8849 | 4.435058 | 85.95565 | 4.012672 |  |  | 65.18392 |  |  |  | 65.18392 |  |  | 65.18392
73 | Xiao Tan，2025 | FeAl-LDH | 超声辅助的共沉淀法 | [9 empty] | Fe2+ | Al3+ | 1.68 |  |  |  | 80.7513 | 0.2582 | 12.7892 |  | 0.432 | [5 empty] | (003), (006), (009), (015), (018), and (110) |  |  | 中国 | 黑龙江省 | 哈尔滨市 |  |  | 荒地 | 6.02 | 27.88 | 27.88 | 0.2402 | Cr | 228.65 | [11 empty] | 将重铬酸钾（K2Cr2O7）溶液均匀喷洒于无污染的黑龙江土壤样品上，持续搅拌使污染物与土壤充分混合。定期补充自来水并搅拌，使土壤含水量保持在40%。经过4周老化处理后，BS土壤样品的制备即告完成。 |  |  |  |  | 土壤 | 0固体材料 |  |  |  |  | 0 | 0 | [5 empty] | 30d |  | 60 |  |  |  | Cr |  | 228.65 | [53 empty] | 260.8237 | 4.223865 | 260.8237 | 4.223865 |  |  | 0 |  |  |  | 0 |  |  | 0
73 | Xiao Tan，2025 | FeAl-LDH | 超声辅助的共沉淀法 | [9 empty] | Fe2+ | Al3+ | 1.68 |  |  |  | 80.7513 | 0.2582 | 12.7892 |  | 0.432 | [5 empty] | (003), (006), (009), (015), (018), and (110) |  |  | 中国 | 黑龙江省 | 哈尔滨市 |  |  | 荒地 | 6.02 | 27.88 | 27.88 | 0.2402 | Cr | 228.65 | [11 empty] | 将重铬酸钾（K2Cr2O7）溶液均匀喷洒于无污染的黑龙江土壤样品上，持续搅拌使污染物与土壤充分混合。定期补充自来水并搅拌，使土壤含水量保持在40%。经过4周老化处理后，BS土壤样品的制备即告完成。 |  |  |  |  | 土壤 | 0.05ml/g |  |  |  |  | 0.05 | 5 | [5 empty] | 30d |  | 60 |  |  |  | Cr |  | 228.65 | [53 empty] | 260.8237 | 4.223865 | 131.151 | 8.025343 |  |  | 49.7166 |  |  |  | 49.7166 |  |  | 49.7166
73 | Xiao Tan，2025 | FeAl-LDH | 超声辅助的共沉淀法 | [9 empty] | Fe2+ | Al3+ | 1.68 |  |  |  | 80.7513 | 0.2582 | 12.7892 |  | 0.432 | [5 empty] | (003), (006), (009), (015), (018), and (110) |  |  | 中国 | 黑龙江省 | 哈尔滨市 |  |  | 荒地 | 6.02 | 27.88 | 27.88 | 0.2402 | Cr | 228.65 | [11 empty] | 将重铬酸钾（K2Cr2O7）溶液均匀喷洒于无污染的黑龙江土壤样品上，持续搅拌使污染物与土壤充分混合。定期补充自来水并搅拌，使土壤含水量保持在40%。经过4周老化处理后，BS土壤样品的制备即告完成。 |  |  |  |  | 土壤 | 0.1ml/g |  |  |  |  | 0.1 | 10 | [5 empty] | 30d |  | 60 |  |  |  | Cr |  | 228.65 | [53 empty] | 260.8237 | 4.223865 | 82.99894 | 1.267159 |  |  | 68.17814 |  |  |  | 68.17814 |  |  | 68.17814
73 | Xiao Tan，2025 | FeAl-LDH | 超声辅助的共沉淀法 | [9 empty] | Fe2+ | Al3+ | 1.68 |  |  |  | 80.7513 | 0.2582 | 12.7892 |  | 0.432 | [5 empty] | (003), (006), (009), (015), (018), and (110) |  |  | 中国 | 黑龙江省 | 哈尔滨市 |  |  | 荒地 | 6.02 | 27.88 | 27.88 | 0.2402 | Cr | 228.65 | [11 empty] | 将重铬酸钾（K2Cr2O7）溶液均匀喷洒于无污染的黑龙江土壤样品上，持续搅拌使污染物与土壤充分混合。定期补充自来水并搅拌，使土壤含水量保持在40%。经过4周老化处理后，BS土壤样品的制备即告完成。 |  |  |  |  | 土壤 | 0.2ml/g |  |  |  |  | 0.2 | 20 | [5 empty] | 30d |  | 60 |  |  |  | Cr |  | 228.65 | [53 empty] | 260.8237 | 4.223865 | 69.69377 | 2.745512 |  |  | 73.27935 |  |  |  | 73.27935 |  |  | 73.27935
73 | Xiao Tan，2025 | FeAl-LDH | 超声辅助的共沉淀法 | [9 empty] | Fe2+ | Al3+ | 1.68 |  |  |  | 80.7513 | 0.2582 | 12.7892 |  | 0.432 | [5 empty] | (003), (006), (009), (015), (018), and (110) |  |  | 中国 | 黑龙江省 | 哈尔滨市 |  |  | 荒地 | 6.02 | 27.88 | 27.88 | 0.2402 | Cr | 228.65 | [11 empty] | 将重铬酸钾（K2Cr2O7）溶液均匀喷洒于无污染的黑龙江土壤样品上，持续搅拌使污染物与土壤充分混合。定期补充自来水并搅拌，使土壤含水量保持在40%。经过4周老化处理后，BS土壤样品的制备即告完成。 |  |  |  |  | 土壤 | 0固体材料 |  |  |  |  | 0 | 0 | [5 empty] | 60d |  | 60 |  |  |  | Cr |  | 228.65 | [53 empty] | 262.9356 | 10.55966 | 262.9356 | 10.55966 |  |  | 0 |  |  |  | 0 |  |  | 0
73 | Xiao Tan，2025 | FeAl-LDH | 超声辅助的共沉淀法 | [9 empty] | Fe2+ | Al3+ | 1.68 |  |  |  | 80.7513 | 0.2582 | 12.7892 |  | 0.432 | [5 empty] | (003), (006), (009), (015), (018), and (110) |  |  | 中国 | 黑龙江省 | 哈尔滨市 |  |  | 荒地 | 6.02 | 27.88 | 27.88 | 0.2402 | Cr | 228.65 | [11 empty] | 将重铬酸钾（K2Cr2O7）溶液均匀喷洒于无污染的黑龙江土壤样品上，持续搅拌使污染物与土壤充分混合。定期补充自来水并搅拌，使土壤含水量保持在40%。经过4周老化处理后，BS土壤样品的制备即告完成。 |  |  |  |  | 土壤 | 0.05ml/g |  |  |  |  | 0.05 | 5 | [5 empty] | 60d |  | 60 |  |  |  | Cr |  | 228.65 | [53 empty] | 262.9356 | 10.55966 | 122.7033 | 4.012672 |  |  | 53.33333 |  |  |  | 53.33333 |  |  | 53.33333
73 | Xiao Tan，2025 | FeAl-LDH | 超声辅助的共沉淀法 | [9 empty] | Fe2+ | Al3+ | 1.68 |  |  |  | 80.7513 | 0.2582 | 12.7892 |  | 0.432 | [5 empty] | (003), (006), (009), (015), (018), and (110) |  |  | 中国 | 黑龙江省 | 哈尔滨市 |  |  | 荒地 | 6.02 | 27.88 | 27.88 | 0.2402 | Cr | 228.65 | [11 empty] | 将重铬酸钾（K2Cr2O7）溶液均匀喷洒于无污染的黑龙江土壤样品上，持续搅拌使污染物与土壤充分混合。定期补充自来水并搅拌，使土壤含水量保持在40%。经过4周老化处理后，BS土壤样品的制备即告完成。 |  |  |  |  | 土壤 | 0.1ml/g |  |  |  |  | 0.1 | 10 | [5 empty] | 60d |  | 60 |  |  |  | Cr |  | 228.65 | [53 empty] | 262.9356 | 10.55966 | 80.88701 | 0.844773 |  |  | 69.23695 |  |  |  | 69.23695 |  |  | 69.23695
73 | Xiao Tan，2025 | FeAl-LDH | 超声辅助的共沉淀法 | [9 empty] | Fe2+ | Al3+ | 1.68 |  |  |  | 80.7513 | 0.2582 | 12.7892 |  | 0.432 | [5 empty] | (003), (006), (009), (015), (018), and (110) |  |  | 中国 | 黑龙江省 | 哈尔滨市 |  |  | 荒地 | 6.02 | 27.88 | 27.88 | 0.2402 | Cr | 228.65 | [11 empty] | 将重铬酸钾（K2Cr2O7）溶液均匀喷洒于无污染的黑龙江土壤样品上，持续搅拌使污染物与土壤充分混合。定期补充自来水并搅拌，使土壤含水量保持在40%。经过4周老化处理后，BS土壤样品的制备即告完成。 |  |  |  |  | 土壤 | 0.2ml/g |  |  |  |  | 0.2 | 20 | [5 empty] | 60d |  | 60 |  |  |  | Cr |  | 228.65 | [53 empty] | 262.9356 | 10.55966 | 64.41394 | 3.379092 |  |  | 75.50201 |  |  |  | 75.50201 |  |  | 75.50201
73 | Xiao Tan，2025 | FeAl-LDH | 超声辅助的共沉淀法 | [9 empty] | Fe2+ | Al3+ | 1.68 |  |  |  | 80.7513 | 0.2582 | 12.7892 |  | 0.432 | [5 empty] | (003), (006), (009), (015), (018), and (110) |  |  | 中国 | 黑龙江省 | 哈尔滨市 |  |  | 荒地 | 6.02 | 27.88 | 27.88 | 0.2402 | Cr | 228.65 | [11 empty] | 将重铬酸钾（K2Cr2O7）溶液均匀喷洒于无污染的黑龙江土壤样品上，持续搅拌使污染物与土壤充分混合。定期补充自来水并搅拌，使土壤含水量保持在40%。经过4周老化处理后，BS土壤样品的制备即告完成。 |  |  |  |  | 土壤 | 0固体材料 |  |  |  |  | 0 | 0 | [5 empty] | 180d |  | 60 |  |  |  | Cr |  | 228.65 | [53 empty] | 261.6684 | 7.18057 | 261.6684 | 7.18057 |  |  | 0 |  |  |  | 0 |  |  | 0
73 | Xiao Tan，2025 | FeAl-LDH | 超声辅助的共沉淀法 | [9 empty] | Fe2+ | Al3+ | 1.68 |  |  |  | 80.7513 | 0.2582 | 12.7892 |  | 0.432 | [5 empty] | (003), (006), (009), (015), (018), and (110) |  |  | 中国 | 黑龙江省 | 哈尔滨市 |  |  | 荒地 | 6.02 | 27.88 | 27.88 | 0.2402 | Cr | 228.65 | [11 empty] | 将重铬酸钾（K2Cr2O7）溶液均匀喷洒于无污染的黑龙江土壤样品上，持续搅拌使污染物与土壤充分混合。定期补充自来水并搅拌，使土壤含水量保持在40%。经过4周老化处理后，BS土壤样品的制备即告完成。 |  |  |  |  | 土壤 | 0.05ml/g |  |  |  |  | 0.05 | 5 | [5 empty] | 180d |  | 60 |  |  |  | Cr |  | 228.65 | [53 empty] | 261.6684 | 7.18057 | 113.4108 | 1.478353 |  |  | 56.6586 |  |  |  | 56.6586 |  |  | 56.6586
73 | Xiao Tan，2025 | FeAl-LDH | 超声辅助的共沉淀法 | [9 empty] | Fe2+ | Al3+ | 1.68 |  |  |  | 80.7513 | 0.2582 | 12.7892 |  | 0.432 | [5 empty] | (003), (006), (009), (015), (018), and (110) |  |  | 中国 | 黑龙江省 | 哈尔滨市 |  |  | 荒地 | 6.02 | 27.88 | 27.88 | 0.2402 | Cr | 228.65 | [11 empty] | 将重铬酸钾（K2Cr2O7）溶液均匀喷洒于无污染的黑龙江土壤样品上，持续搅拌使污染物与土壤充分混合。定期补充自来水并搅拌，使土壤含水量保持在40%。经过4周老化处理后，BS土壤样品的制备即告完成。 |  |  |  |  | 土壤 | 0.1ml/g |  |  |  |  | 0.1 | 10 | [5 empty] | 180d |  | 60 |  |  |  | Cr |  | 228.65 | [53 empty] | 261.6684 | 7.18057 | 78.77508 | 0.4223865 |  |  | 69.89508 |  |  |  | 69.89508 |  |  | 69.89508
73 | Xiao Tan，2025 | FeAl-LDH | 超声辅助的共沉淀法 | [9 empty] | Fe2+ | Al3+ | 1.68 |  |  |  | 80.7513 | 0.2582 | 12.7892 |  | 0.432 | [5 empty] | (003), (006), (009), (015), (018), and (110) |  |  | 中国 | 黑龙江省 | 哈尔滨市 |  |  | 荒地 | 6.02 | 27.88 | 27.88 | 0.2402 | Cr | 228.65 | [11 empty] | 将重铬酸钾（K2Cr2O7）溶液均匀喷洒于无污染的黑龙江土壤样品上，持续搅拌使污染物与土壤充分混合。定期补充自来水并搅拌，使土壤含水量保持在40%。经过4周老化处理后，BS土壤样品的制备即告完成。 |  |  |  |  | 土壤 | 0.2ml/g |  |  |  |  | 0.2 | 20 | [5 empty] | 180d |  | 60 |  |  |  | Cr |  | 228.65 | [53 empty] | 261.6684 | 7.18057 | 61.87962 | 1.478353 |  |  | 76.3519 |  |  |  | 76.3519 |  |  | 76.3519
73 | Xiao Tan，2025 | FeAl-LDH | 超声辅助的共沉淀法 | [9 empty] | Fe2+ | Al3+ | 1.68 |  |  |  | 80.7513 | 0.2582 | 12.7892 |  | 0.432 | [5 empty] | (003), (006), (009), (015), (018), and (110) |  |  | 中国 | 黑龙江省 | 哈尔滨市 |  |  | 荒地 | 6.02 | 27.88 | 27.88 | 0.2402 | Cr | 228.65 | [11 empty] | 将重铬酸钾（K2Cr2O7）溶液均匀喷洒于无污染的黑龙江土壤样品上，持续搅拌使污染物与土壤充分混合。定期补充自来水并搅拌，使土壤含水量保持在40%。经过4周老化处理后，BS土壤样品的制备即告完成。 |  |  |  |  | 土壤 | 0固体材料 |  |  |  |  | 0 | 0 | [5 empty] | 360d |  | 60 |  |  |  | Cr |  | 228.65 | [53 empty] | 258.7117 | 8.870116 | 258.7117 | 8.870116 |  |  | 0 |  |  |  | 0 |  |  | 0
73 | Xiao Tan，2025 | FeAl-LDH | 超声辅助的共沉淀法 | [9 empty] | Fe2+ | Al3+ | 1.68 |  |  |  | 80.7513 | 0.2582 | 12.7892 |  | 0.432 | [5 empty] | (003), (006), (009), (015), (018), and (110) |  |  | 中国 | 黑龙江省 | 哈尔滨市 |  |  | 荒地 | 6.02 | 27.88 | 27.88 | 0.2402 | Cr | 228.65 | [11 empty] | 将重铬酸钾（K2Cr2O7）溶液均匀喷洒于无污染的黑龙江土壤样品上，持续搅拌使污染物与土壤充分混合。定期补充自来水并搅拌，使土壤含水量保持在40%。经过4周老化处理后，BS土壤样品的制备即告完成。 |  |  |  |  | 土壤 | 0.05ml/g |  |  |  |  | 0.05 | 5 | [5 empty] | 360d |  | 60 |  |  |  | Cr |  | 228.65 | [53 empty] | 258.7117 | 8.870116 | 110.0317 | 1.267159 |  |  | 57.46939 |  |  |  | 57.46939 |  |  | 57.46939
73 | Xiao Tan，2025 | FeAl-LDH | 超声辅助的共沉淀法 | [9 empty] | Fe2+ | Al3+ | 1.68 |  |  |  | 80.7513 | 0.2582 | 12.7892 |  | 0.432 | [5 empty] | (003), (006), (009), (015), (018), and (110) |  |  | 中国 | 黑龙江省 | 哈尔滨市 |  |  | 荒地 | 6.02 | 27.88 | 27.88 | 0.2402 | Cr | 228.65 | [11 empty] | 将重铬酸钾（K2Cr2O7）溶液均匀喷洒于无污染的黑龙江土壤样品上，持续搅拌使污染物与土壤充分混合。定期补充自来水并搅拌，使土壤含水量保持在40%。经过4周老化处理后，BS土壤样品的制备即告完成。 |  |  |  |  | 土壤 | 0.1ml/g |  |  |  |  | 0.1 | 10 | [5 empty] | 360d |  | 60 |  |  |  | Cr |  | 228.65 | [53 empty] | 258.7117 | 8.870116 | 77.93031 | 0.6335797 |  |  | 69.87755 |  |  |  | 69.87755 |  |  | 69.87755
73 | Xiao Tan，2025 | FeAl-LDH | 超声辅助的共沉淀法 | [9 empty] | Fe2+ | Al3+ | 1.68 |  |  |  | 80.7513 | 0.2582 | 12.7892 |  | 0.432 | [5 empty] | (003), (006), (009), (015), (018), and (110) |  |  | 中国 | 黑龙江省 | 哈尔滨市 |  |  | 荒地 | 6.02 | 27.88 | 27.88 | 0.2402 | Cr | 228.65 | [11 empty] | 将重铬酸钾（K2Cr2O7）溶液均匀喷洒于无污染的黑龙江土壤样品上，持续搅拌使污染物与土壤充分混合。定期补充自来水并搅拌，使土壤含水量保持在40%。经过4周老化处理后，BS土壤样品的制备即告完成。 |  |  |  |  | 土壤 | 0.2ml/g |  |  |  |  | 0.2 | 20 | [5 empty] | 360d |  | 60 |  |  |  | Cr |  | 228.65 | [53 empty] | 258.7117 | 8.870116 | 61.03485 | 0.2111932 |  |  | 76.40816 |  |  |  | 76.40816 |  |  | 76.40816
74 | Hongguang Zhou，2025 | LDH/CSB 500 |  |  |  |  | 是 | 生物炭 |  | 是 | 400 |  | Mn2+、Ni2+ | Fe3+ |  |  |  |  | 78.7 | 0.22 | 10.99 | [10 empty] | 中国 | 陕西省 | 西安市 |  |  |  | 7.42 |  | 8.78 | 2.4 | Pb | 57.91 | [11 empty] | 称取1500g风干过筛土样，将定量Pb(NO₃)₂溶于精确体积的去离子水中，喷洒入土体充分混匀。培养过程中保持土壤含水量约20%，于室温避光条件下培养，最终测定土壤中Pb总量及其形态分布。根据GB 15618-2018标准农用地筛选值与控制值，本研究设定三个Pb污染梯度：轻度污染（250mg/kg）、中度污染（900mg/kg）和重度污染（2500mg/kg）。 |  |  |  |  | 土壤 |  |  | 120 |  |  |  | 3 | [5 empty] | 60d | [5 empty] | Pb |  | 330 | [97 empty] | 330 | 26.4 |  | 3.11
74 | Hongguang Zhou，2025 | LDH/CSB 500 |  |  |  |  | 是 | 生物炭 |  | 是 | 400 |  | Mn2+、Ni2+ | Fe3+ |  |  |  |  | 78.7 | 0.22 | 10.99 | [10 empty] | 中国 | 陕西省 | 西安市 |  |  |  | 7.42 |  | 8.78 | 2.4 | Pb | 57.91 | [11 empty] | 称取1500g风干过筛土样，将定量Pb(NO₃)₂溶于精确体积的去离子水中，喷洒入土体充分混匀。培养过程中保持土壤含水量约20%，于室温避光条件下培养，最终测定土壤中Pb总量及其形态分布。根据GB 15618-2018标准农用地筛选值与控制值，本研究设定三个Pb污染梯度：轻度污染（250mg/kg）、中度污染（900mg/kg）和重度污染（2500mg/kg）。 |  |  |  |  | 土壤 |  |  | 120 |  |  |  | 3 | [5 empty] | 60d | [5 empty] | Pb |  | 939 | [97 empty] | 939 | 42.52 |  | 21.48
74 | Hongguang Zhou，2025 | LDH/CSB 500 |  |  |  |  | 是 | 生物炭 |  | 是 | 400 |  | Mn2+、Ni2+ | Fe3+ |  |  |  |  | 78.7 | 0.22 | 10.99 | [10 empty] | 中国 | 陕西省 | 西安市 |  |  |  | 7.42 |  | 8.78 | 2.4 | Pb | 57.91 | [11 empty] | 称取1500g风干过筛土样，将定量Pb(NO₃)₂溶于精确体积的去离子水中，喷洒入土体充分混匀。培养过程中保持土壤含水量约20%，于室温避光条件下培养，最终测定土壤中Pb总量及其形态分布。根据GB 15618-2018标准农用地筛选值与控制值，本研究设定三个Pb污染梯度：轻度污染（250mg/kg）、中度污染（900mg/kg）和重度污染（2500mg/kg）。 |  |  |  |  | 土壤 |  |  | 120 |  |  |  | 3 | [5 empty] | 60d | [5 empty] | Pb |  | 2878 | [97 empty] | 2878 | 53.12 |  | 17.56
75 | Kai Zheng,2025 | GLDA-ZnAl-LDH | 离子交换法 |  | 是 | 四钠谷氨酸二乙酸酯 | [6 empty] | Zn | Al3+ | 2 | NO3- |  |  | 39 | 0.05603 | 5.571 | [7 empty] | (003), (006), (009), and (110) |  |  | 中国 | 广东省 | 广州市 |  |  |  | 6.3 | [16 empty] | 将100克前驱土壤与200毫升含0.4克/升Pb(II)和0.3克/升Cd(II)的溶液充分混合，经干燥研磨后制得。 |  |  |  |  | 土壤 | 随后取50克干燥的Pb(II)和Cd(II)污染土壤，分装至三个250毫升锥形瓶中。其中两个锥形瓶分别添加0.5克GLDA-LDH吸附剂和100毫升去离子水，第三个锥形瓶作为未处理对照组。含吸附剂的锥形瓶分为两组处理：一组置于298 K恒温振荡器中震荡6小时以模拟动态环境条件，另一组保持静置相同时间以模拟静态自然环境。6小时后，三个样品分别进行过滤。滤液经10分钟离心后取上清液，稀释后采用原子吸收分光光度计测定Pb(II)和Cd(II)浓度。所有实验均设置三个平行样，最终数值取三次独立测量的平均值。 |  | 50 | 0.5 |  | 0.01 | 1 |  |  | 6.3 |  | 0 | 360 | [5 empty] | Pb |  | 800 | Cd |  | 600 | [45 empty] | 13.8 | [59 empty] | 35.4
75 | Kai Zheng,2025 | GLDA-ZnAl-LDH | 离子交换法 |  | 是 | 四钠谷氨酸二乙酸酯 | [6 empty] | Zn | Al3+ | 2 | NO3- |  |  | 39 | 0.05603 | 5.571 | [7 empty] | (003), (006), (009), and (110) |  |  | 中国 | 广东省 | 广州市 |  |  |  | 6.3 | [21 empty] | 土壤 | 随后取50克干燥的Pb(II)和Cd(II)污染土壤，分装至三个250毫升锥形瓶中。其中两个锥形瓶分别添加0.5克GLDA-LDH吸附剂和100毫升去离子水，第三个锥形瓶作为未处理对照组。含吸附剂的锥形瓶分为两组处理：一组置于298 K恒温振荡器中震荡6小时以模拟动态环境条件，另一组保持静置相同时间以模拟静态自然环境。6小时后，三个样品分别进行过滤。滤液经10分钟离心后取上清液，稀释后采用原子吸收分光光度计测定Pb(II)和Cd(II)浓度。所有实验均设置三个平行样，最终数值取三次独立测量的平均值。 |  | 50 | 0.5 |  | 0.01 | 1 |  |  | 6.3 |  | 30 | 360 | [5 empty] | Pb |  | 800 | Cd |  | 600 | [45 empty] | 42 | [59 empty] | 49.6
76 | Zixin Lin。2025 | ZnBC/MgFe-LDH | 共沉淀法 |  |  |  | 是 | 生物炭 |  |  |  |  | Mg2+ | Fe3+ | 2 | Cl- |  |  | 316.33 | 0.25 | 3.22 | [7 empty] | （003）、（012）、（006）、（015）、（110）和（113）、（100） |  |  | 中国 | 江西省 | 南昌市 |  |  |  | 6.56 | 6.01 | 8.10-C | [14 empty] | 供试土壤为经风干后过10目筛的0~20 cm表层土，随后用自来水冲洗去除悬浮物和水溶性成分，经风干研磨后过10目筛装袋备用。将预处理土壤与一定浓度的硝酸镉水溶液及溶于甲醇的阿特拉津混合均匀，静置7天后自然风干，置于密闭聚乙烯容器中老化60天。 |  |  |  |  | 土壤 |  |  | 100 |  |  |  | 1 | [5 empty] | 28d | 25 |  |  |  |  | Cd |  | 4890 | [37 empty] | 0.3491857 | 0.3491857 | 0.03778502 | 0.07296417 | 0.01780673 |  |  |  |  | 0 |  | 79.10448 |  |  | 79.10448
76 | Zixin Lin。2025 | ZnBC/MgFe-LDH | 共沉淀法 |  |  |  | 是 | 生物炭 |  |  |  |  | Mg2+ | Fe3+ | 2 | Cl- |  |  | 316.33 | 0.25 | 3.22 | [7 empty] | （003）、（012）、（006）、（015）、（110）和（113）、（100） |  |  | 中国 | 江西省 | 南昌市 |  |  |  | 6.56 | 6.01 | 8.10-C | [14 empty] | 供试土壤为经风干后过10目筛的0~20 cm表层土，随后用自来水冲洗去除悬浮物和水溶性成分，经风干研磨后过10目筛装袋备用。将预处理土壤与一定浓度的硝酸镉水溶液及溶于甲醇的阿特拉津混合均匀，静置7天后自然风干，置于密闭聚乙烯容器中老化60天。 |  |  |  |  | 土壤 |  |  | 100 |  |  |  | 1 | [5 empty] | 28d | 25 |  |  |  |  | Cd |  | 4890 | [37 empty] | 0.3491857 | 0.3491857 | 0.03778502 | 0.05646037 | 0.009554832 |  |  |  |  | 0 |  | 83.83085 |  |  | 83.83085
76 | Zixin Lin。2025 | ZnBC/MgFe-LDH | 共沉淀法 |  |  |  | 是 | 生物炭 |  |  |  |  | Mg2+ | Fe3+ | 2 | Cl- |  |  | 316.33 | 0.25 | 3.22 | [7 empty] | （003）、（012）、（006）、（015）、（110）和（113）、（100） |  |  | 中国 | 江西省 | 南昌市 |  |  |  | 6.56 | 6.01 | 8.10-C | [14 empty] | 供试土壤为经风干后过10目筛的0~20 cm表层土，随后用自来水冲洗去除悬浮物和水溶性成分，经风干研磨后过10目筛装袋备用。将预处理土壤与一定浓度的硝酸镉水溶液及溶于甲醇的阿特拉津混合均匀，静置7天后自然风干，置于密闭聚乙烯容器中老化60天。 |  |  |  |  | 土壤 |  |  | 100 |  |  |  | 1 | [5 empty] | 28d | 25 |  |  |  |  | Cd |  | 4890 | [37 empty] | 0.3491857 | 0.3491857 | 0.03778502 | 0.03387622 | 0.006948969 |  |  |  |  | 0 |  | 90.29851 |  |  | 90.29851
76 | Zixin Lin。2025 | MgFe-LDH | 共沉淀法 | [9 empty] | Mg2+ | Fe3+ | 2 | Cl- |  |  | 55.72 | 0.08 | 6.05 | [7 empty] | （003）、（012）、（006）、（015）、（110）和（113） |  |  | 中国 | 江西省 | 南昌市 |  |  |  | 6.56 | 6.01 | 8.10-C | [14 empty] | 供试土壤为经风干后过10目筛的0~20 cm表层土，随后用自来水冲洗去除悬浮物和水溶性成分，经风干研磨后过10目筛装袋备用。将预处理土壤与一定浓度的硝酸镉水溶液及溶于甲醇的阿特拉津混合均匀，静置7天后自然风干，置于密闭聚乙烯容器中老化60天。 |  |  |  |  | 土壤 |  |  | 100 |  |  |  | 1 | [5 empty] | 28d | 25 |  |  |  |  | Cd |  | 4890 | [37 empty] | 0.3491857 | 0.3491857 | 0.03778502 | 0.134202 | 0.008686211 |  |  |  |  | 0 |  | 61.56716 |  |  | 61.56716
76 | Zixin Lin。2025 | MgFe-LDH | 共沉淀法 | [9 empty] | Mg2+ | Fe3+ | 2 | Cl- |  |  | 55.72 | 0.08 | 6.05 | [7 empty] | （003）、（012）、（006）、（015）、（110）和（113） |  |  | 中国 | 江西省 | 南昌市 |  |  |  | 6.56 | 6.01 | 8.10-C | [14 empty] | 供试土壤为经风干后过10目筛的0~20 cm表层土，随后用自来水冲洗去除悬浮物和水溶性成分，经风干研磨后过10目筛装袋备用。将预处理土壤与一定浓度的硝酸镉水溶液及溶于甲醇的阿特拉津混合均匀，静置7天后自然风干，置于密闭聚乙烯容器中老化60天。 |  |  |  |  | 土壤 |  |  | 100 |  |  |  | 1 | [5 empty] | 28d | 25 |  |  |  |  | Cd |  | 4890 | [37 empty] | 0.3491857 | 0.3491857 | 0.03778502 | 0.0946797 | 0.0082519 |  |  |  |  | 0 |  | 72.88557 |  |  | 72.88557
76 | Zixin Lin。2025 | MgFe-LDH | 共沉淀法 | [9 empty] | Mg2+ | Fe3+ | 2 | Cl- |  |  | 55.72 | 0.08 | 6.05 | [7 empty] | （003）、（012）、（006）、（015）、（110）和（113） |  |  | 中国 | 江西省 | 南昌市 |  |  |  | 6.56 | 6.01 | 8.10-C | [14 empty] | 供试土壤为经风干后过10目筛的0~20 cm表层土，随后用自来水冲洗去除悬浮物和水溶性成分，经风干研磨后过10目筛装袋备用。将预处理土壤与一定浓度的硝酸镉水溶液及溶于甲醇的阿特拉津混合均匀，静置7天后自然风干，置于密闭聚乙烯容器中老化60天。 |  |  |  |  | 土壤 |  |  | 100 |  |  |  | 1 | [5 empty] | 28d | 25 |  |  |  |  | Cd |  | 4890 | [37 empty] | 0.3491857 | 0.3491857 | 0.03778502 | 0.07904452 | 0.006948969 |  |  |  |  | 0 |  | 77.36318 |  |  | 77.36318
77 | Jiaqian Zhang，2025 | ATP/MgFe-LDH | 共沉淀法 |  |  |  | 是 | 凹凸棒石黏土 |  |  |  |  | Mg2+ | Fe3+ |  | CO32- | [6 empty] | 0.811 | 0.398 | [5 empty] | 3500\1672\1463\880\400-1000\1037\572\478 |  | 中国 | 云南省 | 个旧市 |  |  | 某矿渣堆场附近农田0-20 cm表层土 | 7.125 | 31.45 | 42.44 |  | Cd | 129.04 | Pb | 203.75 | [14 empty] | 土壤 | [6 empty] | 0 | [5 empty] | 22d |  | 25.9 | [46 empty] | 65.69579 | [59 empty] | 83.49515
77 | Jiaqian Zhang，2025 | ATP/MgFe-LDH | 共沉淀法 |  |  |  | 是 | 凹凸棒石黏土 |  |  |  |  | Mg2+ | Fe3+ |  | CO32- | [6 empty] | 0.811 | 0.398 | [5 empty] | 3500\1672\1463\880\400-1000\1037\572\478 |  | 中国 | 云南省 | 个旧市 |  |  | 某矿渣堆场附近农田0-20 cm表层土 | 7.125 | 31.45 | 42.44 |  | Cd | 129.04 | Pb | 203.75 | [14 empty] | 土壤 | [6 empty] | 0.5 | [5 empty] | 22d |  | 25.9 | [46 empty] | 34.95146 | [59 empty] | 47.08738
77 | Jiaqian Zhang，2025 | ATP/MgFe-LDH | 共沉淀法 |  |  |  | 是 | 凹凸棒石黏土 |  |  |  |  | Mg2+ | Fe3+ |  | CO32- | [6 empty] | 0.811 | 0.398 | [5 empty] | 3500\1672\1463\880\400-1000\1037\572\478 |  | 中国 | 云南省 | 个旧市 |  |  | 某矿渣堆场附近农田0-20 cm表层土 | 7.125 | 31.45 | 42.44 |  | Cd | 129.04 | Pb | 203.75 | [14 empty] | 土壤 | [6 empty] | 1 | [5 empty] | 22d |  | 25.9 | [46 empty] | 24.43366 | [59 empty] | 28.47896
77 | Jiaqian Zhang，2025 | ATP/MgFe-LDH | 共沉淀法 |  |  |  | 是 | 凹凸棒石黏土 |  |  |  |  | Mg2+ | Fe3+ |  | CO32- | [6 empty] | 0.811 | 0.398 | [5 empty] | 3500\1672\1463\880\400-1000\1037\572\478 |  | 中国 | 云南省 | 个旧市 |  |  | 某矿渣堆场附近农田0-20 cm表层土 | 7.125 | 31.45 | 42.44 |  | Cd | 129.04 | Pb | 203.75 | [14 empty] | 土壤 | [6 empty] | 1.5 | [5 empty] | 22d |  | 25.9 | [46 empty] | 18.77023 | [59 empty] | 17.1521
77 | Jiaqian Zhang，2025 | ATP/MgFe-LDH | 共沉淀法 |  |  |  | 是 | 凹凸棒石黏土 |  |  |  |  | Mg2+ | Fe3+ |  | CO32- | [6 empty] | 0.811 | 0.398 | [5 empty] | 3500\1672\1463\880\400-1000\1037\572\478 |  | 中国 | 云南省 | 个旧市 |  |  | 某矿渣堆场附近农田0-20 cm表层土 | 7.063 | 38.12 | 41.12 |  | Cd | 133.03 | Pb | 295.85 | [14 empty] | 土壤 | [6 empty] | 0 | [5 empty] | 22d |  | 26 | [46 empty] | 82.79352 | [59 empty] | 129.7571
77 | Jiaqian Zhang，2025 | ATP/MgFe-LDH | 共沉淀法 |  |  |  | 是 | 凹凸棒石黏土 |  |  |  |  | Mg2+ | Fe3+ |  | CO32- | [6 empty] | 0.811 | 0.398 | [5 empty] | 3500\1672\1463\880\400-1000\1037\572\478 |  | 中国 | 云南省 | 个旧市 |  |  | 某矿渣堆场附近农田0-20 cm表层土 | 7.063 | 38.12 | 41.12 |  | Cd | 133.03 | Pb | 295.85 | [14 empty] | 土壤 | [6 empty] | 0.5 | [5 empty] | 22d |  | 26 | [46 empty] | 47.16599 | [59 empty] | 64.97976
77 | Jiaqian Zhang，2025 | ATP/MgFe-LDH | 共沉淀法 |  |  |  | 是 | 凹凸棒石黏土 |  |  |  |  | Mg2+ | Fe3+ |  | CO32- | [6 empty] | 0.811 | 0.398 | [5 empty] | 3500\1672\1463\880\400-1000\1037\572\478 |  | 中国 | 云南省 | 个旧市 |  |  | 某矿渣堆场附近农田0-20 cm表层土 | 7.063 | 38.12 | 41.12 |  | Cd | 133.03 | Pb | 295.85 | [14 empty] | 土壤 | [6 empty] | 1 | [5 empty] | 22d |  | 26 | [46 empty] | 23.68421 | [59 empty] | 22.87449
77 | Jiaqian Zhang，2025 | ATP/MgFe-LDH | 共沉淀法 |  |  |  | 是 | 凹凸棒石黏土 |  |  |  |  | Mg2+ | Fe3+ |  | CO32- | [6 empty] | 0.811 | 0.398 | [5 empty] | 3500\1672\1463\880\400-1000\1037\572\478 |  | 中国 | 云南省 | 个旧市 |  |  | 某矿渣堆场附近农田0-20 cm表层土 | 7.063 | 38.12 | 41.12 |  | Cd | 133.03 | Pb | 295.85 | [14 empty] | 土壤 | [6 empty] | 1.5 | [5 empty] | 22d |  | 26 | [46 empty] | 32.59109 | [59 empty] | 4.251012
77 | Jiaqian Zhang，2025 | ATP/MgFe-LDH | 共沉淀法 |  |  |  | 是 | 凹凸棒石黏土 |  |  |  |  | Mg2+ | Fe3+ |  | CO32- | [6 empty] | 0.811 | 0.398 | [5 empty] | 3500\1672\1463\880\400-1000\1037\572\478 |  | 中国 | 云南省 | 个旧市 |  |  | 某矿渣堆场附近农田0-20 cm表层土 | 6.709 | 38.84 | 44.16 |  | Cd | 172.97 | Pb | 262.23 | [14 empty] | 土壤 | [6 empty] | 0 | [5 empty] | 22d |  | 24.25 | [46 empty] | 101.087 | [59 empty] | 147.5543
77 | Jiaqian Zhang，2025 | ATP/MgFe-LDH | 共沉淀法 |  |  |  | 是 | 凹凸棒石黏土 |  |  |  |  | Mg2+ | Fe3+ |  | CO32- | [6 empty] | 0.811 | 0.398 | [5 empty] | 3500\1672\1463\880\400-1000\1037\572\478 |  | 中国 | 云南省 | 个旧市 |  |  | 某矿渣堆场附近农田0-20 cm表层土 | 6.709 | 38.84 | 44.16 |  | Cd | 172.97 | Pb | 262.23 | [14 empty] | 土壤 | [6 empty] | 0.5 | [5 empty] | 22d |  | 24.25 | [46 empty] | 26.90217 | [59 empty] | 42.3913
77 | Jiaqian Zhang，2025 | ATP/MgFe-LDH | 共沉淀法 |  |  |  | 是 | 凹凸棒石黏土 |  |  |  |  | Mg2+ | Fe3+ |  | CO32- | [6 empty] | 0.811 | 0.398 | [5 empty] | 3500\1672\1463\880\400-1000\1037\572\478 |  | 中国 | 云南省 | 个旧市 |  |  | 某矿渣堆场附近农田0-20 cm表层土 | 6.709 | 38.84 | 44.16 |  | Cd | 172.97 | Pb | 262.23 | [14 empty] | 土壤 | [6 empty] | 1 | [5 empty] | 22d |  | 24.25 | [46 empty] | 30.16304 | [59 empty] | 22.01087
77 | Jiaqian Zhang，2025 | ATP/MgFe-LDH | 共沉淀法 |  |  |  | 是 | 凹凸棒石黏土 |  |  |  |  | Mg2+ | Fe3+ |  | CO32- | [6 empty] | 0.811 | 0.398 | [5 empty] | 3500\1672\1463\880\400-1000\1037\572\478 |  | 中国 | 云南省 | 个旧市 |  |  | 某矿渣堆场附近农田0-20 cm表层土 | 6.709 | 38.84 | 44.16 |  | Cd | 172.97 | Pb | 262.23 | [14 empty] | 土壤 | [6 empty] | 1.5 | [5 empty] | 22d |  | 24.25 | [46 empty] | 32.6087 | [59 empty] | 1.222826
78 | Chun-Yan Cao，2025 | MgAlCO3-LDH-0 | [10 empty] | Mg2+ | Al3+ | [17 empty] | 中国 | 辽宁省 | 锦州市 |  |  | 农田土壤表层（0-20厘米） |  |  |  |  | Pb | 400 | [11 empty] | 通过将干燥土壤与硝酸铅溶液均匀混合制备铅污染土壤，使土壤中铅含量达到400毫克/千克。 |  |  |  |  | 土壤 | [6 empty] | 1 |  |  | 7.4 |  |  | 30d | 25 | 60 | [103 empty] | 102.6438 | 102.6438 | 0.8592201 | 89.42498 | 1.057502
78 | Chun-Yan Cao，2025 | MgAlCO3-LDH-0 | [10 empty] | Mg2+ | Al3+ | [17 empty] | 中国 | 辽宁省 | 锦州市 |  |  | 农田土壤表层（0-20厘米） |  |  |  |  | Pb | 400 | [11 empty] | 通过将干燥土壤与硝酸铅溶液均匀混合制备铅污染土壤，使土壤中铅含量达到400毫克/千克。 |  |  |  |  | 土壤 | [6 empty] | 1 |  |  | 7.4 |  |  | 90d | 25 | 60 | [103 empty] | 102.7098 | 102.7098 | 0.9253139 | 83.74091 | 1.123596
78 | Chun-Yan Cao，2025 | MgAlCO3-LDH-0 | [10 empty] | Mg2+ | Al3+ | [17 empty] | 中国 | 辽宁省 | 锦州市 |  |  | 农田土壤表层（0-20厘米） |  |  |  |  | Pb | 400 | [11 empty] | 通过将干燥土壤与硝酸铅溶液均匀混合制备铅污染土壤，使土壤中铅含量达到400毫克/千克。 |  |  |  |  | 土壤 | [6 empty] | 1 |  |  | 7.4 |  |  | 150d | 25 | 60 | [103 empty] | 102.7759 | 102.7759 | 0.9253139 | 83.27826 | 0.9914078
78 | Chun-Yan Cao，2025 | MgAlCO3-LDH-0 | [10 empty] | Mg2+ | Al3+ | [17 empty] | 中国 | 辽宁省 | 锦州市 |  |  | 农田土壤表层（0-20厘米） |  |  |  |  | Pb | 400 | [11 empty] | 通过将干燥土壤与硝酸铅溶液均匀混合制备铅污染土壤，使土壤中铅含量达到400毫克/千克。 |  |  |  |  | 土壤 | [6 empty] | 3 |  |  | 7.4 |  |  | 30d | 25 | 60 | [103 empty] | 102.6438 | 102.6438 | 0.8592201 | 84.26966 | 0.9253139
78 | Chun-Yan Cao，2025 | MgAlCO3-LDH-0 | [10 empty] | Mg2+ | Al3+ | [17 empty] | 中国 | 辽宁省 | 锦州市 |  |  | 农田土壤表层（0-20厘米） |  |  |  |  | Pb | 400 | [11 empty] | 通过将干燥土壤与硝酸铅溶液均匀混合制备铅污染土壤，使土壤中铅含量达到400毫克/千克。 |  |  |  |  | 土壤 | [6 empty] | 3 |  |  | 7.4 |  |  | 90d | 25 | 60 | [103 empty] | 102.7098 | 102.7098 | 0.9253139 | 79.90747 | 0.9253139
78 | Chun-Yan Cao，2025 | MgAlCO3-LDH-0 | [10 empty] | Mg2+ | Al3+ | [17 empty] | 中国 | 辽宁省 | 锦州市 |  |  | 农田土壤表层（0-20厘米） |  |  |  |  | Pb | 400 | [11 empty] | 通过将干燥土壤与硝酸铅溶液均匀混合制备铅污染土壤，使土壤中铅含量达到400毫克/千克。 |  |  |  |  | 土壤 | [6 empty] | 3 |  |  | 7.4 |  |  | 150d | 25 | 60 | [103 empty] | 102.7759 | 102.7759 | 0.9253139 | 79.44481 | 0.8592201
78 | Chun-Yan Cao，2025 | MgAlCO3-LDH-200 | [7 empty] | 是 | 200 |  | Mg2+ | Al3+ | [17 empty] | 中国 | 辽宁省 | 锦州市 |  |  | 农田土壤表层（0-20厘米） |  |  |  |  | Pb | 400 | [11 empty] | 通过将干燥土壤与硝酸铅溶液均匀混合制备铅污染土壤，使土壤中铅含量达到400毫克/千克。 |  |  |  |  | 土壤 | [6 empty] | 1 |  |  | 7.4 |  |  | 30d | 25 | 60 | [103 empty] | 102.6438 | 102.6438 | 0.8592201 | 84.13748 | 0.9253139
78 | Chun-Yan Cao，2025 | MgAlCO3-LDH-200 | [7 empty] | 是 | 200 |  | Mg2+ | Al3+ | [17 empty] | 中国 | 辽宁省 | 锦州市 |  |  | 农田土壤表层（0-20厘米） |  |  |  |  | Pb | 400 | [11 empty] | 通过将干燥土壤与硝酸铅溶液均匀混合制备铅污染土壤，使土壤中铅含量达到400毫克/千克。 |  |  |  |  | 土壤 | [6 empty] | 1 |  |  | 7.4 |  |  | 90d | 25 | 60 | [103 empty] | 102.7098 | 102.7098 | 0.9253139 | 78.38731 | 0.9253139
78 | Chun-Yan Cao，2025 | MgAlCO3-LDH-200 | [7 empty] | 是 | 200 |  | Mg2+ | Al3+ | [17 empty] | 中国 | 辽宁省 | 锦州市 |  |  | 农田土壤表层（0-20厘米） |  |  |  |  | Pb | 400 | [11 empty] | 通过将干燥土壤与硝酸铅溶液均匀混合制备铅污染土壤，使土壤中铅含量达到400毫克/千克。 |  |  |  |  | 土壤 | [6 empty] | 1 |  |  | 7.4 |  |  | 150d | 25 | 60 | [103 empty] | 102.7759 | 102.7759 | 0.9253139 | 77.59418 | 0.8592201
78 | Chun-Yan Cao，2025 | MgAlCO3-LDH-200 | [7 empty] | 是 | 200 |  | Mg2+ | Al3+ | [17 empty] | 中国 | 辽宁省 | 锦州市 |  |  | 农田土壤表层（0-20厘米） |  |  |  |  | Pb | 400 | [11 empty] | 通过将干燥土壤与硝酸铅溶液均匀混合制备铅污染土壤，使土壤中铅含量达到400毫克/千克。 |  |  |  |  | 土壤 | [6 empty] | 3 |  |  | 7.4 |  |  | 30d | 25 | 60 | [103 empty] | 102.6438 | 102.6438 | 0.8592201 | 78.32122 | 0.7931262
78 | Chun-Yan Cao，2025 | MgAlCO3-LDH-200 | [7 empty] | 是 | 200 |  | Mg2+ | Al3+ | [17 empty] | 中国 | 辽宁省 | 锦州市 |  |  | 农田土壤表层（0-20厘米） |  |  |  |  | Pb | 400 | [11 empty] | 通过将干燥土壤与硝酸铅溶液均匀混合制备铅污染土壤，使土壤中铅含量达到400毫克/千克。 |  |  |  |  | 土壤 | [6 empty] | 3 |  |  | 7.4 |  |  | 90d | 25 | 60 | [103 empty] | 102.7098 | 102.7098 | 0.9253139 | 74.55387 | 1.189689
78 | Chun-Yan Cao，2025 | MgAlCO3-LDH-200 | [7 empty] | 是 | 200 |  | Mg2+ | Al3+ | [17 empty] | 中国 | 辽宁省 | 锦州市 |  |  | 农田土壤表层（0-20厘米） |  |  |  |  | Pb | 400 | [11 empty] | 通过将干燥土壤与硝酸铅溶液均匀混合制备铅污染土壤，使土壤中铅含量达到400毫克/千克。 |  |  |  |  | 土壤 | [6 empty] | 3 |  |  | 7.4 |  |  | 150d | 25 | 60 | [103 empty] | 102.7759 | 102.7759 | 0.9253139 | 73.43027 | 0.5948447
78 | Chun-Yan Cao，2025 | MgAlCO3-LDH-400 | [7 empty] | 是 | 400 |  | Mg2+ | Al3+ | [17 empty] | 中国 | 辽宁省 | 锦州市 |  |  | 农田土壤表层（0-20厘米） |  |  |  |  | Pb | 400 | [11 empty] | 通过将干燥土壤与硝酸铅溶液均匀混合制备铅污染土壤，使土壤中铅含量达到400毫克/千克。 |  |  |  |  | 土壤 | [6 empty] | 1 |  |  | 7.4 |  |  | 30d | 25 | 60 | [103 empty] | 102.6438 | 102.6438 | 0.8592201 | 67.08526 | 1.189689
78 | Chun-Yan Cao，2025 | MgAlCO3-LDH-400 | [7 empty] | 是 | 400 |  | Mg2+ | Al3+ | [17 empty] | 中国 | 辽宁省 | 锦州市 |  |  | 农田土壤表层（0-20厘米） |  |  |  |  | Pb | 400 | [11 empty] | 通过将干燥土壤与硝酸铅溶液均匀混合制备铅污染土壤，使土壤中铅含量达到400毫克/千克。 |  |  |  |  | 土壤 | [6 empty] | 1 |  |  | 7.4 |  |  | 90d | 25 | 60 | [103 empty] | 102.7098 | 102.7098 | 0.9253139 | 62.72307 | 0.9914078
78 | Chun-Yan Cao，2025 | MgAlCO3-LDH-400 | [7 empty] | 是 | 400 |  | Mg2+ | Al3+ | [17 empty] | 中国 | 辽宁省 | 锦州市 |  |  | 农田土壤表层（0-20厘米） |  |  |  |  | Pb | 400 | [11 empty] | 通过将干燥土壤与硝酸铅溶液均匀混合制备铅污染土壤，使土壤中铅含量达到400毫克/千克。 |  |  |  |  | 土壤 | [6 empty] | 1 |  |  | 7.4 |  |  | 150d | 25 | 60 | [103 empty] | 102.7759 | 102.7759 | 0.9253139 | 62.12822 | 0.7270324
78 | Chun-Yan Cao，2025 | MgAlCO3-LDH-400 | [7 empty] | 是 | 400 |  | Mg2+ | Al3+ | [17 empty] | 中国 | 辽宁省 | 锦州市 |  |  | 农田土壤表层（0-20厘米） |  |  |  |  | Pb | 400 | [11 empty] | 通过将干燥土壤与硝酸铅溶液均匀混合制备铅污染土壤，使土壤中铅含量达到400毫克/千克。 |  |  |  |  | 土壤 | [6 empty] | 3 |  |  | 7.4 |  |  | 30d | 25 | 60 | [103 empty] | 102.6438 | 102.6438 | 0.8592201 | 61.3351 | 0.7931262
78 | Chun-Yan Cao，2025 | MgAlCO3-LDH-400 | [7 empty] | 是 | 400 |  | Mg2+ | Al3+ | [17 empty] | 中国 | 辽宁省 | 锦州市 |  |  | 农田土壤表层（0-20厘米） |  |  |  |  | Pb | 400 | [11 empty] | 通过将干燥土壤与硝酸铅溶液均匀混合制备铅污染土壤，使土壤中铅含量达到400毫克/千克。 |  |  |  |  | 土壤 | [6 empty] | 3 |  |  | 7.4 |  |  | 90d | 25 | 60 | [103 empty] | 102.7098 | 102.7098 | 0.9253139 | 52.14805 | 1.057502
78 | Chun-Yan Cao，2025 | MgAlCO3-LDH-400 | [7 empty] | 是 | 400 |  | Mg2+ | Al3+ | [17 empty] | 中国 | 辽宁省 | 锦州市 |  |  | 农田土壤表层（0-20厘米） |  |  |  |  | Pb | 400 | [11 empty] | 通过将干燥土壤与硝酸铅溶液均匀混合制备铅污染土壤，使土壤中铅含量达到400毫克/千克。 |  |  |  |  | 土壤 | [6 empty] | 3 |  |  | 7.4 |  |  | 150d | 25 | 60 | [103 empty] | 102.7759 | 102.7759 | 0.9253139 | 50.95836 | 1.189689
78 | Chun-Yan Cao，2025 | MgAlCO3-LDH-600 | [7 empty] | 是 | 400 |  | Mg2+ | Al3+ | [17 empty] | 中国 | 辽宁省 | 锦州市 |  |  | 农田土壤表层（0-20厘米） |  |  |  |  | Pb | 400 | [11 empty] | 通过将干燥土壤与硝酸铅溶液均匀混合制备铅污染土壤，使土壤中铅含量达到400毫克/千克。 |  |  |  |  | 土壤 | [6 empty] | 1 |  |  | 7.4 |  |  | 30d | 25 | 60 | [103 empty] | 102.6438 | 102.6438 | 0.8592201 | 56.11368 | 0.9914078
78 | Chun-Yan Cao，2025 | MgAlCO3-LDH-600 | [7 empty] | 是 | 400 |  | Mg2+ | Al3+ | [17 empty] | 中国 | 辽宁省 | 锦州市 |  |  | 农田土壤表层（0-20厘米） |  |  |  |  | Pb | 400 | [11 empty] | 通过将干燥土壤与硝酸铅溶液均匀混合制备铅污染土壤，使土壤中铅含量达到400毫克/千克。 |  |  |  |  | 土壤 | [6 empty] | 1 |  |  | 7.4 |  |  | 90d | 25 | 60 | [103 empty] | 102.7098 | 102.7098 | 0.9253139 | 47.78586 | 1.255783
78 | Chun-Yan Cao，2025 | MgAlCO3-LDH-600 | [7 empty] | 是 | 400 |  | Mg2+ | Al3+ | [17 empty] | 中国 | 辽宁省 | 锦州市 |  |  | 农田土壤表层（0-20厘米） |  |  |  |  | Pb | 400 | [11 empty] | 通过将干燥土壤与硝酸铅溶液均匀混合制备铅污染土壤，使土壤中铅含量达到400毫克/千克。 |  |  |  |  | 土壤 | [6 empty] | 1 |  |  | 7.4 |  |  | 150d | 25 | 60 | [103 empty] | 102.7759 | 102.7759 | 0.9253139 | 47.38929 | 1.387971
78 | Chun-Yan Cao，2025 | MgAlCO3-LDH-600 | [7 empty] | 是 | 400 |  | Mg2+ | Al3+ | [17 empty] | 中国 | 辽宁省 | 锦州市 |  |  | 农田土壤表层（0-20厘米） |  |  |  |  | Pb | 400 | [11 empty] | 通过将干燥土壤与硝酸铅溶液均匀混合制备铅污染土壤，使土壤中铅含量达到400毫克/千克。 |  |  |  |  | 土壤 | [6 empty] | 3 |  |  | 7.4 |  |  | 30d | 25 | 60 | [103 empty] | 102.6438 | 102.6438 | 0.8592201 | 41.83741 | 1.454065
78 | Chun-Yan Cao，2025 | MgAlCO3-LDH-600 | [7 empty] | 是 | 400 |  | Mg2+ | Al3+ | [17 empty] | 中国 | 辽宁省 | 锦州市 |  |  | 农田土壤表层（0-20厘米） |  |  |  |  | Pb | 400 | [11 empty] | 通过将干燥土壤与硝酸铅溶液均匀混合制备铅污染土壤，使土壤中铅含量达到400毫克/千克。 |  |  |  |  | 土壤 | [6 empty] | 3 |  |  | 7.4 |  |  | 90d | 25 | 60 | [103 empty] | 102.7098 | 102.7098 | 0.9253139 | 34.83146 | 0.9253139
78 | Chun-Yan Cao，2025 | MgAlCO3-LDH-600 | [7 empty] | 是 | 400 |  | Mg2+ | Al3+ | [17 empty] | 中国 | 辽宁省 | 锦州市 |  |  | 农田土壤表层（0-20厘米） |  |  |  |  | Pb | 400 | [11 empty] | 通过将干燥土壤与硝酸铅溶液均匀混合制备铅污染土壤，使土壤中铅含量达到400毫克/千克。 |  |  |  |  | 土壤 | [6 empty] | 3 |  |  | 7.4 |  |  | 150d | 25 | 60 | [103 empty] | 102.7759 | 102.7759 | 0.9253139 | 34.4349 | 1.321877
78 | Chun-Yan Cao，2025 | MgAlCO3-LDH-800 | [7 empty] | 是 | 400 |  | Mg2+ | Al3+ | [17 empty] | 中国 | 辽宁省 | 锦州市 |  |  | 农田土壤表层（0-20厘米） |  |  |  |  | Pb | 400 | [11 empty] | 通过将干燥土壤与硝酸铅溶液均匀混合制备铅污染土壤，使土壤中铅含量达到400毫克/千克。 |  |  |  |  | 土壤 | [6 empty] | 1 |  |  | 7.4 |  |  | 30d | 25 | 60 | [103 empty] | 102.6438 | 102.6438 | 0.8592201 | 65.10245 | 1.057502
78 | Chun-Yan Cao，2025 | MgAlCO3-LDH-800 | [7 empty] | 是 | 800 |  | Mg2+ | Al3+ | [17 empty] | 中国 | 辽宁省 | 锦州市 |  |  | 农田土壤表层（0-20厘米） |  |  |  |  | Pb | 400 | [11 empty] | 通过将干燥土壤与硝酸铅溶液均匀混合制备铅污染土壤，使土壤中铅含量达到400毫克/千克。 |  |  |  |  | 土壤 | [6 empty] | 1 |  |  | 7.4 |  |  | 90d | 25 | 60 | [103 empty] | 102.7098 | 102.7098 | 0.9253139 | 57.63384 | 1.321877
78 | Chun-Yan Cao，2025 | MgAlCO3-LDH-800 | [7 empty] | 是 | 800 |  | Mg2+ | Al3+ | [17 empty] | 中国 | 辽宁省 | 锦州市 |  |  | 农田土壤表层（0-20厘米） |  |  |  |  | Pb | 400 | [11 empty] | 通过将干燥土壤与硝酸铅溶液均匀混合制备铅污染土壤，使土壤中铅含量达到400毫克/千克。 |  |  |  |  | 土壤 | [6 empty] | 1 |  |  | 7.4 |  |  | 150d | 25 | 60 | [103 empty] | 102.7759 | 102.7759 | 0.9253139 | 57.039 | 1.387971
78 | Chun-Yan Cao，2025 | MgAlCO3-LDH-800 | [7 empty] | 是 | 800 |  | Mg2+ | Al3+ | [17 empty] | 中国 | 辽宁省 | 锦州市 |  |  | 农田土壤表层（0-20厘米） |  |  |  |  | Pb | 400 | [11 empty] | 通过将干燥土壤与硝酸铅溶液均匀混合制备铅污染土壤，使土壤中铅含量达到400毫克/千克。 |  |  |  |  | 土壤 | [6 empty] | 3 |  |  | 7.4 |  |  | 30d | 25 | 60 | [103 empty] | 102.6438 | 102.6438 | 0.8592201 | 58.75744 | 0.7270324
78 | Chun-Yan Cao，2025 | MgAlCO3-LDH-800 | [7 empty] | 是 | 800 |  | Mg2+ | Al3+ | [17 empty] | 中国 | 辽宁省 | 锦州市 |  |  | 农田土壤表层（0-20厘米） |  |  |  |  | Pb | 400 | [11 empty] | 通过将干燥土壤与硝酸铅溶液均匀混合制备铅污染土壤，使土壤中铅含量达到400毫克/千克。 |  |  |  |  | 土壤 | [6 empty] | 3 |  |  | 7.4 |  |  | 90d | 25 | 60 | [103 empty] | 102.7098 | 102.7098 | 0.9253139 | 47.91804 | 1.321877
78 | Chun-Yan Cao，2025 | MgAlCO3-LDH-800 | [7 empty] | 是 | 800 |  | Mg2+ | Al3+ | [17 empty] | 中国 | 辽宁省 | 锦州市 |  |  | 农田土壤表层（0-20厘米） |  |  |  |  | Pb | 400 | [11 empty] | 通过将干燥土壤与硝酸铅溶液均匀混合制备铅污染土壤，使土壤中铅含量达到400毫克/千克。 |  |  |  |  | 土壤 | [6 empty] | 3 |  |  | 7.4 |  |  | 150d | 25 | 60 | [103 empty] | 102.7759 | 102.7759 | 0.9253139 | 47.38929 | 1.123596
79 | Jeonghyeon Lee，2025 | 牡蛎壳-MgFe-LDH | 共沉淀法 |  |  |  | 是 | 牡蛎壳 |  |  |  |  | Mg2+ | Fe3+ | [17 empty] | South Korea | Chungnam | Cheonan-si |  |  | 镉污染农业用地 | 6.3 | 7.12 |  |  | As | 112.523 | Pb | 26.022 | Cu | 40.653 | Zn | 74.454 | [7 empty] | 是 |  |  | 土壤 | [6 empty] | 5 | [5 empty] | 540d | [90 empty] | 0.493657 | 0.493657 |  | 14.534 | [5 empty] | 0 |  | 97.06 |  |  | 97.06

## Sheet2
66 | Acidic stability and mechanisms of soil cadmium immobilization by layered double hydroxides intercalated with mercaptosuccinic acid
67 | Enrichment of nitrogen and phosphorus by navel orange peel–derived biochars coated with different metal (hydro)oxides for the subsequent immobilization of Cd in soil
68 | Functional materials based on kitchen waste fermentation residue for the remediation of cadmium-contaminated soil
69 | Long-term soil remediation using layered double hydroxides: Field evidence for simultaneous immobilization of both cations and oxyanions
70 | Mercapto-modified layered double hydroxide: High-efficiency emerging amendment for cadmium immobilization in cadmium-contaminated acidic and alkaline soil
71 | Mg-Al layered double hydroxides derived from secondary aluminum ash for soil remediation contaminated with Cd(Ⅱ) and Cr(Ⅵ)
72 | Preparation of quaternary layered double hydroxides from coal gangue and phosphorus tailings for immobilizing Cr(VI) and Cd(II) in contaminated soil
73 | Reduction-stabilization characteristics, long-term stability and biotoxicity evaluation of Fe(II)/Al layered double hydroxides on Cr(VI) in contaminated soil
74 | Remediation of lead-contaminated soil by Fe-Mn-Ni layered double hydroxide composite biochar
75 | Robust Adsorption of Pb(II) and Cd(II) by GLDA-Intercalated ZnAl-LDH: Structural Engineering, Mechanistic Insights, and Environmental Applications
76 | Stabilization remediation of atrazine and cadmium co-contaminated soil using zinc-modified biochar loaded Mg-Fe layered double hydroxide: Performance, plant responses and mechanism
77 | Synthesis and application of layered double hydroxides-attapulgite for remediation of Cd and Pb contaminated soil: Immobilization mechanisms and remediation effects
78 | Remediation of Pb-contaminated soils using thermally activated MgAl hydrotalcite
79 | The effect of heavy metal stabilizers in arsenic‐contaminated soil: using bioavailability

## Sheet3
Bar0
Bar1
Bar2
Bar3
|  |  |  | Bar4 | 0.5454545 | Bar0 | 0.6763636
|  |  |  | Bar5 | 0.6857143 | Bar1 | 0.7387013
|  |  |  | Bar6 | 0.6015584 | Bar2 | 0.5641558
|  |  |  | Bar7 | 0.3366234 | Bar3 | 0.3864935
|  |  |  | Bar8 | 0.4519481 | Bar4 | 0.5018182
|  |  |  | Bar9 | 0.6046753 | Bar5 | 0.5392208
|  |  |  | Bar10 | 0.5516883 | Bar6 | 0.4955844
|  |  |  | Bar11 | 0.3366234 | Bar7 | 0.3397403
|  |  |  | Bar12 | 0.3802597 | Bar8 | 0.3553247
Bar30 | 67.08526 |  |  | Bar13 | 0.4519481 | Bar9 | 0.4425974
Bar31 | 65.89557 | 1.189689 | 1.189689 | Bar14 | 0.4644156 | Bar10 | 0.4051948
Bar32 | 62.72307 |  |  | Bar15 | 0.24 | Bar11 | 0.2618182
Bar33 | 61.73166 | 0.9914078 | 0.9914078
Bar34 | 62.12822
Bar35 | 61.40119 | 0.7270324 | 0.7270324
Bar36 | 61.3351
Bar37 | 60.54197 | 0.7931262 | 0.7931262
Bar38 | 52.14805 |  |  | Bar0 | 0.6124352 | Bar0 | 0.6435233
Bar39 | 51.09055 | 1.057502 | 1.057502 | Bar1 | 0.8300518 | Bar1 | 0.8455959
Bar40 | 50.95836 |  |  | Bar2 | 0.5875648 | Bar2 | 0.7492228
Bar41 | 49.76867 | 1.189689 | 1.189689 | Bar3 | 0.3699482 | Bar3 | 0.5005181
Bar42 | 56.11368 |  |  | Bar4 | 0.5067358 | Bar4 | 0.5564767
Bar43 | 55.12227 | 0.9914078 | 0.9914078 | Bar5 | 0.7492228 | Bar5 | 0.8145078
Bar44 | 47.78586 |  |  | Bar6 | 0.6559585 | Bar6 | 0.680829
Bar45 | 46.53007 | 1.255783 | 1.255783 | Bar7 | 0.357513 | Bar7 | 0.4196891
Bar46 | 47.38929 |  |  | Bar8 | 0.4694301 | Bar8 | 0.5502591
Bar47 | 46.00132 | 1.387971 | 1.387971 | Bar9 | 0.6932642 | Bar9 | 0.680829
Bar48 | 41.83741 |  |  | Bar10 | 0.4414508 | Bar10 | 0.5689119
Bar49 | 40.38334 | 1.454065 | 1.454065 | Bar11 | 0.2455959 | Bar11 | 0.3015544
Bar50 | 34.83146
Bar51 | 33.90615 | 0.9253139 | 0.9253139
Bar52 | 34.4349
Bar53 | 33.11302 | 1.321877 | 1.321877
Bar54 | 65.10245 |  |  | Bar4 | 0.04345404 | Bar4 | 0.1370474
Bar55 | 64.04494 | 1.057502 | 1.057502 | Bar5 | 0.0724234 | Bar5 | 0.1548747
Bar56 | 57.63384 |  |  | Bar6 | 0.04122563 | Bar6 | 0.06685237
Bar57 | 56.31196 | 1.321877 | 1.321877 | Bar7 | 0.04122563 | Bar7 | 0.06016713
Bar58 | 57.039 |  |  | Bar8 | 0.04345404 | Bar8 | 0.05905292
Bar59 | 55.65102 | 1.387971 | 1.387971 | Bar9 | 0.07130919 | Bar9 | 0.06573816
Bar60 | 58.75744 |  |  | Bar10 | 0.03454039 | Bar10 | 0.02896936
Bar61 | 58.0304 | 0.7270324 | 0.7270324 | Bar11 | 0.03008357 | Bar11 | 0.03231198
Bar62 | 47.91804 |  |  | Bar12 | 0.02562674 | Bar12 | 0.02451253
Bar63 | 46.59617 | 1.321877 | 1.321877 | Bar13 | 0.03454039 | Bar13 | 0.04345404
Bar64 | 47.38929 |  |  | Bar14 | 0.02562674 | Bar14 | 0.02674095
Bar65 | 46.2657 | 1.123596 | 1.123596 | Bar15 | 0.0189415 | Bar15 | 0.0178273
|  | 0 | 0
|  | 0 | 0
|  | 0 | 0
|  | 0 | 0 | Bar4 | 0.04916201 | Bar4 | 0.07597765
|  |  |  | Bar5 | 0.06703911 | Bar5 | 0.09832402
|  | 0 | 0 | Bar6 | 0.04022346 | Bar6 | 0.06703911
|  |  |  | Bar7 | 0.06368715 | Bar7 | 0.0849162
|  | 0 | 0 | Bar8 | 0.03575419 | Bar8 | 0.04022346
|  |  |  | Bar9 | 0.05810056 | Bar9 | 0.0603352
|  | 0 | 0 | Bar10 | 0.03687151 | Bar10 | 0.05139665
|  |  |  | Bar11 | 0.03575419 | Bar11 | 0.04134078
|  | 0 | 0 | Bar12 | 0.0547486 | Bar12 | 0.02346369
|  |  |  | Bar13 | 0.06703911 | Bar13 | 0.05139665
|  | 0 | 0 | Bar14 | 0.03351955 | Bar14 | 0.02458101
|  |  |  | Bar15 | 0.04916201 | Bar15 | 0.02234637
|  | 0 | 0
[9 empty] | 4.223865 |  | 4.223865
[9 empty] | 4.223865 |  | 8.025343
[9 empty] | 4.223865 |  | 1.267159
[9 empty] | 4.223865 |  | 2.745512
[8 empty] | 262.9356 | 10.55966 | 262.9356 | 10.55966
[8 empty] | 262.9356 | 10.55966 | 122.7033 | 4.012672
[8 empty] | 262.9356 | 10.55966 | 80.88701 | 0.844773
[8 empty] | 262.9356 | 10.55966 | 64.41394 | 3.379092
[8 empty] | 261.6684 | 7.18057 | 261.6684 | 7.18057
[8 empty] | 261.6684 | 7.18057 | 113.4108 | 1.478353
[8 empty] | 261.6684 | 7.18057 | 78.77508 | 0.4223865
[8 empty] | 261.6684 | 7.18057 | 61.87962 | 1.478353
[8 empty] | 258.7117 | 8.870116 | 258.7117 | 8.870116
[8 empty] | 258.7117 | 8.870116 | 110.0317 | 1.267159
[8 empty] | 258.7117 | 8.870116 | 77.93031 | 0.6335797
[8 empty] | 258.7117 | 8.870116 | 61.03485 | 0.2111932